C0014345 | SHOUGANG | CH-06 | CH-06 RDGI RH | PALA HIDRAULICA | CATERPILLAR | 6050 FS | REDUCTOR DE GIRO RH | MOBILGEAR 600 XP 220 | 2020-10-07 | 2020-10-16 | 2020-10-20 | 2020-10-22 | 14395 | 491 | No |  | No | Crítico |  | 12.9 | 14 | 54 | 0 | 5 | 1 | 1 | 0 | 0 | 1 | 0 | 0 | 0 | 0 | 0 | 17 | 0 | 2 | 23 | 0 | 32 | 6 | 274 | 88 | 0 |  | 17.6 | - |  |  | No |  | 19 | 25/23/15 | 307234 | 57395 | - | 255 |  |  |  | Alta oxidación por posible degradación del aceite a altas temperaturas. Baja viscosidad por posible contaminación con un lubricante de menor viscosidad. | Nivel de limpieza en estado de Crítico. | Desgaste de Aluminio en el límite de precaución. | Localice y corrija la causa de baja viscosidad del aceite. Una baja viscosidad puede reducir la protección por lubricación. Identifique las causas del origen y corrija el Codigo ISO alto del aceite. Asegúrese de que la contaminación no está siendo introducida a través de los equipos de manejo de aceite. Determine la fuente del metal de desgaste y tome acciones correctivas. Retomar la muestra para monitorear condición.
C0014346 | SHOUGANG | CH-06 | CH-06 RDGI CE | PALA HIDRAULICA | CATERPILLAR | 6050 FS | REDUCTOR DE GIRO CENTRAL | MOBILGEAR 600 XP 220 | 2020-10-07 | 2020-10-16 | 2020-10-20 | 2020-10-22 | 14395 | 491 | No |  | No | Crítico |  | 18 | 8 | 84 | 0 | 3 | 1 | 1 | 0 | 0 | 1 | 0 | 0 | 0 | 0 | 0 | 0 | 0 | 1 | 30 | 0 | 14 | 5 | 283 | 19 | 0 |  | 1.5 | - |  |  | No |  | 34 | 26/24/16 | 450466 | 136957 | - | 570 |  |  |  | Resultados están dentro de los rangos aceptables. | Nivel de limpieza en estado de Crítico. | Desgaste de Hierro en el límite de precaución. | Identifique las causas del origen y corrija el Codigo ISO alto del aceite. Asegúrese de que la contaminación no está siendo introducida a través de los equipos de manejo de aceite. Identifique y evalúe los componentes a base de este elemento. Determine la fuente del metal de desgaste y tome acciones correctivas. Retomar la muestra para monitorear condición.
C0014347 | SHOUGANG | CH-06 | CH-06 RDGI CEII | PALA HIDRAULICA | CATERPILLAR | 6050 FS | REDUCTOR DE GIRO CENTRAL II | MOBILGEAR 600 XP 220 | 2020-10-07 | 2020-10-16 | 2020-10-20 | 2020-10-22 | 14395 | 491 | No |  | No | Crítico |  | 18.1 | 6 | 100 | 0 | 0 | 0 | 1 | 0 | 0 | 1 | 0 | 0 | 0 | 0 | 0 | 0 | 0 | 1 | 33 | 0 | 20 | 1 | 289 | 18 | 0 |  | 0.8 | - |  |  | No |  | 53 | 26/24/16 | 380656 | 119856 | - | 439 |  |  |  | Resultados están dentro de los rangos aceptables. | Nivel de limpieza en estado de Crítico. | Desgaste de Hierro en el límite de precaución. | Identifique las causas del origen y corrija el Codigo ISO alto del aceite. Asegúrese de que la contaminación no está siendo introducida a través de los equipos de manejo de aceite. Identifique y evalúe los componentes a base de este elemento. Determine la fuente del metal de desgaste y tome acciones correctivas. Retomar la muestra para monitorear condición.
C0014348 | SHOUGANG | CH-06 | CH-06 MF RH | PALA HIDRAULICA | CATERPILLAR | 6050 FS | MANDO FINAL RH | MOBILGEAR 600 XP 220 | 2020-10-07 | 2020-10-16 | 2020-10-20 | 2020-10-22 | 14395 | 491 | No |  | No | Crítico |  | 17.5 | 4 | 27 | 0 | 1 | 0 | 0 | 0 | 0 | 0 | 0 | 0 | 0 | 0 | 0 | 0 | 0 | 1 | 32 | 0 | 10 | 1 | 282 | 22 | 0 |  | 2.6 | - |  |  | No |  | 42 | 25/24/19 | 301554 | 122682 | - | 2717 |  |  |  | Baja viscosidad por posible contaminación con un lubricante de menor viscosidad. | Nivel de limpieza en estado de Crítico. | Resultados están dentro de los rangos aceptables. | Localice y corrija la causa de baja viscosidad del aceite. Una baja viscosidad puede reducir la protección por lubricación. Identifique las causas del origen y corrija el Codigo ISO alto del aceite. Asegúrese de que la contaminación no está siendo introducida a través de los equipos de manejo de aceite. Retome la muestra en el próximo intervalo programado.
C0014349 | SHOUGANG | CH-06 | CH-06 MF LH | PALA HIDRAULICA | CATERPILLAR | 6050 FS | MANDO FINAL LH | MOBILGEAR 600 XP 220 | 2020-10-07 | 2020-10-16 | 2020-10-20 | 2020-10-22 | 14395 | 491 | No |  | No | Crítico |  | 18.2 | 3 | 52 | 1 | 2 | 0 | 0 | 0 | 0 | 0 | 0 | 0 | 0 | 0 | 0 | 0 | 0 | 1 | 34 | 0 | 13 | 3 | 286 | 14 | 0 |  | 0.9 | - |  |  | No |  | 62 | 26/25/19 | 430524 | 183652 | - | 4055 |  |  |  | Resultados están dentro de los rangos aceptables. | Nivel de limpieza en estado de Crítico. | Resultados están dentro de los rangos aceptables. | Identifique las causas del origen y corrija el Codigo ISO alto del aceite. Asegúrese de que la contaminación no está siendo introducida a través de los equipos de manejo de aceite. Retome la muestra en el próximo intervalo programado.
C0014350 | SHOUGANG | FC-105 | FC-105 MOT | CAMION | CATERPILLAR | 785D | MOTOR | CHEVRON 400 MGX 15W40 | 2020-10-07 | 2020-10-16 | 2020-10-20 | 2020-10-22 | 24620 | 523 | Yes | Yes | No | Normal | 14.6 | 14.4 | 2 | 8 | 0 | 1 | 0 | 0 | 1 | 0 | 0 | 0 | 0 | 0 | 0 | 0 | 0 | 1 | 0 | 88 | 0 | 2294 | 14 | 900 | 1162 | 0 | 7.2 | 7.4 | 7.5 | 3.9 | 0.3 | No |  | 12 | - | - | - | - | - |  |  |  | Resultados están dentro de los rangos aceptables. | Resultados están dentro de los rangos aceptables. | Resultados están dentro de los rangos aceptables. | Retome la muestra en el próximo intervalo programado.
C0014351 | SHOUGANG | FC-105 | FC-105 TRAN | CAMION | CATERPILLAR | 785D | TRANSMISION | MOBILTRANS HD 30 | 2020-10-07 | 2020-10-16 | 2020-10-20 | 2020-10-22 | 24620 | 523 | No | Yes | No | Normal |  | 11.1 | 1 | 4 | 0 | 0 | 0 | 0 | 0 | 0 | 0 | 0 | 0 | 0 | 0 | 0 | 0 | 0 | 1 | 3 | 0 | 2856 | 11 | 930 | 1158 | 0 |  | 0 | - |  |  | No |  | 9 | 19/16/12 | 2519 | 362 | - | 29 |  |  |  | Resultados están dentro de los rangos aceptables. | Resultados están dentro de los rangos aceptables. | Resultados están dentro de los rangos aceptables. | Retome la muestra en el próximo intervalo programado.
C0014352 | SHOUGANG | FC-105 | FC-105 STHI | CAMION | CATERPILLAR | 785D | SISTEMA HIDRAULICO | MOBILTRANS HD 10W | 2020-10-07 | 2020-10-16 | 2020-10-20 | 2020-10-22 | 24620 | 523 | No | Yes | No | Precaución |  | 6.1 | 1 | 11 | 0 | 2 | 0 | 0 | 0 | 1 | 0 | 0 | 0 | 0 | 1 | 0 | 0 | 0 | 2 | 3 | 0 | 2766 | 13 | 909 | 1125 | 0 |  | 0.5 | - |  |  | No |  | 12 | 21/18/13 | 12705 | 1698 | - | 69 |  |  |  | Resultados están dentro de los rangos aceptables. | Niveles de Potasio en el límite de precuación. Nivel de limpieza en estado de precaución. | Resultados están dentro de los rangos aceptables. | Localice la fuente de Potasio. Identifique las causas del origen y corrija el Codigo ISO alto del aceite. Asegúrese de que la contaminación no está siendo introducida a través de los equipos de manejo de aceite. Retome la muestra en el próximo intervalo programado.
C0014353 | SHOUGANG | FC-105 | FC-105 STDI | CAMION | CATERPILLAR | 785D | SISTEMA DIRECCION | MOBILTRANS HD 10W | 2020-10-07 | 2020-10-16 | 2020-10-20 | 2020-10-22 | 24620 | 523 | No | Yes | No | Normal |  | 5.8 | 1 | 7 | 15 | 3 | 0 | 0 | 0 | 1 | 0 | 0 | 0 | 0 | 0 | 0 | 0 | 1 | 1 | 0 | 0 | 2921 | 16 | 919 | 1181 | 0 |  | 1.3 | - |  |  | No |  | 12 | 20/16/12 | 5549 | 516 | - | 30 |  |  |  | Resultados están dentro de los rangos aceptables. | Resultados están dentro de los rangos aceptables. | Resultados están dentro de los rangos aceptables. | Retome la muestra en el próximo intervalo programado.
C0014354 | SHOUGANG | FC-105 | FC-105 BM LH | CAMION | CATERPILLAR | 785D | BOCAMAZA LH | MOBILUBE XFD 60 | 2020-10-07 | 2020-10-16 | 2020-10-20 | 2020-10-22 | 24620 | 523 | No |  | No | Precaución |  | 25.3 | 0 | 7 | 0 | 0 | 0 | 0 | 0 | 0 | 0 | 0 | 0 | 0 | 0 | 0 | 0 | 4 | 0 | 93 | 0 | 282 | 2 | 257 | 14 | 0 |  | 0 | - |  |  | No |  | 8 | 23/19/13 | 62017 | 4197 | - | 77 |  |  |  | Resultados están dentro de los rangos aceptables. | Nivel de limpieza en estado de precaución. | Resultados están dentro de los rangos aceptables. | Identifique las causas del origen y corrija el Codigo ISO alto del aceite. Asegúrese de que la contaminación no está siendo introducida a través de los equipos de manejo de aceite. Retome la muestra en el próximo intervalo programado.
C0014355 | SHOUGANG | FC-105 | FC-105 BM RH | CAMION | CATERPILLAR | 785D | BOCAMAZA RH | MOBILUBE XFD 60 | 2020-10-07 | 2020-10-16 | 2020-10-20 | 2020-10-22 | 24620 | 523 | No |  | No | Precaución |  | 25.5 | 0 | 9 | 0 | 0 | 0 | 0 | 0 | 0 | 0 | 0 | 0 | 0 | 0 | 0 | 0 | 4 | 1 | 98 | 0 | 264 | 2 | 257 | 7 | 0 |  | 0 | - |  |  | No |  | 15 | 22/19/13 | 31358 | 2893 | - | 64 |  |  |  | Resultados están dentro de los rangos aceptables. | Nivel de limpieza en estado de precaución. | Resultados están dentro de los rangos aceptables. | Identifique las causas del origen y corrija el Codigo ISO alto del aceite. Asegúrese de que la contaminación no está siendo introducida a través de los equipos de manejo de aceite. Retome la muestra en el próximo intervalo programado.
C0014356 | SHOUGANG | FC-105 | FC-105 DIFE POS | CAMION | CATERPILLAR | 785D | DIFERENCIAL POSTERIOR | MOBILUBE XFD 60 | 2020-10-07 | 2020-10-16 | 2020-10-20 | 2020-10-22 | 24620 | 789 | No | Yes | No | Crítico |  | 23.5 | 14 | 15 | 2 | 0 | 1 | 0 | 0 | 0 | 0 | 0 | 0 | 0 | 0 | 0 | 0 | 1 | 1 | 92 | 0 | 390 | 3 | 299 | 57 | 0 |  | 1.2 | - |  |  | No |  | 12 | 25/20/13 | 184403 | 8129 | - | 52 |  |  |  | Baja viscosidad por posible contaminación con un lubricante de menor viscosidad. | Nivel de limpieza en estado de Crítico. | Resultados están dentro de los rangos aceptables. | Localice y corrija la causa de baja viscosidad del aceite. Una baja viscosidad puede reducir la protección por lubricación. Identifique las causas del origen y corrija el Codigo ISO alto del aceite. Asegúrese de que la contaminación no está siendo introducida a través de los equipos de manejo de aceite. Retome la muestra en el próximo intervalo programado.
C0014357 | SHOUGANG | FC-105 | FC-105 MF RH | CAMION | CATERPILLAR | 785D | MANDO FINAL RH | MOBILUBE XFD 60 | 2020-10-07 | 2020-10-16 | 2020-10-20 | 2020-10-22 | 24620 | 789 | No |  | No | Crítico |  | 24 | 15 | 15 | 2 | 0 | 1 | 0 | 0 | 0 | 0 | 0 | 0 | 0 | 0 | 0 | 0 | 4 | 0 | 95 | 0 | 394 | 3 | 299 | 56 | 0 |  | 1.2 | - |  |  | No |  | 18 | 25/20/12 | 172723 | 8804 | - | 24 |  |  |  | Baja viscosidad por posible contaminación con un lubricante de menor viscosidad. | Nivel de limpieza en estado de Crítico. | Desgaste de Hierro en el límite de precaución. | Localice y corrija la causa de baja viscosidad del aceite. Una baja viscosidad puede reducir la protección por lubricación. Identifique las causas del origen y corrija el Codigo ISO alto del aceite. Asegúrese de que la contaminación no está siendo introducida a través de los equipos de manejo de aceite. Determine la fuente del metal de desgaste y tome acciones correctivas. Retomar la muestra para monitorear condición.
C0014358 | SHOUGANG | FC-105 | FC-105 MF LH | CAMION | CATERPILLAR | 785D | MANDO FINAL LH | MOBILUBE XFD 60 | 2020-10-07 | 2020-10-16 | 2020-10-20 | 2020-10-22 | 24620 | 789 | No |  | No | Crítico |  | 24 | 15 | 15 | 2 | 0 | 1 | 0 | 0 | 0 | 0 | 0 | 0 | 0 | 0 | 0 | 0 | 1 | 0 | 94 | 0 | 396 | 3 | 304 | 60 | 0 |  | 1.2 | - |  |  | No |  | 10 | 25/20/12 | 197021 | 9873 | - | 37 |  |  |  | Baja viscosidad por posible contaminación con un lubricante de menor viscosidad. | Nivel de limpieza en estado de Crítico. | Desgaste de Hierro en el límite de precaución. | Localice y corrija la causa de baja viscosidad del aceite. Una baja viscosidad puede reducir la protección por lubricación. Identifique las causas del origen y corrija el Codigo ISO alto del aceite. Asegúrese de que la contaminación no está siendo introducida a través de los equipos de manejo de aceite. Determine la fuente del metal de desgaste y tome acciones correctivas. Retomar la muestra para monitorear condición.
C0014359 | SHOUGANG | FC-102 | FC-102 MOT | CAMION | KOMATSU | HD1500 | MOTOR | CHEVRON 400 MGX 15W40 | 2020-10-07 | 2020-10-16 | 2020-10-20 | 2020-10-22 | 23774 | 484 | Yes | Yes | No | Precaución | 14.6 | 14.7 | 0 | 45 | 1 | 1 | 0 | 1 | 1 | 0 | 0 | 0 | 0 | 0 | 0 | 0 | 0 | 2 | 1 | 75 | 0 | 2174 | 13 | 870 | 1116 | 0 | 5.9 | 0 | 0 | 0 | 1.4 | No |  | 14 | - | - | - | - | - |  |  |  | Resultados están dentro de los rangos aceptables. | Resultados están dentro de los rangos aceptables. | Desgaste de Hierro y Cromo en el límite de precaución. | Identifique y evalúe los componentes a base de estos elementos. Determine la fuente de los metales de desgaste y tome acciones correctivas. Retomar la muestra para monitorear condición.
C0014360 | SHOUGANG | FC-102 | FC-102 TRAN | CAMION | KOMATSU | HD1500 | TRANSMISION | MOBILTRANS HD 30 | 2020-10-07 | 2020-10-16 | 2020-10-20 | 2020-10-22 | 23774 | 1046 | Yes | Yes | No | Normal |  | 11 | 6 | 3 | 0 | 0 | 0 | 0 | 0 | 0 | 0 | 0 | 0 | 0 | 0 | 0 | 0 | 4 | 1 | 0 | 0 | 2851 | 11 | 921 | 1172 | 0 |  | 0.3 | - |  |  | No |  | 13 | 20/17/13 | 7538 | 1095 | - | 55 |  |  |  | Resultados están dentro de los rangos aceptables. | Resultados están dentro de los rangos aceptables. | Resultados están dentro de los rangos aceptables. | Retome la muestra en el próximo intervalo programado.
C0014361 | SHOUGANG | FC-102 | FC-102 STHI | CAMION | KOMATSU | HD1500 | SISTEMA HIDRAULICO | MOBILTRANS HD 30 | 2020-10-07 | 2020-10-16 | 2020-10-20 | 2020-10-22 | 23774 | 1046 | No | Yes | No | Crítico |  | 11.1 | 7 | 10 | 8 | 2 | 0 | 0 | 0 | 1 | 0 | 0 | 0 | 0 | 0 | 0 | 0 | 0 | 1 | 0 | 0 | 2884 | 14 | 928 | 1199 | 0 |  | 0.9 | - |  |  | No |  | 16 | 20/17/13 | 9824 | 843 | - | 48 |  |  |  | Resultados están dentro de los rangos aceptables. | Nivel de limpieza en estado de precaución. | Elevado desgaste de Plomo. | Identifique las causas del origen y corrija el Codigo ISO alto del aceite. Asegúrese de que la contaminación no está siendo introducida a través de los equipos de manejo de aceite. Determine la fuente del metal de desgaste excesivo y tome acciones correctivas. Retomar la muestra para monitorear condición.
C0014362 | SHOUGANG | FC-102 | FC-102 DIFE POS | CAMION | KOMATSU | HD1500 | DIFERENCIAL POSTERIOR | MOBILTRANS HD 50 | 2020-10-07 | 2020-10-16 | 2020-10-20 | 2020-10-22 | 23774 | 1046 | No |  | No | Crítico |  | 18.3 | 1 | 18 | 0 | 0 | 0 | 0 | 0 | 2 | 0 | 0 | 0 | 0 | 0 | 0 | 0 | 0 | 1 | 5 | 0 | 2917 | 11 | 923 | 1177 | 0 |  | 0.7 | - |  |  | No |  | 23 | 25/22/16 | 206044 | 30019 | - | 435 |  |  |  | Resultados están dentro de los rangos aceptables. | Nivel de limpieza en estado de Crítico. | Resultados están dentro de los rangos aceptables. | Identifique las causas del origen y corrija el Codigo ISO alto del aceite. Asegúrese de que la contaminación no está siendo introducida a través de los equipos de manejo de aceite. Retome la muestra en el próximo intervalo programado.
C0014363 | SHOUGANG | FC-102 | FC-102 MF LH | CAMION | KOMATSU | HD1500 | MANDO FINAL LH | MOBILTRANS HD 50 | 2020-10-07 | 2020-10-16 | 2020-10-20 | 2020-10-22 | 23774 | 1046 | No |  | No | Crítico |  | 17.8 | 1 | 17 | 0 | 0 | 0 | 0 | 0 | 2 | 0 | 0 | 0 | 0 | 0 | 0 | 0 | 1 | 1 | 5 | 0 | 2859 | 10 | 909 | 1138 | 0 |  | 0.7 | - |  |  | No |  | 10 | 25/22/16 | 206814 | 30640 | - | 420 |  |  |  | Resultados están dentro de los rangos aceptables. | Nivel de limpieza en estado de Crítico. | Resultados están dentro de los rangos aceptables. | Identifique las causas del origen y corrija el Codigo ISO alto del aceite. Asegúrese de que la contaminación no está siendo introducida a través de los equipos de manejo de aceite. Retome la muestra en el próximo intervalo programado.
C0014364 | SHOUGANG | FC-102 | FC-102 MF RH | CAMION | KOMATSU | HD1500 | MANDO FINAL RH | MOBILTRANS HD 50 | 2020-10-07 | 2020-10-16 | 2020-10-20 | 2020-10-22 | 23774 | 1046 | No |  | No | Crítico |  | 18.4 | 1 | 18 | 0 | 0 | 0 | 0 | 0 | 2 | 0 | 0 | 0 | 0 | 0 | 0 | 0 | 0 | 1 | 5 | 0 | 2911 | 11 | 921 | 1134 | 0 |  | 0.6 | - |  |  | No |  | 22 | 25/22/16 | 218775 | 31676 | - | 450 |  |  |  | Resultados están dentro de los rangos aceptables. | Nivel de limpieza en estado de Crítico. | Resultados están dentro de los rangos aceptables. | Identifique las causas del origen y corrija el Codigo ISO alto del aceite. Asegúrese de que la contaminación no está siendo introducida a través de los equipos de manejo de aceite. Retome la muestra en el próximo intervalo programado.
C0014365 | SHOUGANG | FC-94 | FC-94 MOT | CAMION | CATERPILLAR | 785C | MOTOR | MOBIL DELVAC 1 5W-40 | 2020-10-07 | 2020-10-16 | 2020-10-20 | 2020-10-22 | 25932 | 251 | No | No | No | Normal | 14.8 | 14.6 | 4 | 9 | 0 | 0 | 0 | 0 | 1 | 0 | 0 | 0 | 0 | 0 | 0 | 0 | 0 | 0 | 1 | 52 | 0 | 2301 | 500 | 1089 | 1346 | 0 | 10.3 | 3.8 | 4 | 2.6 | 0.3 | No |  | 9 | - | - | - | - | - |  |  |  | Resultados están dentro de los rangos aceptables. | Resultados están dentro de los rangos aceptables. | Resultados están dentro de los rangos aceptables. | Retome la muestra en el próximo intervalo programado.
C0014366 | SHOUGANG | FC-94 | FC-94 DIFE POS | CAMION | CATERPILLAR | 785C | DIFERENCIAL POSTERIOR | MOBILUBE XFD 60 | 2020-10-07 | 2020-10-16 | 2020-10-20 | 2020-10-22 | 25932 | 1800 | Yes | Yes | No | Crítico |  | 25.2 | 9 | 68 | 1 | 0 | 1 | 0 | 0 | 0 | 1 | 0 | 0 | 0 | 0 | 0 | 0 | 5 | 1 | 95 | 0 | 288 | 2 | 286 | 12 | 0 |  | 6.1 | - |  |  | No |  | 28 | 26/23/13 | 342174 | 66735 | - | 49 |  |  |  | Resultados están dentro de los rangos aceptables. | Niveles de Sodio en el límite de precuación. Nivel de limpieza en estado de Crítico. | Resultados están dentro de los rangos aceptables. | Localice la fuente de Sodio. Identifique las causas del origen y corrija el Codigo ISO alto del aceite. Asegúrese de que la contaminación no está siendo introducida a través de los equipos de manejo de aceite. Retome la muestra en el próximo intervalo programado.
C0014367 | SHOUGANG | FC-94 | FC-94 MF LH | CAMION | CATERPILLAR | 785C | MANDO FINAL LH | MOBILUBE XFD 60 | 2020-10-07 | 2020-10-16 | 2020-10-20 | 2020-10-22 | 25932 | 1800 | Yes |  | No | Crítico |  | 25.1 | 10 | 65 | 1 | 0 | 1 | 0 | 0 | 0 | 1 | 0 | 0 | 0 | 0 | 0 | 0 | 6 | 0 | 97 | 0 | 290 | 2 | 283 | 8 | 0 |  | 6.5 | - |  |  | No |  | 40 | 26/23/13 | 321799 | 71025 | - | 46 |  |  |  | Resultados están dentro de los rangos aceptables. | Niveles de Sodio en el límite de precuación. Nivel de limpieza en estado de Crítico. | Elevado desgaste de Hierro. | Localice la fuente de Sodio. Identifique las causas del origen y corrija el Codigo ISO alto del aceite. Asegúrese de que la contaminación no está siendo introducida a través de los equipos de manejo de aceite. Determine la fuente del metal de desgaste excesivo y tome acciones correctivas. Retomar la muestra para monitorear condición.
C0014368 | SHOUGANG | FC-94 | FC-94 MF RH | CAMION | CATERPILLAR | 785C | MANDO FINAL RH | MOBILUBE XFD 60 | 2020-10-07 | 2020-10-16 | 2020-10-20 | 2020-10-22 | 25932 | 1800 | Yes |  | No | Crítico |  | 25 | 9 | 67 | 1 | 0 | 1 | 0 | 0 | 0 | 1 | 0 | 0 | 0 | 0 | 0 | 0 | 3 | 1 | 95 | 0 | 293 | 2 | 285 | 8 | 0 |  | 6.1 | - |  |  | No |  | 28 | 25/23/13 | 309447 | 68638 | - | 41 |  |  |  | Resultados están dentro de los rangos aceptables. | Nivel de limpieza en estado de Crítico. | Elevado desgaste de Hierro. | Identifique las causas del origen y corrija el Codigo ISO alto del aceite. Asegúrese de que la contaminación no está siendo introducida a través de los equipos de manejo de aceite. Determine la fuente del metal de desgaste excesivo y tome acciones correctivas. Retomar la muestra para monitorear condición.
C0014369 | SHOUGANG | EP-29 | EP-29 MOT | PERFORADORA DE ORUGAS | ATLAS COPCO | DML | MOTOR | MOBIL DELVAC MX 15W-40 | 2020-10-07 | 2020-10-16 | 2020-10-20 | 2020-10-22 | 33559 | 166 | Yes | Yes | No | Crítico | 14.4 | 12.9 | 2 | 9 | 29 | 0 | 1 | 1 | 45 | 0 | 0 | 0 | 0 | 0 | 0 |  | 0 | 2 | 1 | 5 | 0 | 1429 | 1179 | 1031 | 1294 |  | 8.1 | 14.6 | 9.1 | 10.5 | 0.2 | No |  | 14 | - | - | - | - | - |  |  |  | Alta oxidación por posible degradación del aceite a altas temperaturas. Baja viscosidad por posible contaminación con un lubricante de menor viscosidad o dilución con combustible. | Resultados están dentro de los rangos aceptables. | Elevado desgaste de Plomo. | Revisar el sistema de enfriamiento (termostatos, radiador, bomba de agua, mangueras, etc.). Localice y corrija la causa de baja viscosidad del aceite. Una baja viscosidad puede reducir la protección por lubricación. Determine la fuente del metal de desgaste excesivo y tome acciones correctivas. Retomar la muestra para monitorear condición.
C0014370 | SHOUGANG | EP-29 | EP-29 MDBS | PERFORADORA DE ORUGAS | ATLAS COPCO | DML | MANDO DE BOMBAS | MOBILUBE HD 80W-90 | 2020-10-07 | 2020-10-16 | 2020-10-20 | 2020-10-22 | 33559 | 166 | Yes |  | No | Crítico |  | 13.6 | 1 | 172 | 0 | 0 | 0 | 1 | 0 | 1 | 2 | 0 | 0 | 0 | 0 | 0 | 0 | 0 | 5 | 2 | 0 | 19 | 2 | 460 | 38 | 0 |  | 0.1 | - |  |  | No |  | 104 | 25/23/13 | 300393 | 46066 | - | 76 |  |  |  | Baja viscosidad por posible contaminación con un lubricante de menor viscosidad. | Nivel de limpieza en estado de Crítico. | Resultados están dentro de los rangos aceptables. | Localice y corrija la causa de baja viscosidad del aceite. Una baja viscosidad puede reducir la protección por lubricación. Identifique las causas del origen y corrija el Codigo ISO alto del aceite. Asegúrese de que la contaminación no está siendo introducida a través de los equipos de manejo de aceite. Retome la muestra en el próximo intervalo programado.
C0014371 | SHOUGANG | FC-63 | FC-63 MOT | CAMION | KOMATSU | HD1500 | MOTOR | CHEVRON 400 MGX 15W40 | 2020-10-07 | 2020-10-16 | 2020-10-20 | 2020-10-22 | 47599 | 205 | Yes | Yes | No | Normal | 14.6 | 14.1 | 0 | 7 | 0 | 1 | 0 | 0 | 0 | 0 | 0 | 0 | 0 | 0 | 0 | 0 | 0 | 2 | 1 | 119 | 0 | 2127 | 11 | 915 | 1117 | 0 | 6.5 | 0 | 0 | 0 | 0.6 | No |  | 12 | - | - | - | - | - |  |  |  | Resultados están dentro de los rangos aceptables. | Resultados están dentro de los rangos aceptables. | Resultados están dentro de los rangos aceptables. | Retome la muestra en el próximo intervalo programado.
C0014372 | SHOUGANG | FC-63 | FC-63 TRAN | CAMION | KOMATSU | HD1500 | TRANSMISION | MOBILTRANS HD 30 | 2020-10-07 | 2020-10-16 | 2020-10-20 | 2020-10-22 | 47599 | 964 | Yes | Yes | No | Normal |  | 11 | 2 | 3 | 0 | 1 | 0 | 0 | 0 | 1 | 0 | 0 | 0 | 0 | 0 | 0 | 0 | 3 | 1 | 0 | 0 | 2934 | 11 | 915 | 1170 | 0 |  | 0.1 | - |  |  | No |  | 11 | 19/16/13 | 3007 | 525 | - | 47 |  |  |  | Resultados están dentro de los rangos aceptables. | Resultados están dentro de los rangos aceptables. | Resultados están dentro de los rangos aceptables. | Retome la muestra en el próximo intervalo programado.
C0014373 | SHOUGANG | FC-63 | FC-63 STHI | CAMION | KOMATSU | HD1500 | SISTEMA HIDRAULICO | MOBILTRANS HD 30 | 2020-10-07 | 2020-10-16 | 2020-10-20 | 2020-10-22 | 47599 | 2085 | Yes | Yes | No | Precaución |  | 10.3 | 0 | 5 | 1 | 1 | 0 | 0 | 0 | 0 | 0 | 0 | 0 | 0 | 0 | 0 | 0 | 0 | 1 | 3 | 0 | 2884 | 13 | 940 | 1157 | 0 |  | 0 | - |  |  | No |  | 8 | 20/16/12 | 7691 | 555 | - | 21 |  |  |  | Baja viscosidad por posible contaminación con un lubricante de menor viscosidad. | Nivel de limpieza en estado de precaución. | Resultados están dentro de los rangos aceptables. | Localice y corrija la causa de baja viscosidad del aceite. Una baja viscosidad puede reducir la protección por lubricación. Identifique las causas del origen y corrija el Codigo ISO alto del aceite. Asegúrese de que la contaminación no está siendo introducida a través de los equipos de manejo de aceite. Retome la muestra en el próximo intervalo programado.
C0014374 | SHOUGANG | FC-63 | FC-63 DIFE POS | CAMION | KOMATSU | HD1500 | DIFERENCIAL POSTERIOR | MOBILTRANS HD 50 | 2020-10-07 | 2020-10-16 | 2020-10-20 | 2020-10-22 | 47599 | 2085 | Yes |  | No | Crítico |  | 17.6 | 2 | 44 | 0 | 1 | 0 | 0 | 0 | 0 | 0 | 0 | 0 | 0 | 0 | 0 | 0 | 1 | 2 | 2 | 0 | 2942 | 12 | 960 | 1170 | 0 |  | 0.5 | - |  |  | No |  | 43 | 25/23/18 | 293941 | 78820 | - | 1526 |  |  |  | Resultados están dentro de los rangos aceptables. | Nivel de limpieza en estado de Crítico. | Resultados están dentro de los rangos aceptables. | Identifique las causas del origen y corrija el Codigo ISO alto del aceite. Asegúrese de que la contaminación no está siendo introducida a través de los equipos de manejo de aceite. Retome la muestra en el próximo intervalo programado.
C0014375 | SHOUGANG | FC-63 | FC-63 MF LH | CAMION | KOMATSU | HD1500 | MANDO FINAL LH | MOBILTRANS HD 50 | 2020-10-07 | 2020-10-16 | 2020-10-20 | 2020-10-22 | 47599 | 2085 | Yes |  | No | Crítico |  | 17.6 | 2 | 43 | 0 | 1 | 0 | 0 | 0 | 0 | 0 | 0 | 0 | 0 | 0 | 0 | 0 | 2 | 2 | 2 | 0 | 2884 | 11 | 955 | 1197 | 0 |  | 0.4 | - |  |  | No |  | 31 | 25/23/18 | 283426 | 77586 | - | 1325 |  |  |  | Resultados están dentro de los rangos aceptables. | Nivel de limpieza en estado de Crítico. | Resultados están dentro de los rangos aceptables. | Identifique las causas del origen y corrija el Codigo ISO alto del aceite. Asegúrese de que la contaminación no está siendo introducida a través de los equipos de manejo de aceite. Retome la muestra en el próximo intervalo programado.
C0014376 | SHOUGANG | FC-63 | FC-63 MF RH | CAMION | KOMATSU | HD1500 | MANDO FINAL RH | MOBILTRANS HD 50 | 2020-10-07 | 2020-10-16 | 2020-10-20 | 2020-10-22 | 47599 | 2085 | Yes |  | No | Crítico |  | 17.6 | 2 | 44 | 0 | 1 | 0 | 0 | 0 | 0 | 0 | 0 | 0 | 0 | 0 | 0 | 0 | 2 | 1 | 3 | 0 | 2980 | 12 | 968 | 1193 | 0 |  | 0.5 | - |  |  | No |  | 46 | 26/24/18 | 320200 | 85986 | - | 1706 |  |  |  | Resultados están dentro de los rangos aceptables. | Nivel de limpieza en estado de Crítico. | Resultados están dentro de los rangos aceptables. | Identifique las causas del origen y corrija el Codigo ISO alto del aceite. Asegúrese de que la contaminación no está siendo introducida a través de los equipos de manejo de aceite. Retome la muestra en el próximo intervalo programado.
C0014377 | SHOUGANG | FC-112 | FC-112 MOT | CAMION | CATERPILLAR | 785D | MOTOR | MOBIL DELVAC 1 5W-40 | 2020-10-09 | 2020-10-23 | 2020-10-26 | 2020-10-27 | 30909 | 349 | No | No | No | Normal | 14.8 | 14.7 | 5 | 5 | 1 | 0 | 0 | 0 | 1 | 1 | 0 | 0 | 0 | 0 | 0 |  | 2 | 0 | 3 | 50 | 0 | 2385 | 465 | 997 | 1265 |  | 9.1 | 5 | 5.3 | 4.9 | 0.2 | No |  | 12 | - | - | - | - | - |  |  |  | Resultados están dentro de los rangos aceptables. | Resultados están dentro de los rangos aceptables. | Resultados están dentro de los rangos aceptables. | Retome la muestra en el próximo intervalo programado.
C0014378 | SHOUGANG | FC-112 | FC-112 TRAN | CAMION | CATERPILLAR | 785D | TRANSMISION | MOBILTRANS HD 30 | 2020-10-09 | 2020-10-23 | 2020-10-26 | 2020-10-27 | 30909 | 349 | No | No | No | Crítico |  | 11.3 | 6 | 4 | 0 | 2 | 0 | 0 | 0 | 1 | 0 | 0 | 0 | 0 | 0 |  | 7 | 0 | 0 | 2 | 0 | 3295 | 13 | 1029 | 1292 |  |  | 0.6 | - |  |  | No |  | 12 | 24/22/16 | 153730 | 34866 | - | 515 |  |  |  | Resultados están dentro de los rangos aceptables. | Nivel de limpieza en estado de Crítico. | Resultados están dentro de los rangos aceptables. | Identifique las causas del origen y corrija el Codigo ISO alto del aceite. Asegúrese de que la contaminación no está siendo introducida a través de los equipos de manejo de aceite. Retome la muestra en el próximo intervalo programado.
C0014379 | SHOUGANG | FC-112 | FC-112 STHI | CAMION | CATERPILLAR | 785D | SISTEMA HIDRAULICO | MOBILTRANS HD 10W | 2020-10-09 | 2020-10-23 | 2020-10-26 | 2020-10-27 | 30909 | 349 | Yes | Yes | No | Crítico |  | 6.1 | 201 | 10 | 0 | 1 | 0 | 0 | 0 | 1 | 0 | 0 | 0 | 0 | 0 |  | 8 | 3 | 1 | 2 | 0 | 2981 | 12 | 949 | 1173 |  |  | 0.5 | - |  |  | No |  | 14 | 22/19/12 | 27229 | 2694 | - | 39 |  |  |  | Resultados están dentro de los rangos aceptables. | Nivel de limpieza en estado de Crítico. | Elevado desgaste de Cobre. | Identifique las causas del origen y corrija el Codigo ISO alto del aceite. Asegúrese de que la contaminación no está siendo introducida a través de los equipos de manejo de aceite. Identifique y evalúe los componentes a base de este elemento. Determine la fuente del metal de desgaste excesivo y tome acciones correctivas. Retomar la muestra para monitorear condición.
C0014380 | SHOUGANG | EP-29 | EP-29 CJRO | PERFORADORA DE ORUGAS | ATLAS COPCO | DML | CABEZAL DE ROTACION | MOBILUBE HD 80W-90 | 2020-10-09 | 2020-10-23 | 2020-10-26 | 2020-10-27 | 33714 | 155 | Yes |  | No | Crítico |  | 14.4 | 0 | 72 | 0 | 1 | 0 | 0 | 0 | 1 | 1 | 0 | 0 | 0 | 0 |  | 3 | 1 | 2 | 4 | 0 | 7 | 1 | 443 | 4 |  |  | 0.7 | - |  |  | No |  | 12 | 25/22/15 | 250862 | 36969 | - | 314 |  |  |  | Resultados están dentro de los rangos aceptables. | Nivel de limpieza en estado de Crítico. | Elevado desgaste de Hierro. | Identifique las causas del origen y corrija el Codigo ISO alto del aceite. Asegúrese de que la contaminación no está siendo introducida a través de los equipos de manejo de aceite. Determine la fuente del metal de desgaste excesivo y tome acciones correctivas. Retomar la muestra para monitorear condición.
C0014381 | SHOUGANG | RE-40 | RE-40 MOT | RETROEXCAVADORA | CATERPILLAR | 390DL | MOTOR | MOBIL DELVAC MX 15W-40 | 2020-10-09 | 2020-10-23 | 2020-10-26 | 2020-10-27 | 22741 | 124 | Yes | Yes | No | Precaución | 14.4 | 13.5 | 2 | 8 | 4 | 0 | 0 | 0 | 42 | 1 | 0 | 0 | 0 | 0 | 0 |  | 2 | 0 | 2 | 21 | 0 | 1655 | 1079 | 1008 | 1270 |  | 8 | 4.8 | 5.7 | 3.7 | 0.4 | No |  | 12 | - | - | - | - | - |  |  |  | Baja viscosidad por posible contaminación con un lubricante de menor viscosidad o dilución con combustible. | Resultados están dentro de los rangos aceptables. | Desgaste de Plomo en el límite de precaución. | Localice y corrija la causa de baja viscosidad del aceite. Una baja viscosidad puede reducir la protección por lubricación. Identifique y evalúe los componentes a base de este elemento. Determine la fuente del metal de desgaste y tome acciones correctivas. Retomar la muestra para monitorear condición.
C0014382 | SHOUGANG | RE-40 | RE-40 STHI | RETROEXCAVADORA | CATERPILLAR | 390DL | SISTEMA HIDRAULICO | MOBILTRANS HD 10W | 2020-10-09 | 2020-10-23 | 2020-10-26 | 2020-10-27 | 22741 | 124 | Yes | Yes | No | Crítico |  | 6 | 3 | 28 | 1 | 11 | 0 | 2 | 1 | 1 | 0 | 1 | 0 | 0 | 0 |  | 33 | 5 | 6 | 2 | 0 | 3195 | 26 | 997 | 1280 |  |  | 0.6 | - |  |  | No |  | 10 | 24/20/12 | 158714 | 7799 | - | 24 |  |  |  | Resultados están dentro de los rangos aceptables. | Contaminación de Silicio en estado crítico. Altos niveles de silicio abrasivo (polvo) causarán alto desgaste. Nivel de limpieza en estado de Crítico. | Presencia de aluminio mayor que el esperado puede representar contaminación con polvo (silicio abrasivo). | El incremento en silicio y aluminio podría potencialmente indicar una contaminación con polvo/tierra como la causa raíz del problema. Identifique las causas del origen y corrija el Codigo ISO alto del aceite. Asegúrese de que la contaminación no está siendo introducida a través de los equipos de manejo de aceite. Retome la muestra en el próximo intervalo programado.
C0014383 | SHOUGANG | RE-40 | RE-40 RDGI LH | RETROEXCAVADORA | CATERPILLAR | 390DL | REDUCTOR DE GIRO LH | MOBILTRANS HD 50 | 2020-10-09 | 2020-10-23 | 2020-10-26 | 2020-10-27 | 22741 | 923 | Yes |  | No | Crítico |  | 17.9 | 1 | 14 | 0 | 1 | 0 | 0 | 0 | 1 | 0 | 0 | 0 | 0 | 0 |  | 5 | 0 | 47 | 0 | 0 | 3105 | 12 | 971 | 1212 |  |  | 0.8 | - |  |  | No |  | 8 | 24/21/14 | 157121 | 13196 | - | 150 |  |  |  | Resultados están dentro de los rangos aceptables. | Nivel de limpieza en estado de Crítico. | Resultados están dentro de los rangos aceptables. | Identifique las causas del origen y corrija el Codigo ISO alto del aceite. Asegúrese de que la contaminación no está siendo introducida a través de los equipos de manejo de aceite. Retome la muestra en el próximo intervalo programado.
C0014384 | SHOUGANG | RE-40 | RE-40 RDGI RH | RETROEXCAVADORA | CATERPILLAR | 390DL | REDUCTOR DE GIRO RH | MOBILTRANS HD 50 | 2020-10-09 | 2020-10-23 | 2020-10-26 | 2020-10-27 | 22741 | 923 | Yes |  | No | Crítico |  | 17.8 | 0 | 16 | 0 | 1 | 0 | 0 | 0 | 1 | 0 | 0 | 0 | 0 | 0 |  | 6 | 2 | 23 | 4 | 0 | 3011 | 11 | 926 | 1167 |  |  | 1.3 | - |  |  | No |  | 21 | 25/22/15 | 209367 | 22068 | - | 217 |  |  |  | Resultados están dentro de los rangos aceptables. | Nivel de limpieza en estado de Crítico. | Resultados están dentro de los rangos aceptables. | Identifique las causas del origen y corrija el Codigo ISO alto del aceite. Asegúrese de que la contaminación no está siendo introducida a través de los equipos de manejo de aceite. Retome la muestra en el próximo intervalo programado.
C0014385 | SHOUGANG | RE-40 | RE-40 MF LH | RETROEXCAVADORA | CATERPILLAR | 390DL | MANDO FINAL LH | MOBILTRANS HD 50 | 2020-10-09 | 2020-10-23 | 2020-10-26 | 2020-10-27 | 22741 | 923 | Yes |  | No | Crítico |  | 17.9 | 2 | 38 | 0 | 1 | 0 | 0 | 1 | 1 | 0 | 0 | 0 | 0 | 0 |  | 6 | 0 | 4 | 2 | 0 | 3102 | 11 | 945 | 1209 |  |  | 1.1 | - |  |  | No |  | 42 | 25/24/19 | 292230 | 125758 | - | 3621 |  |  |  | Resultados están dentro de los rangos aceptables. | Nivel de limpieza en estado de Crítico. | Resultados están dentro de los rangos aceptables. | Identifique las causas del origen y corrija el Codigo ISO alto del aceite. Asegúrese de que la contaminación no está siendo introducida a través de los equipos de manejo de aceite. Retome la muestra en el próximo intervalo programado.
C0014386 | SHOUGANG | RE-40 | RE-40 MF RH | RETROEXCAVADORA | CATERPILLAR | 390DL | MANDO FINAL RH | MOBILTRANS HD 50 | 2020-10-09 | 2020-10-23 | 2020-10-26 | 2020-10-27 | 22741 | 923 | Yes |  | No | Crítico |  | 17.8 | 9 | 40 | 0 | 1 | 0 | 0 | 0 | 1 | 0 | 0 | 0 | 0 | 0 |  | 7 | 0 | 4 | 2 | 0 | 2968 | 11 | 901 | 1153 |  |  | 0.9 | - |  |  | No |  | 43 | 26/25/19 | 368604 | 162478 | - | 4849 |  |  |  | Resultados están dentro de los rangos aceptables. | Nivel de limpieza en estado de Crítico. | Resultados están dentro de los rangos aceptables. | Identifique las causas del origen y corrija el Codigo ISO alto del aceite. Asegúrese de que la contaminación no está siendo introducida a través de los equipos de manejo de aceite. Retome la muestra en el próximo intervalo programado.
C0014387 | SHOUGANG | FC-107 | FC-107 MOT | CAMION | KOMATSU | HD1500 | MOTOR | CHEVRON 400 MGX 15W40 | 2020-10-09 | 2020-10-23 | 2020-10-26 | 2020-10-27 | 22741 | 144 | Yes | Yes | No | Normal | 14.6 | 14.6 | 1 | 19 | 1 | 1 | 0 | 0 | 1 | 1 | 0 | 0 | 0 | 0 | 0 |  | 3 | 1 | 2 | 114 | 0 | 2192 | 27 | 791 | 1044 |  | 6.7 | 1.8 | 1.9 | 0 | 0.3 | No |  | 11 | - | - | - | - | - |  |  |  | Resultados están dentro de los rangos aceptables. | Resultados están dentro de los rangos aceptables. | Resultados están dentro de los rangos aceptables. | Retome la muestra en el próximo intervalo programado.
C0014388 | SHOUGANG | FC-107 | FC-107 TRAN | CAMION | KOMATSU | HD1500 | TRANSMISION | MOBILTRANS HD 30 | 2020-10-09 | 2020-10-23 | 2020-10-26 | 2020-10-27 | 22741 | 754 | Yes | Yes | No | Precaución |  | 11.1 | 9 | 5 | 1 | 0 | 0 | 0 | 0 | 1 | 0 | 0 | 0 | 0 | 0 |  | 5 | 2 | 2 | 2 | 0 | 3157 | 14 | 963 | 1240 |  |  | 0.5 | - |  |  | No |  | 16 | 21/16/12 | 19890 | 574 | - | 29 |  |  |  | Resultados están dentro de los rangos aceptables. | Nivel de limpieza en estado de precaución. | Resultados están dentro de los rangos aceptables. | Identifique las causas del origen y corrija el Codigo ISO alto del aceite. Asegúrese de que la contaminación no está siendo introducida a través de los equipos de manejo de aceite. Retome la muestra en el próximo intervalo programado.
C0014389 | SHOUGANG | FC-107 | FC-107 STHI | CAMION | KOMATSU | HD1500 | SISTEMA HIDRAULICO | MOBILTRANS HD 30 | 2020-10-09 | 2020-10-23 | 2020-10-26 | 2020-10-27 | 22741 | 754 | Yes | Yes | No | Crítico |  | 11.1 | 2 | 11 | 2 | 2 | 0 | 0 | 0 | 1 | 0 | 0 | 0 | 0 | 0 |  | 14 | 1 | 0 | 0 | 0 | 2956 | 15 | 865 | 1133 |  |  | 0.7 | - |  |  | No |  | 16 | 22/18/14 | 20235 | 2317 | - | 82 |  |  |  | Resultados están dentro de los rangos aceptables. | Nivel de limpieza en estado de Crítico. | Resultados están dentro de los rangos aceptables. | Identifique las causas del origen y corrija el Codigo ISO alto del aceite. Asegúrese de que la contaminación no está siendo introducida a través de los equipos de manejo de aceite. Retome la muestra en el próximo intervalo programado.
C0014390 | SHOUGANG | FC-107 | FC-107 DIFE POS | CAMION | KOMATSU | HD1500 | DIFERENCIAL POSTERIOR | MOBILUBE XFD 60 | 2020-10-09 | 2020-10-23 | 2020-10-26 | 2020-10-27 | 22741 | 754 | Yes |  | No | Crítico |  | 24.6 | 1 | 15 | 1 | 0 | 0 | 0 | 0 | 1 | 0 | 0 | 0 | 0 | 0 |  | 3 | 4 | 1 | 89 | 0 | 415 | 2 | 288 | 60 |  |  | 0.7 | - |  |  | No |  | 20 | 25/22/17 | 177994 | 28803 | - | 681 |  |  |  | Resultados están dentro de los rangos aceptables. | Niveles de Sodio en el límite de precuación. Nivel de limpieza en estado de Crítico. | Resultados están dentro de los rangos aceptables. | Localice la fuente de Sodio. Identifique las causas del origen y corrija el Codigo ISO alto del aceite. Asegúrese de que la contaminación no está siendo introducida a través de los equipos de manejo de aceite. Retome la muestra en el próximo intervalo programado.
C0014391 | SHOUGANG | FC-107 | FC-107 MF LH | CAMION | KOMATSU | HD1500 | MANDO FINAL LH | MOBILUBE XFD 60 | 2020-10-09 | 2020-10-23 | 2020-10-26 | 2020-10-27 | 22741 | 754 | Yes |  | No | Crítico |  | 25 | 1 | 15 | 0 | 0 | 0 | 0 | 0 | 1 | 0 | 0 | 0 | 0 | 0 |  | 3 | 2 | 1 | 83 | 0 | 408 | 3 | 284 | 60 |  |  | 0.7 | - |  |  | No |  | 21 | 25/22/17 | 178715 | 30703 | - | 795 |  |  |  | Resultados están dentro de los rangos aceptables. | Nivel de limpieza en estado de Crítico. | Resultados están dentro de los rangos aceptables. | Identifique las causas del origen y corrija el Codigo ISO alto del aceite. Asegúrese de que la contaminación no está siendo introducida a través de los equipos de manejo de aceite. Retome la muestra en el próximo intervalo programado.
C0014392 | SHOUGANG | FC-107 | FC-107 MF RH | CAMION | KOMATSU | HD1500 | MANDO FINAL RH | MOBILUBE XFD 60 | 2020-10-09 | 2020-10-23 | 2020-10-26 | 2020-10-27 | 22741 | 754 | Yes |  | No | Crítico |  | 24.8 | 1 | 14 | 1 | 0 | 0 | 0 | 0 | 1 | 0 | 0 | 0 | 0 | 0 |  | 3 | 3 | 0 | 83 | 0 | 392 | 4 | 277 | 58 |  |  | 0.8 | - |  |  | No |  | 20 | 25/22/17 | 168643 | 27783 | - | 758 |  |  |  | Resultados están dentro de los rangos aceptables. | Nivel de limpieza en estado de Crítico. | Resultados están dentro de los rangos aceptables. | Identifique las causas del origen y corrija el Codigo ISO alto del aceite. Asegúrese de que la contaminación no está siendo introducida a través de los equipos de manejo de aceite. Retome la muestra en el próximo intervalo programado.
C0014393 | SHOUGANG | FC-117 | FC-117 MOT | CAMION | CATERPILLAR | 785D | MOTOR | MOBIL DELVAC 1 5W-40 | 2020-10-10 | 2020-10-23 | 2020-10-26 | 2020-10-27 | 14655 | 296 | Yes | Yes | No | Normal | 14.8 | 14.4 | 3 | 6 | 0 | 0 | 0 | 0 | 1 | 0 | 0 | 0 | 0 | 0 | 0 |  | 2 | 0 | 3 | 53 | 0 | 2327 | 491 | 1037 | 1264 |  | 10.3 | 4.4 | 4.5 | 4 | 0.2 | No |  | 12 | - | - | - | - | - |  |  |  | Resultados están dentro de los rangos aceptables. | Resultados están dentro de los rangos aceptables. | Resultados están dentro de los rangos aceptables. | Retome la muestra en el próximo intervalo programado.
C0014394 | SHOUGANG | FC-118 | FC-118 MOT | CAMION | CATERPILLAR | 785D | MOTOR | MOBIL DELVAC 1 5W-40 | 2020-10-10 | 2020-10-23 | 2020-10-26 | 2020-10-27 | 17543 | 247 | No | No | No | Normal | 14.8 | 14.9 | 2 | 6 | 0 | 0 | 0 | 0 | 1 | 0 | 0 | 0 | 0 | 0 | 0 |  | 2 | 0 | 3 | 52 | 0 | 2317 | 489 | 1026 | 1247 |  | 9.6 | 5.8 | 6.1 | 5.7 | 0.2 | No |  | 4 | - | - | - | - | - |  |  |  | Resultados están dentro de los rangos aceptables. | Resultados están dentro de los rangos aceptables. | Resultados están dentro de los rangos aceptables. | Retome la muestra en el próximo intervalo programado.
C0014395 | SHOUGANG | FC-118 | FC-118 DIFE POS | CAMION | CATERPILLAR | 785D | DIFERENCIAL POSTERIOR | MOBILUBE XFD 60 | 2020-10-10 | 2020-10-23 | 2020-10-26 | 2020-10-27 | 17543 | 744 | No | Yes | No | Crítico |  | 25.2 | 14 | 17 | 5 | 0 | 0 | 0 | 0 | 0 | 0 | 0 | 0 | 0 | 0 |  | 2 | 3 | 1 | 96 | 0 | 288 | 3 | 273 | 11 |  |  | 3.5 | - |  |  | No |  | 6 | 24/20/13 | 114849 | 5153 | - | 51 |  |  |  | Resultados están dentro de los rangos aceptables. | Nivel de limpieza en estado de Crítico. | Desgaste de Plomo en el límite de precaución. | Identifique las causas del origen y corrija el Codigo ISO alto del aceite. Asegúrese de que la contaminación no está siendo introducida a través de los equipos de manejo de aceite. Determine la fuente del metal de desgaste y tome acciones correctivas. Retomar la muestra para monitorear condición.
C0014396 | SHOUGANG | FC-118 | FC-118 MF LH | CAMION | CATERPILLAR | 785D | MANDO FINAL LH | MOBILUBE XFD 60 | 2020-10-10 | 2020-10-23 | 2020-10-26 | 2020-10-27 | 17543 | 744 | No |  | No | Crítico |  | 25 | 13 | 16 | 5 | 0 | 0 | 0 | 0 | 0 | 0 | 0 | 0 | 0 | 0 |  | 1 | 4 | 2 | 92 | 0 | 276 | 3 | 252 | 9 |  |  | 3.6 | - |  |  | No |  | 15 | 24/20/13 | 130675 | 6170 | - | 48 |  |  |  | Resultados están dentro de los rangos aceptables. | Nivel de limpieza en estado de Crítico. | Elevado desgaste de Cobre y Plomo. | Identifique las causas del origen y corrija el Codigo ISO alto del aceite. Asegúrese de que la contaminación no está siendo introducida a través de los equipos de manejo de aceite. Determine la fuente de los metales de desgaste excesivo y tome acciones correctivas. Retomar la muestra para monitorear condición.
C0014397 | SHOUGANG | FC-118 | FC-118 MF RH | CAMION | CATERPILLAR | 785D | MANDO FINAL RH | MOBILUBE XFD 60 | 2020-10-10 | 2020-10-23 | 2020-10-26 | 2020-10-27 | 17543 | 744 | No |  | No | Crítico |  | 24.9 | 14 | 16 | 5 | 0 | 0 | 0 | 0 | 0 | 0 | 0 | 0 | 0 | 0 |  | 1 | 5 | 2 | 98 | 0 | 294 | 2 | 264 | 10 |  |  | 3.3 | - |  |  | No |  | 9 | 24/20/13 | 131050 | 6424 | - | 43 |  |  |  | Resultados están dentro de los rangos aceptables. | Niveles de Sodio en el límite de precuación. Nivel de limpieza en estado de Crítico. | Elevado desgaste de Cobre y Plomo. | Localice la fuente de Sodio. Identifique las causas del origen y corrija el Codigo ISO alto del aceite. Asegúrese de que la contaminación no está siendo introducida a través de los equipos de manejo de aceite. Determine la fuente de los metales de desgaste excesivo y tome acciones correctivas. Retomar la muestra para monitorear condición.
C0014398 | SHOUGANG | TV-43 | TV-43 MOT | CAMION LUBRICADOR | MERCEDES BENZ | AXOR 2628/45 6X4 | MOTOR | MOBIL DELVAC MX 15W-40 | 2020-10-10 | 2020-10-23 | 2020-10-26 | 2020-10-27 | 19461 | 348 | Yes | Yes | No | Crítico | 14.4 | 11.5 | 0 | 5 | 0 | 0 | 0 | 0 | 38 | 1 | 0 | 0 | 0 | 0 | 0 |  | 2 | 0 | 2 | 44 | 0 | 1462 | 910 | 937 | 1087 |  | 8.6 | 11.6 | 0 | 0 | 0.4 | No | 9.8 | 12 | - | - | - | - | - |  |  |  | Alta oxidación por posible degradación del aceite a altas temperaturas. Baja viscosidad por posible contaminación con un lubricante de menor viscosidad o dilución con combustible. | Causas posibles de dilución con combustible: Lineas de combustible con fugas, patron de pulverización defectuoso, Inyector goteando, fugas en sellos de bombas de transferencia, bomba de inyección defectuosa, Anillos de sellos ("O-rings") de inyector gastados. | Resultados están dentro de los rangos aceptables. | Revisar el sistema de enfriamiento (termostatos, radiador, bomba de agua, mangueras, etc.). Localice y corrija la causa de baja viscosidad del aceite. Una baja viscosidad puede reducir la protección por lubricación. Retome la muestra en el próximo intervalo.
C0014399 | SHOUGANG | TV-43 | TV-43 TRAN | CAMION LUBRICADOR | MERCEDES BENZ | AXOR 2628/45 6X4 | TRANSMISION | MOBILUBE HD 80W-90 | 2020-10-10 | 2020-10-23 | 2020-10-26 | 2020-10-27 | 19461 | 1474 | Yes |  | No | Crítico |  | 14 | 0 | 18 | 0 | 1 | 0 | 0 | 5 | 1 | 1 | 0 | 0 | 0 | 0 |  | 2 | 0 | 1 | 1 | 0 | 17 | 0 | 484 | 4 |  |  | 0.6 | - |  |  | No |  | 12 | 25/22/15 | 219235 | 28758 | - | 293 |  |  |  | Resultados están dentro de los rangos aceptables. | Nivel de limpieza en estado de Crítico. | Resultados están dentro de los rangos aceptables. | Identifique las causas del origen y corrija el Codigo ISO alto del aceite. Asegúrese de que la contaminación no está siendo introducida a través de los equipos de manejo de aceite. Retome la muestra en el próximo intervalo programado.
C0014400 | SHOUGANG | TV-43 | TV-43 STDI | CAMION LUBRICADOR | MERCEDES BENZ | AXOR 2628/45 6X4 | SISTEMA DIRECCION | MOBIL ATF 220 | 2020-10-10 | 2020-10-23 | 2020-10-26 | 2020-10-27 | 19461 | 1474 | No | Yes | No | Crítico |  | 5.6 | 2 | 10 | 0 | 3 | 0 | 0 | 0 | 0 | 0 | 0 | 0 | 0 | 0 |  | 2 | 2 | 1 | 22 | 0 | 31 | 64 | 323 | 267 |  |  | 3.3 | - |  |  | No |  | 4 | 20/16/11 | 5806 | 447 | - | 17 |  |  |  | Baja viscosidad por posible contaminación con un lubricante de menor viscosidad. | Resultados están dentro de los rangos aceptables. | Resultados están dentro de los rangos aceptables. | Localice y corrija la causa de baja viscosidad del aceite. Una baja viscosidad puede reducir la protección por lubricación. Retome la muestra en el próximo intervalo.
C0014401 | SHOUGANG | TV-43 | TV-43 DIFE DEL | CAMION LUBRICADOR | MERCEDES BENZ | AXOR 2628/45 6X4 | DIFERENCIAL DELANTERO | MOBILUBE HD 85W-140 | 2020-10-10 | 2020-10-23 | 2020-10-26 | 2020-10-27 | 19461 | 1474 | Yes |  | No | Crítico |  | 25.1 | 0 | 62 | 0 | 3 | 0 | 0 | 0 | 0 | 1 | 0 | 0 | 0 | 0 |  | 12 | 2 | 2 | 2 | 1 | 9 | 3 | 450 | 4 |  |  | 0.5 | - |  |  | No |  | 42 | 26/24/16 | 328527 | 91262 | - | 507 |  |  |  | Resultados están dentro de los rangos aceptables. | Nivel de limpieza en estado de Crítico. | Resultados están dentro de los rangos aceptables. | Identifique las causas del origen y corrija el Codigo ISO alto del aceite. Asegúrese de que la contaminación no está siendo introducida a través de los equipos de manejo de aceite. Retome la muestra en el próximo intervalo programado.
C0014402 | SHOUGANG | TV-43 | TV-43 CUDE LH | CAMION LUBRICADOR | MERCEDES BENZ | AXOR 2628/45 6X4 | CUBO DEL. LH | MOBILUBE HD 85W-140 | 2020-10-10 | 2020-10-23 | 2020-10-26 | 2020-10-27 | 19461 | 1474 | Yes |  | No | Crítico |  | 25 | 1 | 63 | 0 | 3 | 0 | 0 | 0 | 1 | 1 | 0 | 0 | 0 | 0 |  | 14 | 1 | 2 | 1 | 1 | 10 | 4 | 456 | 4 |  |  | 0.5 | - |  |  | No |  | 46 | 26/24/16 | 329639 | 94180 | - | 628 |  |  |  | Resultados están dentro de los rangos aceptables. | Nivel de limpieza en estado de Crítico. | Resultados están dentro de los rangos aceptables. | Identifique las causas del origen y corrija el Codigo ISO alto del aceite. Asegúrese de que la contaminación no está siendo introducida a través de los equipos de manejo de aceite. Retome la muestra en el próximo intervalo programado.
C0014403 | SHOUGANG | TV-43 | TV-43 CUDE RH | CAMION LUBRICADOR | MERCEDES BENZ | AXOR 2628/45 6X4 | CUBO DEL. RH | MOBILUBE HD 85W-140 | 2020-10-10 | 2020-10-23 | 2020-10-26 | 2020-10-27 | 19461 | 1474 | Yes |  | No | Crítico |  | 25.2 | 0 | 64 | 0 | 3 | 0 | 0 | 0 | 1 | 1 | 0 | 0 | 0 | 0 |  | 14 | 4 | 2 | 0 | 1 | 10 | 4 | 487 | 4 |  |  | 0.5 | - |  |  | No |  | 43 | 26/24/16 | 339355 | 92254 | - | 533 |  |  |  | Resultados están dentro de los rangos aceptables. | Nivel de limpieza en estado de Crítico. | Resultados están dentro de los rangos aceptables. | Identifique las causas del origen y corrija el Codigo ISO alto del aceite. Asegúrese de que la contaminación no está siendo introducida a través de los equipos de manejo de aceite. Retome la muestra en el próximo intervalo programado.
C0014404 | SHOUGANG | TV-43 | TV-43 DIFE POS | CAMION LUBRICADOR | MERCEDES BENZ | AXOR 2628/45 6X4 | DIFERENCIAL POSTERIOR | MOBILUBE HD 85W-140 | 2020-10-10 | 2020-10-23 | 2020-10-26 | 2020-10-27 | 19461 | 1474 | Yes |  | No | Crítico |  | 25.4 | 0 | 20 | 0 | 0 | 0 | 0 | 0 | 1 | 0 | 0 | 0 | 0 | 0 |  | 3 | 0 | 2 | 0 | 0 | 37 | 1 | 470 | 18 |  |  | 0.5 | - |  |  | No |  | 12 | 24/21/14 | 143944 | 14760 | - | 138 |  |  |  | Resultados están dentro de los rangos aceptables. | Nivel de limpieza en estado de Crítico. | Resultados están dentro de los rangos aceptables. | Identifique las causas del origen y corrija el Codigo ISO alto del aceite. Asegúrese de que la contaminación no está siendo introducida a través de los equipos de manejo de aceite. Retome la muestra en el próximo intervalo programado.
C0014405 | SHOUGANG | TV-43 | TV-43 CUPO LH | CAMION LUBRICADOR | MERCEDES BENZ | AXOR 2628/45 6X4 | CUBO POST. LH | MOBILUBE HD 85W-140 | 2020-10-10 | 2020-10-23 | 2020-10-26 | 2020-10-27 | 19461 | 1474 | Yes |  | No | Crítico |  | 25.1 | 0 | 19 | 0 | 0 | 0 | 0 | 0 | 0 | 0 | 0 | 0 | 0 | 0 |  | 2 | 0 | 2 | 0 | 0 | 36 | 1 | 466 | 17 |  |  | 0.5 | - |  |  | No |  | 19 | 24/21/14 | 114633 | 12164 | - | 106 |  |  |  | Resultados están dentro de los rangos aceptables. | Nivel de limpieza en estado de Crítico. | Resultados están dentro de los rangos aceptables. | Identifique las causas del origen y corrija el Codigo ISO alto del aceite. Asegúrese de que la contaminación no está siendo introducida a través de los equipos de manejo de aceite. Retome la muestra en el próximo intervalo programado.
C0014406 | SHOUGANG | TV-43 | TV-43 CUPO RH | CAMION LUBRICADOR | MERCEDES BENZ | AXOR 2628/45 6X4 | CUBO POST. RH | MOBILUBE HD 85W-140 | 2020-10-10 | 2020-10-23 | 2020-10-26 | 2020-10-27 | 19461 | 1474 | Yes |  | No | Crítico |  | 24.7 | 0 | 19 | 0 | 1 | 0 | 0 | 0 | 1 | 0 | 0 | 0 | 0 | 0 |  | 2 | 1 | 2 | 0 | 0 | 38 | 1 | 487 | 17 |  |  | 0.5 | - |  |  | No |  | 19 | 24/21/14 | 142421 | 14553 | - | 108 |  |  |  | Resultados están dentro de los rangos aceptables. | Nivel de limpieza en estado de Crítico. | Resultados están dentro de los rangos aceptables. | Identifique las causas del origen y corrija el Codigo ISO alto del aceite. Asegúrese de que la contaminación no está siendo introducida a través de los equipos de manejo de aceite. Retome la muestra en el próximo intervalo programado.
C0014407 | SHOUGANG | EP-39 | EP-39 MOT | PERFORADORA DE ORUGAS | SANDVIK | DR460 | MOTOR | MOBIL DELVAC MX 15W-40 | 2020-10-11 | 2020-10-23 | 2020-10-26 | 2020-10-27 | 6291 | 156 | No | No | No | Precaución | 14.4 | 13.5 | 1 | 6 | 2 | 0 | 0 | 1 | 43 | 1 | 0 | 0 | 0 | 0 | 0 |  | 3 | 1 | 2 | 5 | 0 | 1481 | 1178 | 1062 | 1237 |  | 8.7 | 4 | 4.3 | 4.6 | 0.2 | No |  | 12 | - | - | - | - | - |  |  |  | Baja viscosidad por posible contaminación con un lubricante de menor viscosidad o dilución con combustible. | Resultados están dentro de los rangos aceptables. | Resultados están dentro de los rangos aceptables. | Localice y corrija la causa de baja viscosidad del aceite. Una baja viscosidad puede reducir la protección por lubricación. Retome la muestra en el próximo intervalo.
C0014408 | SHOUGANG | EP-39 | EP-39 CJRO | PERFORADORA DE ORUGAS | SANDVIK | DR460 | CABEZAL DE ROTACION | MOBILUBE HD 80W-90 | 2020-10-11 | 2020-10-23 | 2020-10-26 | 2020-10-27 | 6291 | 156 | Yes |  | No | Crítico |  |  | 1 | 115 | 0 | 7 | 0 | 1 | 1 | 1 | 1 | 0 | 0 | 0 | 0 |  | 26 | 6 | 5 | 3 | 0 | 19 | 8 | 475 | 11 |  |  | 0 | - |  |  | Si |  | 116 | - | - | - | - | - |  |  |  | Esta muestra contiene agua y por ello no es posible analizar ciertas pruebas. Por favor asegúrese que el agua visible no este contenida al momento de tomar la muestra. | Contaminación de Silicio en estado crítico. Altos niveles de silicio abrasivo (polvo) causarán alto desgaste. Niveles de Sodio mayores que los esperados. | Elevado desgaste de Hierro y Aluminio. | Localice la fuente de Agua, Sodio y silicio. Determine la fuente de los metales de desgaste excesivo y tome acciones correctivas. Retomar la muestra para monitorear condición.
C0014409 | SHOUGANG | EP-39 | EP-39 MDBS | PERFORADORA DE ORUGAS | SANDVIK | DR460 | MANDO DE BOMBAS | MOBILUBE HD 80W-90 | 2020-10-11 | 2020-10-23 | 2020-10-26 | 2020-10-27 | 6291 | 156 | Yes |  | No | Crítico |  |  | 3 | 100 | 0 | 2 | 0 | 1 | 0 | 1 | 1 | 0 | 0 | 0 | 0 |  | 14 | 5 | 2 | 0 | 0 | 31 | 3 | 423 | 151 |  |  | 0.6 | - |  |  | Si |  | 47 |  |  |  | - | 541 |  |  |  | Esta muestra contiene agua y por ello no es posible analizar ciertas pruebas. Por favor asegúrese que el agua visible no este contenida al momento de tomar la muestra. | Presencia de agua. | Resultados están dentro de los rangos aceptables. | Localice la fuente de agua. Tome acciones correctivas. Retomar la muestra para confirmar condición.
C0014410 | SHOUGANG | FC-109 | FC-109 MOT | CAMION | KOMATSU | HD1500 | MOTOR | CHEVRON 400 MGX 15W40 | 2020-10-11 | 2020-10-23 | 2020-10-26 | 2020-10-27 | 19613 | 355 | Yes | Yes | No | Normal | 14.6 | 14.9 | 0 | 14 | 1 | 1 | 0 | 0 | 1 | 1 | 0 | 1 | 0 | 0 | 0 |  | 2 | 3 | 2 | 87 | 0 | 2243 | 17 | 832 | 1064 |  | 6.9 | 2.1 | 1.4 | 0 | 0.6 | No |  | 14 | - | - | - | - | - |  |  |  | Resultados están dentro de los rangos aceptables. | Resultados están dentro de los rangos aceptables. | Resultados están dentro de los rangos aceptables. | Retome la muestra en el próximo intervalo programado.
C0014411 | SHOUGANG | FC-109 | FC-109 TRAN | CAMION | KOMATSU | HD1500 | TRANSMISION | MOBILTRANS HD 30 | 2020-10-11 | 2020-10-23 | 2020-10-26 | 2020-10-27 | 19613 | 355 | Yes | Yes | No | Precaución |  | 11.1 | 6 | 3 | 0 | 0 | 0 | 0 | 0 | 2 | 0 | 0 | 0 | 0 | 0 |  | 5 | 5 | 2 | 0 | 0 | 3046 | 13 | 994 | 1203 |  |  | 0.4 | - |  |  | No |  | 12 | 22/16/11 | 29648 | 601 | - | 12 |  |  |  | Resultados están dentro de los rangos aceptables. | Nivel de limpieza en estado de precaución. | Resultados están dentro de los rangos aceptables. | Identifique las causas del origen y corrija el Codigo ISO alto del aceite. Asegúrese de que la contaminación no está siendo introducida a través de los equipos de manejo de aceite. Retome la muestra en el próximo intervalo programado.
C0014412 | SHOUGANG | FC-109 | FC-109 STHI | CAMION | KOMATSU | HD1500 | SISTEMA HIDRAULICO | MOBILTRANS HD 30 | 2020-10-11 | 2020-10-23 | 2020-10-26 | 2020-10-27 | 19613 | 355 | Yes | Yes | No | Crítico |  | 11.1 | 2 | 8 | 2 | 1 | 0 | 0 | 0 | 1 | 0 | 0 | 0 | 0 | 0 |  | 8 | 4 | 3 | 0 | 0 | 3040 | 16 | 986 | 1189 |  |  | 0.4 | - |  |  | No |  | 14 | 22/17/12 | 23067 | 1160 | - | 25 |  |  |  | Resultados están dentro de los rangos aceptables. | Niveles de Sodio y Potasio en precaución. Nivel de limpieza en estado de Crítico. | Resultados están dentro de los rangos aceptables. | Localice la fuente de Sodio y Potasio. Identifique las causas del origen y corrija el Codigo ISO alto del aceite. Asegúrese de que la contaminación no está siendo introducida a través de los equipos de manejo de aceite. Retome la muestra en el próximo intervalo programado.
C0014413 | SHOUGANG | FC-109 | FC-109 DIFE POS | CAMION | KOMATSU | HD1500 | DIFERENCIAL POSTERIOR | MOBILUBE XFD 60 | 2020-10-11 | 2020-10-23 | 2020-10-26 | 2020-10-27 | 19613 | 355 | Yes |  | No | Crítico |  | 24.1 | 0 | 15 | 0 | 0 | 0 | 0 | 0 | 0 | 0 | 0 | 0 | 0 | 0 |  | 3 | 3 | 1 | 89 | 0 | 485 | 3 | 322 | 96 |  |  | 20.3 | - |  |  | No |  | 18 | 25/22/16 | 179504 | 25905 | - | 414 |  |  |  | Baja viscosidad por posible contaminación con un lubricante de menor viscosidad. | Nivel de limpieza en estado de Crítico. | Resultados están dentro de los rangos aceptables. | Localice y corrija la causa de baja viscosidad del aceite. Una baja viscosidad puede reducir la protección por lubricación. Identifique las causas del origen y corrija el Codigo ISO alto del aceite. Asegúrese de que la contaminación no está siendo introducida a través de los equipos de manejo de aceite. Retome la muestra en el próximo intervalo programado.
C0014414 | SHOUGANG | FC-109 | FC-109 MF LH | CAMION | KOMATSU | HD1500 | MANDO FINAL LH | MOBILUBE XFD 60 | 2020-10-11 | 2020-10-23 | 2020-10-26 | 2020-10-27 | 19613 | 355 | Yes |  | No | Crítico |  | 24.2 | 0 | 16 | 1 | 0 | 0 | 0 | 0 | 1 | 0 | 0 | 0 | 0 | 0 |  | 3 | 4 | 2 | 89 | 0 | 529 | 4 | 327 | 102 |  |  | 20.3 | - |  |  | No |  | 20 | 25/22/16 | 195224 | 28635 | - | 541 |  |  |  | Resultados están dentro de los rangos aceptables. | Nivel de limpieza en estado de Crítico. | Resultados están dentro de los rangos aceptables. | Identifique las causas del origen y corrija el Codigo ISO alto del aceite. Asegúrese de que la contaminación no está siendo introducida a través de los equipos de manejo de aceite. Retome la muestra en el próximo intervalo programado.
C0014415 | SHOUGANG | FC-109 | FC-109 MF RH | CAMION | KOMATSU | HD1500 | MANDO FINAL RH | MOBILUBE XFD 60 | 2020-10-11 | 2020-10-23 | 2020-10-26 | 2020-10-27 | 19613 | 355 | Yes |  | No | Crítico |  | 24.8 | 0 | 15 | 1 | 0 | 0 | 0 | 0 | 1 | 0 | 0 | 0 | 0 | 0 |  | 3 | 1 | 1 | 80 | 0 | 474 | 4 | 294 | 93 |  |  | 20.3 | - |  |  | No |  | 12 | 25/22/16 | 189322 | 27485 | - | 513 |  |  |  | Resultados están dentro de los rangos aceptables. | Nivel de limpieza en estado de Crítico. | Resultados están dentro de los rangos aceptables. | Identifique las causas del origen y corrija el Codigo ISO alto del aceite. Asegúrese de que la contaminación no está siendo introducida a través de los equipos de manejo de aceite. Retome la muestra en el próximo intervalo programado.
C0014416 | SHOUGANG | C-45 | C-45 MOT | CARGADOR FRONTAL | CATERPILLAR | 994F | MOTOR | MOBIL DELVAC 1 5W-40 | 2020-10-12 | 2020-10-23 | 2020-10-26 | 2020-10-27 | 45877 | 119 | Yes | Yes | No | Normal | 14.8 | 15.4 | 0 | 4 | 1 | 1 | 0 | 0 | 1 | 1 | 0 | 0 | 0 | 0 | 0 |  | 4 | 2 | 3 | 51 | 0 | 2370 | 467 | 980 | 1247 |  | 9.2 | 7.4 | 7.6 | 8.3 | 0.1 | No |  | 10 | - | - | - | - | - |  |  |  | Resultados están dentro de los rangos aceptables. | Resultados están dentro de los rangos aceptables. | Resultados están dentro de los rangos aceptables. | Retome la muestra en el próximo intervalo programado.
C0014417 | SHOUGANG | C-45 | C-45 TRAN | CARGADOR FRONTAL | CATERPILLAR | 994F | TRANSMISION | MOBILTRANS HD 30 | 2020-10-12 | 2020-10-23 | 2020-10-26 | 2020-10-27 | 45877 | 886 | Yes | Yes | No | Precaución |  | 11.2 | 3 | 5 | 0 | 0 | 0 | 0 | 0 | 1 | 0 | 0 | 0 | 0 | 0 |  | 4 | 2 | 1 | 1 | 0 | 3208 | 14 | 992 | 1248 |  |  | 1.4 | - |  |  | No |  | 14 | 22/18/12 | 27309 | 2200 | - | 25 |  |  |  | Resultados están dentro de los rangos aceptables. | Nivel de limpieza en estado de precaución. | Resultados están dentro de los rangos aceptables. | Identifique las causas del origen y corrija el Codigo ISO alto del aceite. Asegúrese de que la contaminación no está siendo introducida a través de los equipos de manejo de aceite. Retome la muestra en el próximo intervalo programado.
C0014418 | SHOUGANG | C-45 | C-45 MDBS | CARGADOR FRONTAL | CATERPILLAR | 994F | MANDO DE BOMBAS | MOBILTRANS HD 30 | 2020-10-12 | 2020-10-23 | 2020-10-26 | 2020-10-27 | 45877 | 355 | Yes | Yes | No | Precaución |  | 11.1 | 0 | 11 | 0 | 0 | 0 | 0 | 0 | 0 | 0 | 0 | 0 | 0 | 0 |  | 4 | 1 | 2 | 4 | 0 | 2934 | 12 | 951 | 1185 |  |  | 0.4 | - |  |  | No |  | 14 | 21/18/13 | 19204 | 2481 | - | 74 |  |  |  | Resultados están dentro de los rangos aceptables. | Nivel de limpieza en estado de precaución. | Resultados están dentro de los rangos aceptables. | Identifique las causas del origen y corrija el Codigo ISO alto del aceite. Asegúrese de que la contaminación no está siendo introducida a través de los equipos de manejo de aceite. Retome la muestra en el próximo intervalo programado.
C0014419 | SHOUGANG | C-45 | C-45 STHI | CARGADOR FRONTAL | CATERPILLAR | 994F | SISTEMA HIDRAULICO | MOBILTRANS HD 10W | 2020-10-12 | 2020-10-23 | 2020-10-26 | 2020-10-27 | 45877 | 1140 | No | Yes | No | Crítico |  | 6 | 7 | 25 | 1 | 9 | 0 | 1 | 0 | 1 | 0 | 1 | 0 | 0 | 0 |  | 32 | 5 | 6 | 1 | 0 | 3188 | 28 | 990 | 1268 |  |  | 1.2 | - |  |  | No |  | 20 | 21/16/12 | 19492 | 621 | - | 25 |  |  |  | Resultados están dentro de los rangos aceptables. | Contaminación de Silicio en estado crítico. Altos niveles de silicio abrasivo (polvo) causarán alto desgaste. Nivel de limpieza en estado de precaución. | Presencia de aluminio mayor que el esperado puede representar contaminación con polvo (silicio abrasivo). | El incremento en silicio y aluminio podría potencialmente indicar una contaminación con polvo/tierra como la causa raíz del problema. Identifique las causas del origen y corrija el Codigo ISO alto del aceite. Asegúrese de que la contaminación no está siendo introducida a través de los equipos de manejo de aceite. Retome la muestra en el próximo intervalo programado.
C0014420 | SHOUGANG | C-45 | C-45 STDI | CARGADOR FRONTAL | CATERPILLAR | 994F | SISTEMA DIRECCION | MOBILTRANS HD 10W | 2020-10-12 | 2020-10-23 | 2020-10-26 | 2020-10-27 | 45877 | 886 | No | Yes | No | Crítico |  | 5.9 | 38 | 34 | 1 | 10 | 0 | 2 | 0 | 6 | 0 | 1 | 0 | 0 | 0 |  | 36 | 6 | 4 | 2 | 0 | 3167 | 29 | 1005 | 1262 |  |  | 1.6 | - |  |  | No |  | 9 | 19/15/11 | 3217 | 243 | - | 15 |  |  |  | Resultados están dentro de los rangos aceptables. | Resultados están dentro de los rangos aceptables. | Elevado desgaste de Aluminio y Cobre. | Identifique y evalúe los componentes a base de estos elementos. Determine la fuente de los metales de desgaste excesivo y tome acciones correctivas. Retomar la muestra para monitorear condición.
C0014421 | SHOUGANG | C-45 | C-45 ENF | CARGADOR FRONTAL | CATERPILLAR | 994F | ENFRIAMIENTO | MOBILTRANS HD 10W | 2020-10-12 | 2020-10-23 | 2020-10-26 | 2020-10-27 | 45877 | 886 | No | Yes | No | Precaución |  | 5.9 | 36 | 38 | 1 | 10 | 0 | 2 | 0 | 7 | 0 | 1 | 0 | 0 | 0 |  | 37 | 5 | 4 | 2 | 0 | 3191 | 29 | 1010 | 1267 |  |  | 1.6 | - |  |  | No |  | 16 | 22/19/14 | 38633 | 4751 | - | 104 |  |  |  | Resultados están dentro de los rangos aceptables. | Nivel de limpieza en estado de precaución. | Desgaste de Cobre en el límite de precaución. | Identifique las causas del origen y corrija el Codigo ISO alto del aceite. Asegúrese de que la contaminación no está siendo introducida a través de los equipos de manejo de aceite. Determine la fuente del metal de desgaste y tome acciones correctivas. Retomar la muestra para monitorear condición.
C0014422 | SHOUGANG | C-45 | C-45 DIFE DEL | CARGADOR FRONTAL | CATERPILLAR | 994F | DIFERENCIAL DELANTERO | MOBILUBE XFD 60 | 2020-10-12 | 2020-10-23 | 2020-10-26 | 2020-10-27 | 45877 | 2861 | No |  | No | Crítico |  | 25.4 | 7 | 30 | 0 | 0 | 0 | 0 | 0 | 5 | 0 | 0 | 0 | 0 | 0 |  | 3 | 3 | 0 | 103 | 0 | 281 | 3 | 274 | 5 |  |  | 22.5 | - |  |  | No |  | 20 | 25/23/17 | 266898 | 57269 | - | 697 |  |  |  | Resultados están dentro de los rangos aceptables. | Nivel de limpieza en estado de Crítico. | Resultados están dentro de los rangos aceptables. | Identifique las causas del origen y corrija el Codigo ISO alto del aceite. Asegúrese de que la contaminación no está siendo introducida a través de los equipos de manejo de aceite. Retome la muestra en el próximo intervalo programado.
C0014423 | SHOUGANG | C-45 | C-45 MFDEL LH | CARGADOR FRONTAL | CATERPILLAR | 994F | MANDO FINAL DEL. LH | MOBILUBE XFD 60 | 2020-10-12 | 2020-10-23 | 2020-10-26 | 2020-10-27 | 45877 | 2861 | No |  | No | Crítico |  | 24.8 | 6 | 29 | 0 | 1 | 0 | 0 | 0 | 5 | 0 | 0 | 0 | 0 | 0 |  | 3 | 1 | 1 | 99 | 0 | 270 | 2 | 266 | 3 |  |  | 1.6 | - |  |  | No |  | 26 | 25/23/17 | 270232 | 60065 | - | 724 |  |  |  | Resultados están dentro de los rangos aceptables. | Nivel de limpieza en estado de Crítico. | Resultados están dentro de los rangos aceptables. | Identifique las causas del origen y corrija el Codigo ISO alto del aceite. Asegúrese de que la contaminación no está siendo introducida a través de los equipos de manejo de aceite. Retome la muestra en el próximo intervalo programado.
C0014424 | SHOUGANG | C-45 | C-45 MFDEL RH | CARGADOR FRONTAL | CATERPILLAR | 994F | MANDO FINAL DEL. RH | MOBILUBE XFD 60 | 2020-10-12 | 2020-10-23 | 2020-10-26 | 2020-10-27 | 45877 | 2861 | No |  | No | Crítico |  | 25.3 | 7 | 30 | 0 | 1 | 0 | 0 | 0 | 5 | 0 | 0 | 0 | 0 | 0 |  | 3 | 3 | 1 | 104 | 0 | 285 | 3 | 282 | 5 |  |  | 1.7 | - |  |  | No |  | 26 | 25/23/17 | 259010 | 61270 | - | 739 |  |  |  | Resultados están dentro de los rangos aceptables. | Nivel de limpieza en estado de Crítico. | Resultados están dentro de los rangos aceptables. | Identifique las causas del origen y corrija el Codigo ISO alto del aceite. Asegúrese de que la contaminación no está siendo introducida a través de los equipos de manejo de aceite. Retome la muestra en el próximo intervalo programado.
C0014425 | SHOUGANG | C-45 | C-45 DIFE POS | CARGADOR FRONTAL | CATERPILLAR | 994F | DIFERENCIAL POSTERIOR | MOBILUBE XFD 60 | 2020-10-12 | 2020-10-23 | 2020-10-26 | 2020-10-27 | 45877 | 2861 | No |  | No | Crítico |  | 25.1 | 4 | 21 | 0 | 0 | 0 | 0 | 0 | 1 | 0 | 0 | 0 | 0 | 0 |  | 4 | 2 | 1 | 100 | 0 | 273 | 3 | 271 | 5 |  |  | 1.8 | - |  |  | No |  | 19 | 25/22/16 | 211854 | 32787 | - | 413 |  |  |  | Resultados están dentro de los rangos aceptables. | Nivel de limpieza en estado de Crítico. | Resultados están dentro de los rangos aceptables. | Identifique las causas del origen y corrija el Codigo ISO alto del aceite. Asegúrese de que la contaminación no está siendo introducida a través de los equipos de manejo de aceite. Retome la muestra en el próximo intervalo programado.
C0014426 | SHOUGANG | C-45 | C-45 MFPOS LH | CARGADOR FRONTAL | CATERPILLAR | 994F | MANDO FINAL POST. LH | MOBILUBE XFD 60 | 2020-10-12 | 2020-10-23 | 2020-10-26 | 2020-10-27 | 45877 | 2861 | No |  | No | Crítico |  | 24.9 | 4 | 21 | 0 | 0 | 0 | 0 | 0 | 2 | 0 | 0 | 0 | 0 | 0 |  | 3 | 1 | 1 | 101 | 0 | 270 | 2 | 261 | 4 |  |  | 1.7 | - |  |  | No |  | 20 | 25/22/16 | 219302 | 33733 | - | 444 |  |  |  | Resultados están dentro de los rangos aceptables. | Nivel de limpieza en estado de Crítico. | Resultados están dentro de los rangos aceptables. | Identifique las causas del origen y corrija el Codigo ISO alto del aceite. Asegúrese de que la contaminación no está siendo introducida a través de los equipos de manejo de aceite. Retome la muestra en el próximo intervalo programado.
C0014427 | SHOUGANG | C-45 | C-45 MFPOS RH | CARGADOR FRONTAL | CATERPILLAR | 994F | MANDO FINAL POST. RH | MOBILUBE XFD 60 | 2020-10-12 | 2020-10-23 | 2020-10-26 | 2020-10-27 | 45877 | 2861 | No |  | No | Crítico |  | 24.9 | 4 | 21 | 0 | 1 | 0 | 0 | 0 | 1 | 0 | 0 | 0 | 0 | 0 |  | 3 | 0 | 1 | 96 | 0 | 263 | 2 | 264 | 5 |  |  | 1.7 | - |  |  | No |  | 16 | 25/22/16 | 248803 | 33655 | - | 442 |  |  |  | Resultados están dentro de los rangos aceptables. | Nivel de limpieza en estado de Crítico. | Resultados están dentro de los rangos aceptables. | Identifique las causas del origen y corrija el Codigo ISO alto del aceite. Asegúrese de que la contaminación no está siendo introducida a través de los equipos de manejo de aceite. Retome la muestra en el próximo intervalo programado.
C0014428 | SHOUGANG | FC-104 | FC-104 MOT | CAMION | CATERPILLAR | 785D | MOTOR | MOBIL DELVAC 1 5W-40 | 2020-10-13 | 2020-10-23 | 2020-10-26 | 2020-10-27 | 30705 | 223 | Yes | Yes | No | Precaución | 14.8 | 16.1 | 2 | 8 | 1 | 1 | 0 | 0 | 1 | 0 | 0 | 0 | 0 | 0 | 0 |  | 3 | 0 | 3 | 55 | 0 | 2419 | 507 | 1039 | 1273 |  | 9.9 | 10.9 | 10.9 | 13.3 | 0.2 | No |  | 10 | - | - | - | - | - |  |  |  | Alta viscosidad podría ser consecuencia de la elevación de la oxidación por degradación del aceite a altas temperaturas. | La tasa de nitración aumenta debido a condiciones inadecuadas de combustión e ignición. | Resultados están dentro de los rangos aceptables. | Localice y corrija causa de nitración. Localice y corrija la causa de la alta viscosidad del aceite. Viscosidad mayor que la esperada puede restringir el flujo de aceite causando falta de aceite y desgaste. Retome la muestra en el próximo intervalo programado.
C0014429 | SHOUGANG | FC-104 | FC-104 DIFE POS | CAMION | CATERPILLAR | 785D | DIFERENCIAL POSTERIOR | MOBILUBE XFD 60 | 2020-10-13 | 2020-10-23 | 2020-10-26 | 2020-10-27 | 30705 | 778 | Yes | Yes | No | Crítico |  | 25.4 | 12 | 14 | 1 | 0 | 0 | 0 | 0 | 0 | 0 | 0 | 0 | 0 | 0 |  | 2 | 3 | 1 | 96 | 0 | 281 | 3 | 262 | 9 |  |  | 2.7 | - |  |  | No |  | 6 | 24/20/13 | 118622 | 9690 | - | 41 |  |  |  | Resultados están dentro de los rangos aceptables. | Nivel de limpieza en estado de Crítico. | Resultados están dentro de los rangos aceptables. | Identifique las causas del origen y corrija el Codigo ISO alto del aceite. Asegúrese de que la contaminación no está siendo introducida a través de los equipos de manejo de aceite. Retome la muestra en el próximo intervalo programado.
C0014430 | SHOUGANG | FC-104 | FC-104 MF LH | CAMION | CATERPILLAR | 785D | MANDO FINAL LH | MOBILUBE XFD 60 | 2020-10-13 | 2020-10-23 | 2020-10-26 | 2020-10-27 | 30705 | 778 | Yes |  | No | Crítico |  | 25.5 | 11 | 14 | 1 | 0 | 0 | 0 | 0 | 0 | 0 | 0 | 0 | 0 | 0 |  | 1 | 2 | 1 | 92 | 0 | 269 | 2 | 251 | 8 |  |  | 3.1 | - |  |  | No |  | 16 | 24/19/12 | 126994 | 3214 | - | 21 |  |  |  | Resultados están dentro de los rangos aceptables. | Nivel de limpieza en estado de Crítico. | Resultados están dentro de los rangos aceptables. | Identifique las causas del origen y corrija el Codigo ISO alto del aceite. Asegúrese de que la contaminación no está siendo introducida a través de los equipos de manejo de aceite. Retome la muestra en el próximo intervalo programado.
C0014431 | SHOUGANG | FC-104 | FC-104 MF RH | CAMION | CATERPILLAR | 785D | MANDO FINAL RH | MOBILUBE XFD 60 | 2020-10-13 | 2020-10-23 | 2020-10-26 | 2020-10-27 | 30705 | 778 | Yes |  | No | Crítico |  | 25.4 | 11 | 14 | 1 | 0 | 0 | 0 | 0 | 0 | 0 | 0 | 0 | 0 | 0 |  | 14 | 1 | 2 | 90 | 0 | 264 | 3 | 254 | 8 |  |  | 3.2 | - |  |  | No |  | 7 | 24/19/12 | 117017 | 2681 | - | 32 |  |  |  | Resultados están dentro de los rangos aceptables. | Nivel de Silicio en el límite de precaución. Nivel de limpieza en estado de Crítico. | Resultados están dentro de los rangos aceptables. | Localice la fuente de silicio. Identifique las causas del origen y corrija el Codigo ISO alto del aceite. Asegúrese de que la contaminación no está siendo introducida a través de los equipos de manejo de aceite. Retome la muestra en el próximo intervalo programado.
C0014432 | SHOUGANG | FC-127 | FC-127 MOT | CAMION | CATERPILLAR | 785D | MOTOR | MOBIL DELVAC 1 5W-40 | 2020-10-13 | 2020-10-23 | 2020-10-26 | 2020-10-27 | 17440 | 251 | No | No | No | Normal | 14.8 | 14.4 | 1 | 5 | 0 | 0 | 0 | 0 | 1 | 0 | 0 | 0 | 0 | 0 | 0 |  | 2 | 0 | 3 | 54 | 0 | 2246 | 482 | 1028 | 1222 |  | 9.3 | 4.2 | 4.4 | 4.2 | 0.2 | No |  | 10 | - | - | - | - | - |  |  |  | Resultados están dentro de los rangos aceptables. | Resultados están dentro de los rangos aceptables. | Resultados están dentro de los rangos aceptables. | Retome la muestra en el próximo intervalo programado.
C0014433 | LA ZANJA | V-386 | V-386 MOT | CAMION VOLQUETE | SCANIA | G460 B8X4 | MOTOR | MOBIL DELVAC MX 15W-40 | 2020-10-01 | 2020-10-19 | 2020-10-21 | 2020-10-22 | 9995 | 278 | Yes | Yes | No | Crítico | 14.4 | 13.3 | 1 | 9 | 1 | 1 | 0 | 1 | 42 | 1 | 0 | 0 | 0 | 0 | 0 |  | 7 | 0 | 4 | 3 | 0 | 1427 | 1168 | 1008 | 1217 |  | 8.4 | 4.6 | 3.2 | 1.1 | 0.4 | No |  | 14 | - | - | - | - | - |  |  |  | Baja viscosidad por posible contaminación con un lubricante de menor viscosidad o dilución con combustible. | Resultados están dentro de los rangos aceptables. | Resultados están dentro de los rangos aceptables. | Localice y corrija la causa de baja viscosidad del aceite. Una baja viscosidad puede reducir la protección por lubricación. Retome la muestra en el próximo intervalo.
C0014434 | LA ZANJA | V-386 | V-386 STHI | CAMION VOLQUETE | SCANIA | G460 B8X4 | SISTEMA HIDRAULICO | MOBIL DTE 26 | 2020-10-01 | 2020-10-19 | 2020-10-21 | 2020-10-22 | 9995 | 278 | No | No | No | Crítico |  | 6 | 0 | 5 | 0 | 2 | 0 | 1 | 0 | 1 | 0 | 0 | 0 | 0 | 0 |  | 7 | 2 | 1 | 3 | 0 | 2576 | 10 | 837 | 1087 |  |  | 2.3 | - |  |  | No |  | 9 | 25/23/12 | 234419 | 56749 | - | 24 |  |  |  | Baja viscosidad por posible contaminación con un lubricante de menor viscosidad. | Nivel de limpieza en estado de Crítico. | Resultados están dentro de los rangos aceptables. | Localice y corrija la causa de baja viscosidad del aceite. Una baja viscosidad puede reducir la protección por lubricación. Identifique las causas del origen y corrija el Codigo ISO alto del aceite. Asegúrese de que la contaminación no está siendo introducida a través de los equipos de manejo de aceite. Retome la muestra en el próximo intervalo programado.
C0014435 | LA ZANJA | V-386 | V-386 STDI | CAMION VOLQUETE | SCANIA | G460 B8X4 | SISTEMA DIRECCION | MOBIL ATF 220 | 2020-10-01 | 2020-10-19 | 2020-10-21 | 2020-10-22 | 9995 | 278 | Yes | Yes | No | Crítico |  | 5.3 | 3 | 96 | 0 | 2 | 0 | 0 | 0 | 1 | 1 | 0 | 0 | 0 | 0 |  | 6 | 2 | 0 | 40 | 0 | 77 | 36 | 258 | 163 |  |  | 23 | - |  |  | No |  | 29 | 24/20/12 | 153385 | 8070 | - | 22 |  |  |  | Alta oxidación por posible degradación del aceite a altas temperaturas. Baja viscosidad por posible contaminación con un lubricante de menor viscosidad. | Nivel de limpieza en estado de Crítico. | Resultados están dentro de los rangos aceptables. | Localice y corrija la causa de baja viscosidad del aceite. Una baja viscosidad puede reducir la protección por lubricación. Identifique las causas del origen y corrija el Codigo ISO alto del aceite. Asegúrese de que la contaminación no está siendo introducida a través de los equipos de manejo de aceite. Retome la muestra en el próximo intervalo programado.
C0014436 | LA ZANJA | V-386 | V-386 TRAN | CAMION VOLQUETE | SCANIA | G460 B8X4 | TRANSMISION | MOBILUBE HD 80W-90 | 2020-10-01 | 2020-10-19 | 2020-10-21 | 2020-10-22 | 9995 | 278 | Yes | Yes | No | Crítico |  | 13.9 | 11 | 8 | 0 | 1 | 0 | 0 | 0 | 1 | 1 | 0 | 0 | 0 | 0 |  | 3 | 3 | 1 | 3 | 0 | 34 | 6 | 488 | 45 |  |  | 1.6 | - |  |  | No |  | 13 | 24/21/16 | 91219 | 16631 | - | 445 |  |  |  | Baja viscosidad por posible contaminación con un lubricante de menor viscosidad. | Nivel de limpieza en estado de Crítico. | Resultados están dentro de los rangos aceptables. | Localice y corrija la causa de baja viscosidad del aceite. Una baja viscosidad puede reducir la protección por lubricación. Identifique las causas del origen y corrija el Codigo ISO alto del aceite. Asegúrese de que la contaminación no está siendo introducida a través de los equipos de manejo de aceite. Retome la muestra en el próximo intervalo programado.
C0014437 | LA ZANJA | V-386 | V-386 RET | CAMION VOLQUETE | SCANIA | G460 B8X4 | RETARDADOR | MOBIL DELVAC MX 15W-40 | 2020-10-01 | 2020-10-19 | 2020-10-21 | 2020-10-22 | 9995 | 278 | Yes | No | No | Crítico |  | 10.7 | 19 | 2 | 0 | 4 | 0 | 0 | 36 | 1 | 0 | 0 | 0 | 0 | 0 |  | 6 | 0 | 2 | 5 | 0 | 1474 | 949 | 1002 | 1160 |  |  | 1.9 | - |  |  | No |  | 4 | 25/22/14 | 233811 | 32916 | - | 99 |  |  |  | Baja viscosidad por posible contaminación con un lubricante de menor viscosidad. | Nivel de limpieza en estado de Crítico. | Desgaste de Cobre en el límite de precaución. | Localice y corrija la causa de baja viscosidad del aceite. Una baja viscosidad puede reducir la protección por lubricación. Identifique las causas del origen y corrija el Codigo ISO alto del aceite. Asegúrese de que la contaminación no está siendo introducida a través de los equipos de manejo de aceite. Determine la fuente del metal de desgaste y tome acciones correctivas. Retomar la muestra para monitorear condición.
C0014438 | LA ZANJA | V-386 | V-386 DIFE DEL | CAMION VOLQUETE | SCANIA | G460 B8X4 | DIFERENCIAL DELANTERO | MOBILUBE HD 85W-140 | 2020-10-01 | 2020-10-19 | 2020-10-21 | 2020-10-22 | 9995 | 278 | No | No | No | Crítico |  | 24.3 | 16 | 6 | 0 | 0 | 0 | 0 | 0 | 1 | 0 | 0 | 0 | 0 | 0 |  | 2 | 0 | 2 | 3 | 0 | 12 | 3 | 465 | 13 |  |  | 0.8 | - |  |  | No |  | 10 | 24/22/17 | 105544 | 25230 | - | 670 |  |  |  | Resultados están dentro de los rangos aceptables. | Nivel de limpieza en estado de Crítico. | Resultados están dentro de los rangos aceptables. | Identifique las causas del origen y corrija el Codigo ISO alto del aceite. Asegúrese de que la contaminación no está siendo introducida a través de los equipos de manejo de aceite. Retome la muestra en el próximo intervalo programado.
C0014439 | LA ZANJA | V-386 | V-386 DIFE POS | CAMION VOLQUETE | SCANIA | G460 B8X4 | DIFERENCIAL POSTERIOR | MOBILUBE HD 85W-140 | 2020-10-01 | 2020-10-19 | 2020-10-21 | 2020-10-22 | 9995 | 278 | No | No | No | Crítico |  | 24.5 | 6 | 35 | 0 | 2 | 0 | 0 | 0 | 1 | 0 | 0 | 0 | 0 | 0 |  | 21 | 0 | 1 | 4 | 0 | 15 | 6 | 462 | 13 |  |  | 0.4 | - |  |  | No |  | 20 | 25/21/14 | 237238 | 15469 | - | 119 |  |  |  | Resultados están dentro de los rangos aceptables. | Nivel de Silicio en el límite de precaución. Nivel de limpieza en estado de Crítico. | Resultados están dentro de los rangos aceptables. | Localice la fuente de silicio. Identifique las causas del origen y corrija el Codigo ISO alto del aceite. Asegúrese de que la contaminación no está siendo introducida a través de los equipos de manejo de aceite. Retome la muestra en el próximo intervalo programado.
C0014440 | LA ZANJA | V-386 | V-386 CUDE LH | CAMION VOLQUETE | SCANIA | G460 B8X4 | CUBO DEL. LH | MOBILUBE HD 85W-140 | 2020-10-01 | 2020-10-19 | 2020-10-21 | 2020-10-22 | 9995 | 278 | No | No | No | Precaución |  | 23.3 | 15 | 5 | 0 | 0 | 0 | 0 | 0 | 1 | 0 | 0 | 0 | 0 | 0 |  | 1 | 0 | 1 | 2 | 0 | 9 | 4 | 433 | 11 |  |  | 0.8 | - |  |  | No |  | 12 | 20/17/14 | 6691 | 1041 | - | 84 |  |  |  | Baja viscosidad por posible contaminación con un lubricante de menor viscosidad. | Resultados están dentro de los rangos aceptables. | Resultados están dentro de los rangos aceptables. | Localice y corrija la causa de baja viscosidad del aceite. Una baja viscosidad puede reducir la protección por lubricación. Retome la muestra en el próximo intervalo.
C0014441 | LA ZANJA | V-386 | V-386 CUDE RH | CAMION VOLQUETE | SCANIA | G460 B8X4 | CUBO DEL. RH | MOBILUBE HD 85W-140 | 2020-10-01 | 2020-10-19 | 2020-10-21 | 2020-10-22 | 9995 | 278 | No | No | No | Precaución |  | 24.2 | 15 | 5 | 0 | 0 | 0 | 0 | 0 | 1 | 0 | 0 | 0 | 0 | 0 |  | 1 | 0 | 1 | 3 | 0 | 11 | 3 | 442 | 12 |  |  | 0.8 | - |  |  | No |  | 12 | 23/21/15 | 47507 | 10742 | - | 313 |  |  |  | Resultados están dentro de los rangos aceptables. | Nivel de limpieza en estado de precaución. | Resultados están dentro de los rangos aceptables. | Identifique las causas del origen y corrija el Codigo ISO alto del aceite. Asegúrese de que la contaminación no está siendo introducida a través de los equipos de manejo de aceite. Retome la muestra en el próximo intervalo programado.
C0014442 | LA ZANJA | V-386 | V-386 CUPO LH | CAMION VOLQUETE | SCANIA | G460 B8X4 | CUBO POST. LH | MOBILUBE HD 85W-140 | 2020-10-01 | 2020-10-19 | 2020-10-21 | 2020-10-22 | 9995 | 278 | No | No | No | Crítico |  | 24.4 | 6 | 34 | 0 | 2 | 0 | 0 | 0 | 1 | 0 | 0 | 0 | 0 | 0 |  | 13 | 0 | 1 | 4 | 0 | 14 | 6 | 454 | 12 |  |  | 0.4 | - |  |  | No |  | 21 | 25/21/15 | 214569 | 18992 | - | 266 |  |  |  | Resultados están dentro de los rangos aceptables. | Nivel de limpieza en estado de Crítico. | Resultados están dentro de los rangos aceptables. | Identifique las causas del origen y corrija el Codigo ISO alto del aceite. Asegúrese de que la contaminación no está siendo introducida a través de los equipos de manejo de aceite. Retome la muestra en el próximo intervalo programado.
C0014443 | LA ZANJA | V-386 | V-386 CUPO RH | CAMION VOLQUETE | SCANIA | G460 B8X4 | CUBO POST. RH | MOBILUBE HD 85W-140 | 2020-10-01 | 2020-10-19 | 2020-10-21 | 2020-10-22 | 9995 | 278 | No | No | No | Crítico |  | 24.5 | 6 | 35 | 0 | 2 | 0 | 0 | 0 | 1 | 0 | 0 | 0 | 0 | 0 |  | 7 | 0 | 1 | 4 | 0 | 17 | 6 | 474 | 14 |  |  | 0.4 | - |  |  | No |  | 19 | 25/21/14 | 223295 | 14960 | - | 129 |  |  |  | Resultados están dentro de los rangos aceptables. | Nivel de limpieza en estado de Crítico. | Resultados están dentro de los rangos aceptables. | Identifique las causas del origen y corrija el Codigo ISO alto del aceite. Asegúrese de que la contaminación no está siendo introducida a través de los equipos de manejo de aceite. Retome la muestra en el próximo intervalo programado.
C0014444 | LA ZANJA | V-323 | V-323 MOT | CAMION VOLQUETE | VOLVO | FMX 8X4R | MOTOR | MOBIL DELVAC MX 15W-40 | 2020-10-01 | 2020-10-19 | 2020-10-21 | 2020-10-22 | 12112 | 630 | Yes | Yes | No | Precaución | 14.4 | 13.8 | 3 | 37 | 2 | 3 | 1 | 1 | 43 | 3 | 0 | 0 | 0 | 0 | 0 |  | 5 | 0 | 4 | 4 | 0 | 1463 | 1123 | 959 | 1204 |  | 8.3 | 0 | 1.5 | 0 | 1 | No |  | 14 | - | - | - | - | - |  |  |  | Baja viscosidad por posible contaminación con un lubricante de menor viscosidad o dilución con combustible. | Resultados están dentro de los rangos aceptables. | Resultados están dentro de los rangos aceptables. | Localice y corrija la causa de baja viscosidad del aceite. Una baja viscosidad puede reducir la protección por lubricación. Retome la muestra en el próximo intervalo.
C0014445 | LA ZANJA | V-323 | V-323 STHI | CAMION VOLQUETE | VOLVO | FMX 8X4R | SISTEMA HIDRAULICO | MOBIL DTE 26 | 2020-10-01 | 2020-10-19 | 2020-10-21 | 2020-10-22 | 12112 | 630 | No | No | No | Crítico |  | 8.6 | 0 | 14 | 0 | 2 | 0 | 1 | 0 | 1 | 0 | 0 | 0 | 0 | 0 |  | 6 | 1 | 0 | 2 | 0 | 138 | 2 | 432 | 656 |  |  | 1.1 | - |  |  | No |  | 22 | 25/23/17 | 201180 | 61022 | - | 801 |  |  |  | Resultados están dentro de los rangos aceptables. | Nivel de limpieza en estado de Crítico. | Resultados están dentro de los rangos aceptables. | Identifique las causas del origen y corrija el Codigo ISO alto del aceite. Asegúrese de que la contaminación no está siendo introducida a través de los equipos de manejo de aceite. Retome la muestra en el próximo intervalo programado.
C0014446 | LA ZANJA | V-323 | V-323 STDI | CAMION VOLQUETE | VOLVO | FMX 8X4R | SISTEMA DIRECCION | MOBIL ATF 220 | 2020-10-01 | 2020-10-19 | 2020-10-21 | 2020-10-22 | 12112 | 630 | No | No | No | Crítico |  | 6.2 | 0 | 14 | 0 | 3 | 0 | 1 | 0 | 1 | 0 | 0 | 0 | 0 | 0 |  | 8 | 2 | 2 | 51 | 0 | 27 | 56 | 298 | 242 |  |  | 0.8 | - |  |  | No |  | 7 | 24/17/13 | 80877 | 1106 | - | 72 |  |  |  | Baja viscosidad por posible contaminación con un lubricante de menor viscosidad. | Nivel de limpieza en estado de Crítico. | Resultados están dentro de los rangos aceptables. | Localice y corrija la causa de baja viscosidad del aceite. Una baja viscosidad puede reducir la protección por lubricación. Identifique las causas del origen y corrija el Codigo ISO alto del aceite. Asegúrese de que la contaminación no está siendo introducida a través de los equipos de manejo de aceite. Retome la muestra en el próximo intervalo programado.
C0014447 | LA ZANJA | V-323 | V-323 TRAN | CAMION VOLQUETE | VOLVO | FMX 8X4R | TRANSMISION | MOBILUBE HD 80W-90 | 2020-10-01 | 2020-10-19 | 2020-10-21 | 2020-10-22 | 12112 | 630 | No | No | No | Crítico |  | 13.8 | 35 | 6 | 0 | 1 | 0 | 0 | 0 | 1 | 0 | 0 | 0 | 0 | 0 |  | 6 | 0 | 1 | 1 | 0 | 40 | 2 | 508 | 141 |  |  | 0 | - |  |  | No |  | 14 | 24/22/16 | 91221 | 20392 | - | 548 |  |  |  | Baja viscosidad por posible contaminación con un lubricante de menor viscosidad. | Nivel de limpieza en estado de Crítico. | Resultados están dentro de los rangos aceptables. | Localice y corrija la causa de baja viscosidad del aceite. Una baja viscosidad puede reducir la protección por lubricación. Identifique las causas del origen y corrija el Codigo ISO alto del aceite. Asegúrese de que la contaminación no está siendo introducida a través de los equipos de manejo de aceite. Retome la muestra en el próximo intervalo programado.
C0014448 | LA ZANJA | V-323 | V-323 DIFE DEL | CAMION VOLQUETE | VOLVO | FMX 8X4R | DIFERENCIAL DELANTERO | MOBILUBE HD 85W-140 | 2020-10-01 | 2020-10-19 | 2020-10-21 | 2020-10-22 | 12112 | 630 | No | No | No | Crítico |  | 24.2 | 8 | 95 | 0 | 2 | 0 | 1 | 0 | 1 | 2 | 0 | 0 | 0 | 0 |  | 11 | 0 | 2 | 2 | 0 | 7 | 2 | 437 | 7 |  |  | 0.6 | - |  |  | No |  | 37 | 26/23/14 | 367214 | 74415 | - | 125 |  |  |  | Resultados están dentro de los rangos aceptables. | Nivel de limpieza en estado de Crítico. | Resultados están dentro de los rangos aceptables. | Identifique las causas del origen y corrija el Codigo ISO alto del aceite. Asegúrese de que la contaminación no está siendo introducida a través de los equipos de manejo de aceite. Retome la muestra en el próximo intervalo programado.
C0014449 | LA ZANJA | V-323 | V-323 DIFE POS | CAMION VOLQUETE | VOLVO | FMX 8X4R | DIFERENCIAL POSTERIOR | MOBILUBE HD 85W-140 | 2020-10-01 | 2020-10-19 | 2020-10-21 | 2020-10-22 | 12112 | 630 | No | No | No | Crítico |  | 24.8 | 7 | 102 | 0 | 1 | 0 | 1 | 0 | 1 | 2 | 0 | 0 | 0 | 0 |  | 3 | 0 | 1 | 2 | 0 | 6 | 1 | 417 | 11 |  |  | 0.7 | - |  |  | No |  | 72 | 25/22/15 | 232167 | 20197 | - | 194 |  |  |  | Resultados están dentro de los rangos aceptables. | Nivel de limpieza en estado de Crítico. | Resultados están dentro de los rangos aceptables. | Identifique las causas del origen y corrija el Codigo ISO alto del aceite. Asegúrese de que la contaminación no está siendo introducida a través de los equipos de manejo de aceite. Retome la muestra en el próximo intervalo programado.
C0014450 | LA ZANJA | V-323 | V-323 CUDE LH | CAMION VOLQUETE | VOLVO | FMX 8X4R | CUBO DEL. LH | MOBILUBE HD 85W-140 | 2020-10-01 | 2020-10-19 | 2020-10-21 | 2020-10-22 | 12112 | 630 | No | No | No | Crítico |  | 24.7 | 8 | 108 | 0 | 0 | 0 | 1 | 0 | 1 | 2 | 0 | 0 | 0 | 0 |  | 16 | 0 | 0 | 2 | 0 | 6 | 1 | 413 | 13 |  |  | 0.7 | - |  |  | No |  | 82 | 25/23/18 | 223318 | 59967 | - | 1459 |  |  |  | Resultados están dentro de los rangos aceptables. | Nivel de limpieza en estado de Crítico. | Resultados están dentro de los rangos aceptables. | Identifique las causas del origen y corrija el Codigo ISO alto del aceite. Asegúrese de que la contaminación no está siendo introducida a través de los equipos de manejo de aceite. Retome la muestra en el próximo intervalo programado.
C0014451 | LA ZANJA | V-323 | V-323 CUDE RH | CAMION VOLQUETE | VOLVO | FMX 8X4R | CUBO DEL. RH | MOBILUBE HD 85W-140 | 2020-10-01 | 2020-10-19 | 2020-10-21 | 2020-10-22 | 12112 | 630 | No | No | No | Crítico |  | 24.4 | 7 | 100 | 0 | 0 | 0 | 1 | 0 | 1 | 1 | 0 | 0 | 0 | 0 |  | 26 | 0 | 1 | 1 | 0 | 7 | 2 | 404 | 11 |  |  | 0.6 | - |  |  | No |  | 68 | 25/22/15 | 208885 | 20223 | - | 172 |  |  |  | Resultados están dentro de los rangos aceptables. | Nivel de Silicio en el límite de precaución. Nivel de limpieza en estado de Crítico. | Resultados están dentro de los rangos aceptables. | Localice la fuente de silicio. Identifique las causas del origen y corrija el Codigo ISO alto del aceite. Asegúrese de que la contaminación no está siendo introducida a través de los equipos de manejo de aceite. Retome la muestra en el próximo intervalo programado.
C0014452 | LA ZANJA | V-323 | V-323 CUPO LH | CAMION VOLQUETE | VOLVO | FMX 8X4R | CUBO POST. LH | MOBILUBE HD 85W-140 | 2020-10-01 | 2020-10-19 | 2020-10-21 | 2020-10-22 | 12112 | 630 | No | No | No | Crítico |  | 25.1 | 7 | 98 | 0 | 3 | 0 | 1 | 0 | 1 | 2 | 0 | 0 | 0 | 0 |  | 34 | 0 | 2 | 2 | 0 | 5 | 1 | 433 | 5 |  |  | 0.5 | - |  |  | No |  | 72 | 25/23/15 | 255501 | 62002 | - | 252 |  |  |  | Resultados están dentro de los rangos aceptables. | Contaminación de Silicio en estado crítico. Altos niveles de silicio abrasivo (polvo) causarán alto desgaste. Nivel de limpieza en estado de Crítico. | Resultados están dentro de los rangos aceptables. | Localice la fuente de silicio. Identifique las causas del origen y corrija el Codigo ISO alto del aceite. Asegúrese de que la contaminación no está siendo introducida a través de los equipos de manejo de aceite. Retome la muestra en el próximo intervalo programado.
C0014453 | LA ZANJA | V-323 | V-323 CUPO RH | CAMION VOLQUETE | VOLVO | FMX 8X4R | CUBO POST. RH | MOBILUBE HD 85W-140 | 2020-10-01 | 2020-10-19 | 2020-10-21 | 2020-10-22 | 12112 | 630 | No | No | No | Crítico |  | 25.1 | 7 | 95 | 0 | 2 | 0 | 1 | 0 | 1 | 2 | 0 | 0 | 0 | 0 |  | 10 | 0 | 1 | 2 | 0 | 5 | 2 | 428 | 5 |  |  | 0.6 | - |  |  | No |  | 34 | 26/23/14 | 338970 | 57837 | - | 111 |  |  |  | Resultados están dentro de los rangos aceptables. | Nivel de limpieza en estado de Crítico. | Resultados están dentro de los rangos aceptables. | Identifique las causas del origen y corrija el Codigo ISO alto del aceite. Asegúrese de que la contaminación no está siendo introducida a través de los equipos de manejo de aceite. Retome la muestra en el próximo intervalo programado.
C0014454 | LA ZANJA | V-387 | V-387 MOT | CAMION VOLQUETE | SCANIA | G460 B8X4 | MOTOR | MOBIL DELVAC MX 15W-40 | 2020-10-01 | 2020-10-19 | 2020-10-21 | 2020-10-22 | 10548 | 306 | Yes | Yes | No | Crítico | 14.4 | 13.1 | 1 | 5 | 2 | 0 | 0 | 1 | 41 | 0 | 0 | 0 | 0 | 0 | 0 |  | 2 | 0 | 4 | 1 | 0 | 1335 | 1086 | 980 | 1147 |  | 8.2 | 2.2 | 4.1 | 0 | 0.3 | No |  | 5 | - | - | - | - | - |  |  |  | Baja viscosidad por posible contaminación con un lubricante de menor viscosidad o dilución con combustible. | Resultados están dentro de los rangos aceptables. | Resultados están dentro de los rangos aceptables. | Localice y corrija la causa de baja viscosidad del aceite. Una baja viscosidad puede reducir la protección por lubricación. Retome la muestra en el próximo intervalo.
C0014455 | LA ZANJA | V-387 | V-387 STHI | CAMION VOLQUETE | SCANIA | G460 B8X4 | SISTEMA HIDRAULICO | MOBIL DTE 26 | 2020-10-01 | 2020-10-19 | 2020-10-21 | 2020-10-22 | 10548 | 306 | Yes | Yes | No | Crítico |  | 5.9 | 0 | 6 | 1 | 4 | 0 | 3 | 0 | 1 | 0 | 0 | 0 | 0 | 0 |  | 48 | 4 | 1 | 2 | 0 | 2826 | 14 | 875 | 1157 |  |  | 3.1 | - |  |  | No |  | 8 | 24/21/12 | 149403 | 14114 | - | 39 |  |  |  | Baja viscosidad por posible contaminación con un lubricante de menor viscosidad. | Contaminación de Silicio en estado crítico. Altos niveles de silicio abrasivo (polvo) causarán alto desgaste. Nivel de limpieza en estado de Crítico. | Resultados están dentro de los rangos aceptables. | Localice la fuente de silicio. Localice y corrija la causa de baja viscosidad del aceite. Una baja viscosidad puede reducir la protección por lubricación. Identifique las causas del origen y corrija el Codigo ISO alto del aceite. Asegúrese de que la contaminación no está siendo introducida a través de los equipos de manejo de aceite. Retome la muestra en el próximo intervalo programado.
C0014456 | LA ZANJA | V-387 | V-387 STDI | CAMION VOLQUETE | SCANIA | G460 B8X4 | SISTEMA DIRECCION | MOBIL ATF 220 | 2020-10-01 | 2020-10-19 | 2020-10-21 | 2020-10-22 | 10548 | 306 | Yes | Yes | No | Crítico |  | 5.7 | 2 | 50 | 1 | 4 | 0 | 0 | 1 | 1 | 1 | 0 | 0 | 0 | 0 |  | 9 | 7 | 1 | 48 | 0 | 70 | 42 | 298 | 202 |  |  | 18.8 | - |  |  | No |  | 20 | 25/23/14 | 216244 | 57770 | - | 146 |  |  |  | Alta oxidación por posible degradación del aceite a altas temperaturas. Baja viscosidad por posible contaminación con un lubricante de menor viscosidad. | Nivel de limpieza en estado de Crítico. | Resultados están dentro de los rangos aceptables. | Localice y corrija la causa de baja viscosidad del aceite. Una baja viscosidad puede reducir la protección por lubricación. Identifique las causas del origen y corrija el Codigo ISO alto del aceite. Asegúrese de que la contaminación no está siendo introducida a través de los equipos de manejo de aceite. Retome la muestra en el próximo intervalo programado.
C0014457 | LA ZANJA | V-387 | V-387 TRAN | CAMION VOLQUETE | SCANIA | G460 B8X4 | TRANSMISION | MOBILUBE HD 80W-90 | 2020-10-01 | 2020-10-19 | 2020-10-21 | 2020-10-22 | 10548 | 306 | Yes | Yes | No | Crítico |  |  | 48 | 7 | 0 | 1 | 0 | 0 | 0 | 1 | 1 | 0 | 0 | 0 | 0 |  | 2 | 4 | 1 | 8 | 0 | 69 | 4 | 545 | 151 |  |  | 0 | - |  |  | Si |  | 15 | - | - | - | - | - |  |  |  | Muestra presenta agua. | Esta muestra contiene una cantidad excesiva de agua y por ello no es posible analizar ciertas pruebas. Por favor asegúrese que el agua visible no este contenida al momento de tomar la muestra. | Resultados están dentro de los rangos aceptables. | Tome acciones correctivas. Retome la muestra para confirmar condición.
C0014458 | LA ZANJA | V-387 | V-387 DIFE DEL | CAMION VOLQUETE | SCANIA | G460 B8X4 | DIFERENCIAL DELANTERO | MOBILUBE HD 85W-140 | 2020-10-01 | 2020-10-19 | 2020-10-21 | 2020-10-22 | 10548 | 306 | Yes | No | No | Precaución |  | 25 | 2 | 9 | 1 | 0 | 0 | 0 | 0 | 1 | 0 | 0 | 0 | 0 | 0 |  | 12 | 3 | 0 | 3 | 0 | 1 | 0 | 437 | 2 |  |  | 0.6 | - |  |  | No |  | 12 | 21/18/13 | 14010 | 2414 | - | 77 |  |  |  | Resultados están dentro de los rangos aceptables. | Nivel de limpieza en estado de precaución. | Resultados están dentro de los rangos aceptables. | Identifique las causas del origen y corrija el Codigo ISO alto del aceite. Asegúrese de que la contaminación no está siendo introducida a través de los equipos de manejo de aceite. Retome la muestra en el próximo intervalo programado.
C0014459 | LA ZANJA | V-387 | V-387 DIFE POS | CAMION VOLQUETE | SCANIA | G460 B8X4 | DIFERENCIAL POSTERIOR | MOBILUBE HD 85W-140 | 2020-10-01 | 2020-10-19 | 2020-10-21 | 2020-10-22 | 10548 | 306 | Yes | No | No | Crítico |  | 24.9 | 2 | 102 | 0 | 1 | 0 | 1 | 0 | 1 | 1 | 0 | 0 | 0 | 0 |  | 6 | 0 | 2 | 2 | 0 | 2 | 0 | 430 | 3 |  |  | 0.4 | - |  |  | No |  | 95 | 25/22/15 | 260973 | 28533 | - | 185 |  |  |  | Resultados están dentro de los rangos aceptables. | Nivel de limpieza en estado de Crítico. | Resultados están dentro de los rangos aceptables. | Identifique las causas del origen y corrija el Codigo ISO alto del aceite. Asegúrese de que la contaminación no está siendo introducida a través de los equipos de manejo de aceite. Retome la muestra en el próximo intervalo programado.
C0014460 | LA ZANJA | V-387 | V-387 CUDE LH | CAMION VOLQUETE | SCANIA | G460 B8X4 | CUBO DEL. LH | MOBILUBE HD 85W-140 | 2020-10-01 | 2020-10-19 | 2020-10-21 | 2020-10-22 | 10548 | 306 | Yes | No | No | Crítico |  | 25 | 1 | 60 | 1 | 1 | 0 | 1 | 0 | 1 | 1 | 0 | 0 | 0 | 0 |  | 4 | 0 | 3 | 2 | 0 | 3 | 1 | 334 | 3 |  |  | 0.4 | - |  |  | No |  | 102 | 25/22/15 | 285010 | 24498 | - | 186 |  |  |  | Resultados están dentro de los rangos aceptables. | Nivel de limpieza en estado de Crítico. | Resultados están dentro de los rangos aceptables. | Identifique las causas del origen y corrija el Codigo ISO alto del aceite. Asegúrese de que la contaminación no está siendo introducida a través de los equipos de manejo de aceite. Retome la muestra en el próximo intervalo programado.
C0014461 | LA ZANJA | V-387 | V-387 CUDE RH | CAMION VOLQUETE | SCANIA | G460 B8X4 | CUBO DEL. RH | MOBILUBE HD 85W-140 | 2020-10-01 | 2020-10-19 | 2020-10-21 | 2020-10-22 | 10548 | 306 | Yes | No | No | Normal |  | 24.7 | 2 | 9 | 1 | 0 | 0 | 0 | 0 | 1 | 0 | 0 | 0 | 0 | 0 |  | 4 | 2 | 2 | 3 | 0 | 3 | 0 | 456 | 3 |  |  | 0.6 | - |  |  | No |  | 11 | 20/18/13 | 8536 | 1663 | - | 61 |  |  |  | Resultados están dentro de los rangos aceptables. | Resultados están dentro de los rangos aceptables. | Resultados están dentro de los rangos aceptables. | Retome la muestra en el próximo intervalo programado.
C0014462 | LA ZANJA | V-387 | V-387 CUPO LH | CAMION VOLQUETE | SCANIA | G460 B8X4 | CUBO POST. LH | MOBILUBE HD 85W-140 | 2020-10-01 | 2020-10-19 | 2020-10-21 | 2020-10-22 | 10548 | 306 | Yes | No | No | Precaución |  | 24.8 | 2 | 9 | 0 | 0 | 0 | 0 | 0 | 1 | 0 | 0 | 0 | 0 | 0 |  | 3 | 3 | 2 | 3 | 0 | 1 | 0 | 456 | 1 |  |  | 0.5 | - |  |  | No |  | 3 | 21/19/14 | 19673 | 4286 | - | 142 |  |  |  | Resultados están dentro de los rangos aceptables. | Nivel de limpieza en estado de precaución. | Resultados están dentro de los rangos aceptables. | Identifique las causas del origen y corrija el Codigo ISO alto del aceite. Asegúrese de que la contaminación no está siendo introducida a través de los equipos de manejo de aceite. Retome la muestra en el próximo intervalo programado.
C0014463 | LA ZANJA | V-387 | V-387 CUPO RH | CAMION VOLQUETE | SCANIA | G460 B8X4 | CUBO POST. RH | MOBILUBE HD 85W-140 | 2020-10-01 | 2020-10-19 | 2020-10-21 | 2020-10-22 | 10548 | 306 | Yes | No | No | Crítico |  | 25 | 2 | 110 | 0 | 1 | 0 | 1 | 0 | 1 | 1 | 0 | 0 | 0 | 0 |  | 6 | 3 | 1 | 3 | 0 | 2 | 0 | 453 | 3 |  |  | 0.4 | - |  |  | No |  | 92 | 25/22/15 | 290074 | 27215 | - | 194 |  |  |  | Resultados están dentro de los rangos aceptables. | Nivel de limpieza en estado de Crítico. | Resultados están dentro de los rangos aceptables. | Identifique las causas del origen y corrija el Codigo ISO alto del aceite. Asegúrese de que la contaminación no está siendo introducida a través de los equipos de manejo de aceite. Retome la muestra en el próximo intervalo programado.
C0014464 | LA ZANJA | V-421 | V-421 MOT | CAMION VOLQUETE | VOLVO | FMX 8X4R | MOTOR | MOBIL DELVAC MX 15W-40 | 2020-10-01 | 2020-10-19 | 2020-10-21 | 2020-10-22 | 7392 | 309 | No | No | No | Crítico | 14.4 | 13 | 3 | 21 | 2 | 1 | 0 | 0 | 38 | 1 | 0 | 0 | 0 | 0 | 0 |  | 17 | 0 | 4 | 4 | 0 | 1345 | 1030 | 900 | 1118 |  | 8.5 | 6 | 3.1 | 0 | 0.5 | No |  | 8 | - | - | - | - | - |  |  |  | Baja viscosidad por posible contaminación con un lubricante de menor viscosidad o dilución con combustible. | Resultados están dentro de los rangos aceptables. | Resultados están dentro de los rangos aceptables. | Localice y corrija la causa de baja viscosidad del aceite. Una baja viscosidad puede reducir la protección por lubricación. Retome la muestra en el próximo intervalo.
C0014465 | LA ZANJA | V-421 | V-421 STHI | CAMION VOLQUETE | VOLVO | FMX 8X4R | SISTEMA HIDRAULICO | MOBIL DTE 26 | 2020-10-01 | 2020-10-19 | 2020-10-21 | 2020-10-22 | 7392 | 309 | No | No | No | Precaución |  | 8.2 | 1 | 3 | 0 | 2 | 0 | 0 | 0 | 1 | 0 | 0 | 0 | 0 | 0 |  | 3 | 0 | 1 | 2 | 0 | 165 | 7 | 404 | 608 |  |  | 0.5 | - |  |  | No |  | 10 | 23/20/13 | 76013 | 8231 | - | 70 |  |  |  | Resultados están dentro de los rangos aceptables. | Nivel de limpieza en estado de precaución. | Resultados están dentro de los rangos aceptables. | Identifique las causas del origen y corrija el Codigo ISO alto del aceite. Asegúrese de que la contaminación no está siendo introducida a través de los equipos de manejo de aceite. Retome la muestra en el próximo intervalo programado.
C0014466 | LA ZANJA | V-421 | V-421 STDI | CAMION VOLQUETE | VOLVO | FMX 8X4R | SISTEMA DIRECCION | MOBIL ATF 220 | 2020-10-01 | 2020-10-19 | 2020-10-21 | 2020-10-22 | 7392 | 309 | No | No | No | Crítico |  | 6.2 | 0 | 6 | 1 | 2 | 0 | 0 | 0 | 1 | 0 | 0 | 0 | 0 | 0 |  | 6 | 0 | 1 | 53 | 0 | 142 | 21 | 268 | 135 |  |  | 39.8 | - |  |  | No |  | 10 | 22/17/12 | 20961 | 1296 | - | 30 |  |  |  | Alta oxidación por posible degradación del aceite a altas temperaturas. Baja viscosidad por posible contaminación con un lubricante de menor viscosidad. | Nivel de limpieza en estado de precaución. | Resultados están dentro de los rangos aceptables. | Localice y corrija la causa de baja viscosidad del aceite. Una baja viscosidad puede reducir la protección por lubricación. Identifique las causas del origen y corrija el Codigo ISO alto del aceite. Asegúrese de que la contaminación no está siendo introducida a través de los equipos de manejo de aceite. Retome la muestra en el próximo intervalo programado.
C0014467 | LA ZANJA | V-421 | V-421 TRAN | CAMION VOLQUETE | VOLVO | FMX 8X4R | TRANSMISION | MOBILUBE HD 80W-90 | 2020-10-01 | 2020-10-19 | 2020-10-21 | 2020-10-22 | 7392 | 309 | No | No | No | Crítico |  | 13.5 | 359 | 8 | 0 | 2 | 0 | 0 | 0 | 1 | 0 | 0 | 0 | 0 | 0 |  | 2 | 0 | 2 | 2 | 0 | 165 | 1 | 628 | 465 |  |  | 0.7 | - |  |  | No |  | 12 | 25/21/14 | 188823 | 13269 | - | 86 |  |  |  | Baja viscosidad por posible contaminación con un lubricante de menor viscosidad. | Nivel de limpieza en estado de Crítico. | Elevado desgaste de Cobre. | Localice y corrija la causa de baja viscosidad del aceite. Una baja viscosidad puede reducir la protección por lubricación. Identifique las causas del origen y corrija el Codigo ISO alto del aceite. Asegúrese de que la contaminación no está siendo introducida a través de los equipos de manejo de aceite. Determine la fuente del metal de desgaste excesivo y tome acciones correctivas. Retomar la muestra para monitorear condición.
C0014468 | LA ZANJA | V-421 | V-421 DIFE DEL | CAMION VOLQUETE | VOLVO | FMX 8X4R | DIFERENCIAL DELANTERO | MOBILUBE HD 85W-140 | 2020-10-01 | 2020-10-19 | 2020-10-21 | 2020-10-22 | 7392 | 309 | No | No | No | Crítico |  | 24.8 | 1 | 209 | 1 | 0 | 0 | 1 | 0 | 1 | 3 | 1 | 0 | 0 | 0 |  | 65 | 1 | 2 | 2 | 0 | 28 | 3 | 428 | 6 |  |  | 0.6 | - |  |  | No |  | 214 | 26/22/15 | 328746 | 31017 | - | 163 |  |  |  | Resultados están dentro de los rangos aceptables. | Contaminación de Silicio en estado crítico. Altos niveles de silicio abrasivo (polvo) causarán alto desgaste. Nivel de limpieza en estado de Crítico. | Desgaste de Hierro en el límite de precaución. | Localice la fuente de silicio. Identifique las causas del origen y corrija el Codigo ISO alto del aceite. Asegúrese de que la contaminación no está siendo introducida a través de los equipos de manejo de aceite. Determine la fuente del metal de desgaste y tome acciones correctivas. Retomar la muestra para monitorear condición.
C0014469 | LA ZANJA | V-421 | V-421 DIFE POS | CAMION VOLQUETE | VOLVO | FMX 8X4R | DIFERENCIAL POSTERIOR | MOBILUBE HD 85W-140 | 2020-10-01 | 2020-10-19 | 2020-10-21 | 2020-10-22 | 7392 | 309 | No | No | No | Crítico |  | 24.8 | 1 | 41 | 1 | 0 | 0 | 0 | 0 | 1 | 1 | 0 | 0 | 0 | 0 |  | 1 | 0 | 2 | 2 | 0 | 18 | 2 | 421 | 11 |  |  | 0.4 | - |  |  | No |  | 18 | 25/20/14 | 209129 | 8897 | - | 133 |  |  |  | Resultados están dentro de los rangos aceptables. | Nivel de limpieza en estado de Crítico. | Resultados están dentro de los rangos aceptables. | Identifique las causas del origen y corrija el Codigo ISO alto del aceite. Asegúrese de que la contaminación no está siendo introducida a través de los equipos de manejo de aceite. Retome la muestra en el próximo intervalo programado.
C0014470 | LA ZANJA | V-421 | V-421 CUDE LH | CAMION VOLQUETE | VOLVO | FMX 8X4R | CUBO DEL. LH | MOBILUBE HD 85W-140 | 2020-10-01 | 2020-10-19 | 2020-10-21 | 2020-10-22 | 7392 | 309 | No | No | No | Crítico |  | 25.1 | 1 | 207 | 0 | 0 | 0 | 1 | 0 | 1 | 3 | 1 | 0 | 0 | 0 |  | 19 | 1 | 1 | 2 | 0 | 28 | 3 | 435 | 7 |  |  | 0.6 | - |  |  | No |  | 204 | 25/22/14 | 315190 | 30204 | - | 136 |  |  |  | Resultados están dentro de los rangos aceptables. | Nivel de limpieza en estado de Crítico. | Desgaste de Hierro en el límite de precaución. | Identifique las causas del origen y corrija el Codigo ISO alto del aceite. Asegúrese de que la contaminación no está siendo introducida a través de los equipos de manejo de aceite. Identifique y evalúe los componentes a base de este elemento. Determine la fuente del metal de desgaste y tome acciones correctivas. Retomar la muestra para monitorear condición.
C0014471 | LA ZANJA | V-421 | V-421 CUDE RH | CAMION VOLQUETE | VOLVO | FMX 8X4R | CUBO DEL. RH | MOBILUBE HD 85W-140 | 2020-10-01 | 2020-10-19 | 2020-10-21 | 2020-10-22 | 7392 | 309 | No | No | No | Crítico |  | 25.2 | 1 | 208 | 0 | 0 | 0 | 1 | 0 | 1 | 3 | 1 | 0 | 0 | 0 |  | 18 | 2 | 1 | 2 | 0 | 26 | 3 | 430 | 7 |  |  | 0.6 | - |  |  | No |  | 224 | 25/22/14 | 292248 | 30190 | - | 139 |  |  |  | Resultados están dentro de los rangos aceptables. | Nivel de limpieza en estado de Crítico. | Desgaste de Hierro en el límite de precaución. | Identifique las causas del origen y corrija el Codigo ISO alto del aceite. Asegúrese de que la contaminación no está siendo introducida a través de los equipos de manejo de aceite. Identifique y evalúe los componentes a base de este elemento. Determine la fuente del metal de desgaste y tome acciones correctivas. Retomar la muestra para monitorear condición.
C0014472 | LA ZANJA | V-421 | V-421 CUPO LH | CAMION VOLQUETE | VOLVO | FMX 8X4R | CUBO POST. LH | MOBILUBE HD 85W-140 | 2020-10-01 | 2020-10-19 | 2020-10-21 | 2020-10-22 | 7392 | 309 | No | No | No | Crítico |  | 24.6 | 1 | 41 | 0 | 0 | 0 | 0 | 0 | 1 | 1 | 0 | 0 | 0 | 0 |  | 17 | 0 | 2 | 3 | 0 | 20 | 3 | 447 | 12 |  |  | 0.4 | - |  |  | No |  | 22 | 25/20/14 | 210508 | 7604 | - | 105 |  |  |  | Resultados están dentro de los rangos aceptables. | Nivel de limpieza en estado de Crítico. | Resultados están dentro de los rangos aceptables. | Identifique las causas del origen y corrija el Codigo ISO alto del aceite. Asegúrese de que la contaminación no está siendo introducida a través de los equipos de manejo de aceite. Retome la muestra en el próximo intervalo programado.
C0014473 | LA ZANJA | V-421 | V-421 CUPO RH | CAMION VOLQUETE | VOLVO | FMX 8X4R | CUBO POST. RH | MOBILUBE HD 85W-140 | 2020-10-01 | 2020-10-19 | 2020-10-21 | 2020-10-22 | 7392 | 309 | No | No | No | Crítico |  | 25 | 1 | 41 | 0 | 0 | 0 | 0 | 0 | 1 | 1 | 0 | 0 | 0 | 0 |  | 2 | 1 | 1 | 2 | 0 | 18 | 2 | 443 | 10 |  |  | 0.4 | - |  |  | No |  | 22 | 25/20/13 | 198004 | 7839 | - | 63 |  |  |  | Resultados están dentro de los rangos aceptables. | Nivel de limpieza en estado de Crítico. | Resultados están dentro de los rangos aceptables. | Identifique las causas del origen y corrija el Codigo ISO alto del aceite. Asegúrese de que la contaminación no está siendo introducida a través de los equipos de manejo de aceite. Retome la muestra en el próximo intervalo programado.
C0014474 | LA ZANJA | V-377 | V-377 MOT | CAMION VOLQUETE | VOLVO | FMX 8X4R | MOTOR | MOBIL DELVAC MX 15W-40 | 2020-10-03 | 2020-10-19 | 2020-10-21 | 2020-10-22 | 10277 | 301 | Yes | Yes | No | Crítico | 14.4 | 13.2 | 13 | 7 | 3 | 0 | 0 | 1 | 42 | 1 | 0 | 0 | 0 | 0 | 0 |  | 3 | 0 | 4 | 1 | 0 | 1315 | 1091 | 961 | 1152 |  | 8.5 | 5.4 | 3.3 | 0.2 | 0.5 | No |  | 12 | - | - | - | - | - |  |  |  | Baja viscosidad por posible contaminación con un lubricante de menor viscosidad o dilución con combustible. | Resultados están dentro de los rangos aceptable. | Resultados están dentro de los rangos aceptabl | Localice y corrija la causa de baja viscosidad del aceite. Una baja viscosidad puede reducir la protección por lubricación. Retome la muestra en el próximo intervalo.
C0014475 | LA ZANJA | V-377 | V-377 STHI | CAMION VOLQUETE | VOLVO | FMX 8X4R | SISTEMA HIDRAULICO | MOBIL DTE 26 | 2020-10-03 | 2020-10-19 | 2020-10-21 | 2020-10-22 | 10277 | 301 | No | No | No | Crítico |  | 8.9 | 0 | 12 | 0 | 7 | 0 | 9 | 0 | 0 | 0 | 0 | 0 | 0 | 0 |  | 26 | 1 | 2 | 1 | 0 | 1575 | 8 | 594 | 773 |  |  | 1.6 | - |  |  | No |  | 4 | 23/19/11 | 73180 | 3594 | - | 12 |  |  |  | Resultados están dentro de los rangos aceptables. | Contaminación de Silicio en estado crítico. Altos niveles de silicio abrasivo (polvo) causarán alto desgaste. Nivel de limpieza en estado de precaución. | Elevado desgaste de Cromo. | Localice la fuente de silicio. Identifique las causas del origen y corrija el Codigo ISO alto del aceite. Asegúrese de que la contaminación no está siendo introducida a través de los equipos de manejo de aceite. Determine la fuente del metal de desgaste excesivo y tome acciones correctivas. Retomar la muestra para monitorear condición.
C0014476 | LA ZANJA | V-377 | V-377 STDI | CAMION VOLQUETE | VOLVO | FMX 8X4R | SISTEMA DIRECCION | MOBIL ATF 220 | 2020-10-03 | 2020-10-19 | 2020-10-21 | 2020-10-22 | 10277 | 301 | Yes | Yes | No | Crítico |  | 5.5 | 3 | 39 | 0 | 4 | 0 | 1 | 1 | 1 | 0 | 0 | 0 | 0 | 0 |  | 10 | 1 | 1 | 51 | 0 | 92 | 33 | 268 | 159 |  |  | 23.6 | - |  |  | No |  | 22 | 25/21/12 | 183803 | 14585 | - | 28 |  |  |  | Alta oxidación por posible degradación del aceite a altas temperaturas. Baja viscosidad por posible contaminación con un lubricante de menor viscosidad. | Nivel de limpieza en estado de Crítico. | Resultados están dentro de los rangos aceptables. | Localice y corrija la causa de baja viscosidad del aceite. Una baja viscosidad puede reducir la protección por lubricación. Identifique las causas del origen y corrija el Codigo ISO alto del aceite. Asegúrese de que la contaminación no está siendo introducida a través de los equipos de manejo de aceite. Retome la muestra en el próximo intervalo programado.
C0014477 | LA ZANJA | V-377 | V-377 TRAN | CAMION VOLQUETE | VOLVO | FMX 8X4R | TRANSMISION | MOBILUBE HD 80W-90 | 2020-10-03 | 2020-10-19 | 2020-10-21 | 2020-10-22 | 10277 | 301 | Yes | Yes | No | Crítico |  | 13.6 | 10 | 15 | 0 | 0 | 0 | 0 | 0 | 1 | 0 | 0 | 0 | 0 | 0 |  | 21 | 0 | 1 | 1 | 0 | 226 | 4 | 784 | 811 |  |  | 0.3 | - |  |  | No |  | 11 | 25/22/15 | 186218 | 26441 | - | 182 |  |  |  | Baja viscosidad por posible contaminación con un lubricante de menor viscosidad. | Nivel de limpieza en estado de Crítico. | Resultados están dentro de los rangos aceptables. | Localice y corrija la causa de baja viscosidad del aceite. Una baja viscosidad puede reducir la protección por lubricación. Identifique las causas del origen y corrija el Codigo ISO alto del aceite. Asegúrese de que la contaminación no está siendo introducida a través de los equipos de manejo de aceite. Retome la muestra en el próximo intervalo programado.
C0014478 | LA ZANJA | V-377 | V-377 RET | CAMION VOLQUETE | VOLVO | FMX 8X4R | RETARDADOR | MOBIL DELVAC MX 15W-40 | 2020-10-03 | 2020-10-19 | 2020-10-21 | 2020-10-22 | 10277 | 301 | Yes | No | No | Crítico |  | 11.8 | 7 | 4 | 0 | 11 | 0 | 0 | 42 | 1 | 0 | 0 | 0 | 0 | 0 |  | 5 | 0 | 2 | 2 | 0 | 1328 | 1095 | 1062 | 1187 |  |  | 1.8 | - |  |  | No |  | 4 | 25/23/15 | 196247 | 53197 | - | 164 |  |  |  | Baja viscosidad por posible contaminación con un lubricante de menor viscosidad. | Nivel de limpieza en estado de Crítico. | Resultados están dentro de los rangos aceptables. | Localice y corrija la causa de baja viscosidad del aceite. Una baja viscosidad puede reducir la protección por lubricación. Identifique las causas del origen y corrija el Codigo ISO alto del aceite. Asegúrese de que la contaminación no está siendo introducida a través de los equipos de manejo de aceite. Retome la muestra en el próximo intervalo programado.
C0014479 | LA ZANJA | V-377 | V-377 DIFE DEL | CAMION VOLQUETE | VOLVO | FMX 8X4R | DIFERENCIAL DELANTERO | MOBILUBE HD 85W-140 | 2020-10-03 | 2020-10-19 | 2020-10-21 | 2020-10-22 | 10277 | 301 | No | No | No | Precaución |  | 24.6 | 2 | 10 | 0 | 0 | 0 | 0 | 0 | 1 | 0 | 0 | 0 | 0 | 0 |  | 1 | 0 | 1 | 1 | 0 | 23 | 1 | 425 | 18 |  |  | 0.5 | - |  |  | No |  | 12 | 23/18/12 | 50223 | 2329 | - | 38 |  |  |  | Resultados están dentro de los rangos aceptables. | Nivel de limpieza en estado de precaución. | Resultados están dentro de los rangos aceptables. | Identifique las causas del origen y corrija el Codigo ISO alto del aceite. Asegúrese de que la contaminación no está siendo introducida a través de los equipos de manejo de aceite. Retome la muestra en el próximo intervalo programado.
C0014480 | LA ZANJA | V-377 | V-377 DIFE POS | CAMION VOLQUETE | VOLVO | FMX 8X4R | DIFERENCIAL POSTERIOR | MOBILUBE HD 85W-140 | 2020-10-03 | 2020-10-19 | 2020-10-21 | 2020-10-22 | 10277 | 301 | No | No | No | Crítico |  | 24 | 69 | 415 | 1 | 24 | 0 | 3 | 1 | 5 | 4 | 1 | 0 | 0 | 0 |  | 64 | 0 | 4 | 0 | 1 | 35 | 4 | 461 | 59 |  |  | 0 | - |  |  | No |  | 328 | - | - | - | - | - |  |  |  | Resultados están dentro de los rangos aceptables. | Contaminación de Silicio en estado crítico. Altos niveles de silicio abrasivo (polvo) causarán alto desgaste. Presencia de partículas oscuras lo cual imposibilita realizar la prueba de Conteo de Partículas. | Indica presencia de partículas ferromagnéticas visibles mayores a 40 micras. Elevado desgaste de Hierro y Cobre. | Localice la fuente de silicio. Determine la fuente de partículas ferromagnéticas y tome acciones correctivas de ser necesario. Identifique y evalúe los componentes a base de estos elementos. Determine la fuente de los metales de desgaste excesivo y tome acciones correctivas. Retomar la muestra para monitorear condición.
C0014481 | LA ZANJA | V-377 | V-377 CUDE LH | CAMION VOLQUETE | VOLVO | FMX 8X4R | CUBO DEL. LH | MOBILUBE HD 85W-140 | 2020-10-03 | 2020-10-19 | 2020-10-21 | 2020-10-22 | 10277 | 301 | No | No | No | Precaución |  | 24.6 | 2 | 8 | 0 | 0 | 0 | 0 | 0 | 1 | 0 | 0 | 0 | 0 | 0 |  | 1 | 0 | 1 | 1 | 0 | 21 | 0 | 403 | 16 |  |  | 0.5 | - |  |  | No |  | 12 | 21/17/13 | 10162 | 994 | - | 44 |  |  |  | Resultados están dentro de los rangos aceptables. | Nivel de limpieza en estado de precaución. | Resultados están dentro de los rangos aceptables. | Identifique las causas del origen y corrija el Codigo ISO alto del aceite. Asegúrese de que la contaminación no está siendo introducida a través de los equipos de manejo de aceite. Retome la muestra en el próximo intervalo programado.
C0014482 | LA ZANJA | V-377 | V-377 CUDE RH | CAMION VOLQUETE | VOLVO | FMX 8X4R | CUBO DEL. RH | MOBILUBE HD 85W-140 | 2020-10-03 | 2020-10-19 | 2020-10-21 | 2020-10-22 | 10277 | 301 | No | No | No | Crítico |  | 24 | 73 | 526 | 0 | 27 | 0 | 3 | 1 | 6 | 4 | 1 | 0 | 0 | 0 |  | 77 | 0 | 4 | 0 | 1 | 38 | 3 | 487 | 61 |  |  | 0 | - |  |  | No |  | 372 | - | - | - | - | - |  |  |  | Resultados están dentro de los rangos aceptables. | Contaminación de Silicio en estado crítico. Altos niveles de silicio abrasivo (polvo) causarán alto desgaste. Presencia de partículas oscuras lo cual imposibilita realizar la prueba de Conteo de Partículas. | Indica presencia de partículas ferromagnéticas visibles mayores a 40 micras. Elevado desgaste de Hierro y Cobre. | Localice la fuente de silicio. Determine la fuente de partículas ferromagnéticas y tome acciones correctivas de ser necesario. Identifique y evalúe los componentes a base de estos elementos. Determine la fuente de los metales de desgaste excesivo y tome acciones correctivas. Retomar la muestra para monitorear condición.
C0014483 | LA ZANJA | V-377 | V-377 CUPO LH | CAMION VOLQUETE | VOLVO | FMX 8X4R | CUBO POST. LH | MOBILUBE HD 85W-140 | 2020-10-03 | 2020-10-19 | 2020-10-21 | 2020-10-22 | 10277 | 301 | No | No | No | Crítico |  | 24 | 67 | 444 | 1 | 25 | 0 | 3 | 1 | 5 | 4 | 1 | 0 | 0 | 0 |  | 69 | 0 | 4 | 0 | 1 | 35 | 3 | 472 | 57 |  |  | 0 | - |  |  | No |  | 370 | - | - | - | - | - |  |  |  | Resultados están dentro de los rangos aceptables. | Contaminación de Silicio en estado crítico. Altos niveles de silicio abrasivo (polvo) causarán alto desgaste. Presencia de partículas oscuras lo cual imposibilita realizar la prueba de Conteo de Partículas. | Indica presencia de partículas ferromagnéticas visibles mayores a 40 micras. Elevado desgaste de Hierro y Cobre. | Localice la fuente de silicio. Determine la fuente de partículas ferromagnéticas y tome acciones correctivas de ser necesario. Identifique y evalúe los componentes a base de estos elementos. Determine la fuente de los metales de desgaste excesivo y tome acciones correctivas. Retomar la muestra para monitorear condición.
C0014484 | LA ZANJA | V-377 | V-377 CUPO RH | CAMION VOLQUETE | VOLVO | FMX 8X4R | CUBO POST. RH | MOBILUBE HD 85W-140 | 2020-10-03 | 2020-10-19 | 2020-10-21 | 2020-10-22 | 10277 | 301 | No | No | No | Precaución |  | 24.3 | 2 | 9 | 0 | 0 | 0 | 0 | 0 | 1 | 0 | 0 | 0 | 0 | 0 |  | 1 | 0 | 1 | 1 | 0 | 24 | 2 | 443 | 18 |  |  | 0.5 | - |  |  | No |  | 13 | 21/18/13 | 13172 | 1464 | - | 68 |  |  |  | Resultados están dentro de los rangos aceptables. | Nivel de limpieza en estado de precaución. | Resultados están dentro de los rangos aceptables. | Identifique las causas del origen y corrija el Codigo ISO alto del aceite. Asegúrese de que la contaminación no está siendo introducida a través de los equipos de manejo de aceite. Retome la muestra en el próximo intervalo programado.
C0014485 | TARMA | RE-38 | RE-38 MF RH | EXCAVADORA DE ORUGAS | KOMATSU | PC-350LC-8 | MANDO FINAL RH | MOBILUBE HD 85W-140 | 2020-10-05 | 2020-10-21 | 2020-10-23 | 2020-10-24 | 15125 | 292 | Yes | No | No | Crítico |  | 25.3 | 0 | 18 | 0 | 1 | 0 | 0 | 0 | 0 | 0 | 0 | 0 | 0 | 0 |  | 3 | 2 | 1 | 1 | 0 | 13 | 0 | 417 | 5 | 0 |  | 0.6 | - |  |  | No |  | 14 | 25/23/17 | 235647 | 49680 | - | 990 |  |  |  | Resultados están dentro de los rangos aceptables. | Nivel de limpieza en estado de Crítico. | Resultados están dentro de los rangos aceptables. | Identifique las causas del origen y corrija el Codigo ISO alto del aceite. Asegúrese de que la contaminación no está siendo introducida a través de los equipos de manejo de aceite. Retome la muestra en el próximo intervalo programado.
C0014486 | TARMA | RE-38 | RE-38 MF LH | EXCAVADORA DE ORUGAS | KOMATSU | PC-350LC-8 | MANDO FINAL LH | MOBILUBE HD 85W-140 | 2020-10-05 | 2020-10-21 | 2020-10-23 | 2020-10-24 | 15125 | 292 | Yes | No | No | Crítico |  | 25.1 | 0 | 18 | 0 | 0 | 0 | 0 | 0 | 0 | 0 | 0 | 0 | 0 | 0 |  | 2 | 2 | 1 | 1 | 0 | 17 | 0 | 413 | 8 | 0 |  | 0.7 | - |  |  | No |  | 14 | 25/23/18 | 268491 | 65721 | - | 2216 |  |  |  | Resultados están dentro de los rangos aceptables. | Nivel de limpieza en estado de Crítico. | Resultados están dentro de los rangos aceptables. | Identifique las causas del origen y corrija el Codigo ISO alto del aceite. Asegúrese de que la contaminación no está siendo introducida a través de los equipos de manejo de aceite. Retome la muestra en el próximo intervalo programado.
C0014487 | TARMA | C-78 | C-78 MOT | CARGADOR FRONTAL | CATERPILLAR | 966H | MOTOR | MOBIL DELVAC 1 5W-40 | 2020-10-06 | 2020-10-21 | 2020-10-23 | 2020-10-24 | 19332 | 244 | No | No | No | Normal | 14.8 | 14.4 | 2 | 18 | 0 | 1 | 0 | 1 | 1 | 0 | 0 | 0 | 0 | 0 | 0 |  | 3 | 0 | 3 | 55 | 0 | 2423 | 492 | 1020 | 1263 | 0 | 10.5 | 0.9 | 0 | 0 | 1.1 | No |  | 8 | - | - | - | - | - |  |  |  | Resultados están dentro de los rangos aceptables. | Resultados están dentro de los rangos aceptables. | Resultados están dentro de los rangos aceptables. | Retome la muestra en el próximo intervalo programado.
C0014488 | TARMA | C-78 | C-78 TRAN | CARGADOR FRONTAL | CATERPILLAR | 966H | TRANSMISION | MOBILTRANS HD 30 | 2020-10-06 | 2020-10-21 | 2020-10-23 | 2020-10-24 | 19332 | 887 | Yes | Yes | No | Precaución |  | 11.2 | 3 | 8 | 0 | 0 | 0 | 0 | 0 | 0 | 0 | 0 | 0 | 0 | 0 |  | 1 | 3 | 1 | 1 | 0 | 2655 | 8 | 828 | 1056 | 0 |  | 0.7 | - |  |  | No |  | 4 | 21/18/14 | 14104 | 1756 | - | 123 |  |  |  | Resultados están dentro de los rangos aceptables. | Nivel de limpieza en estado de precaución. | Resultados están dentro de los rangos aceptables. | Identifique las causas del origen y corrija el Codigo ISO alto del aceite. Asegúrese de que la contaminación no está siendo introducida a través de los equipos de manejo de aceite. Retome la muestra en el próximo intervalo programado.
C0014489 | TARMA | C-78 | C-78 DIFE DEL | CARGADOR FRONTAL | CATERPILLAR | 966H | DIFERENCIAL DELANTERO | MOBILTRANS HD 50 | 2020-10-06 | 2020-10-21 | 2020-10-23 | 2020-10-24 | 19332 | 992 | Yes | No | No | Crítico |  | 18.3 | 1 | 20 | 1 | 1 | 0 | 0 | 0 | 0 | 0 | 0 | 0 | 0 | 0 |  | 6 | 2 | 1 | 1 | 0 | 2671 | 11 | 797 | 1038 | 0 |  | 0.9 | - |  |  | No |  | 21 | 25/22/17 | 201659 | 34066 | - | 1009 |  |  |  | Resultados están dentro de los rangos aceptables. | Nivel de limpieza en estado de Crítico. | Resultados están dentro de los rangos aceptables. | Identifique las causas del origen y corrija el Codigo ISO alto del aceite. Asegúrese de que la contaminación no está siendo introducida a través de los equipos de manejo de aceite. Retome la muestra en el próximo intervalo programado.
C0014490 | TARMA | C-78 | C-78 DIFE POS | CARGADOR FRONTAL | CATERPILLAR | 966H | DIFERENCIAL POSTERIOR | MOBILTRANS HD 50 | 2020-10-06 | 2020-10-21 | 2020-10-23 | 2020-10-24 | 19332 | 992 | Yes | No | No | Crítico |  | 18.1 | 1 | 6 | 0 | 0 | 0 | 0 | 1 | 0 | 0 | 0 | 0 | 0 | 0 |  | 6 | 3 | 2 | 0 | 0 | 2808 | 11 | 821 | 1097 | 0 |  | 0.8 | - |  |  | No |  | 15 | 24/22/16 | 132040 | 20304 | - | 618 |  |  |  | Resultados están dentro de los rangos aceptables. | Nivel de limpieza en estado de Crítico. | Resultados están dentro de los rangos aceptables. | Identifique las causas del origen y corrija el Codigo ISO alto del aceite. Asegúrese de que la contaminación no está siendo introducida a través de los equipos de manejo de aceite. Retome la muestra en el próximo intervalo programado.
C0014491 | TARMA | CI-23 | CI-23 MOT | CAMION CISTERNA DE COMBUSTIBLE | MERCEDES BENZ | AXOR 2628/45 6X4 | MOTOR | MOBIL DELVAC 1 5W-40 | 2020-10-06 | 2020-10-21 | 2020-10-23 | 2020-10-24 | 12659 | 229 | No | No | No | Precaución | 14.8 | 14.7 | 1 | 17 | 0 | 5 | 0 | 2 | 1 | 0 | 0 | 0 | 0 | 0 | 0 |  | 14 | 3 | 5 | 58 | 0 | 2260 | 467 | 979 | 1216 | 0 | 10.3 | 1.4 | 1.5 | 0 | 0.4 | No |  | 15 | - | - | - | - | - |  |  |  | Resultados están dentro de los rangos aceptables. | Niveles de Potasio en el límite de precuación. | Resultados están dentro de los rangos aceptables. | Localice la fuente de Potasio. Tome acciones correctivas. Retome la muestra para confirmar condición.
C0014492 | TARMA | V-1838-AL | V-1838-AL MOT | CAMION VOLQUETE | VOLVO | FMX 8X4R | MOTOR | VOLVO VDS-4.5 15W-40 | 2020-10-06 | 2020-10-21 | 2020-10-23 | 2020-10-24 | 8002 | 234 | No | No | No | Crítico | 15.3 | 13.2 | 1 | 9 | 0 | 1 | 0 | 0 | 6 | 0 | 0 | 0 | 0 | 0 | 0 |  | 3 | 0 | 3 | 68 | 0 | 1228 | 742 | 629 | 780 | 0 | 6.2 | 1.1 | 1.1 | 0 | 0.4 | No |  | 10 | - | - | - | - | - |  |  |  | Baja viscosidad por posible contaminación con un lubricante de menor viscosidad. | Resultados están dentro de los rangos aceptables. | Resultados están dentro de los rangos aceptables. | Localice y corrija la causa de baja viscosidad del aceite. Una baja viscosidad puede reducir la protección por lubricación. Retome la muestra en el próximo intervalo.
C0014493 | TARMA | V-428 | V-428 MOT | CAMION VOLQUETE | VOLVO | FMX 8X4R | MOTOR | MOBIL DELVAC 1 5W-40 | 2020-10-07 | 2020-10-21 | 2020-10-23 | 2020-10-24 | 9963 | 443 | No | No | No | Crítico | 14.8 | 13 | 4 | 43 | 2 | 2 | 1 | 1 | 1 | 0 | 1 | 0 | 0 | 0 | 0 |  | 4 | 1 | 4 | 54 | 0 | 2419 | 487 | 969 | 1252 | 0 | 9 | 8 | 3.3 | 0 | 0.5 | No |  | 16 | - | - | - | - | - |  |  |  | Baja viscosidad por posible contaminación con un lubricante de menor viscosidad o dilución con combustible. | Resultados están dentro de los rangos aceptables. | Resultados están dentro de los rangos aceptables. | Localice y corrija la causa de baja viscosidad del aceite. Una baja viscosidad puede reducir la protección por lubricación. Retome la muestra en el próximo intervalo.
C0014494 | TARMA | TV-33 | TV-33 TRAN | CAMION LUBRICADOR | MERCEDES BENZ | AXOR 2628/45 6X4 | TRANSMISION | VOLVO GEAR BOX OIL 80W90 | 2020-10-09 | 2020-10-21 | 2020-10-23 | 2020-10-24 | 12230 | 1014 | Yes | No | No | Crítico |  | 13.7 | 1 | 17 | 1 | 2 | 0 | 0 | 4 | 0 | 0 | 0 | 0 | 0 | 0 |  | 4 | 2 | 0 | 1 | 1 | 240 | 1 | 758 | 928 | 0 |  | 0.2 | - |  |  | No |  | 14 | 25/21/15 | 189450 | 14224 | - | 280 |  |  |  | Resultados están dentro de los rangos aceptables. | Nivel de limpieza en estado de Crítico. | Resultados están dentro de los rangos aceptables. | Identifique las causas del origen y corrija el Codigo ISO alto del aceite. Asegúrese de que la contaminación no está siendo introducida a través de los equipos de manejo de aceite. Retome la muestra en el próximo intervalo programado.
C0014495 | TARMA | TV-33 | TV-33 STDI | CAMION LUBRICADOR | MERCEDES BENZ | AXOR 2628/45 6X4 | SISTEMA DIRECCION | VOLVO ACEITE ATF XRON III | 2020-10-09 | 2020-10-21 | 2020-10-23 | 2020-10-24 | 12230 | 490 | Yes | Yes | No | Crítico |  | 5.1 | 4 | 4 | 1 | 1 | 1 | 0 | 0 | 0 | 0 | 0 | 0 | 0 | 0 |  | 2 | 3 | 0 | 65 | 0 | 163 | 3 | 218 | 17 | 0 |  | 0.6 | - |  |  | No |  | 9 | 22/20/15 | 30584 | 6894 | - | 179 |  |  |  | Baja viscosidad por posible contaminación con un lubricante de menor viscosidad. | Nivel de limpieza en estado de precaución. | Resultados están dentro de los rangos aceptables. | Localice y corrija la causa de baja viscosidad del aceite. Una baja viscosidad puede reducir la protección por lubricación. Identifique las causas del origen y corrija el Codigo ISO alto del aceite. Asegúrese de que la contaminación no está siendo introducida a través de los equipos de manejo de aceite. Retome la muestra en el próximo intervalo programado.
C0014496 | TARMA | TV-33 | TV-33 DIFE DEL | CAMION LUBRICADOR | MERCEDES BENZ | AXOR 2628/45 6X4 | DIFERENCIAL DELANTERO | MOBILUBE HD 85W-140 | 2020-10-09 | 2020-10-21 | 2020-10-23 | 2020-10-24 | 12230 | 1014 | Yes | No | No | Crítico |  | 24.8 | 1 | 59 | 0 | 2 | 0 | 1 | 0 | 0 | 1 | 0 | 0 | 0 | 0 |  | 16 | 0 | 2 | 1 | 0 | 17 | 2 | 409 | 3 | 0 |  | 0.5 | - |  |  | No |  | 47 | 26/24/17 | 361524 | 97459 | - | 692 |  |  |  | Resultados están dentro de los rangos aceptables. | Nivel de limpieza en estado de Crítico. | Resultados están dentro de los rangos aceptables. | Identifique las causas del origen y corrija el Codigo ISO alto del aceite. Asegúrese de que la contaminación no está siendo introducida a través de los equipos de manejo de aceite. Retome la muestra en el próximo intervalo programado.
C0014497 | TARMA | TV-33 | TV-33 DIFE POS | CAMION LUBRICADOR | MERCEDES BENZ | AXOR 2628/45 6X4 | DIFERENCIAL POSTERIOR | MOBILUBE HD 85W-140 | 2020-10-09 | 2020-10-21 | 2020-10-23 | 2020-10-24 | 12230 | 1014 | Yes | No | No | Crítico |  | 24.6 | 0 | 151 | 1 | 11 | 0 | 2 | 0 | 0 | 2 | 1 | 0 | 0 | 0 |  | 51 | 1 | 4 | 0 | 1 | 78 | 6 | 429 | 17 | 0 |  | 0.6 | - |  |  | No |  | 104 | 26/25/19 | 476746 | 234054 | - | 3397 |  |  |  | Resultados están dentro de los rangos aceptables. | Nivel de limpieza en estado de Crítico. | Resultados están dentro de los rangos aceptables. | Identifique las causas del origen y corrija el Codigo ISO alto del aceite. Asegúrese de que la contaminación no está siendo introducida a través de los equipos de manejo de aceite. Retome la muestra en el próximo intervalo programado.
C0014498 | TARMA | TV-33 | TV-33 CUDE RH | CAMION LUBRICADOR | MERCEDES BENZ | AXOR 2628/45 6X4 | CUBO DEL. RH | MOBILUBE HD 85W-140 | 2020-10-09 | 2020-10-21 | 2020-10-23 | 2020-10-24 | 12230 | 1014 | Yes | No | No | Crítico |  | 24.8 | 0 | 48 | 0 | 2 | 0 | 1 | 0 | 0 | 1 | 0 | 0 | 0 | 0 |  | 13 | 0 | 2 | 0 | 0 | 14 | 2 | 350 | 2 | 0 |  | 0.6 | - |  |  | No |  | 40 | 26/24/17 | 381658 | 98701 | - | 784 |  |  |  | Resultados están dentro de los rangos aceptables. | Nivel de limpieza en estado de Crítico. | Resultados están dentro de los rangos aceptables. | Identifique las causas del origen y corrija el Codigo ISO alto del aceite. Asegúrese de que la contaminación no está siendo introducida a través de los equipos de manejo de aceite. Retome la muestra en el próximo intervalo programado.
C0014499 | TARMA | TV-33 | TV-33 CUDE LH | CAMION LUBRICADOR | MERCEDES BENZ | AXOR 2628/45 6X4 | CUBO DEL. LH | MOBILUBE HD 85W-140 | 2020-10-09 | 2020-10-21 | 2020-10-23 | 2020-10-24 | 12230 | 1014 | Yes | No | No | Crítico |  | 24.7 | 0 | 154 | 0 | 11 | 0 | 1 | 0 | 0 | 2 | 1 | 0 | 0 | 0 |  | 52 | 0 | 4 | 0 | 1 | 80 | 6 | 434 | 17 | 0 |  | 0.6 | - |  |  | No |  | 98 | 26/25/19 | 439894 | 225019 | - | 4403 |  |  |  | Resultados están dentro de los rangos aceptables. | Nivel de limpieza en estado de Crítico. | Resultados están dentro de los rangos aceptables. | Identifique las causas del origen y corrija el Codigo ISO alto del aceite. Asegúrese de que la contaminación no está siendo introducida a través de los equipos de manejo de aceite. Retome la muestra en el próximo intervalo programado.
C0014500 | TARMA | TV-33 | TV-33 CUPO RH | CAMION LUBRICADOR | MERCEDES BENZ | AXOR 2628/45 6X4 | CUBO POST. RH | MOBILUBE HD 85W-140 | 2020-10-09 | 2020-10-21 | 2020-10-23 | 2020-10-24 | 12230 | 1014 | Yes | No | No | Crítico |  | 24.7 | 0 | 147 | 0 | 11 | 0 | 2 | 0 | 0 | 2 | 1 | 0 | 0 | 0 |  | 52 | 0 | 4 | 0 | 1 | 75 | 6 | 440 | 15 | 0 |  | 0.5 | - |  |  | No |  | 86 | 26/25/19 | 485949 | 240309 | - | 3662 |  |  |  | Resultados están dentro de los rangos aceptables. | Nivel de limpieza en estado de Crítico. | Resultados están dentro de los rangos aceptables. | Identifique las causas del origen y corrija el Codigo ISO alto del aceite. Asegúrese de que la contaminación no está siendo introducida a través de los equipos de manejo de aceite. Retome la muestra en el próximo intervalo programado.
C0014501 | TARMA | TV-33 | TV-33 CUPO LH | CAMION LUBRICADOR | MERCEDES BENZ | AXOR 2628/45 6X4 | CUBO POST. LH | MOBILUBE HD 85W-140 | 2020-10-09 | 2020-10-21 | 2020-10-23 | 2020-10-24 | 12230 | 1014 | Yes | No | No | Crítico |  | 25 | 0 | 63 | 0 | 2 | 0 | 1 | 0 | 0 | 1 | 0 | 0 | 0 | 0 |  | 16 | 0 | 2 | 0 | 0 | 17 | 2 | 421 | 3 | 0 |  | 0.5 | - |  |  | No |  | 38 | 26/24/17 | 358020 | 97906 | - | 922 |  |  |  | Resultados están dentro de los rangos aceptables. | Nivel de limpieza en estado de Crítico. | Resultados están dentro de los rangos aceptables. | Identifique las causas del origen y corrija el Codigo ISO alto del aceite. Asegúrese de que la contaminación no está siendo introducida a través de los equipos de manejo de aceite. Retome la muestra en el próximo intervalo programado.
C0014502 | TARMA | V-315 | V-315 MOT | CAMION VOLQUETE | VOLVO | FMX 8X4R | MOTOR | MOBIL DELVAC 1 5W-40 | 2020-10-10 | 2020-10-21 | 2020-10-23 | 2020-10-24 | 14005 | 758 | Yes | Yes | No | Precaución | 14.8 | 13.8 | 7 | 50 | 2 | 3 | 1 | 1 | 1 | 1 | 1 | 0 | 0 | 0 | 0 |  | 6 | 0 | 4 | 39 | 0 | 2616 | 506 | 1011 | 1347 | 0 | 11 | 4.2 | 4.1 | 0 | 1.3 | No |  | 4 | - | - | - | - | - |  |  |  | Resultados están dentro de los rangos aceptables. | Resultados están dentro de los rangos aceptables. | Desgaste de Hierro en el límite de precaución. | Identifique y evalúe los componentes a base de este elemento. Determine la fuente del metal de desgaste y tome acciones correctivas. Retomar la muestra para monitorear condición.
C0014503 | TARMA | V-1833-AL | V-1833-AL MOT | CAMION VOLQUETE | VOLVO | FMX 8X4R | MOTOR | VOLVO VDS-4.5 15W-40 | 2020-10-11 | 2020-10-21 | 2020-10-23 | 2020-10-24 | 9190 | 504 | Yes | Yes | No | Crítico | 15.3 | 12.4 | 7 | 52 | 3 | 1 | 0 | 1 | 0 | 0 | 1 | 0 | 0 | 0 | 0 |  | 5 | 0 | 3 | 58 | 1 | 1352 | 655 | 623 | 779 | 0 | 5.9 | 9.6 | 1.5 | 0 | 0.7 | No |  | 19 | - | - | - | - | - |  |  |  | Baja viscosidad por posible contaminación con un lubricante de menor viscosidad o dilución con combustible. | Resultados están dentro de los rangos aceptables. | Desgaste de Hierro en el límite de precaución. | Localice y corrija la causa de baja viscosidad del aceite. Una baja viscosidad puede reducir la protección por lubricación. Identifique y evalúe los componentes a base de este elemento. Determine la fuente del metal de desgaste y tome acciones correctivas. Retomar la muestra para monitorear condición.
C0014504 | TARMA | V-398 | V-398 MOT | CAMION VOLQUETE | VOLVO | FMX 8X4R | MOTOR | MOBIL DELVAC 1 5W-40 | 2020-10-11 | 2020-10-21 | 2020-10-23 | 2020-10-24 | 9467 | 529 | No | No | No | Crítico | 14.8 | 12.5 | 2 | 25 | 3 | 2 | 0 | 0 | 1 | 0 | 0 | 0 | 0 | 0 | 0 |  | 4 | 0 | 3 | 42 | 0 | 2311 | 474 | 980 | 1239 | 0 | 9.9 | 23.5 | 10.4 | 0.4 | 0.6 | No |  | 15 | - | - | - | - | - |  |  |  | Alta oxidación por posible degradación del aceite a altas temperaturas. Baja viscosidad por posible contaminación con un lubricante de menor viscosidad o dilución con combustible. | Resultados están dentro de los rangos aceptables. | Resultados están dentro de los rangos aceptables. | Alta oxidación por posible degradación del aceite a altas temperaturas. Localice y corrija la causa de baja viscosidad del aceite. Una baja viscosidad puede reducir la protección por lubricación. Retome la muestra en el próximo intervalo.
C0014505 | TARMA | V-398 | V-398 STDI | CAMION VOLQUETE | VOLVO | FMX 8X4R | SISTEMA DIRECCION | VOLVO ACEITE ATF XRON III | 2020-10-11 | 2020-10-21 | 2020-10-23 | 2020-10-24 | 9467 | 529 | Yes | Yes | No | Crítico |  | 6 | 0 | 2 | 0 | 2 | 0 | 0 | 0 | 0 | 0 | 0 | 0 | 0 | 0 |  | 5 | 0 | 1 | 79 | 0 | 163 | 2 | 226 | 16 | 0 |  | 0 | - |  |  | No |  | 10 | 22/20/16 | 36074 | 9832 | - | 541 |  |  |  | Baja viscosidad por posible contaminación con un lubricante de menor viscosidad. | Nivel de limpieza en estado de precaución. | Resultados están dentro de los rangos aceptables. | Localice y corrija la causa de baja viscosidad del aceite. Una baja viscosidad puede reducir la protección por lubricación. Identifique las causas del origen y corrija el Codigo ISO alto del aceite. Asegúrese de que la contaminación no está siendo introducida a través de los equipos de manejo de aceite. Retome la muestra en el próximo intervalo programado.
C0014506 | TARMA | V-1833-AL | V-1833-AL STDI | CAMION VOLQUETE | VOLVO | FMX 8X4R | SISTEMA DIRECCION | VOLVO ACEITE ATF XRON III | 2020-10-12 | 2020-10-21 | 2020-10-23 | 2020-10-24 | 9199 | 513 | Yes | Yes | No | Crítico |  | 6 | 0 | 6 | 0 | 3 | 0 | 0 | 0 | 0 | 0 | 0 | 0 | 0 | 0 |  | 6 | 2 | 1 | 79 | 0 | 151 | 7 | 219 | 24 | 0 |  | 0 | - |  |  | No |  | 11 | 23/21/16 | 41458 | 11241 | - | 501 |  |  |  | Baja viscosidad por posible contaminación con un lubricante de menor viscosidad. | Nivel de limpieza en estado de precaución. | Resultados están dentro de los rangos aceptables. | Localice y corrija la causa de baja viscosidad del aceite. Una baja viscosidad puede reducir la protección por lubricación. Identifique las causas del origen y corrija el Codigo ISO alto del aceite. Asegúrese de que la contaminación no está siendo introducida a través de los equipos de manejo de aceite. Retome la muestra en el próximo intervalo programado.
C0014507 | TARMA | T-49 | T-49 MOT | TRACTOR DE ORUGAS | CATERPILLAR | D8T | MOTOR | MOBIL DELVAC MX 15W-40 | 2020-10-12 | 2020-10-21 | 2020-10-23 | 2020-10-24 | 12058 | 262 | Yes | Yes | No | Crítico | 14.4 | 13.1 | 4 | 39 | 2 | 0 | 1 | 1 | 42 | 0 | 0 | 0 | 0 | 0 | 0 |  | 3 | 0 | 2 | 1 | 0 | 1425 | 1123 | 983 | 1240 | 0 | 8 | 2.3 | 0 | 0 | 0.9 | No |  | 5 | - | - | - | - | - |  |  |  | Baja viscosidad por posible contaminación con un lubricante de menor viscosidad o dilución con combustible. | Resultados están dentro de los rangos aceptables. | Desgaste de Plomo en el límite de precaución. | Localice y corrija la causa de baja viscosidad del aceite. Una baja viscosidad puede reducir la protección por lubricación. Identifique y evalúe los componentes a base de este elemento. Determine la fuente del metal de desgaste y tome acciones correctivas. Retomar la muestra para monitorear condición.
C0014508 | TARMA | C-94 | C-94 MOT | CARGADOR FRONTAL | VOLVO | L150H | MOTOR | MOBIL DELVAC 1 5W-40 | 2020-10-14 | 2020-10-21 | 2020-10-23 | 2020-10-24 | 9798 | 261 | No | No | No | Precaución | 14.8 | 13.5 | 0 | 6 | 1 | 0 | 0 | 0 | 1 | 0 | 0 | 0 | 0 | 0 | 0 |  | 2 | 0 | 3 | 52 | 0 | 2218 | 462 | 994 | 1194 | 0 | 10.3 | 2.6 | 0.7 | 0 | 0.4 | No |  | 6 | - | - | - | - | - |  |  |  | Baja viscosidad por posible contaminación con un lubricante de menor viscosidad o dilución con combustible. | Resultados están dentro de los rangos aceptables. | Resultados están dentro de los rangos aceptables. | Localice y corrija la causa de baja viscosidad del aceite. Una baja viscosidad puede reducir la protección por lubricación. Retome la muestra en el próximo intervalo.
C0014509 | TARMA | C-94 | C-94 TRAN | CARGADOR FRONTAL | VOLVO | L150H | TRANSMISION | TRANSMISSION FLUID AT102 | 2020-10-14 | 2020-10-21 | 2020-10-23 | 2020-10-24 | 9798 | 1079 | Yes | Yes | No | Normal |  | 5.6 | 1 | 21 | 0 | 0 | 0 | 0 | 0 | 0 | 0 | 0 | 0 | 0 | 0 |  | 1 | 0 | 0 | 69 | 0 | 93 | 1 | 142 | 8 | 0 |  | 0 | - |  |  | No |  | 6 | 19/17/14 | 3954 | 909 | - | 108 |  |  |  | Resultados están dentro de los rangos aceptables. | Resultados están dentro de los rangos aceptables. | Resultados están dentro de los rangos aceptables. | Retome la muestra en el próximo intervalo programado.
C0014510 | TARMA | C-94 | C-94 STHI | CARGADOR FRONTAL | VOLVO | L150H | SISTEMA HIDRAULICO | MOBILTRANS HD 10W | 2020-10-14 | 2020-10-21 | 2020-10-23 | 2020-10-24 | 9798 | 1079 | No | No | No | Crítico |  | 5.9 | 1 | 5 | 1 | 2 | 0 | 0 | 0 | 0 | 0 | 0 | 0 | 0 | 0 |  | 6 | 5 | 1 | 1 | 0 | 2702 | 10 | 832 | 1101 | 0 |  | 4.8 | - |  |  | No |  | 6 | 22/20/15 | 25333 | 5584 | - | 261 |  |  |  | Resultados están dentro de los rangos aceptables. | Nivel de limpieza en estado de Crítico. | Resultados están dentro de los rangos aceptables. | Identifique las causas del origen y corrija el Codigo ISO alto del aceite. Asegúrese de que la contaminación no está siendo introducida a través de los equipos de manejo de aceite. Retome la muestra en el próximo intervalo programado.
C0014511 | TARMA | C-94 | C-94 DIFE DEL | CARGADOR FRONTAL | VOLVO | L150H | DIFERENCIAL DELANTERO | MOBILFLUID 424 | 2020-10-14 | 2020-10-21 | 2020-10-23 | 2020-10-24 | 9798 | 1079 | No | No | No | Crítico |  | 7.8 | 0 | 55 | 0 | 2 | 0 | 0 | 0 | 0 | 1 | 0 | 0 | 0 | 0 |  | 13 | 11 | 1 | 105 | 0 | 3495 | 14 | 1020 | 1379 | 0 |  | 0 | - |  |  | No |  | 47 | - | - | - | - | - |  |  |  | Baja viscosidad por posible contaminación con un lubricante de menor viscosidad. | Nivel de Silicio en el límite de precaución. | Resultados están dentro de los rangos aceptables. | Localice la fuente de silicio. Localice y corrija la causa de baja viscosidad del aceite. Una baja viscosidad puede reducir la protección por lubricación. Retome la muestra en el próximo intervalo.
C0014512 | TARMA | C-94 | C-94 DIFE POS | CARGADOR FRONTAL | VOLVO | L150H | DIFERENCIAL POSTERIOR | MOBILFLUID 424 | 2020-10-14 | 2020-10-21 | 2020-10-23 | 2020-10-24 | 9798 | 1079 | No | No | No | Crítico |  | 7.7 | 0 | 36 | 0 | 0 | 0 | 0 | 0 | 0 | 0 | 0 | 0 | 0 | 0 |  | 11 | 5 | 2 | 106 | 0 | 3449 | 11 | 1070 | 1370 | 0 |  | 0.1 | - |  |  | No |  | 28 | - | - | - | - | - |  |  |  | Baja viscosidad por posible contaminación con un lubricante de menor viscosidad. | Resultados están dentro de los rangos aceptables. | Resultados están dentro de los rangos aceptables. | Localice y corrija la causa de baja viscosidad del aceite. Una baja viscosidad puede reducir la protección por lubricación. Retome la muestra en el próximo intervalo.
C0014513 | TARMA | RE-37 | RE-37 MOT | EXCAVADORA DE ORUGAS | KOMATSU | PC-350LC-8 | MOTOR | MOBIL DELVAC MX 15W-40 | 2020-10-14 | 2020-10-21 | 2020-10-23 | 2020-10-24 | 9065 | 60 | Yes | Yes | No | Normal | 14.4 | 14.6 | 2 | 11 | 1 | 1 | 0 | 1 | 8 | 0 | 1 | 0 | 0 | 0 | 0 |  | 7 | 0 | 3 | 3 | 0 | 3090 | 203 | 880 | 1061 | 0 | 8.6 | 7.1 | 1 | 0 | 0.5 | No |  | 4 | - | - | - | - | - |  |  |  | Resultados están dentro de los rangos aceptables. | Resultados están dentro de los rangos aceptables. | Resultados están dentro de los rangos aceptables. | Retome la muestra en el próximo intervalo programado.
C0014514 | TARMA | T-48 | T-48 MOT | TRACTOR DE ORUGAS | CATERPILLAR | D8T | MOTOR | MOBIL DELVAC MX 15W-40 | 2020-10-14 | 2020-10-21 | 2020-10-23 | 2020-10-24 | 16929 | 254 | Yes | Yes | No | Crítico | 14.4 | 13.2 | 4 | 21 | 2 | 0 | 0 | 0 | 38 | 0 | 0 | 0 | 0 | 0 | 0 |  | 3 | 0 | 2 | 2 | 0 | 1370 | 1042 | 975 | 1145 | 0 | 8.3 | 5.4 | 0 | 0 | 0.7 | No |  | 4 | - | - | - | - | - |  |  |  | Baja viscosidad por posible contaminación con un lubricante de menor viscosidad o dilución con combustible. | Resultados están dentro de los rangos aceptables. | Desgaste de Plomo en el límite de precaución. | Localice y corrija la causa de baja viscosidad del aceite. Una baja viscosidad puede reducir la protección por lubricación. Identifique y evalúe los componentes a base de este elemento. Determine la fuente del metal de desgaste y tome acciones correctivas. Retomar la muestra para monitorear condición.
C0014515 | TARMA | V-432 | V-432 MOT | CAMION VOLQUETE | VOLVO | FMX 8X4R | MOTOR | MOBIL DELVAC 1 5W-40 | 2020-10-15 | 2020-10-21 | 2020-10-23 | 2020-10-24 | 7388 | 750 | Yes | Yes | No | Crítico | 14.8 | 12.1 | 11 | 22 | 10 | 3 | 4 | 0 | 1 | 0 | 2 | 0 | 0 | 0 | 0 |  | 35 | 1 | 4 | 63 | 0 | 1191 | 711 | 616 | 714 | 0 | 7 | 20.5 | 12.1 | 9.5 | 0.3 | No |  | 12 | - | - | - | - | - |  |  |  | Alta oxidación por posible degradación del aceite a altas temperaturas. Baja viscosidad por posible contaminación con un lubricante de menor viscosidad o dilución con combustible. | Nivel de Silicio en el límite de precaución. | Elevado desgaste de Plomo. | Localice la fuente de silicio. Revisar el sistema de enfriamiento (termostatos, radiador, bomba de agua, mangueras, etc.). Localice y corrija la causa de baja viscosidad del aceite. Una baja viscosidad puede reducir la protección por lubricación. Determine la fuente del metal de desgaste excesivo y tome acciones correctivas. Retomar la muestra para monitorear condición.
C0014516 | TARMA | V-432 | V-432 STDI | CAMION VOLQUETE | VOLVO | FMX 8X4R | SISTEMA DIRECCION | VOLVO ACEITE ATF XRON III | 2020-10-15 | 2020-10-21 | 2020-10-23 | 2020-10-24 | 7388 | 500 | Yes | Yes | No | Crítico |  | 6.4 | 0 | 3 | 0 | 1 | 0 | 0 | 1 | 0 | 0 | 0 | 0 | 0 | 0 |  | 2 | 1 | 2 | 73 | 0 | 129 | 18 | 239 | 82 | 0 |  | 11.9 | - |  |  | No |  | 4 | 22/20/15 | 32916 | 5237 | - | 234 |  |  |  | Alta oxidación por posible degradación del aceite a altas temperaturas. Baja viscosidad por posible contaminación con un lubricante de menor viscosidad. | Nivel de limpieza en estado de precaución. | Resultados están dentro de los rangos aceptables. | Localice y corrija la causa de baja viscosidad del aceite. Una baja viscosidad puede reducir la protección por lubricación. Identifique las causas del origen y corrija el Codigo ISO alto del aceite. Asegúrese de que la contaminación no está siendo introducida a través de los equipos de manejo de aceite. Retome la muestra en el próximo intervalo programado.
C0014517 | TARMA | V-433 | V-433 MOT | CAMION VOLQUETE | VOLVO | FMX 8X4R | MOTOR | MOBIL DELVAC 1 5W-40 | 2020-10-15 | 2020-10-21 | 2020-10-23 | 2020-10-24 | 8340 | 750 | Yes | Yes | No | Crítico | 14.8 | 11 | 2 | 23 | 0 | 1 | 1 | 1 | 39 | 0 | 0 | 0 | 0 | 0 | 0 |  | 5 | 0 | 3 | 4 | 0 | 1393 | 1060 | 969 | 1187 | 0 | 7.9 | 21.5 | 4.9 | 2 | 0.5 | No | 5.2 | 13 | - | - | - | - | - |  |  |  | Alta oxidación por posible degradación del aceite a altas temperaturas. Baja viscosidad por posible contaminación con un lubricante de menor viscosidad o dilución con combustible. | Causas posibles de dilución con combustible: Lineas de combustible con fugas, patron de pulverización defectuoso, Inyector goteando, fugas en sellos de bombas de transferencia, bomba de inyección defectuosa, Anillos de sellos ("O-rings") de inyector gastados. | Resultados están dentro de los rangos aceptables. | Revisar el sistema de enfriamiento (termostatos, radiador, bomba de agua, mangueras, etc.). Localice y corrija la causa de baja viscosidad del aceite. Una baja viscosidad puede reducir la protección por lubricación. Retome la muestra en el próximo intervalo.
C0014518 | TARMA | V-433 | V-433 STDI | CAMION VOLQUETE | VOLVO | FMX 8X4R | SISTEMA DIRECCION | VOLVO ACEITE ATF XRON III | 2020-10-15 | 2020-10-21 | 2020-10-23 | 2020-10-24 | 8340 | 500 | Yes | Yes | No | Crítico |  | 6.4 | 0 | 4 | 0 | 2 | 0 | 0 | 0 | 0 | 0 | 0 | 0 | 0 | 0 |  | 7 | 0 | 2 | 88 | 0 | 80 | 10 | 216 | 39 | 0 |  | 2.3 | - |  |  | No |  | 12 | 25/24/19 | 270493 | 113841 | - | 3677 |  |  |  | Baja viscosidad por posible contaminación con un lubricante de menor viscosidad. | Nivel de limpieza en estado de Crítico. | Resultados están dentro de los rangos aceptables. | Localice y corrija la causa de baja viscosidad del aceite. Una baja viscosidad puede reducir la protección por lubricación. Identifique las causas del origen y corrija el Codigo ISO alto del aceite. Asegúrese de que la contaminación no está siendo introducida a través de los equipos de manejo de aceite. Retome la muestra en el próximo intervalo programado.
C0014519 | BROCAL | V-1850 | V-1850 MOT | CAMION VOLQUETE | VOLVO | FMX 8X4R | MOTOR | MOBIL DELVAC MX 15W-40 | 2020-10-07 | 2020-10-20 | 2020-10-26 | 2020-10-26 | 7369 | 558 | Yes | Yes | No | Crítico | 14.4 | 12.1 | 7 | 77 | 5 | 3 | 1 | 1 | 33 | 0 | 1 | 0 | 0 | 0 | 0 |  | 6 | 2 | 6 | 28 | 0 | 1491 | 467 | 554 | 767 |  | 4.8 | 32.1 | 9.2 | 4.5 | 1 | No |  | 8 | - | - | - | - | - |  |  |  | Alta oxidación por posible degradación del aceite a altas temperaturas. Baja viscosidad por posible contaminación con un lubricante de menor viscosidad o dilución con combustible. | Resultados están dentro de los rangos aceptables. | Elevado desgaste de Hierro y Plomo. | Revisar el sistema de enfriamiento (termostatos, radiador, bomba de agua, mangueras, etc.). Localice y corrija la causa de baja viscosidad del aceite. Una baja viscosidad puede reducir la protección por lubricación. Identifique y evalúe los componentes a base de estos elementos. Determine la fuente de los metales de desgaste excesivo y tome acciones correctivas. Retomar la muestra para monitorear condición.
C0014520 | BROCAL | V-1850 | V-1850 STDI | CAMION VOLQUETE | VOLVO | FMX 8X4R | SISTEMA DIRECCION | MOBIL ATF 220 | 2020-10-07 | 2020-10-20 | 2020-10-26 | 2020-10-26 | 7369 | 1419 | Yes | Yes | No | Crítico |  | 6.4 | 0 | 5 | 0 | 3 | 0 | 0 | 0 | 0 | 0 | 0 | 0 | 0 | 0 |  | 7 | 2 | 3 | 57 | 0 | 128 | 46 | 346 | 195 |  |  | 11.4 | - |  |  | No |  | 12 | 21/18/12 | 18835 | 1379 | - | 37 |  |  |  | Alta oxidación por posible degradación del aceite a altas temperaturas. Baja viscosidad por posible contaminación con un lubricante de menor viscosidad. | Nivel de limpieza en estado de precaución. | Resultados están dentro de los rangos aceptables. | Localice y corrija la causa de baja viscosidad del aceite. Una baja viscosidad puede reducir la protección por lubricación. Identifique las causas del origen y corrija el Codigo ISO alto del aceite. Asegúrese de que la contaminación no está siendo introducida a través de los equipos de manejo de aceite. Retome la muestra en el próximo intervalo programado.
C0014521 | BROCAL | V-1850 | V-1850 TRAN | CAMION VOLQUETE | VOLVO | FMX 8X4R | TRANSMISION | MOBILUBE HD 80W-90 | 2020-10-07 | 2020-10-20 | 2020-10-26 | 2020-10-26 | 7369 | 1419 | Yes | Yes | No | Crítico |  | 13.5 | 49 | 8 | 0 | 1 | 0 | 0 | 1 | 0 | 1 | 0 | 0 | 0 | 0 |  | 1 | 1 | 2 | 2 | 0 | 228 | 1 | 803 | 873 |  |  | 0.1 | - |  |  | No |  | 14 | 25/23/16 | 265793 | 52204 | - | 402 |  |  |  | Baja viscosidad por posible contaminación con un lubricante de menor viscosidad. | Nivel de limpieza en estado de Crítico. | Resultados están dentro de los rangos aceptables. | Localice y corrija la causa de baja viscosidad del aceite. Una baja viscosidad puede reducir la protección por lubricación. Identifique las causas del origen y corrija el Codigo ISO alto del aceite. Asegúrese de que la contaminación no está siendo introducida a través de los equipos de manejo de aceite. Retome la muestra en el próximo intervalo programado.
C0014522 | BROCAL | TV-47 | TV-47 MOT | CAMION LUBRICADOR | VOLVO | VM 6X4R | MOTOR | MOBIL DELVAC MX 15W-40 | 2020-10-10 | 2020-10-20 | 2020-10-26 | 2020-10-26 | 6262 | 471 | Yes | Yes | No | Precaución | 14.4 | 13.5 | 1 | 17 | 0 | 1 | 0 | 1 | 43 | 0 | 0 | 0 | 0 | 0 | 0 |  | 2 | 0 | 3 | 3 | 0 | 1390 | 1098 | 1011 | 1200 |  | 8.9 | 3.2 | 2.8 | 0 | 0.4 | No |  | 2 | - | - | - | - | - |  |  |  | Baja viscosidad por posible contaminación con un lubricante de menor viscosidad o dilución con combustible. | Resultados están dentro de los rangos aceptables. | Límites para metales de desgaste no definidos. | Localice y corrija la causa de baja viscosidad del aceite. Una baja viscosidad puede reducir la protección por lubricación. Retome la muestra en el próximo intervalo.
C0014523 | SHOUGANG | FC-111 | FC-111 MOT | CAMION | CATERPILLAR | 785D | MOTOR | MOBIL DELVAC 1 5W-40 | 2020-10-14 | 2020-10-22 | 2020-10-26 | 2020-10-27 | 28818 | 509 | Yes | Yes | No | Precaución | 14.8 | 15.1 | 2 | 12 | 1 | 1 | 1 | 0 | 1 | 1 | 0 | 0 | 0 | 0 | 0 |  | 3 | 4 | 5 | 46 | 0 | 2608 | 516 | 1083 | 1354 | 0 | 10.1 | 9 | 9.3 | 9.4 | 0.3 | No |  | 13 | - | - | - | - | - |  |  |  | Resultados están dentro de los rangos aceptables. | Niveles de Sodio y Potasio en precaución pueden representar fugas de refrigerante hacia el cárter del motor. | Resultados están dentro de los rangos aceptables. | Niveles de Sodio y Potasio mayores que los esperados pueden representar fugas de refrigerante hacia el cárter del motor.
C0014524 | SHOUGANG | FC-111 | FC-111 TRAN | CAMION | CATERPILLAR | 785D | TRANSMISION | MOBILTRANS AST | 2020-10-14 | 2020-10-22 | 2020-10-26 | 2020-10-27 | 28818 | 509 | No | Yes | No | Crítico |  | 11.1 | 2 | 3 | 0 | 0 | 0 | 0 | 1 | 1 | 0 | 0 | 0 | 0 | 0 |  | 3 | 3 | 3 | 3 | 0 | 2885 | 11 | 871 | 1121 | 0 |  | 0 | - |  |  | No |  | 6 | 19/16/12 | 4342 | 576 | - | 29 |  |  |  | Baja viscosidad por posible contaminación con un lubricante de menor viscosidad. | Niveles de Potasio en el límite de precuación. | Resultados están dentro de los rangos aceptables. | Localice la fuente de Potasio. Localice y corrija la causa de baja viscosidad del aceite. Una baja viscosidad puede reducir la protección por lubricación. Retome la muestra en el próximo intervalo.
C0014525 | SHOUGANG | FC-111 | FC-111 STHI | CAMION | CATERPILLAR | 785D | SISTEMA HIDRAULICO | MOBILTRANS HD 10W | 2020-10-14 | 2020-10-22 | 2020-10-26 | 2020-10-27 | 28818 | 509 | No | Yes | No | Precaución |  | 6.2 | 1 | 9 | 0 | 3 | 0 | 0 | 0 | 1 | 0 | 0 | 0 | 0 | 1 |  | 13 | 4 | 2 | 1 | 0 | 3152 | 16 | 994 | 1282 | 0 |  | 0.8 | - |  |  | No |  | 4 | 21/17/10 | 11486 | 1083 | - | 5 |  |  |  | Resultados están dentro de los rangos aceptables. | Niveles de Sodio y Potasio en precaución. Nivel de limpieza en estado de precaución. | Resultados están dentro de los rangos aceptables. | Localice la fuente de Sodio y Potasio. Identifique las causas del origen y corrija el Codigo ISO alto del aceite. Asegúrese de que la contaminación no está siendo introducida a través de los equipos de manejo de aceite. Retome la muestra en el próximo intervalo programado.
C0014526 | SHOUGANG | FC-111 | FC-111 STDI | CAMION | CATERPILLAR | 785D | SISTEMA DIRECCION | MOBILTRANS HD 10W | 2020-10-14 | 2020-10-22 | 2020-10-26 | 2020-10-27 | 28818 | 509 | No | Yes | No | Precaución |  | 5.9 | 1 | 8 | 12 | 3 | 0 | 0 | 0 | 3 | 0 | 1 | 0 | 0 | 0 |  | 11 | 1 | 2 | 3 | 0 | 2988 | 16 | 892 | 1169 | 0 |  | 0.9 | - |  |  | No |  | 14 | 23/18/12 | 41241 | 1581 | - | 37 |  |  |  | Resultados están dentro de los rangos aceptables. | Nivel de limpieza en estado de precaución. | Resultados están dentro de los rangos aceptables. | Identifique las causas del origen y corrija el Codigo ISO alto del aceite. Asegúrese de que la contaminación no está siendo introducida a través de los equipos de manejo de aceite. Retome la muestra en el próximo intervalo programado.
C0014527 | SHOUGANG | FC-111 | FC-111 BM RH | CAMION | CATERPILLAR | 785D | BOCAMAZA RH | MOBILUBE XFD 60 | 2020-10-14 | 2020-10-22 | 2020-10-26 | 2020-10-27 | 28818 | 509 | No |  | No | Crítico |  | 25.4 | 0 | 15 | 0 | 0 | 1 | 0 | 0 | 1 | 0 | 0 | 0 | 0 | 0 |  | 2 | 7 | 4 | 87 | 0 | 254 | 2 | 233 | 7 | 0 |  | 0.4 | - |  |  | No |  | 11 | 22/19/13 | 29615 | 2855 | - | 53 |  |  |  | Resultados están dentro de los rangos aceptables. | Niveles de Sodio y Potasio mayores que los esperados. Nivel de limpieza en estado de precaución. | Resultados están dentro de los rangos aceptables. | Localice la fuente de Sodio y Potasio. Identifique las causas del origen y corrija el Codigo ISO alto del aceite. Asegúrese de que la contaminación no está siendo introducida a través de los equipos de manejo de aceite. Retome la muestra en el próximo intervalo programado.
C0014528 | SHOUGANG | FC-111 | FC-111 BM LH | CAMION | CATERPILLAR | 785D | BOCAMAZA LH | MOBILUBE XFD 60 | 2020-10-14 | 2020-10-22 | 2020-10-26 | 2020-10-27 | 28818 | 509 | No |  | No | Precaución |  | 23.4 | 0 | 10 | 0 | 0 | 1 | 0 | 0 | 1 | 0 | 0 | 0 | 0 | 0 |  | 3 | 0 | 1 | 78 | 0 | 524 | 3 | 299 | 127 | 0 |  | 0.4 | - |  |  | No |  | 12 | 22/19/13 | 22958 | 2727 | - | 58 |  |  |  | Baja viscosidad por posible contaminación con un lubricante de menor viscosidad. | Nivel de limpieza en estado de precaución. | Resultados están dentro de los rangos aceptables. | Localice y corrija la causa de baja viscosidad del aceite. Una baja viscosidad puede reducir la protección por lubricación. Identifique las causas del origen y corrija el Codigo ISO alto del aceite. Asegúrese de que la contaminación no está siendo introducida a través de los equipos de manejo de aceite. Retome la muestra en el próximo intervalo programado.
C0014529 | SHOUGANG | FC-111 | FC-111 DIFE POS | CAMION | CATERPILLAR | 785D | DIFERENCIAL POSTERIOR | MOBILUBE XFD 60 | 2020-10-14 | 2020-10-22 | 2020-10-26 | 2020-10-27 | 28818 | 509 | No | Yes | No | Crítico |  | 25.2 | 11 | 24 | 1 | 0 | 2 | 0 | 0 | 1 | 0 | 0 | 0 | 0 | 0 |  | 0 | 0 | 1 | 79 | 0 | 229 | 3 | 239 | 5 | 0 |  | 3.1 | - |  |  | No |  | 18 | 25/21/11 | 213090 | 18941 | - | 15 |  |  |  | Resultados están dentro de los rangos aceptables. | Nivel de limpieza en estado de Crítico. | Resultados están dentro de los rangos aceptables. | Identifique las causas del origen y corrija el Codigo ISO alto del aceite. Asegúrese de que la contaminación no está siendo introducida a través de los equipos de manejo de aceite. Retome la muestra en el próximo intervalo programado.
C0014530 | SHOUGANG | FC-111 | FC-111 MF RH | CAMION | CATERPILLAR | 785D | MANDO FINAL RH | MOBILUBE XFD 60 | 2020-10-14 | 2020-10-22 | 2020-10-26 | 2020-10-27 | 28818 | 509 | No |  | No | Crítico |  | 25.4 | 12 | 24 | 2 | 0 | 2 | 0 | 0 | 1 | 0 | 1 | 0 | 0 | 0 |  | 1 | 8 | 3 | 93 | 0 | 264 | 4 | 259 | 6 | 0 |  | 3.3 | - |  |  | No |  | 10 | 25/21/13 | 234560 | 15804 | - | 73 |  |  |  | Resultados están dentro de los rangos aceptables. | Niveles de Sodio y Potasio mayores que los esperados. Nivel de limpieza en estado de Crítico. | Desgaste de Cobre en el límite de precaución. | Localice la fuente de Sodio y Potasio. Identifique las causas del origen y corrija el Codigo ISO alto del aceite. Asegúrese de que la contaminación no está siendo introducida a través de los equipos de manejo de aceite. Determine la fuente del metal de desgaste y tome acciones correctivas. Retomar la muestra para monitorear condición.
C0014531 | SHOUGANG | FC-111 | FC-111 MF LH | CAMION | CATERPILLAR | 785D | MANDO FINAL LH | MOBILUBE XFD 60 | 2020-10-14 | 2020-10-22 | 2020-10-26 | 2020-10-27 | 28818 | 509 | No |  | No | Crítico |  | 25.7 | 11 | 24 | 1 | 0 | 2 | 0 | 0 | 1 | 0 | 0 | 0 | 0 | 0 |  | 1 | 0 | 2 | 84 | 0 | 246 | 3 | 249 | 7 | 0 |  | 3.1 | - |  |  | No |  | 20 | 25/21/11 | 227537 | 16320 | - | 14 |  |  |  | Resultados están dentro de los rangos aceptables. | Nivel de limpieza en estado de Crítico. | Resultados están dentro de los rangos aceptables. | Identifique las causas del origen y corrija el Codigo ISO alto del aceite. Asegúrese de que la contaminación no está siendo introducida a través de los equipos de manejo de aceite. Retome la muestra en el próximo intervalo programado.
C0014532 | SHOUGANG | EP-15 | EP-15 MOT | PERFORADORA DE ORUGAS | DRILLTECH | D75KS | MOTOR | MOBIL DELVAC MX 15W-40 | 2020-10-14 | 2020-10-22 | 2020-10-26 | 2020-10-27 | 62091 | 101 | Yes | Yes | No | Crítico | 14.4 | 14 | 1 | 12 | 6 | 1 | 0 | 0 | 48 | 0 | 0 | 0 | 0 | 0 | 0 |  | 3 | 0 | 0 | 6 | 0 | 1526 | 1159 | 1005 | 1280 | 0 | 8.3 | 7 | 8.9 | 7.8 | 0.4 | No |  | 16 | - | - | - | - | - |  |  |  | Resultados están dentro de los rangos aceptables. | Resultados están dentro de los rangos aceptables. | Elevado desgaste de Plomo. | Identifique y evalúe los componentes a base de este elemento. Determine la fuente del metal de desgaste excesivo y tome acciones correctivas. Retomar la muestra para monitorear condición.
C0014533 | SHOUGANG | EP-15 | EP-15 MDBS PRIN | PERFORADORA DE ORUGAS | DRILLTECH | D75KS | MANDO DE BOMBAS PRINCIPAL | MOBILUBE HD 80W-90 | 2020-10-14 | 2020-10-22 | 2020-10-26 | 2020-10-27 | 62091 | 91 | Yes |  | No | Crítico |  | 13.8 | 0 | 66 | 0 | 2 | 0 | 1 | 0 | 0 | 1 | 0 | 0 | 0 | 1 |  | 11 | 3 | 0 | 3 | 0 | 12 | 3 | 485 | 22 | 0 |  | 1.8 | - |  |  | No |  | 28 | 25/23/18 | 284090 | 65067 | - | 1492 |  |  |  | Baja viscosidad por posible contaminación con un lubricante de menor viscosidad. | Nivel de limpieza en estado de Crítico. | Resultados están dentro de los rangos aceptables. | Localice y corrija la causa de baja viscosidad del aceite. Una baja viscosidad puede reducir la protección por lubricación. Identifique las causas del origen y corrija el Codigo ISO alto del aceite. Asegúrese de que la contaminación no está siendo introducida a través de los equipos de manejo de aceite. Retome la muestra en el próximo intervalo programado.
C0014534 | SHOUGANG | EP-15 | EP-15 MDBS AXI | PERFORADORA DE ORUGAS | DRILLTECH | D75KS | MANDO DE BOMBAS AUXILIAR | MOBILUBE HD 80W-90 | 2020-10-14 | 2020-10-22 | 2020-10-26 | 2020-10-27 | 62091 | 91 | Yes |  | No | Crítico |  | 14.2 | 0 | 69 | 0 | 3 | 0 | 0 | 0 | 1 | 0 | 0 | 0 | 0 | 0 |  | 10 | 2 | 1 | 2 | 0 | 9 | 2 | 371 | 6 | 0 |  | 1.3 | - |  |  | No |  | 66 | 25/24/19 | 304862 | 117537 | - | 2754 |  |  |  | Resultados están dentro de los rangos aceptables. | Nivel de limpieza en estado de Crítico. | Resultados están dentro de los rangos aceptables. | Identifique las causas del origen y corrija el Codigo ISO alto del aceite. Asegúrese de que la contaminación no está siendo introducida a través de los equipos de manejo de aceite. Retome la muestra en el próximo intervalo programado.
C0014535 | SHOUGANG | FC-73 | FC-73 MOT | CAMION | CATERPILLAR | 777F | MOTOR | MOBIL DELVAC 1 5W-40 | 2020-10-15 | 2020-10-22 | 2020-10-26 | 2020-10-27 | 36813 | 157 | Yes | Yes | No | Crítico | 14.8 | 6.2 | 7 | 3 | 1 | 0 | 2 | 0 | 28 | 1 | 0 | 0 | 0 | 0 | 0 |  | 5 | 1 | 4 | 6 | 0 | 1079 | 776 | 695 | 880 | 0 | 8.5 | 37.9 | 0.2 | 6.6 | 0.1 | No | 43.8 | 6 | - | - | - | - | - |  |  |  | Alta oxidación por posible degradación del aceite a altas temperaturas. Baja viscosidad por posible contaminación con un lubricante de menor viscosidad o dilución con combustible. | Causas posibles de dilución con combustible: Lineas de combustible con fugas, patron de pulverización defectuoso, Inyector goteando, fugas en sellos de bombas de transferencia, bomba de inyección defectuosa, Anillos de sellos ("O-rings") de inyector gastados. Niveles de Potasio en el límite de precuación pueden representar fugas de refrigerante hacia el cárter del motor. | Resultados están dentro de los rangos aceptables. | Localice la fuente de Potasio. Localice y corrija la causa de baja viscosidad del aceite. Una baja viscosidad puede reducir la protección por lubricación. Retome la muestra en el próximo intervalo.
C0014536 | SHOUGANG | FC-73 | FC-73 BM RH | CAMION | CATERPILLAR | 777F | BOCAMAZA RH | MOBILTRANS HD 60 | 2020-10-15 | 2020-10-22 | 2020-10-26 | 2020-10-27 | 36813 | 157 | Yes |  | No | Crítico |  | 23.6 | 0 | 44 | 0 | 2 | 0 | 3 | 0 | 3 | 1 | 0 | 0 | 0 | 0 |  | 34 | 2 | 2 | 2 | 0 | 2899 | 10 | 892 | 1147 | 0 |  | 0.8 | - |  |  | No |  | 34 | 25/24/17 | 284763 | 88375 | - | 1061 |  |  |  | Baja viscosidad por posible contaminación con un lubricante de menor viscosidad. | Nivel de limpieza en estado de Crítico. Nivel de Silicio en el límite de precaución. | Elevado desgaste de Hierro y Cromo. | Localice la fuente de silicio. Localice y corrija la causa de baja viscosidad del aceite. Una baja viscosidad puede reducir la protección por lubricación. Identifique las causas del origen y corrija el Codigo ISO alto del aceite. Asegúrese de que la contaminación no está siendo introducida a través de los equipos de manejo de aceite. Determine la fuente de los metales de desgaste excesivo y tome acciones correctivas. Retomar la muestra para monitorear condición.
C0014537 | SHOUGANG | FC-73 | FC-73 BM LH | CAMION | CATERPILLAR | 777F | BOCAMAZA LH | MOBILTRANS HD 60 | 2020-10-15 | 2020-10-22 | 2020-10-26 | 2020-10-27 | 36813 | 157 | Yes |  | No | Crítico |  | 24.7 | 0 | 12 | 0 | 1 | 1 | 0 | 0 | 1 | 0 | 0 | 0 | 0 | 0 |  | 31 | 0 | 2 | 2 | 0 | 2784 | 9 | 863 | 1100 | 0 |  | 0.8 | - |  |  | No |  | 9 | 25/21/15 | 192348 | 19778 | - | 196 |  |  |  | Resultados están dentro de los rangos aceptables. | Nivel de limpieza en estado de Crítico. Nivel de Silicio en el límite de precaución. | Resultados están dentro de los rangos aceptables. | Localice la fuente de silicio. Identifique las causas del origen y corrija el Codigo ISO alto del aceite. Asegúrese de que la contaminación no está siendo introducida a través de los equipos de manejo de aceite. Retome la muestra en el próximo intervalo programado.
C0014538 | SHOUGANG | EP-33 | EP-33 MOT | PERFORADORA DE ORUGAS | ATLAS COPCO | DML | MOTOR | MOBIL DELVAC MX 15W-40 | 2020-10-15 | 2020-10-22 | 2020-10-26 | 2020-10-27 | 6798 | 221 | Yes | Yes | No | Crítico | 14.4 | 12.9 | 0 | 6 | 0 | 2 | 0 | 0 | 41 | 0 | 0 | 0 | 0 | 0 | 0 |  | 4 | 21 | 0 | 1 | 0 | 1380 | 1127 | 964 | 1200 | 0 | 8.6 | 4.7 | 2.5 | 3.1 | 0.2 | No |  | 21 | - | - | - | - | - |  |  |  | Baja viscosidad por posible contaminación con un lubricante de menor viscosidad o dilución con combustible. | Niveles de sodio mayores que los esperados pueden representar fugas de refrigerante hacia el cárter del motor o contaminación por sal del medio ambiente. | Resultados están dentro de los rangos aceptables. | Localice la fuente de Sodio. Localice y corrija la causa de baja viscosidad del aceite. Una baja viscosidad puede reducir la protección por lubricación. Retome la muestra en el próximo intervalo.
C0014539 | SHOUGANG | EP-33 | EP-33 MDBS | PERFORADORA DE ORUGAS | ATLAS COPCO | DML | MANDO DE BOMBAS | MOBILUBE HD 80W-90 | 2020-10-15 | 2020-10-22 | 2020-10-26 | 2020-10-27 | 6798 | 170 | Yes |  | No | Crítico |  | 14 | 0 | 121 | 0 | 1 | 1 | 1 | 0 | 2 | 1 | 0 | 0 | 0 | 0 |  | 5 | 0 | 7 | 6 | 0 | 23 | 1 | 460 | 10 | 0 |  | 0.6 | - |  |  | No |  | 65 | 25/22/13 | 216059 | 21573 | - | 63 |  |  |  | Resultados están dentro de los rangos aceptables. | Niveles de Potasio en el límite de precuación. Nivel de limpieza en estado de Crítico. | Resultados están dentro de los rangos aceptables. | Localice la fuente de Potasio. Identifique las causas del origen y corrija el Codigo ISO alto del aceite. Asegúrese de que la contaminación no está siendo introducida a través de los equipos de manejo de aceite. Retome la muestra en el próximo intervalo programado.
C0014540 | SHOUGANG | EP-33 | EP-33 CJRO | PERFORADORA DE ORUGAS | ATLAS COPCO | DML | CABEZAL DE ROTACION | MOBILUBE HD 80W-90 | 2020-10-15 | 2020-10-22 | 2020-10-26 | 2020-10-27 | 6798 | 170 | Yes |  | No | Crítico |  | 14.7 | 1 | 30 | 0 | 0 | 1 | 0 | 1 | 2 | 0 | 0 | 0 | 0 | 0 |  | 1 | 5 | 3 | 2 | 0 | 91 | 0 | 450 | 39 | 0 |  | 0.8 | - |  |  | No |  | 20 | 25/23/17 | 210599 | 44512 | - | 809 |  |  |  | Resultados están dentro de los rangos aceptables. | Niveles de Sodio mayores que los esperados. Nivel de limpieza en estado de Crítico. | Desgaste de Hierro en el límite de precaución. | Localice la fuente de Sodio. Identifique las causas del origen y corrija el Codigo ISO alto del aceite. Asegúrese de que la contaminación no está siendo introducida a través de los equipos de manejo de aceite. Determine la fuente del metal de desgaste excesivo y tome acciones correctivas. Retomar la muestra para monitorear condición.
C0014541 | SHOUGANG | TV-48 | TV-48 MOT | CAMION LUBRICADOR | VOLVO | VM 6X4R | MOTOR | SHELL RIMULA R4X 15W-40 | 2020-10-15 | 2020-10-22 | 2020-10-26 | 2020-10-27 | 6482 | 272 | Yes | Yes | No | Precaución | 14.7 | 14.3 | 0 | 11 | 0 | 0 | 0 | 0 | 41 | 1 | 0 | 0 | 0 | 0 | 0 |  | 10 | 0 | 2 | 436 | 0 | 3397 | 11 | 838 | 1071 | 0 | 8.6 | 0.8 | 2.1 | 0.6 | 0.2 | No |  | 18 | - | - | - | - | - |  |  |  | Baja viscosidad por posible contaminación con un lubricante de menor viscosidad o dilución con combustible. | Resultados están dentro de los rangos aceptables. | Resultados están dentro de los rangos aceptables. | Localice y corrija la causa de baja viscosidad del aceite. Una baja viscosidad puede reducir la protección por lubricación. Retome la muestra en el próximo intervalo.
C0014542 | SHOUGANG | FC-63 | FC-63 MOT | CAMION | KOMATSU | HD1500 | MOTOR | CHEVRON 400 MGX 15W40 | 2020-10-15 | 2020-10-22 | 2020-10-26 | 2020-10-27 | 47700 | 101 | No | No | No | Normal | 14.6 | 14.1 | 0 | 5 | 0 | 1 | 0 | 0 | 1 | 1 | 0 | 0 | 0 | 0 | 0 |  | 1 | 0 | 2 | 117 | 0 | 2047 | 11 | 829 | 1028 | 0 | 6.4 | 0 | 0 | 0 | 0.4 | No |  | 12 | - | - | - | - | - |  |  |  | Resultados están dentro de los rangos aceptables. | Resultados están dentro de los rangos aceptables. | Resultados están dentro de los rangos aceptables. | Retome la muestra en el próximo intervalo programado.
C0014543 | SHOUGANG | FC-63 | FC-63 DIFE POS | CAMION | KOMATSU | HD1500 | DIFERENCIAL POSTERIOR | MOBILTRANS HD 50 | 2020-10-15 | 2020-10-22 | 2020-10-26 | 2020-10-27 | 47700 | 101 | No |  | No | Precaución |  | 17.9 | 0 | 5 | 0 | 0 | 0 | 0 | 0 | 1 | 0 | 0 | 0 | 0 | 0 |  | 3 | 0 | 1 | 3 | 0 | 2755 | 10 | 853 | 1083 | 0 |  | 0.7 | - |  |  | No |  | 13 | 23/21/16 | 70872 | 12107 | - | 384 |  |  |  | Resultados están dentro de los rangos aceptables. | Nivel de limpieza en estado de precaución. | Resultados están dentro de los rangos aceptables. | Identifique las causas del origen y corrija el Codigo ISO alto del aceite. Asegúrese de que la contaminación no está siendo introducida a través de los equipos de manejo de aceite. Retome la muestra en el próximo intervalo programado.
C0014544 | SHOUGANG | FC-63 | FC-63 MF LH | CAMION | KOMATSU | HD1500 | MANDO FINAL LH | MOBILTRANS HD 50 | 2020-10-15 | 2020-10-22 | 2020-10-26 | 2020-10-27 | 47700 | 101 | Yes |  | No | Precaución |  | 18 | 0 | 5 | 0 | 0 | 0 | 0 | 0 | 1 | 0 | 1 | 0 | 0 | 0 |  | 3 | 4 | 2 | 3 | 0 | 2796 | 10 | 816 | 1086 | 0 |  | 0.7 | - |  |  | No |  | 14 | 23/21/16 | 72852 | 12064 | - | 324 |  |  |  | Resultados están dentro de los rangos aceptables. | Nivel de limpieza en estado de precaución. | Resultados están dentro de los rangos aceptables.v | Identifique las causas del origen y corrija el Codigo ISO alto del aceite. Asegúrese de que la contaminación no está siendo introducida a través de los equipos de manejo de aceite. Retome la muestra en el próximo intervalo programado.
C0014545 | SHOUGANG | FC-63 | FC-63 MF RH | CAMION | KOMATSU | HD1500 | MANDO FINAL RH | MOBILTRANS HD 50 | 2020-10-15 | 2020-10-22 | 2020-10-26 | 2020-10-27 | 47700 | 101 | Yes |  | No | Precaución |  | 18.1 | 0 | 6 | 0 | 0 | 0 | 0 | 0 | 1 | 0 | 0 | 0 | 0 | 0 |  | 3 | 2 | 1 | 2 | 0 | 2861 | 10 | 857 | 1118 | 0 |  | 0.6 | - |  |  | No |  | 10 | 23/21/16 | 70716 | 12046 | - | 356 |  |  |  | Resultados están dentro de los rangos aceptables. | Nivel de limpieza en estado de precaución. | Resultados están dentro de los rangos aceptables. | Identifique las causas del origen y corrija el Codigo ISO alto del aceite. Asegúrese de que la contaminación no está siendo introducida a través de los equipos de manejo de aceite. Retome la muestra en el próximo intervalo programado.
C0014546 | SHOUGANG | FC-70 | FC-70 MOT | CAMION | CATERPILLAR | 777F | MOTOR | MOBIL DELVAC 1 5W-40 | 2020-10-16 | 2020-10-22 | 2020-10-26 | 2020-10-27 | 43006 | 1008 | Yes | Yes | No | Normal | 14.8 | 14.7 | 7 | 13 | 1 | 0 | 1 | 1 | 1 | 1 | 0 | 0 | 0 | 0 | 0 |  | 3 | 2 | 3 | 33 | 0 | 2483 | 514 | 1077 | 1328 | 0 | 9.8 | 9.2 | 9.4 | 8.8 | 0.3 | No |  | 11 | - | - | - | - | - |  |  |  | Resultados están dentro de los rangos aceptables. | Resultados están dentro de los rangos aceptables. | Resultados están dentro de los rangos aceptables. | Retome la muestra en el próximo intervalo programado.
C0014547 | SHOUGANG | FC-70 | FC-70 TRAN | CAMION | CATERPILLAR | 777F | TRANSMISION | MOBILTRANS HD 30 | 2020-10-16 | 2020-10-22 | 2020-10-26 | 2020-10-27 | 43006 | 1008 | Yes | Yes | No | Crítico |  | 9.4 | 3 | 7 | 1 | 0 | 1 | 0 | 0 | 3 | 0 | 0 | 0 | 0 | 0 |  | 3 | 6 | 1 | 3 | 0 | 2892 | 10 | 896 | 1162 | 0 |  | 0.7 | - |  |  | No |  | 12 | 20/17/11 | 6297 | 1161 | - | 19 |  |  |  | Baja viscosidad por posible contaminación con un lubricante de menor viscosidad. | Niveles de Sodio en el límite de precuación. | Resultados están dentro de los rangos aceptables. | Localice la fuente de Sodio. Localice y corrija la causa de baja viscosidad del aceite. Una baja viscosidad puede reducir la protección por lubricación. Retome la muestra en el próximo intervalo.
C0014548 | SHOUGANG | FC-70 | FC-70 STHI | CAMION | CATERPILLAR | 777F | SISTEMA HIDRAULICO | MOBILTRANS HD 10W | 2020-10-16 | 2020-10-22 | 2020-10-26 | 2020-10-27 | 43006 | 2095 | Yes | Yes | No | Crítico |  | 6 | 3 | 8 | 1 | 4 | 1 | 0 | 0 | 2 | 0 | 0 | 0 | 0 | 0 |  | 16 | 6 | 1 | 3 | 4 | 2929 | 12 | 917 | 1176 | 0 |  | 0.7 | - |  |  | No |  | 16 | 21/19/13 | 18358 | 2822 | - | 43 |  |  |  | Resultados están dentro de los rangos aceptables. | Niveles de Sodio mayores que los esperados. Nivel de limpieza en estado de precaución. | Desgaste de Aluminio en el límite de precaución. | Localice la fuente de Sodio. Identifique las causas del origen y corrija el Codigo ISO alto del aceite. Asegúrese de que la contaminación no está siendo introducida a través de los equipos de manejo de aceite. Determine la fuente del metal de desgaste excesivo y tome acciones correctivas. Retomar la muestra para monitorear condición.
C0014549 | SHOUGANG | FC-70 | FC-70 STDI | CAMION | CATERPILLAR | 777F | SISTEMA DIRECCION | MOBILTRANS HD 10W | 2020-10-16 | 2020-10-22 | 2020-10-26 | 2020-10-27 | 43006 | 2095 | Yes | Yes | No | Crítico |  | 6 | 1 | 11 | 0 | 6 | 0 | 0 | 0 | 0 | 0 | 0 | 0 | 0 | 0 |  | 16 | 29 | 0 | 0 | 0 | 3022 | 19 | 861 | 1186 | 0 |  | 1.7 | - |  |  | No |  | 10 | 18/15/10 | 2306 | 208 | - | 10 |  |  |  | Resultados están dentro de los rangos aceptables. | Niveles de Sodio mayores que los esperados. | Desgaste de Hierro en el límite de precaución. | Localice la fuente de Sodio. Identifique y evalúe los componentes a base de este elemento. Determine la fuente del metal de desgaste y tome acciones correctivas. Retomar la muestra para monitorear condición.
C0014550 | SHOUGANG | FC-70 | FC-70 BM RH | CAMION | CATERPILLAR | 777F | BOCAMAZA RH | MOBILTRANS HD 60 | 2020-10-16 | 2020-10-22 | 2020-10-26 | 2020-10-27 | 43006 | 501 | Yes |  | No | Crítico |  | 25.8 | 0 | 47 | 0 | 0 | 0 | 0 | 0 | 1 | 1 | 0 | 0 | 0 | 0 |  | 6 | 1 | 2 | 2 | 0 | 2601 | 9 | 833 | 1081 | 0 |  | 0.6 | - |  |  | No |  | 16 | 24/20/14 | 114539 | 6934 | - | 120 |  |  |  | Resultados están dentro de los rangos aceptables. | Nivel de limpieza en estado de Crítico. | Elevado desgaste de Hierro. | Identifique las causas del origen y corrija el Codigo ISO alto del aceite. Asegúrese de que la contaminación no está siendo introducida a través de los equipos de manejo de aceite. Determine la fuente del metal de desgaste excesivo y tome acciones correctivas. Retomar la muestra para monitorear condición.
C0014551 | SHOUGANG | FC-70 | FC-70 BM LH | CAMION | CATERPILLAR | 777F | BOCAMAZA LH | MOBILTRANS HD 60 | 2020-10-16 | 2020-10-22 | 2020-10-26 | 2020-10-27 | 43006 | 501 | Yes |  | No | Crítico |  | 11.6 | 1 | 18 | 0 | 1 | 0 | 0 | 0 | 2 | 0 | 0 | 0 | 0 | 0 |  | 6 | 3 | 1 | 3 | 0 | 2805 | 10 | 873 | 1121 | 0 |  | 1.3 | - |  |  | No |  | 14 | 24/20/14 | 118880 | 8734 | - | 82 |  |  |  | Baja viscosidad por posible contaminación con un lubricante de menor viscosidad. | Nivel de limpieza en estado de Crítico. | Resultados están dentro de los rangos aceptables. | Localice y corrija la causa de baja viscosidad del aceite. Una baja viscosidad puede reducir la protección por lubricación. Identifique las causas del origen y corrija el Codigo ISO alto del aceite. Asegúrese de que la contaminación no está siendo introducida a través de los equipos de manejo de aceite. Retome la muestra en el próximo intervalo programado.
C0014552 | SHOUGANG | FC-70 | FC-70 DIFE POS | CAMION | CATERPILLAR | 777F | DIFERENCIAL POSTERIOR | MOBILUBE XFD 60 | 2020-10-16 | 2020-10-22 | 2020-10-26 | 2020-10-27 | 43006 | 2095 | Yes |  | No | Crítico |  | 26 | 155 | 48 | 16 | 0 | 12 | 0 | 0 | 1 | 0 | 0 | 0 | 0 | 0 |  | 3 | 0 | 1 | 105 | 0 | 345 | 2 | 338 | 24 | 0 |  | 10 | - |  |  | No |  | 65 | 26/25/20 | 391364 | 217042 | - | 8234 |  |  |  | Resultados están dentro de los rangos aceptables. | Nivel de limpieza en estado de Crítico. | Elevado desgaste de Cobre, Plomo y Estaño. | Identifique las causas del origen y corrija el Codigo ISO alto del aceite. Asegúrese de que la contaminación no está siendo introducida a través de los equipos de manejo de aceite. Determine la fuente de los metales de desgaste excesivo y tome acciones correctivas. Retomar la muestra para monitorear condición.
C0014553 | SHOUGANG | FC-70 | FC-70 MF RH | CAMION | CATERPILLAR | 777F | MANDO FINAL RH | MOBILUBE XFD 60 | 2020-10-16 | 2020-10-22 | 2020-10-26 | 2020-10-27 | 43006 | 2095 | Yes |  | No | Crítico |  | 25.7 | 129 | 32 | 12 | 0 | 10 | 0 | 0 | 2 | 0 | 0 | 0 | 0 | 0 |  | 5 | 1 | 1 | 88 | 0 | 294 | 1 | 284 | 20 | 0 |  | 10.5 | - |  |  | No |  | 27 | 25/24/19 | 270366 | 149424 | - | 4458 |  |  |  | Resultados están dentro de los rangos aceptables. | Nivel de limpieza en estado de Crítico. | Elevado desgaste de Cobre, Plomo y Estaño. | Identifique las causas del origen y corrija el Codigo ISO alto del aceite. Asegúrese de que la contaminación no está siendo introducida a través de los equipos de manejo de aceite. Determine la fuente de los metales de desgaste excesivo y tome acciones correctivas. Retomar la muestra para monitorear condición.
C0014554 | SHOUGANG | FC-70 | FC-70 MF LH | CAMION | CATERPILLAR | 777F | MANDO FINAL LH | MOBILUBE XFD 60 | 2020-10-16 | 2020-10-22 | 2020-10-26 | 2020-10-27 | 43006 | 2095 | Yes |  | No | Crítico |  | 25.8 | 120 | 31 | 12 | 0 | 10 | 0 | 0 | 2 | 0 | 0 | 0 | 0 | 0 |  | 2 | 5 | 1 | 81 | 0 | 271 | 1 | 256 | 18 | 0 |  | 10.6 | - |  |  | No |  | 18 | 26/25/20 | 334765 | 180996 | - | 5110 |  |  |  | Resultados están dentro de los rangos aceptables. | Niveles de Sodio en el límite de precuación. Nivel de limpieza en estado de Crítico. | Elevado desgaste de Cobre, Plomo y Estaño. | Localice la fuente de Sodio. Identifique las causas del origen y corrija el Codigo ISO alto del aceite. Asegúrese de que la contaminación no está siendo introducida a través de los equipos de manejo de aceite. Determine la fuente de los metales de desgaste excesivo y tome acciones correctivas. Retomar la muestra para monitorear condición.
C0014555 | SHOUGANG | FC-29 | FC-29 MOT | CAMION | CATERPILLAR | 785C | MOTOR | MOBIL DELVAC 1 5W-40 | 2020-10-16 | 2020-10-22 | 2020-10-26 | 2020-10-27 | 68539 | 266 | No | No | No | Crítico | 14.8 | 5.8 | 2 | 4 | 1 | 3 | 0 | 0 | 1 | 0 | 0 | 0 | 0 | 0 | 0 |  | 6 | 23 | 0 | 31 | 0 | 1605 | 333 | 659 | 871 | 0 | 9.4 | 41.5 | 4.6 | 7.7 | 0.2 | No | 50.4 | 20 | - | - | - | - | - |  |  |  | Alta oxidación por posible degradación del aceite a altas temperaturas. Baja viscosidad por posible contaminación con un lubricante de menor viscosidad o dilución con combustible. | Causas posibles de dilución con combustible: Lineas de combustible con fugas, patron de pulverización defectuoso, Inyector goteando, fugas en sellos de bombas de transferencia, bomba de inyección defectuosa, Anillos de sellos ("O-rings") de inyector gastados. Niveles de sodio mayores que los esperados pueden representar fugas de refrigerante hacia el cárter del motor o contaminación por sal del medio ambiente. | Resultados están dentro de los rangos aceptables. | Localice la fuente de Sodio. Localice y corrija la causa de baja viscosidad del aceite. Una baja viscosidad puede reducir la protección por lubricación. Retome la muestra en el próximo intervalo.
C0014556 | SHOUGANG | FC-29 | FC-29 STHI | CAMION | CATERPILLAR | 785C | SISTEMA HIDRAULICO | MOBILTRANS HD 10W | 2020-10-16 | 2020-10-22 | 2020-10-26 | 2020-10-27 | 68539 | 797 | No | No | No | Crítico |  | 6 | 0 | 6 | 1 | 3 | 0 | 0 | 0 | 1 | 0 | 0 | 0 | 0 | 0 |  | 17 | 25 | 0 | 0 | 0 | 2850 | 12 | 849 | 1147 | 0 |  | 0.3 | - |  |  | No |  | 22 | 23/20/13 | 56518 | 9950 | - | 42 |  |  |  | Resultados están dentro de los rangos aceptables. | Niveles de Sodio mayores que los esperados. Nivel de limpieza en estado de Crítico. | Resultados están dentro de los rangos aceptables. | Localice la fuente de Sodio. Identifique las causas del origen y corrija el Codigo ISO alto del aceite. Asegúrese de que la contaminación no está siendo introducida a través de los equipos de manejo de aceite. Retome la muestra en el próximo intervalo programado.
C0014557 | SHOUGANG | FC-72 | FC-72 STHI | CAMION | CATERPILLAR | 777F | SISTEMA HIDRAULICO | MOBILTRANS HD 10W | 2020-10-16 | 2020-10-22 | 2020-10-26 | 2020-10-27 | 35940 | 1798 | No | No | No | Crítico |  | 6.2 | 143 | 16 | 0 | 4 | 0 | 2 | 0 | 14 | 0 | 0 | 0 | 0 | 0 |  | 26 | 5 | 1 | 1 | 0 | 2743 | 14 | 907 | 1088 | 0 |  | 2.8 | - |  |  | No |  | 72 | 22/20/13 | 31604 | 5465 | - | 47 |  |  |  | Resultados están dentro de los rangos aceptables. | Niveles de Sodio en el límite de precuación. Nivel de limpieza en estado de Crítico. | Elevado desgaste de Hierro, Aluminio y Cobre. | Localice la fuente de Sodio. Identifique las causas del origen y corrija el Codigo ISO alto del aceite. Asegúrese de que la contaminación no está siendo introducida a través de los equipos de manejo de aceite. Determine la fuente de los metales de desgaste excesivo y tome acciones correctivas. Retomar la muestra para monitorear condición.
C0014558 | SHOUGANG | FC-112 | FC-112 STHI | CAMION | CATERPILLAR | 785D | SISTEMA HIDRAULICO | MOBILTRANS HD 10W | 2020-10-16 | 2020-10-22 | 2020-10-26 | 2020-10-27 | 31032 | 123 | No | No | No | Crítico |  | 6 | 91 | 6 | 0 | 1 | 0 | 0 | 0 | 1 | 0 | 0 | 0 | 0 | 0 |  | 8 | 4 | 1 | 1 | 0 | 2890 | 12 | 895 | 1151 | 0 |  | 0.2 | - |  |  | No |  | 8 | 21/18/11 | 13723 | 1529 | - | 10 |  |  |  | Resultados están dentro de los rangos aceptables. | Niveles de Sodio en el límite de precuación. Nivel de limpieza en estado de precaución. | Elevado desgaste de Cobre. | Localice la fuente de Sodio. Identifique las causas del origen y corrija el Codigo ISO alto del aceite. Asegúrese de que la contaminación no está siendo introducida a través de los equipos de manejo de aceite. Determine la fuente del metal de desgaste excesivo y tome acciones correctivas. Retomar la muestra para monitorear condición.
C0014559 | SHOUGANG | FC-86 | FC-86 MOT | CAMION | CATERPILLAR | 777F | MOTOR | MOBIL DELVAC 1 5W-40 | 2020-10-16 | 2020-10-22 | 2020-10-26 | 2020-10-27 | 31551 | 530 | Yes | Yes | No | Normal | 14.8 | 15.1 | 1 | 9 | 2 | 0 | 0 | 0 | 1 | 0 | 0 | 0 | 0 | 0 | 0 |  | 3 | 0 | 2 | 34 | 0 | 2488 | 493 | 1017 | 1333 | 0 | 10.2 | 8.5 | 8.7 | 7.7 | 0.3 | No |  | 4 | - | - | - | - | - |  |  |  | Resultados están dentro de los rangos aceptables. | Resultados están dentro de los rangos aceptables. | Resultados están dentro de los rangos aceptables. | Retome la muestra en el próximo intervalo programado.
C0014560 | SHOUGANG | FC-86 | FC-86 TRAN | CAMION | CATERPILLAR | 777F | TRANSMISION | MOBILTRANS HD 30 | 2020-10-16 | 2020-10-22 | 2020-10-26 | 2020-10-27 | 31551 | 530 | No | Yes | No | Normal |  | 11 | 1 | 4 | 0 | 0 | 0 | 0 | 4 | 3 | 0 | 0 | 0 | 0 | 0 |  | 3 | 4 | 2 | 38 | 0 | 2981 | 11 | 879 | 1144 | 0 |  | 2 | - |  |  | No |  | 10 | 18/15/10 | 1966 | 315 | - | 10 |  |  |  | Resultados están dentro de los rangos aceptables. | Resultados están dentro de los rangos aceptables. | Resultados están dentro de los rangos aceptables. | Retome la muestra en el próximo intervalo programado.
C0014561 | SHOUGANG | FC-86 | FC-86 STHI | CAMION | CATERPILLAR | 777F | SISTEMA HIDRAULICO | MOBILTRANS HD 10W | 2020-10-16 | 2020-10-22 | 2020-10-26 | 2020-10-27 | 31551 | 1618 | No | Yes | No | Crítico |  | 6 | 44 | 10 | 1 | 2 | 0 | 1 | 0 | 5 | 0 | 0 | 0 | 0 | 0 |  | 18 | 4 | 0 | 1 | 0 | 2740 | 13 | 891 | 1123 | 0 |  | 0.9 | - |  |  | No |  | 4 | 17/14/10 | 797 | 159 | - | 8 |  |  |  | Resultados están dentro de los rangos aceptables. | Niveles de Sodio en el límite de precuación. | Elevado desgaste de Hierro y Cobre. | Localice la fuente de Sodio. Identifique y evalúe los componentes a base de estos elementos. Determine la fuente de los metales de desgaste excesivo y tome acciones correctivas. Retomar la muestra para monitorear condición.
C0014562 | SHOUGANG | FC-86 | FC-86 STDI | CAMION | CATERPILLAR | 777F | SISTEMA DIRECCION | MOBILTRANS HD 10W | 2020-10-16 | 2020-10-22 | 2020-10-26 | 2020-10-27 | 31551 | 1618 | No | Yes | No | Crítico |  | 5.9 | 1 | 11 | 0 | 5 | 0 | 0 | 1 | 0 | 0 | 0 | 0 | 0 | 0 |  | 15 | 7 | 2 | 2 | 0 | 2834 | 25 | 873 | 1117 | 0 |  | 2.3 | - |  |  | No |  | 8 | 20/18/13 | 8914 | 1756 | - | 46 |  |  |  | Resultados están dentro de los rangos aceptables. | Niveles de Sodio mayores que los esperados. | Desgaste de Hierro en el límite de precaución. | Localice la fuente de Sodio. Identifique y evalúe los componentes a base de este elemento. Determine la fuente del metal de desgaste y tome acciones correctivas. Retomar la muestra para monitorear condición.
C0014563 | SHOUGANG | FC-86 | FC-86 BM RH | CAMION | CATERPILLAR | 777F | BOCAMAZA RH | MOBILUBE XFD 60 | 2020-10-16 | 2020-10-22 | 2020-10-26 | 2020-10-27 | 31551 | 530 | Yes |  | No | Crítico |  | 23 | 2 | 13 | 0 | 0 | 0 | 1 | 0 | 1 | 0 | 0 | 0 | 0 | 0 |  | 11 | 0 | 1 | 13 | 0 | 2432 | 8 | 792 | 960 | 0 |  | 1 | - |  |  | No |  | 12 | 23/19/13 | 51979 | 3716 | - | 54 |  |  |  | Baja viscosidad por posible contaminación con un lubricante de menor viscosidad. | Nivel de limpieza en estado de precaución. | Resultados están dentro de los rangos aceptables. | Localice y corrija la causa de baja viscosidad del aceite. Una baja viscosidad puede reducir la protección por lubricación. Identifique las causas del origen y corrija el Codigo ISO alto del aceite. Asegúrese de que la contaminación no está siendo introducida a través de los equipos de manejo de aceite. Retome la muestra en el próximo intervalo programado.
C0014564 | SHOUGANG | FC-86 | FC-86 BM LH | CAMION | CATERPILLAR | 777F | BOCAMAZA LH | MOBILUBE XFD 60 | 2020-10-16 | 2020-10-22 | 2020-10-26 | 2020-10-27 | 31551 | 530 | Yes |  | No | Precaución |  | 24.5 | 0 | 14 | 0 | 0 | 0 | 1 | 0 | 0 | 0 | 0 | 0 | 0 | 0 |  | 10 | 0 | 1 | 14 | 0 | 2717 | 10 | 865 | 1092 | 0 |  | 2.5 | - |  |  | No |  | 8 | 22/19/14 | 39275 | 4738 | - | 119 |  |  |  | Resultados están dentro de los rangos aceptables. | Nivel de limpieza en estado de precaución. | Resultados están dentro de los rangos aceptables. | Identifique las causas del origen y corrija el Codigo ISO alto del aceite. Asegúrese de que la contaminación no está siendo introducida a través de los equipos de manejo de aceite. Retome la muestra en el próximo intervalo programado.
C0014565 | SHOUGANG | FC-86 | FC-86 DIFE POS | CAMION | CATERPILLAR | 777F | DIFERENCIAL POSTERIOR | MOBILUBE XFD 60 | 2020-10-16 | 2020-10-22 | 2020-10-26 | 2020-10-27 | 31551 | 1618 | No |  | No | Crítico |  | 25.2 | 2 | 36 | 0 | 0 | 0 | 0 | 0 | 1 | 0 | 0 | 0 | 0 | 0 |  | 6 | 2 | 0 | 85 | 0 | 263 | 4 | 257 | 7 | 0 |  | 1.5 | - |  |  | No |  | 34 | 25/24/18 | 288251 | 100941 | - | 1524 |  |  |  | Resultados están dentro de los rangos aceptables. | Nivel de limpieza en estado de Crítico. | Resultados están dentro de los rangos aceptables. | Identifique las causas del origen y corrija el Codigo ISO alto del aceite. Asegúrese de que la contaminación no está siendo introducida a través de los equipos de manejo de aceite. Retome la muestra en el próximo intervalo programado.
C0014566 | SHOUGANG | FC-86 | FC-86 MF RH | CAMION | CATERPILLAR | 777F | MANDO FINAL RH | MOBILUBE XFD 60 | 2020-10-16 | 2020-10-22 | 2020-10-26 | 2020-10-27 | 31551 | 1618 | No |  | No | Crítico |  | 25.1 | 3 | 39 | 0 | 0 | 0 | 0 | 0 | 1 | 0 | 0 | 0 | 0 | 0 |  | 6 | 2 | 1 | 96 | 0 | 296 | 5 | 286 | 8 | 0 |  | 0.9 | - |  |  | No |  | 36 | 25/24/18 | 294425 | 101649 | - | 1527 |  |  |  | Resultados están dentro de los rangos aceptables. | Nivel de limpieza en estado de Crítico. | Resultados están dentro de los rangos aceptables. | Identifique las causas del origen y corrija el Codigo ISO alto del aceite. Asegúrese de que la contaminación no está siendo introducida a través de los equipos de manejo de aceite. Retome la muestra en el próximo intervalo programado.
C0014567 | SHOUGANG | FC-86 | FC-86 MF LH | CAMION | CATERPILLAR | 777F | MANDO FINAL LH | MOBILUBE XFD 60 | 2020-10-16 | 2020-10-22 | 2020-10-26 | 2020-10-27 | 31551 | 1618 | No |  | No | Crítico |  | 25.1 | 2 | 37 | 0 | 0 | 0 | 0 | 0 | 1 | 0 | 0 | 0 | 0 | 0 |  | 6 | 1 | 0 | 86 | 0 | 265 | 4 | 262 | 6 | 0 |  | 1.5 | - |  |  | No |  | 38 | 25/24/18 | 296407 | 102292 | - | 1537 |  |  |  | Resultados están dentro de los rangos aceptables. | Nivel de limpieza en estado de Crítico. | Resultados están dentro de los rangos aceptables. | Identifique las causas del origen y corrija el Codigo ISO alto del aceite. Asegúrese de que la contaminación no está siendo introducida a través de los equipos de manejo de aceite. Retome la muestra en el próximo intervalo programado.
C0014568 | SHOUGANG | CH-06 | CH-06 MOT LH | PALA HIDRAULICA | CATERPILLAR | 6050 FS | MOTOR LH | MOBIL DELVAC MX 15W-40 | 2020-10-16 | 2020-10-22 | 2020-10-26 | 2020-10-27 | 14568 | 173 | No | No | No | Crítico | 14.4 | 13.7 | 2 | 11 | 15 | 1 | 0 | 1 | 45 | 0 | 0 | 0 | 0 | 0 | 0 |  | 6 | 0 | 1 | 2 | 0 | 1484 | 1154 | 1002 | 1266 | 0 | 8.1 | 7.2 | 8.7 | 8.9 | 0.2 | No |  | 10 | - | - | - | - | - |  |  |  | Baja viscosidad por posible contaminación con un lubricante de menor viscosidad o dilución con combustible. | Resultados están dentro de los rangos aceptables. | Elevado desgaste de Plomo. | Localice y corrija la causa de baja viscosidad del aceite. Una baja viscosidad puede reducir la protección por lubricación. Determine la fuente del metal de desgaste excesivo y tome acciones correctivas. Retomar la muestra para monitorear condición.
C0014569 | SHOUGANG | CH-06 | CH-06 MOT RH | PALA HIDRAULICA | CATERPILLAR | 6050 FS | MOTOR RH | MOBIL DELVAC MX 15W-40 | 2020-10-16 | 2020-10-22 | 2020-10-26 | 2020-10-27 | 14568 | 173 | No | No | No | Crítico | 14.4 | 13.8 | 1 | 16 | 8 | 2 | 0 | 1 | 46 | 0 | 0 | 0 | 0 | 0 | 0 |  | 14 | 0 | 2 | 2 | 0 | 1462 | 1139 | 977 | 1240 | 0 | 8.4 | 7.5 | 8.8 | 9.5 | 0.2 | No |  | 13 | - | - | - | - | - |  |  |  | Baja viscosidad por posible contaminación con un lubricante de menor viscosidad o dilución con combustible. | Resultados están dentro de los rangos aceptables. | Elevado desgaste de Plomo. | Localice y corrija la causa de baja viscosidad del aceite. Una baja viscosidad puede reducir la protección por lubricación. Determine la fuente del metal de desgaste excesivo y tome acciones correctivas. Retomar la muestra para monitorear condición.
C0014570 | BROCAL | RE-60 | RE-60 MOT | EXCAVADORA DE ORUGAS | CATERPILLAR | 374FL | MOTOR | MOBIL DELVAC MX 15W-40 | 2020-10-19 | 2020-10-22 | 2020-10-26 | 2020-10-27 | 11091 | 217 | Yes | Yes | No | Precaución | 14.4 | 13.4 | 1 | 36 | 0 | 0 | 0 | 1 | 41 | 0 | 0 | 0 | 0 | 0 | 0 |  | 5 | 0 | 1 | 1 | 0 | 1420 | 1160 | 1056 | 1236 | 0 | 8.5 | 0 | 0 | 0 | 1.1 | No |  | 6 | - | - | - | - | - |  |  |  | Baja viscosidad por posible contaminación con un lubricante de menor viscosidad o dilución con combustible. | Resultados están dentro de los rangos aceptables. | Resultados están dentro de los rangos aceptables. | Localice y corrija la causa de baja viscosidad del aceite. Una baja viscosidad puede reducir la protección por lubricación. Retome la muestra en el próximo intervalo.
C0014571 | BROCAL | RE-60 | RE-60 STHI | EXCAVADORA DE ORUGAS | CATERPILLAR | 374FL | SISTEMA HIDRAULICO | MOBILTRANS HD 10W | 2020-10-19 | 2020-10-22 | 2020-10-26 | 2020-10-27 | 11091 | 456 | Yes | Yes | No | Crítico |  | 5.9 | 5 | 15 | 1 | 5 | 0 | 2 | 2 | 0 | 1 | 0 | 0 | 0 | 0 |  | 22 | 4 | 4 | 1 | 0 | 2838 | 20 | 988 | 1174 | 0 |  | 1.7 | - |  |  | No |  | 12 | 22/19/15 | 33186 | 3169 | - | 191 |  |  |  | Resultados están dentro de los rangos aceptables. | Nivel de limpieza en estado de Crítico. | Resultados están dentro de los rangos aceptables. | Identifique las causas del origen y corrija el Codigo ISO alto del aceite. Asegúrese de que la contaminación no está siendo introducida a través de los equipos de manejo de aceite. Retome la muestra en el próximo intervalo programado.
C0014572 | BROCAL | RE-60 | RE-60 MF RH | EXCAVADORA DE ORUGAS | CATERPILLAR | 374FL | MANDO FINAL RH | MOBILTRANS HD 50 | 2020-10-19 | 2020-10-22 | 2020-10-26 | 2020-10-27 | 11091 | 938 | Yes | No | No | Crítico |  | 23.5 | 3 | 110 | 0 | 1 | 0 | 1 | 66 | 0 | 1 | 0 | 0 | 0 | 0 |  | 9 | 0 | 3 | 6 | 0 | 3043 | 14 | 1030 | 1244 | 0 |  | 1 | - |  |  | No |  | 58 | - | - | - | - | - |  |  |  | Alta viscosidad por posible contaminación con un lubricante de mayor viscosidad. | Presencia de partículas oscuras lo cual imposibilita realizar la prueba de Conteo de Partículas. | Presenta incremento desgaste de Hierro, no se cuenta límites definidos para metales. | Localice y corrija la causa de la alta viscosidad del aceite. Viscosidad mayor que la esperada puede restringir el flujo de aceite causando falta de aceite y desgaste. Retome la muestra en el próximo intervalo programado.
C0014573 | BROCAL | RE-60 | RE-60 MF LH | EXCAVADORA DE ORUGAS | CATERPILLAR | 374FL | MANDO FINAL LH | MOBILTRANS HD 50 | 2020-10-19 | 2020-10-22 | 2020-10-26 | 2020-10-27 | 11091 | 938 | Yes | No | No | Crítico |  | 18 | 0 | 26 | 1 | 1 | 0 | 0 | 2 | 0 | 1 | 0 | 0 | 0 | 0 |  | 10 | 0 | 2 | 2 | 0 | 2879 | 15 | 949 | 1156 | 0 |  | 0.8 | - |  |  | No |  | 16 | 25/22/16 | 298226 | 37223 | - | 597 |  |  |  | Resultados están dentro de los rangos aceptables. | Nivel de limpieza en estado de Crítico. | Resultados están dentro de los rangos aceptables. | Identifique las causas del origen y corrija el Codigo ISO alto del aceite. Asegúrese de que la contaminación no está siendo introducida a través de los equipos de manejo de aceite. Retome la muestra en el próximo intervalo programado.
C0014574 | BROCAL | RE-60 | RE-60 RDGI RH | EXCAVADORA DE ORUGAS | CATERPILLAR | 374FL | REDUCTOR DE GIRO RH | MOBILTRANS HD 50 | 2020-10-19 | 2020-10-22 | 2020-10-26 | 2020-10-27 | 11091 | 938 | Yes | No | No | Crítico |  | 18.4 | 3 | 59 | 1 | 2 | 0 | 1 | 1 | 1 | 1 | 0 | 0 | 0 | 0 |  | 13 | 0 | 2 | 2 | 0 | 3067 | 17 | 1008 | 1225 | 0 |  | 0.9 | - |  |  | No |  | 142 | 26/25/22 | 449437 | 264370 | - | 24320 |  |  |  | Resultados están dentro de los rangos aceptables. | Nivel de limpieza en estado de Crítico. | Resultados están dentro de los rangos aceptables. | Identifique las causas del origen y corrija el Codigo ISO alto del aceite. Asegúrese de que la contaminación no está siendo introducida a través de los equipos de manejo de aceite. Retome la muestra en el próximo intervalo programado.
C0014575 | BROCAL | RE-60 | RE-60 RDGI LH | EXCAVADORA DE ORUGAS | CATERPILLAR | 374FL | REDUCTOR DE GIRO LH | MOBILTRANS HD 50 | 2020-10-19 | 2020-10-22 | 2020-10-26 | 2020-10-27 | 11091 | 938 | Yes | No | No | Crítico |  | 17.9 | 2 | 27 | 0 | 2 | 0 | 0 | 0 | 1 | 1 | 1 | 0 | 0 | 0 |  | 12 | 0 | 3 | 1 | 0 | 3112 | 16 | 1034 | 1244 | 0 |  | 0.9 | - |  |  | No |  | 37 | 26/24/19 | 322132 | 92986 | - | 3228 |  |  |  | Resultados están dentro de los rangos aceptables. | Nivel de limpieza en estado de Crítico. | Resultados están dentro de los rangos aceptables. | Identifique las causas del origen y corrija el Codigo ISO alto del aceite. Asegúrese de que la contaminación no está siendo introducida a través de los equipos de manejo de aceite. Retome la muestra en el próximo intervalo programado.
C0014576 | BROCAL | V-1814-AL | V-1814-AL MOT | CAMION VOLQUETE | VOLVO | FMX 8X4R | MOTOR | MOBIL DELVAC MX 15W-40 | 2020-10-16 | 2020-10-22 | 2020-10-26 | 2020-10-27 | 8224 |  | Yes | Yes | No | Crítico | 14.4 | 13.6 | 6 | 36 | 1 | 1 | 0 | 0 | 30 | 0 | 1 | 0 | 0 | 0 | 0 |  | 7 | 0 | 5 | 59 | 0 | 1611 | 532 | 673 | 851 | 0 | 6.3 | 16.6 | 8.7 | 13.2 | 0.3 | No |  | 14 | - | - | - | - | - |  |  |  | Alta oxidación por posible degradación del aceite a altas temperaturas. Baja viscosidad por posible contaminación con un lubricante de menor viscosidad o dilución con combustible. | Resultados están dentro de los rangos aceptables. | Resultados están dentro de los rangos aceptables. | Revisar el sistema de enfriamiento (termostatos, radiador, bomba de agua, mangueras, etc.). Localice y corrija la causa de baja viscosidad del aceite. Una baja viscosidad puede reducir la protección por lubricación. Retome la muestra en el próximo intervalo.
C0014577 | BROCAL | V-1817-AL | V-1817-AL MOT | CAMION VOLQUETE | VOLVO | FMX 8X4R | MOTOR | MOBIL DELVAC MX 15W-40 | 2020-10-20 | 2020-10-22 | 2020-10-26 | 2020-10-27 | 2259 |  | Yes | Yes | No | Precaución | 14.4 | 13.4 | 30 | 62 | 0 | 2 | 0 | 1 | 6 | 0 | 1 | 0 | 0 | 0 | 0 |  | 11 | 0 | 4 | 29 | 1 | 2049 | 568 | 930 | 1137 | 0 | 9.4 | 12.5 | 9.9 | 5.6 | 0.3 | No |  | 24 | - | - | - | - | - |  |  |  | Alta oxidación por posible degradación del aceite a altas temperaturas. Baja viscosidad por posible contaminación con un lubricante de menor viscosidad o dilución con combustible. | Resultados están dentro de los rangos aceptables. | Desgaste de Hierro y Cobre en el límite de precaución. | Revisar el sistema de enfriamiento (termostatos, radiador, bomba de agua, mangueras, etc.). Localice y corrija la causa de baja viscosidad del aceite. Una baja viscosidad puede reducir la protección por lubricación. Determine la fuente del metal de desgaste excesivo y tome acciones correctivas. Retomar la muestra para monitorear condición.
C0014578 | BROCAL | V-1817-AL | V-1817-AL TRAN | CAMION VOLQUETE | VOLVO | FMX 8X4R | TRANSMISION | MOBILUBE HD 80W-90 | 2020-10-20 | 2020-10-22 | 2020-10-26 | 2020-10-27 | 2259 |  | Yes | Yes | No | Crítico |  | 13.2 | 518 | 31 | 1 | 1 | 0 | 0 | 0 | 0 | 1 | 0 | 0 | 0 | 1 |  | 4 | 1 | 0 | 1 | 0 | 186 | 6 | 815 | 617 | 0 |  | 0.4 | - |  |  | No |  | 6 | 25/21/14 | 204566 | 15643 | - | 92 |  |  |  | Baja viscosidad por posible contaminación con un lubricante de menor viscosidad. | Nivel de limpieza en estado de Crítico. | Elevado desgaste de Cobre. | Localice y corrija la causa de baja viscosidad del aceite. Una baja viscosidad puede reducir la protección por lubricación. Identifique las causas del origen y corrija el Codigo ISO alto del aceite. Asegúrese de que la contaminación no está siendo introducida a través de los equipos de manejo de aceite. Determine la fuente del metal de desgaste excesivo y tome acciones correctivas. Retomar la muestra para monitorear condición.
C0014579 | SHOUGANG | FC-103 | FC-103 MOT | CAMION | CATERPILLAR | 785D | MOTOR | MOBIL DELVAC 1 5W-40 | 2020-10-17 | 2020-10-26 | 2020-10-28 | 2020-10-28 | 32152 | 506 | Yes | Yes | No | Precaución | 14.8 | 15.1 | 2 | 15 | 2 | 1 | 0 | 0 | 1 | 0 | 0 | 0 | 0 | 0 | 0 |  | 6 | 3 | 2 | 50 | 0 | 2852 | 533 | 1214 | 1489 | 0 | 8.3 | 11.4 | 11.7 | 14.7 | 0.2 | No |  | 11 | - | - | - | - | - |  |  |  | Alta oxidación por posible degradación del aceite a altas temperaturas. Baja viscosidad por posible contaminación con un lubricante de menor viscosidad o dilución con combustible. | Resultados están dentro de los rangos aceptables. | Desgaste de Plomo en el límite de precaución. | Revisar el sistema de enfriamiento (termostatos, radiador, bomba de agua, mangueras, etc.). Localice y corrija la causa de baja viscosidad del aceite. Una baja viscosidad puede reducir la protección por lubricación. Determine la fuente del metal de desgaste y tome acciones correctivas. Retomar la muestra para monitorear condición.
C0014580 | SHOUGANG | FC-103 | FC-103 TRAN | CAMION | CATERPILLAR | 785D | TRANSMISION | MOBILTRANS HD 30 | 2020-10-17 | 2020-10-26 | 2020-10-28 | 2020-10-28 | 32152 | 506 | No | Yes | No | Precaución |  | 11.1 | 2 | 5 | 0 | 0 | 0 | 0 | 0 | 0 | 0 | 0 | 0 | 0 | 0 |  | 4 | 3 | 1 | 3 | 0 | 3051 | 12 | 947 | 1211 | 0 |  | 0.7 | - |  |  | No |  | 4 | 21/19/15 | 14603 | 3670 | - | 196 |  |  |  | Resultados están dentro de los rangos aceptables. | Nivel de limpieza en estado de precaución. | Resultados están dentro de los rangos aceptables. | Identifique las causas del origen y corrija el Codigo ISO alto del aceite. Asegúrese de que la contaminación no está siendo introducida a través de los equipos de manejo de aceite. Retome la muestra en el próximo intervalo programado.
C0014581 | SHOUGANG | FC-103 | FC-103 STHI | CAMION | CATERPILLAR | 785D | SISTEMA HIDRAULICO | MOBILTRANS HD 10W | 2020-10-17 | 2020-10-26 | 2020-10-28 | 2020-10-28 | 32152 | 1621 | No | Yes | No | Crítico |  | 6.1 | 1 | 16 | 1 | 3 | 0 | 1 | 0 | 1 | 0 | 0 | 0 | 0 | 0 |  | 16 | 6 | 2 | 2 | 0 | 2846 | 19 | 962 | 1187 | 0 |  | 0.7 | - |  |  | No |  | 12 | 21/17/12 | 10814 | 723 | - | 32 |  |  |  | Resultados están dentro de los rangos aceptables. | Niveles de Sodio y Potasio mayores que los esperados. Nivel de limpieza en estado de precaución. | Resultados están dentro de los rangos aceptables. | Localice la fuente de Sodio y Potasio. Identifique las causas del origen y corrija el Codigo ISO alto del aceite. Asegúrese de que la contaminación no está siendo introducida a través de los equipos de manejo de aceite. Retome la muestra en el próximo intervalo programado.
C0014582 | SHOUGANG | FC-103 | FC-103 STDI | CAMION | CATERPILLAR | 785D | SISTEMA DIRECCION | MOBILTRANS HD 10W | 2020-10-17 | 2020-10-26 | 2020-10-28 | 2020-10-28 | 32152 | 1621 | No | Yes | No | Crítico |  | 6 | 3 | 10 | 18 | 4 | 0 | 0 | 0 | 1 | 0 | 0 | 0 | 0 | 0 |  | 15 | 5 | 2 | 2 | 0 | 3053 | 17 | 947 | 1202 | 0 |  | 1.1 | - |  |  | No |  | 12 | 23/18/12 | 46910 | 1832 | - | 25 |  |  |  | Resultados están dentro de los rangos aceptables. | Niveles de Sodio y Silicio mayores que los esperados. Nivel de limpieza en estado de precaución. | Resultados están dentro de los rangos aceptables. | Localice la fuente de Sodio y Silicio. Identifique las causas del origen y corrija el Codigo ISO alto del aceite. Asegúrese de que la contaminación no está siendo introducida a través de los equipos de manejo de aceite. Retome la muestra en el próximo intervalo programado.
C0014583 | SHOUGANG | FC-103 | FC-103 BM RH | CAMION | CATERPILLAR | 785D | BOCAMAZA RH | MOBILUBE XFD 60 | 2020-10-17 | 2020-10-26 | 2020-10-28 | 2020-10-28 | 32152 | 506 | Yes |  | No | Crítico |  | 24.8 | 0 | 7 | 0 | 0 | 0 | 0 | 0 | 0 | 0 | 0 | 0 | 0 | 0 |  | 6 | 7 | 0 | 97 | 0 | 278 | 4 | 284 | 9 | 0 |  | 0.2 | - |  |  | No |  | 12 | 23/19/14 | 48649 | 3613 | - | 86 |  |  |  | Resultados están dentro de los rangos aceptables. | Niveles de Sodio mayores que los esperados. Nivel de limpieza en estado de precaución. | Resultados están dentro de los rangos aceptables. | Localice la fuente de Sodio. Identifique las causas del origen y corrija el Codigo ISO alto del aceite. Asegúrese de que la contaminación no está siendo introducida a través de los equipos de manejo de aceite. Retome la muestra en el próximo intervalo programado.
C0014584 | SHOUGANG | FC-103 | FC-103 BM LH | CAMION | CATERPILLAR | 785D | BOCAMAZA LH | MOBILUBE XFD 60 | 2020-10-17 | 2020-10-26 | 2020-10-28 | 2020-10-28 | 32152 | 506 | Yes |  | No | Crítico |  | 24.9 | 0 | 21 | 0 | 0 | 0 | 0 | 0 | 0 | 0 | 0 | 0 | 0 | 0 |  | 5 | 7 | 0 | 103 | 0 | 286 | 4 | 276 | 12 | 0 |  | 0.7 | - |  |  | No |  | 6 | 24/20/14 | 101767 | 5507 | - | 89 |  |  |  | Resultados están dentro de los rangos aceptables. | Niveles de Sodio mayores que los esperados. Nivel de limpieza en estado de Crítico. | Resultados están dentro de los rangos aceptables. | Localice la fuente de Sodio. Identifique las causas del origen y corrija el Codigo ISO alto del aceite. Asegúrese de que la contaminación no está siendo introducida a través de los equipos de manejo de aceite. Retome la muestra en el próximo intervalo programado.
C0014585 | SHOUGANG | FC-103 | FC-103 DIFE POS | CAMION | CATERPILLAR | 785D | DIFERENCIAL POSTERIOR | MOBILUBE XFD 60 | 2020-10-17 | 2020-10-26 | 2020-10-28 | 2020-10-28 | 32152 | 1621 | No | Yes | No | Precaución |  | 24.7 | 23 | 16 | 3 | 0 | 2 | 0 | 0 | 0 | 0 | 0 | 0 | 0 | 0 |  | 2 | 6 | 1 | 100 | 0 | 337 | 3 | 288 | 34 | 0 |  | 7.7 | - |  |  | No |  | 10 | 23/17/13 | 60766 | 1204 | - | 70 |  |  |  | Resultados están dentro de los rangos aceptables. | Niveles de Sodio en el límite de precuación. Nivel de limpieza en estado de precaución. | Desgaste de Cobre en el límite de precaución. | Localice la fuente de Sodio. Identifique las causas del origen y corrija el Codigo ISO alto del aceite. Asegúrese de que la contaminación no está siendo introducida a través de los equipos de manejo de aceite. Determine la fuente del metal de desgaste y tome acciones correctivas. Retomar la muestra para monitorear condición.
C0014586 | SHOUGANG | FC-103 | FC-103 MF RH | CAMION | CATERPILLAR | 785D | MANDO FINAL RH | MOBILUBE XFD 60 | 2020-10-17 | 2020-10-26 | 2020-10-28 | 2020-10-28 | 32152 | 1621 | No |  | No | Crítico |  | 24.9 | 24 | 16 | 2 | 0 | 2 | 0 | 0 | 0 | 0 | 0 | 0 | 0 | 0 |  | 2 | 7 | 1 | 93 | 0 | 356 | 3 | 306 | 35 | 0 |  | 7.6 | - |  |  | No |  | 12 | 23/17/13 | 47778 | 959 | - | 61 |  |  |  | Resultados están dentro de los rangos aceptables. | Niveles de Sodio mayores que los esperados. Nivel de limpieza en estado de precaución. | Elevado desgaste de Cobre. | Localice la fuente de Sodio. Identifique las causas del origen y corrija el Codigo ISO alto del aceite. Asegúrese de que la contaminación no está siendo introducida a través de los equipos de manejo de aceite. Determine la fuente del metal de desgaste y tome acciones correctivas. Retomar la muestra para monitorear condición.
C0014587 | SHOUGANG | FC-103 | FC-103 MF LH | CAMION | CATERPILLAR | 785D | MANDO FINAL LH | MOBILUBE XFD 60 | 2020-10-17 | 2020-10-26 | 2020-10-28 | 2020-10-28 | 32152 | 1621 | No |  | No | Crítico |  | 24.7 | 24 | 16 | 3 | 0 | 2 | 0 | 0 | 0 | 0 | 0 | 0 | 0 | 0 |  | 2 | 8 | 1 | 92 | 0 | 348 | 3 | 297 | 34 | 0 |  | 7.8 | - |  |  | No |  | 14 | 23/17/13 | 43828 | 920 | - | 66 |  |  |  | Resultados están dentro de los rangos aceptables. | Niveles de Sodio mayores que los esperados. Nivel de limpieza en estado de precaución. | Elevado desgaste de Plomo y Cobre. | Localice la fuente de Sodio. Identifique las causas del origen y corrija el Codigo ISO alto del aceite. Asegúrese de que la contaminación no está siendo introducida a través de los equipos de manejo de aceite. Determine la fuente del metal de desgaste y tome acciones correctivas. Retomar la muestra para monitorear condición.
C0014588 | SHOUGANG | EP-22 | EP-22 MOT | PERFORADORA | ATLAS COPCO | DML | MOTOR | MOBIL DELVAC MX 15W-40 | 2020-10-18 | 2020-10-26 | 2020-10-28 | 2020-10-28 | 5212 | 245 | Yes | Yes | No | Crítico | 14.4 | 13.9 | 5 | 96 | 5 | 2 | 2 | 3 | 41 | 1 | 1 | 0 | 0 | 0 | 0 |  | 9 | 3 | 2 | 52 | 0 | 1982 | 877 | 978 | 1262 | 0 | 8.3 | 0.8 | 2.4 | 0 | 1.2 | No |  | 26 | - | - | - | - | - |  |  |  | Baja viscosidad por posible contaminación con un lubricante de menor viscosidad o dilución con combustible. | Nivel de Silicio en el límite de precaución. | Elevado desgaste de Hierro, Cromo y Plomo. | Localice la fuente de silicio. Localice y corrija la causa de baja viscosidad del aceite. Una baja viscosidad puede reducir la protección por lubricación. Determine la fuente de los metales de desgaste excesivo y tome acciones correctivas. Retomar la muestra para monitorear condición.
C0014589 | SHOUGANG | EP-22 | EP-22 CJRO | PERFORADORA DE ORUGAS | ATLAS COPCO | DML | CABEZAL DE ROTACION | MOBILUBE HD 80W-90 | 2020-10-18 | 2020-10-26 | 2020-10-28 | 2020-10-28 | 5212 | 245 | Yes |  | No | Crítico |  | 14 | 0 | 75 | 0 | 0 | 0 | 0 | 4 | 0 | 1 | 1 | 0 | 0 | 0 |  | 6 | 2 | 0 | 2 | 0 | 93 | 2 | 504 | 31 | 0 |  | 0.8 | - |  |  | No |  | 59 | 26/24/18 | 428915 | 145593 | - | 1629 |  |  |  | Resultados están dentro de los rangos aceptables. | Niveles de Sodio en el límite de precuación. Nivel de limpieza en estado de Crítico. | Elevado desgaste de Hierro. | Localice la fuente de Sodio. Identifique las causas del origen y corrija el Codigo ISO alto del aceite. Asegúrese de que la contaminación no está siendo introducida a través de los equipos de manejo de aceite. Determine la fuente del metal de desgaste excesivo y tome acciones correctivas. Retomar la muestra para monitorear condición.
C0014590 | SHOUGANG | EP-22 | EP-22 MDBS | PERFORADORA DE ORUGAS | ATLAS COPCO | DML | MANDO DE BOMBAS | MOBILUBE HD 80W-90 | 2020-10-18 | 2020-10-26 | 2020-10-28 | 2020-10-28 | 5212 | 245 | Yes |  | No | Crítico |  | 13.7 | 1 | 118 | 0 | 1 | 0 | 1 | 0 | 0 | 1 | 0 | 0 | 0 | 0 |  | 7 | 3 | 1 | 0 | 0 | 73 | 6 | 509 | 17 | 0 |  | 0.6 | - |  |  | No |  | 52 | 25/22/14 | 279079 | 37038 | - | 98 |  |  |  | Baja viscosidad por posible contaminación con un lubricante de menor viscosidad. | Nivel de limpieza en estado de Crítico. | Resultados están dentro de los rangos aceptables. | Localice y corrija la causa de baja viscosidad del aceite. Una baja viscosidad puede reducir la protección por lubricación. Identifique las causas del origen y corrija el Codigo ISO alto del aceite. Asegúrese de que la contaminación no está siendo introducida a través de los equipos de manejo de aceite. Retome la muestra en el próximo intervalo programado.
C0014591 | SHOUGANG | EP-22 | EP-22 STHI | PERFORADORA DE ORUGAS | ATLAS COPCO | DML | SISTEMA HIDRAULICO | MOBIL NUTO H 68 | 2020-10-18 | 2020-10-26 | 2020-10-28 | 2020-10-28 | 5212 | 1995 | Yes | Yes | No | Precaución |  | 6.1 | 3 | 4 | 0 | 1 | 0 | 0 | 0 | 0 | 0 | 0 | 0 | 0 | 0 |  | 5 | 7 | 3 | 0 | 0 | 2741 | 9 | 911 | 1109 | 0 |  | 6.4 | - |  |  | No |  | 11 | 19/16/12 | 2798 | 375 | - | 32 |  |  |  | Resultados están dentro de los rangos aceptables. | Niveles de Sodio en el límite de precuación. Nivel de limpieza en estado de precaución. | Resultados están dentro de los rangos aceptables. | Localice la fuente de Sodio. Identifique las causas del origen y corrija el Codigo ISO alto del aceite. Asegúrese de que la contaminación no está siendo introducida a través de los equipos de manejo de aceite. Retome la muestra en el próximo intervalo programado.
C0014592 | SHOUGANG | EP-22 | EP-22 COMP | PERFORADORA DE ORUGAS | ATLAS COPCO | DML | COMPRESOR | MOBIL SHC RARUS 32 | 2020-10-18 | 2020-10-26 | 2020-10-28 | 2020-10-28 | 5212 | 1995 | Yes | Yes | No | Crítico |  |  | 2 | 12 | 1 | 3 | 0 | 0 | 0 | 2 | 0 | 0 | 0 | 0 | 0 |  | 9 | 6 | 5 | 4 | 0 | 235 | 3 | 245 | 122 | 0 |  | 0 | - |  |  | Si |  | 1 | - | - | - | - | - |  |  |  | Presencia de agua. | Niveles de Sodio y Potasio en precaución. Esta muestra contiene agua y por ello no es posible analizar ciertas pruebas. Por favor asegúrese que el agua visible no este contenida al momento de tomar la muestra. | Desgaste de Hierro y Niquel en el límite de precaución. | Localice la fuente de Sodio y Potasio. Identifique y evalúe los componentes a base de estos elementos. Determine la fuente de los metales de desgaste y tome acciones correctivas. Retomar la muestra para monitorear condición.
C0014593 | SHOUGANG | EP-22 | EP-22 MF RH | PERFORADORA DE ORUGAS | ATLAS COPCO | DML | MANDO FINAL RH | MOBILUBE HD 80W-90 | 2020-10-18 | 2020-10-26 | 2020-10-28 | 2020-10-28 | 5212 | 500 | Yes |  | No | Crítico |  | 15.2 | 9 | 221 | 10 | 0 | 0 | 2 | 0 | 0 | 3 | 0 | 0 | 0 | 0 |  | 3 | 8 | 3 | 0 | 1 | 27 | 2 | 475 | 15 | 0 |  | 0.5 | - |  |  | No |  | 62 | - | - | - | - | - |  |  |  | Resultados están dentro de los rangos aceptables. | Niveles de Sodio mayores que los esperados. Presencia de partículas oscuras lo cual imposibilita realizar la prueba de Conteo de Partículas. | Elevado desgaste de Hierro y Plomo. | Localice la fuente de Sodio. Identifique y evalúe los componentes a base de estos elementos. Determine la fuente de los metales de desgaste excesivo y tome acciones correctivas. Retomar la muestra para monitorear condición.
C0014594 | SHOUGANG | EP-22 | EP-22 MF LH | PERFORADORA DE ORUGAS | ATLAS COPCO | DML | MANDO FINAL LH | MOBILUBE HD 80W-90 | 2020-10-18 | 2020-10-26 | 2020-10-28 | 2020-10-28 | 5212 | 500 | Yes |  | No | Crítico |  | 14.1 | 12 | 202 | 4 | 0 | 0 | 2 | 0 | 0 | 3 | 0 | 0 | 0 | 1 |  | 4 | 5 | 5 | 0 | 1 | 31 | 3 | 502 | 17 | 0 |  | 0.7 | - |  |  | No |  | 48 | 26/25/19 | 392123 | 192337 | - | 3904 |  |  |  | Resultados están dentro de los rangos aceptables. | Niveles de Sodio en el límite de precuación. Nivel de limpieza en estado de Crítico. | Elevado desgaste de Hierro, Plomo y Cobre. | Localice la fuente de Sodio. Identifique las causas del origen y corrija el Codigo ISO alto del aceite. Asegúrese de que la contaminación no está siendo introducida a través de los equipos de manejo de aceite. Determine la fuente de los metales de desgaste excesivo y tome acciones correctivas. Retomar la muestra para monitorear condición.
C0014595 | SHOUGANG | FC-90 | FC-90 MOT | CAMION | CATERPILLAR | 785C | MOTOR | MOBIL DELVAC 1 5W-40 | 2020-10-18 | 2020-10-26 | 2020-10-28 | 2020-10-28 | 32628 | 509 | Yes | Yes | No | Normal | 14.8 | 15.3 | 3 | 21 | 0 | 1 | 0 | 0 | 1 | 0 | 0 | 0 | 0 | 0 | 0 |  | 3 | 3 | 2 | 43 | 0 | 2541 | 515 | 1138 | 1396 | 0 | 9.5 | 2.1 | 2.3 | 0 | 0.9 | No |  | 10 | - | - | - | - | - |  |  |  | Resultados están dentro de los rangos aceptables. | Resultados están dentro de los rangos aceptables. | Resultados están dentro de los rangos aceptables. | Retome la muestra en el próximo intervalo programado.
C0014596 | SHOUGANG | FC-90 | FC-90 TRAN | CAMION | CATERPILLAR | 785C | TRANSMISION | MOBILTRANS HD 30 | 2020-10-18 | 2020-10-26 | 2020-10-28 | 2020-10-28 | 32628 | 509 | No | Yes | No | Normal |  | 10.8 | 4 | 4 | 0 | 1 | 0 | 0 | 0 | 0 | 0 | 0 | 0 | 0 | 0 |  | 5 | 5 | 2 | 3 | 0 | 3069 | 12 | 980 | 1213 | 0 |  | 1.4 | - |  |  | No |  | 9 | 19/17/13 | 4646 | 751 | - | 42 |  |  |  | Resultados están dentro de los rangos aceptables. | Resultados están dentro de los rangos aceptables. | Resultados están dentro de los rangos aceptables. | Retome la muestra en el próximo intervalo programado.
C0014597 | SHOUGANG | FC-90 | FC-90 STHI | CAMION | CATERPILLAR | 785C | SISTEMA HIDRAULICO | MOBILTRANS HD 10W | 2020-10-18 | 2020-10-26 | 2020-10-28 | 2020-10-28 | 32628 | 509 | No | Yes | No | Precaución |  | 6 | 2 | 10 | 0 | 2 | 0 | 1 | 0 | 1 | 0 | 0 | 0 | 0 | 0 |  | 24 | 4 | 1 | 1 | 0 | 3061 | 16 | 991 | 1220 | 0 |  | 0.5 | - |  |  | No |  | 16 | - | - | - | - | - |  |  |  | Resultados están dentro de los rangos aceptables. | Niveles de Sodio en el límite de precuación. Presencia de partículas oscuras lo cual imposibilita realizar la prueba de Conteo de Partículas. | Resultados están dentro de los rangos aceptables. | Localice la fuente de Sodio. Tome acciones correctivas. Retome la muestra para confirmar condición.
C0014598 | SHOUGANG | FC-90 | FC-90 STDI | CAMION | CATERPILLAR | 785C | SISTEMA DIRECCION | MOBILTRANS HD 10W | 2020-10-18 | 2020-10-26 | 2020-10-28 | 2020-10-28 | 32628 | 509 | No | Yes | No | Precaución |  | 6 | 2 | 4 | 5 | 1 | 0 | 0 | 0 | 0 | 0 | 0 | 0 | 0 | 0 |  | 8 | 5 | 1 | 0 | 0 | 3082 | 13 | 974 | 1202 | 0 |  | 0.3 | - |  |  | No |  | 10 | 23/19/13 | 61302 | 4014 | - | 71 |  |  |  | Resultados están dentro de los rangos aceptables. | Niveles de Sodio en el límite de precuación. Nivel de limpieza en estado de precaución. | Resultados están dentro de los rangos aceptables. | Localice la fuente de Sodio. Identifique las causas del origen y corrija el Codigo ISO alto del aceite. Asegúrese de que la contaminación no está siendo introducida a través de los equipos de manejo de aceite. Retome la muestra en el próximo intervalo programado.
C0014599 | SHOUGANG | FC-90 | FC-90 BM RH | CAMION | CATERPILLAR | 785C | BOCAMAZA RH | MOBILUBE XFD 60 | 2020-10-18 | 2020-10-26 | 2020-10-28 | 2020-10-28 | 32628 | 509 | No |  | No | Precaución |  | 24.9 | 0 | 7 | 0 | 0 | 0 | 0 | 0 | 0 | 0 | 0 | 0 | 0 | 0 |  | 5 | 6 | 1 | 88 | 0 | 298 | 3 | 271 | 19 | 0 |  | 0.6 | - |  |  | No |  | 12 | 22/19/14 | 34609 | 2779 | - | 104 |  |  |  | Resultados están dentro de los rangos aceptables. | Niveles de Sodio en el límite de precuación. Nivel de limpieza en estado de precaución. | Resultados están dentro de los rangos aceptables. | Localice la fuente de Sodio. Identifique las causas del origen y corrija el Codigo ISO alto del aceite. Asegúrese de que la contaminación no está siendo introducida a través de los equipos de manejo de aceite. Retome la muestra en el próximo intervalo programado.
C0014600 | SHOUGANG | FC-90 | FC-90 BM LH | CAMION | CATERPILLAR | 785C | BOCAMAZA LH | MOBILUBE XFD 60 | 2020-10-18 | 2020-10-26 | 2020-10-28 | 2020-10-28 | 32628 | 509 | No |  | No | Precaución |  | 24.6 | 0 | 5 | 0 | 0 | 0 | 0 | 0 | 0 | 0 | 0 | 0 | 0 | 0 |  | 5 | 6 | 0 | 93 | 0 | 307 | 3 | 275 | 19 | 0 |  | 0.6 | - |  |  | No |  | 12 | 22/18/14 | 28173 | 2398 | - | 83 |  |  |  | Resultados están dentro de los rangos aceptables. | Niveles de Sodio en el límite de precuación. Nivel de limpieza en estado de precaución. | Resultados están dentro de los rangos aceptables. | Localice la fuente de Sodio. Identifique las causas del origen y corrija el Codigo ISO alto del aceite. Asegúrese de que la contaminación no está siendo introducida a través de los equipos de manejo de aceite. Retome la muestra en el próximo intervalo programado.
C0014601 | SHOUGANG | FC-90 | FC-90 DIFE POS | CAMION | CATERPILLAR | 785C | DIFERENCIAL POSTERIOR | MOBILUBE XFD 60 | 2020-10-18 | 2020-10-26 | 2020-10-28 | 2020-10-28 | 32628 | 413 | No | Yes | No | Crítico |  | 25.4 | 3 | 33 | 0 | 0 | 0 | 0 | 0 | 0 | 0 | 0 | 0 | 0 | 0 |  | 6 | 9 | 1 | 95 | 0 | 277 | 4 | 290 | 5 | 0 |  | 1.4 | - |  |  | No |  | 31 | 26/24/14 | 361450 | 95241 | - | 102 |  |  |  | Resultados están dentro de los rangos aceptables. | Niveles de Sodio mayores que los esperados. Nivel de limpieza en estado de Crítico. | Resultados están dentro de los rangos aceptables. | Localice la fuente de Sodio. Identifique las causas del origen y corrija el Codigo ISO alto del aceite. Asegúrese de que la contaminación no está siendo introducida a través de los equipos de manejo de aceite. Retome la muestra en el próximo intervalo programado.
C0014602 | SHOUGANG | FC-90 | FC-90 MF RH | CAMION | CATERPILLAR | 785C | MANDO FINAL RH | MOBILUBE XFD 60 | 2020-10-18 | 2020-10-26 | 2020-10-28 | 2020-10-28 | 32628 | 413 | No |  | No | Crítico |  | 25.2 | 3 | 33 | 0 | 0 | 0 | 0 | 0 | 0 | 0 | 0 | 0 | 0 | 0 |  | 6 | 8 | 0 | 94 | 0 | 277 | 3 | 293 | 5 | 0 |  | 1.5 | - |  |  | No |  | 36 | 26/24/14 | 388708 | 100794 | - | 108 |  |  |  | Resultados están dentro de los rangos aceptables. | Niveles de Sodio mayores que los esperados. Nivel de limpieza en estado de Crítico. | Resultados están dentro de los rangos aceptables. | Localice la fuente de Sodio. Identifique las causas del origen y corrija el Codigo ISO alto del aceite. Asegúrese de que la contaminación no está siendo introducida a través de los equipos de manejo de aceite. Retome la muestra en el próximo intervalo programado.
C0014603 | SHOUGANG | FC-90 | FC-90 MF LH | CAMION | CATERPILLAR | 785C | MANDO FINAL LH | MOBILUBE XFD 60 | 2020-10-18 | 2020-10-26 | 2020-10-28 | 2020-10-28 | 32628 | 413 | No |  | No | Crítico |  | 25.2 | 3 | 29 | 0 | 0 | 0 | 0 | 0 | 0 | 0 | 0 | 0 | 0 | 0 |  | 6 | 6 | 0 | 95 | 0 | 272 | 4 | 285 | 7 | 0 |  | 1.4 | - |  |  | No |  | 31 | 26/24/14 | 337632 | 98195 | - | 109 |  |  |  | Resultados están dentro de los rangos aceptables. | Niveles de Sodio en el límite de precuación. Nivel de limpieza en estado de Crítico. | Resultados están dentro de los rangos aceptables. | Localice la fuente de Sodio. Identifique las causas del origen y corrija el Codigo ISO alto del aceite. Asegúrese de que la contaminación no está siendo introducida a través de los equipos de manejo de aceite. Retome la muestra en el próximo intervalo programado.
C0014604 | SHOUGANG | FC-112 | FC-112 STHI | CAMION | CATERPILLAR | 785D | SISTEMA HIDRAULICO | MOBILTRANS HD 10W | 2020-10-18 | 2020-10-26 | 2020-10-28 | 2020-10-28 | 31072 | 163 | No | No | No | Crítico |  | 6 | 92 | 6 | 0 | 1 | 0 | 0 | 0 | 0 | 0 | 0 | 0 | 0 | 0 |  | 8 | 4 | 1 | 3 | 0 | 2838 | 12 | 946 | 1163 | 0 |  | 0.2 | - |  |  | No |  | 14 | 21/18/12 | 19311 | 2219 | - | 39 |  |  |  | Resultados están dentro de los rangos aceptables. | Niveles de Sodio en el límite de precuación. Nivel de limpieza en estado de precaución. | Elevado desgaste de Cobre. | Localice la fuente de Sodio. Identifique las causas del origen y corrija el Codigo ISO alto del aceite. Asegúrese de que la contaminación no está siendo introducida a través de los equipos de manejo de aceite. Determine la fuente del metal de desgaste excesivo y tome acciones correctivas. Retomar la muestra para monitorear condición.
C0014605 | SHOUGANG | FC-104 | FC-104 DIFE POS | CAMION | CATERPILLAR | 785D | DIFERENCIAL POSTERIOR | MOBILUBE XFD 60 | 2020-10-18 | 2020-10-26 | 2020-10-28 | 2020-10-28 | 30783 | 78 | Yes | Yes | No | Crítico |  | 25.1 | 2 | 7 | 0 | 0 | 0 | 0 | 0 | 0 | 0 | 0 | 0 | 0 | 0 |  | 4 | 5 | 0 | 90 | 0 | 294 | 3 | 293 | 4 | 0 |  | 1 | - |  |  | No |  | 10 | 24/21/14 | 100920 | 10214 | - | 102 |  |  |  | Resultados están dentro de los rangos aceptables. | Niveles de Sodio en el límite de precuación. Nivel de limpieza en estado de Crítico. | Resultados están dentro de los rangos aceptables. | Localice la fuente de Sodio. Identifique las causas del origen y corrija el Codigo ISO alto del aceite. Asegúrese de que la contaminación no está siendo introducida a través de los equipos de manejo de aceite. Retome la muestra en el próximo intervalo programado.
C0014606 | SHOUGANG | FC-104 | FC-104 MF LH | CAMION | CATERPILLAR | 785D | MANDO FINAL LH | MOBILUBE XFD 60 | 2020-10-18 | 2020-10-26 | 2020-10-28 | 2020-10-28 | 30783 | 78 | Yes |  | No | Precaución |  | 25 | 2 | 7 | 0 | 0 | 0 | 0 | 0 | 0 | 0 | 0 | 0 | 0 | 0 |  | 3 | 6 | 0 | 91 | 0 | 291 | 3 | 284 | 4 | 0 |  | 1.1 | - |  |  | No |  | 5 | 23/18/13 | 61687 | 1670 | - | 53 |  |  |  | Resultados están dentro de los rangos aceptables. | Niveles de Sodio en el límite de precuación. Nivel de limpieza en estado de precaución. | Resultados están dentro de los rangos aceptables. | Localice la fuente de Sodio. Identifique las causas del origen y corrija el Codigo ISO alto del aceite. Asegúrese de que la contaminación no está siendo introducida a través de los equipos de manejo de aceite. Retome la muestra en el próximo intervalo programado.
C0014607 | SHOUGANG | FC-104 | FC-104 MF RH | CAMION | CATERPILLAR | 785D | MANDO FINAL RH | MOBILUBE XFD 60 | 2020-10-18 | 2020-10-26 | 2020-10-28 | 2020-10-28 | 30783 | 78 | Yes |  | No | Precaución |  | 25.1 | 2 | 7 | 0 | 0 | 0 | 0 | 0 | 0 | 0 | 0 | 0 | 0 | 0 |  | 3 | 4 | 0 | 89 | 0 | 293 | 3 | 287 | 4 | 0 |  | 1.1 | - |  |  | No |  | 10 | 23/18/14 | 52943 | 1677 | - | 85 |  |  |  | Resultados están dentro de los rangos aceptables. | Nivel de limpieza en estado de precaución. | Resultados están dentro de los rangos aceptables. | Identifique las causas del origen y corrija el Codigo ISO alto del aceite. Asegúrese de que la contaminación no está siendo introducida a través de los equipos de manejo de aceite. Retome la muestra en el próximo intervalo programado.
C0014608 | SHOUGANG | FC-104 | FC-104 MOT | CAMION | CATERPILLAR | 785D | MOTOR | MOBIL DELVAC 1 5W-40 | 2020-10-18 | 2020-10-26 | 2020-10-28 | 2020-10-28 | 30792 | 87 | No | No | No | Precaución | 14.8 | 15.5 | 2 | 6 | 0 | 0 | 0 | 0 | 1 | 0 | 0 | 0 | 0 | 0 | 0 |  | 5 | 4 | 2 | 59 | 0 | 2575 | 526 | 1152 | 1400 | 0 | 9.9 | 8.2 | 8.8 | 10.4 | 0.1 | No |  | 14 | - | - | - | - | - |  |  |  | Resultados están dentro de los rangos aceptables. | Niveles de sodio en el límite de precaución pueden representar fugas de refrigerante hacia el cárter del motor o contaminación por sal del medio ambiente. | Resultados están dentro de los rangos aceptables. | Localice la fuente de Sodio. Tome acciones correctivas. Retome la muestra para confirmar condición.
C0014609 | SHOUGANG | CH-07 | CH-07 MOT RH | PALA HIDRAULICA | CATERPILLAR | 6040 FS | MOTOR RH | SHELL RIMULA R4X 15W-40 | 2020-10-19 | 2020-10-26 | 2020-10-28 | 2020-10-28 | 25780 | 207 | Yes | Yes | No | Crítico | 14.7 | 13.7 | 1 | 14 | 0 | 1 | 0 | 0 | 43 | 0 | 0 | 0 | 0 | 0 | 0 |  | 15 | 1 | 1 | 356 | 0 | 3232 | 164 | 914 | 1145 | 0 | 9 | 4.2 | 4.2 | 0.8 | 0.2 | No |  | 16 | - | - | - | - | - |  |  |  | Baja viscosidad por posible contaminación con un lubricante de menor viscosidad o dilución con combustible. | Contaminación de Silicio en estado crítico. Altos niveles de silicio abrasivo (polvo) causarán alto desgaste. | Resultados están dentro de los rangos aceptables. | Localice la fuente de silicio. Localice y corrija la causa de baja viscosidad del aceite. Una baja viscosidad puede reducir la protección por lubricación. Retome la muestra en el próximo intervalo.
C0014610 | SHOUGANG | CH-07 | CH-07 MOT LH | PALA HIDRAULICA | CATERPILLAR | 6040 FS | MOTOR LH | SHELL RIMULA R4X 15W-40 | 2020-10-19 | 2020-10-26 | 2020-10-28 | 2020-10-28 | 25780 | 207 | Yes | Yes | No | Precaución | 14.7 | 14.1 | 1 | 10 | 1 | 1 | 0 | 0 | 43 | 0 | 0 | 0 | 0 | 0 | 0 |  | 10 | 2 | 1 | 362 | 0 | 3234 | 139 | 921 | 1136 | 0 | 8.8 | 2.5 | 4.6 | 1.4 | 0.2 | No |  | 14 | - | - | - | - | - |  |  |  | Baja viscosidad por posible contaminación con un lubricante de menor viscosidad o dilución con combustible. | Nivel de Silicio en el límite de precaución. | Resultados están dentro de los rangos aceptables. | Localice la fuente de silicio. Localice y corrija la causa de baja viscosidad del aceite. Una baja viscosidad puede reducir la protección por lubricación. Retome la muestra en el próximo intervalo.
C0014611 | SHOUGANG | CH-07 | CH-07 STHI | PALA HIDRAULICA | CATERPILLAR | 6040 FS | SISTEMA HIDRAULICO | MOBIL DTE 10 EXCEL 46 | 2020-10-19 | 2020-10-26 | 2020-10-28 | 2020-10-28 | 25780 | 25780 | No | No | No | Precaución |  | 8.1 | 11 | 3 | 0 | 1 | 0 | 0 | 0 | 0 | 0 | 0 | 0 | 0 | 0 |  | 3 | 4 | 1 | 1 | 0 | 551 | 3 | 502 | 188 | 0 |  | 1.1 | - |  |  | No |  | 9 | 18/16/13 | 1433 | 390 | - | 48 |  |  |  | Baja viscosidad por posible contaminación con un lubricante de menor viscosidad. | Resultados están dentro de los rangos aceptables. | Desgaste de Cobre en el límite de precaución. | Localice y corrija la causa de baja viscosidad del aceite. Una baja viscosidad puede reducir la protección por lubricación. Identifique y evalúe los componentes a base de este elemento. Determine la fuente del metal de desgaste y tome acciones correctivas. Retomar la muestra para monitorear condición.
C0014612 | SHOUGANG | FC-63 | FC-63 DIFE POS | CAMION | KOMATSU | HD1500 | DIFERENCIAL POSTERIOR | MOBILTRANS HD 50 | 2020-10-19 | 2020-10-26 | 2020-10-28 | 2020-10-28 | 47743 | 144 | No |  | No | Crítico |  | 18.2 | 0 | 5 | 0 | 1 | 0 | 0 | 0 | 0 | 0 | 0 | 0 | 0 | 0 |  | 5 | 4 | 1 | 1 | 0 | 3079 | 11 | 987 | 1221 | 0 |  | 0.7 | - |  |  | No |  | 12 | 24/21/16 | 81596 | 14757 | - | 483 |  |  |  | Resultados están dentro de los rangos aceptables. | Niveles de Sodio en el límite de precuación. Nivel de limpieza en estado de Crítico. | Resultados están dentro de los rangos aceptables. | Identifique las causas del origen y corrija el Codigo ISO alto del aceite. Asegúrese de que la contaminación no está siendo introducida a través de los equipos de manejo de aceite. Retome la muestra en el próximo intervalo programado.
C0014613 | SHOUGANG | FC-63 | FC-63 MF LH | CAMION | KOMATSU | HD1500 | MANDO FINAL LH | MOBILTRANS HD 50 | 2020-10-19 | 2020-10-26 | 2020-10-28 | 2020-10-28 | 47743 | 43 | No |  | No | Precaución |  | 17.8 | 0 | 5 | 0 | 0 | 0 | 0 | 0 | 0 | 0 | 0 | 0 | 0 | 0 |  | 5 | 4 | 1 | 1 | 0 | 3039 | 11 | 975 | 1212 | 0 |  | 0.7 | - |  |  | No |  | 13 | 23/21/16 | 78234 | 13822 | - | 396 |  |  |  | Resultados están dentro de los rangos aceptables. | Nivel de limpieza en estado de precaución. | Resultados están dentro de los rangos aceptables. | Identifique las causas del origen y corrija el Codigo ISO alto del aceite. Asegúrese de que la contaminación no está siendo introducida a través de los equipos de manejo de aceite. Retome la muestra en el próximo intervalo programado.
C0014614 | SHOUGANG | FC-63 | FC-63 MF RH | CAMION | KOMATSU | HD1500 | MANDO FINAL RH | MOBILTRANS HD 50 | 2020-10-19 | 2020-10-26 | 2020-10-28 | 2020-10-28 | 47743 | 43 | No |  | No | Crítico |  | 18 | 0 | 5 | 0 | 0 | 0 | 0 | 0 | 0 | 0 | 0 | 0 | 0 | 0 |  | 5 | 3 | 1 | 0 | 0 | 3099 | 12 | 999 | 1227 | 0 |  | 0.7 | - |  |  | No |  | 11 | 24/21/16 | 90431 | 17565 | - | 525 |  |  |  | Resultados están dentro de los rangos aceptables. | Nivel de limpieza en estado de Crítico. | Resultados están dentro de los rangos aceptables. | Identifique las causas del origen y corrija el Codigo ISO alto del aceite. Asegúrese de que la contaminación no está siendo introducida a través de los equipos de manejo de aceite. Retome la muestra en el próximo intervalo programado.
C0014615 | SHOUGANG | EP-28 | EP-28 MOT | PERFORADORA DE ORUGAS | ATLAS COPCO | DML | MOTOR | MOBIL DELVAC MX 15W-40 | 2020-10-20 | 2020-10-26 | 2020-10-28 | 2020-10-28 | 24681 | 193 | Yes | Yes | No | Crítico | 14.4 | 12.5 | 3 | 12 | 1 | 0 | 1 | 1 | 45 | 0 | 1 | 0 | 0 | 0 | 0 |  | 6 | 3 | 1 | 3 | 0 | 1458 | 1176 | 1018 | 1293 | 0 | 8.6 | 1.8 | 2 | 1.8 | 0.3 | No |  | 12 | - | - | - | - | - |  |  |  | Baja viscosidad por posible contaminación con un lubricante de menor viscosidad o dilución con combustible. | Resultados están dentro de los rangos aceptables. | Resultados están dentro de los rangos aceptables. | Localice y corrija la causa de baja viscosidad del aceite. Una baja viscosidad puede reducir la protección por lubricación. Retome la muestra en el próximo intervalo.
C0014616 | SHOUGANG | EP-28 | EP-28 STHI | PERFORADORA DE ORUGAS | ATLAS COPCO | DML | SISTEMA HIDRAULICO | NUTO H 68 | 2020-10-20 | 2020-10-26 | 2020-10-28 | 2020-10-28 | 24681 | 1929 | No | No | No | Crítico |  | 9.8 | 4 | 18 | 0 | 7 | 0 | 3 | 1 | 0 | 0 | 1 | 0 | 0 | 0 |  | 24 | 7 | 3 | 2 | 0 | 1404 | 12 | 589 | 772 | 0 |  | 4.8 | - |  |  | No |  | 12 | 22/16/11 | 20266 | 548 | - | 16 |  |  |  | Alta viscosidad por posible contaminación con un lubricante de mayor viscosidad. | Niveles de Sodio y Silicio mayores que los esperados Nivel de limpieza en estado de Crítico. | Elevado desgaste de Hierro y Aluminio. | Localice la fuente de Sodio y Silicio. Localice y corrija la causa de la alta viscosidad del aceite. Viscosidad mayor que la esperada puede restringir el flujo de aceite causando falta de aceite y desgaste. Identifique las causas del origen y corrija el Codigo ISO alto del aceite. Asegúrese de que la contaminación no está siendo introducida a través de los equipos de manejo de aceite. Determine la fuente de los metales de desgaste excesivo y tome acciones correctivas. Retomar la muestra para monitorear condición.
C0014617 | SHOUGANG | EP-28 | EP-28 MDBS | PERFORADORA DE ORUGAS | ATLAS COPCO | DML | MANDO DE BOMBAS | MOBILUBE HD 80W-90 | 2020-10-20 | 2020-10-26 | 2020-10-28 | 2020-10-28 | 24681 | 193 | Yes |  | No | Crítico |  | 13.6 | 0 | 52 | 0 | 1 | 0 | 0 | 0 | 0 | 1 | 0 | 0 | 0 | 0 |  | 7 | 2 | 5 | 3 | 0 | 66 | 4 | 496 | 41 | 0 |  | 1 | - |  |  | No |  | 30 | 25/22/15 | 200816 | 24889 | - | 217 |  |  |  | Baja viscosidad por posible contaminación con un lubricante de menor viscosidad. | Nivel de limpieza en estado de Crítico. | Resultados están dentro de los rangos aceptables. | Localice y corrija la causa de baja viscosidad del aceite. Una baja viscosidad puede reducir la protección por lubricación. Identifique las causas del origen y corrija el Codigo ISO alto del aceite. Asegúrese de que la contaminación no está siendo introducida a través de los equipos de manejo de aceite. Retome la muestra en el próximo intervalo programado.
C0014618 | SHOUGANG | EP-28 | EP-28 CJRO | PERFORADORA DE ORUGAS | ATLAS COPCO | DML | CABEZAL DE ROTACION | MOBILUBE HD 80W-90 | 2020-10-20 | 2020-10-26 | 2020-10-28 | 2020-10-28 | 24681 | 193 | Yes |  | No | Crítico |  | 14.5 | 0 | 27 | 0 | 0 | 0 | 0 | 0 | 0 | 0 | 0 | 0 | 0 | 0 |  | 4 | 2 | 3 | 3 | 0 | 22 | 2 | 489 | 9 | 0 |  | 1.5 | - |  |  | No |  | 14 | 24/21/15 | 142971 | 14190 | - | 256 |  |  |  | Resultados están dentro de los rangos aceptables. | Nivel de limpieza en estado de Crítico. Niveles de Sodio en el límite de precuación. | Desgaste de Hierro en el límite de precaución. | Localice la fuente de Sodio. Identifique las causas del origen y corrija el Codigo ISO alto del aceite. Asegúrese de que la contaminación no está siendo introducida a través de los equipos de manejo de aceite. Determine la fuente del metal de desgaste y tome acciones correctivas. Retomar la muestra para monitorear condición.
C0014619 | SHOUGANG | FC-59 | FC-59 MOT | CAMION | KOMATSU | HD1500 | MOTOR | CHEVRON 400 MGX 15W40 | 2020-10-20 | 2020-11-03 | 2020-11-05 | 2020-11-06 | 52883 | 262 | Yes | Yes | No | Normal | 14.6 | 14.1 | 1 | 8 | 0 | 1 | 0 | 0 | 1 | 0 | 0 | 0 | 0 | 0 | 0 |  | 2 | 3 | 0 | 110 | 0 | 2197 | 12 | 934 | 1157 |  | 6.4 | 4 | 4.6 | 0 | 0.6 | No |  | 3 | - | - | - | - | - |  |  |  | Resultados están dentro de los rangos aceptables. | Resultados están dentro de los rangos aceptables. | Resultados están dentro de los rangos aceptables. | Retome la muestra en el próximo intervalo programado.
C0014620 | SHOUGANG | FC-59 | FC-59 TRAN | CAMION | KOMATSU | HD1500 | TRANSMISION | MOBILTRANS HD 30 | 2020-10-20 | 2020-11-03 | 2020-11-05 | 2020-11-06 | 52883 | 536 | No | Yes | No | Precaución |  | 11 | 2 | 5 | 0 | 0 | 0 | 0 | 0 | 0 | 0 | 0 | 0 | 0 | 0 |  | 5 | 7 | 2 | 0 | 0 | 3047 | 12 | 990 | 1204 |  |  | 0.2 | - |  |  | No |  | 4 | 21/17/14 | 19460 | 1192 | - | 99 |  |  |  | Resultados están dentro de los rangos aceptables. | Nivel de Sodio en el límite de precaución. Nivel de limpieza en estado de precaución. | Resultados están dentro de los rangos aceptables. | Localice la fuente de Sodio. Identifique las causas del origen y corrija el Codigo ISO alto del aceite. Asegúrese de que la contaminación no está siendo introducida a través de los equipos de manejo de aceite. Retome la muestra en el próximo intervalo programado.
C0014621 | SHOUGANG | FC-59 | FC-59 STHI | CAMION | KOMATSU | HD1500 | SISTEMA HIDRAULICO | MOBILTRANS HD 30 | 2020-10-20 | 2020-11-03 | 2020-11-05 | 2020-11-06 | 52883 | 536 | No | No | No | Crítico |  | 11 | 1 | 8 | 2 | 1 | 0 | 1 | 0 | 0 | 0 | 0 | 0 | 0 | 0 |  | 7 | 3 | 2 | 0 | 0 | 3033 | 14 | 942 | 1178 |  |  | 0.2 | - |  |  | No |  | 4 | 22/17/13 | 22711 | 1141 | - | 78 |  |  |  | Resultados están dentro de los rangos aceptables. | Niveles de Potasio en el límite de precuación. Nivel de limpieza en estado de Crítico. | Resultados están dentro de los rangos aceptables. | Localice la fuente de Potasio. Identifique las causas del origen y corrija el Codigo ISO alto del aceite. Asegúrese de que la contaminación no está siendo introducida a través de los equipos de manejo de aceite. Retome la muestra en el próximo intervalo programado.
C0014622 | SHOUGANG | FC-59 | FC-59 MF RH | CAMION | KOMATSU | HD1500 | MANDO FINAL RH | MOBILTRANS HD 50 | 2020-10-20 | 2020-11-03 | 2020-11-05 | 2020-11-06 | 52883 | 536 | No |  | No | Crítico |  | 18 | 0 | 10 | 0 | 0 | 0 | 0 | 0 | 0 | 0 | 0 | 0 | 0 | 0 |  | 5 | 5 | 1 | 0 | 0 | 3058 | 11 | 985 | 1214 |  |  | 0.8 | - |  |  | No |  | 16 | 24/21/16 | 133432 | 19287 | - | 366 |  |  |  | Resultados están dentro de los rangos aceptables. | Niveles de Sodio en el límite de precuación. Nivel de limpieza en estado de Crítico. | Resultados están dentro de los rangos aceptables. | Localice la fuente de Sodio. Identifique las causas del origen y corrija el Codigo ISO alto del aceite. Asegúrese de que la contaminación no está siendo introducida a través de los equipos de manejo de aceite. Retome la muestra en el próximo intervalo programado.
C0014623 | SHOUGANG | FC-59 | FC-59 MF LH | CAMION | KOMATSU | HD1500 | MANDO FINAL LH | MOBILTRANS HD 50 | 2020-10-20 | 2020-11-03 | 2020-11-05 | 2020-11-06 | 52883 | 536 | No |  | No | Crítico |  | 17.9 | 0 | 11 | 0 | 0 | 0 | 0 | 0 | 0 | 0 | 0 | 0 | 0 | 0 |  | 5 | 2 | 1 | 0 | 0 | 3019 | 11 | 978 | 1209 |  |  | 0.8 | - |  |  | No |  | 8 | 24/22/16 | 132030 | 20000 | - | 365 |  |  |  | Resultados están dentro de los rangos aceptables. | Nivel de limpieza en estado de Crítico. | Resultados están dentro de los rangos aceptables. | Identifique las causas del origen y corrija el Codigo ISO alto del aceite. Asegúrese de que la contaminación no está siendo introducida a través de los equipos de manejo de aceite. Retome la muestra en el próximo intervalo programado.
C0014624 | SHOUGANG | FC-59 | FC-59 DIFE POS | CAMION | KOMATSU | HD1500 | DIFERENCIAL POSTERIOR | MOBILTRANS HD 50 | 2020-10-20 | 2020-11-03 | 2020-11-05 | 2020-11-06 | 52883 | 536 | No |  | No | Crítico |  | 17.9 | 1 | 10 | 0 | 0 | 0 | 0 | 0 | 0 | 0 | 0 | 0 | 0 | 1 |  | 5 | 4 | 1 | 0 | 0 | 3041 | 11 | 984 | 1195 |  |  | 0.8 | - |  |  | No |  | 18 | 24/21/16 | 135638 | 19974 | - | 373 |  |  |  | Resultados están dentro de los rangos aceptables. | Niveles de Sodio en el límite de precuación. Nivel de limpieza en estado de Crítico. | Resultados están dentro de los rangos aceptables. | Localice la fuente de Sodio. Identifique las causas del origen y corrija el Codigo ISO alto del aceite. Asegúrese de que la contaminación no está siendo introducida a través de los equipos de manejo de aceite. Retome la muestra en el próximo intervalo programado.
C0014625 | SHOUGANG | FC-93 | FC-93 MOT | CAMION | CATERPILLAR | 777F | MOTOR | MOBIL DELVAC 1 5W-40 | 2020-10-21 | 2020-11-03 | 2020-11-05 | 2020-11-06 | 31360 | 465 | Yes | Yes | No | Precaución | 14.8 | 15 | 1 | 11 | 2 | 1 | 0 | 1 | 1 | 0 | 0 | 0 | 0 | 0 | 0 |  | 5 | 5 | 2 | 33 | 0 | 2557 | 551 | 1165 | 1468 |  | 9.4 | 9.9 | 10 | 5.8 | 0.2 | No |  | 22 | - | - | - | - | - |  |  |  | Resultados están dentro de los rangos aceptables. | Niveles de Sodio en el límite de precuación. La tasa de nitración aumenta debido a condiciones inadecuadas de combustión e ignición. | Resultados están dentro de los rangos aceptables. | Localice la fuente de Sodio. Localice y corrija causa de nitración. La nitración indica saturación del aceite con óxidos de nitrógeno solubles y/o insolubles que reaccionan con la película de aceite en la parte superior de los cilindros.
C0014626 | SHOUGANG | FC-93 | FC-93 TRAN | CAMION | CATERPILLAR | 777F | TRANSMISION | MOBILTRANS HD 30 | 2020-10-21 | 2020-11-03 | 2020-11-05 | 2020-11-06 | 31360 | 465 | No | Yes | No | Crítico |  | 10 | 6 | 6 | 0 | 1 | 0 | 0 | 1 | 1 | 0 | 0 | 0 | 0 | 1 |  | 5 | 2 | 1 | 3 | 0 | 2897 | 12 | 972 | 1206 |  |  | 0.7 | - |  |  | No |  | 17 | 22/19/14 | 38591 | 2594 | - | 147 |  |  |  | Baja viscosidad por posible contaminación con un lubricante de menor viscosidad. | Nivel de limpieza en estado de precaución. | Resultados están dentro de los rangos aceptables. | Localice y corrija la causa de baja viscosidad del aceite. Una baja viscosidad puede reducir la protección por lubricación. Identifique las causas del origen y corrija el Codigo ISO alto del aceite. Asegúrese de que la contaminación no está siendo introducida a través de los equipos de manejo de aceite. Retome la muestra en el próximo intervalo programado.
C0014627 | SHOUGANG | FC-93 | FC-93 STHI | CAMION | CATERPILLAR | 777F | SISTEMA HIDRAULICO | MOBILTRANS HD 10W | 2020-10-21 | 2020-11-03 | 2020-11-05 | 2020-11-06 | 31360 | 1511 | No | Yes | No | Crítico |  | 6 | 14 | 15 | 1 | 3 | 0 | 1 | 0 | 4 | 0 | 0 | 0 | 0 | 0 |  | 10 | 6 | 1 | 4 | 0 | 2852 | 13 | 956 | 1139 |  |  | 0.8 | - |  |  | No |  | 7 | 24/19/15 | 92195 | 4234 | - | 160 |  |  |  | Resultados están dentro de los rangos aceptables. | Niveles de Sodio mayores que los esperados. Nivel de limpieza en estado de Crítico. | Elevado desgaste de Hierro. | Localice la fuente de Sodio. Identifique las causas del origen y corrija el Codigo ISO alto del aceite. Asegúrese de que la contaminación no está siendo introducida a través de los equipos de manejo de aceite. Determine la fuente del metal de desgaste excesivo y tome acciones correctivas. Retomar la muestra para monitorear condición.
C0014628 | SHOUGANG | FC-93 | FC-93 STDI | CAMION | CATERPILLAR | 777F | SISTEMA DIRECCION | MOBILTRANS HD 10W | 2020-10-21 | 2020-11-03 | 2020-11-05 | 2020-11-06 | 31360 | 1511 | No | Yes | No | Normal |  | 6 | 0 | 6 | 0 | 1 | 0 | 0 | 0 | 0 | 0 | 0 | 0 | 0 | 0 |  | 6 | 3 | 1 | 1 | 0 | 2955 | 13 | 954 | 1186 |  |  | 0.5 | - |  |  | No |  | 14 | 19/17/14 | 3495 | 895 | - | 100 |  |  |  | Resultados están dentro de los rangos aceptables. | Resultados están dentro de los rangos aceptables. | Resultados están dentro de los rangos aceptables. | Retome la muestra en el próximo intervalo programado.
C0014629 | SHOUGANG | FC-93 | FC-93 BM RH | CAMION | CATERPILLAR | 777F | BOCAMAZA RH | MOBILTRANS HD 60 | 2020-10-21 | 2020-11-03 | 2020-11-05 | 2020-11-06 | 31360 | 465 | Yes |  | No | Crítico |  | 24.3 | 0 | 71 | 0 | 0 | 0 | 0 | 0 | 0 | 1 | 0 | 0 | 0 | 0 |  | 10 | 5 | 1 | 13 | 0 | 2789 | 11 | 926 | 1128 |  |  | 2.1 | - |  |  | No |  | 22 | 25/22/16 | 248622 | 31725 | - | 588 |  |  |  | Resultados están dentro de los rangos aceptables. | Niveles de Sodio en el límite de precuación. Nivel de limpieza en estado de Crítico. | Elevado desgaste de Hierro. | Localice la fuente de Sodio. Identifique las causas del origen y corrija el Codigo ISO alto del aceite. Asegúrese de que la contaminación no está siendo introducida a través de los equipos de manejo de aceite. Determine la fuente del metal de desgaste excesivo y tome acciones correctivas. Retomar la muestra para monitorear condición.
C0014630 | SHOUGANG | FC-93 | FC-93 BM LH | CAMION | CATERPILLAR | 777F | BOCAMAZA LH | MOBILTRANS HD 60 | 2020-10-21 | 2020-11-03 | 2020-11-05 | 2020-11-06 | 31360 | 465 | Yes |  | No | Precaución |  | 24.3 | 0 | 11 | 0 | 1 | 0 | 0 | 0 | 0 | 0 | 0 | 0 | 0 | 0 |  | 8 | 2 | 1 | 15 | 0 | 2701 | 10 | 907 | 1116 |  |  | 2.2 | - |  |  | No |  | 13 | 23/19/14 | 44658 | 4992 | - | 158 |  |  |  | Resultados están dentro de los rangos aceptables. | Nivel de limpieza en estado de precaución. | Resultados están dentro de los rangos aceptables. | Identifique las causas del origen y corrija el Codigo ISO alto del aceite. Asegúrese de que la contaminación no está siendo introducida a través de los equipos de manejo de aceite. Retome la muestra en el próximo intervalo programado.
C0014631 | SHOUGANG | FC-93 | FC-93 MF LH | CAMION | CATERPILLAR | 777F | MANDO FINAL LH | MOBILUBE XFD 60 | 2020-10-21 | 2020-11-03 | 2020-11-05 | 2020-11-06 | 31360 | 1511 | No |  | No | Crítico |  | 24.8 | 3 | 32 | 0 | 0 | 0 | 0 | 0 | 0 | 0 | 0 | 0 | 0 | 0 |  | 3 | 1 | 0 | 97 | 0 | 310 | 2 | 302 | 15 |  |  | 2 | - |  |  | No |  | 28 | 26/23/16 | 336201 | 57099 | - | 391 |  |  |  | Resultados están dentro de los rangos aceptables. | Nivel de limpieza en estado de Crítico. | Resultados están dentro de los rangos aceptables. | Identifique las causas del origen y corrija el Codigo ISO alto del aceite. Asegúrese de que la contaminación no está siendo introducida a través de los equipos de manejo de aceite. Retome la muestra en el próximo intervalo programado.
C0014632 | SHOUGANG | FC-93 | FC-93 MF RH | CAMION | CATERPILLAR | 777F | MANDO FINAL RH | MOBILUBE XFD 60 | 2020-10-21 | 2020-11-03 | 2020-11-05 | 2020-11-06 | 31360 | 1511 | No |  | No | Crítico |  | 24.8 | 3 | 31 | 0 | 0 | 0 | 0 | 0 | 0 | 0 | 0 | 0 | 0 | 0 |  | 2 | 9 | 1 | 96 | 0 | 317 | 2 | 305 | 15 |  |  | 1.9 | - |  |  | No |  | 30 | 25/23/16 | 309397 | 56154 | - | 363 |  |  |  | Resultados están dentro de los rangos aceptables. | Niveles de Sodio mayores que los esperados. Nivel de limpieza en estado de Crítico. | Resultados están dentro de los rangos aceptables. | Localice la fuente de Sodio. Identifique las causas del origen y corrija el Codigo ISO alto del aceite. Asegúrese de que la contaminación no está siendo introducida a través de los equipos de manejo de aceite. Retome la muestra en el próximo intervalo programado.
C0014633 | SHOUGANG | FC-93 | FC-93 DIFE POS | CAMION | CATERPILLAR | 777F | DIFERENCIAL POSTERIOR | MOBILUBE XFD 60 | 2020-10-21 | 2020-11-03 | 2020-11-05 | 2020-11-06 | 31360 | 1511 | No |  | No | Crítico |  | 24.8 | 3 | 31 | 0 | 0 | 0 | 0 | 0 | 0 | 0 | 0 | 0 | 0 | 0 |  | 2 | 5 | 0 | 98 | 0 | 309 | 2 | 299 | 14 |  |  | 2.1 | - |  |  | No |  | 26 | 25/23/15 | 225122 | 50920 | - | 303 |  |  |  | Resultados están dentro de los rangos aceptables. | Niveles de Sodio en el límite de precuación. Nivel de limpieza en estado de Crítico. | Resultados están dentro de los rangos aceptables. | Identifique las causas del origen y corrija el Codigo ISO alto del aceite. Asegúrese de que la contaminación no está siendo introducida a través de los equipos de manejo de aceite. Retome la muestra en el próximo intervalo programado.
C0014634 | SHOUGANG | C-66 | C-66 MOT | CARGADOR FRONTAL | CATERPILLAR | 992K | MOTOR | MOBIL DELVAC 1 5W-40 | 2020-10-21 | 2020-11-03 | 2020-11-05 | 2020-11-06 | 20600 | 425 | Yes | Yes | No | Normal | 14.8 | 14.1 | 2 | 7 | 0 | 1 | 0 | 0 | 2 | 0 | 0 | 0 | 0 | 0 | 0 |  | 5 | 0 | 1 | 46 | 0 | 2393 | 504 | 1092 | 1399 |  | 10.2 | 5.7 | 5.7 | 1.4 | 0.2 | No |  | 2 | - | - | - | - | - |  |  |  | Resultados están dentro de los rangos aceptables. | Resultados están dentro de los rangos aceptables. | Resultados están dentro de los rangos aceptables. | Retome la muestra en el próximo intervalo programado.
C0014635 | SHOUGANG | C-66 | C-66 TRAN | CARGADOR FRONTAL | CATERPILLAR | 992K | TRANSMISION | MOBILTRANS HD 30 | 2020-10-21 | 2020-11-03 | 2020-11-05 | 2020-11-06 | 20600 | 461 | Yes | Yes | No | Precaución |  | 11 | 3 | 6 | 0 | 1 | 0 | 0 | 0 | 0 | 0 | 0 | 0 | 0 | 0 |  | 5 | 6 | 2 | 0 | 0 | 2976 | 12 | 973 | 1189 |  |  | 0.2 | - |  |  | No |  | 14 | 23/18/13 | 44782 | 1459 | - | 74 |  |  |  | Resultados están dentro de los rangos aceptables. | Nivel de Sodio en el límite de precaución. Nivel de limpieza en estado de precaución. | Resultados están dentro de los rangos aceptables. | Localice la fuente de Sodio. Identifique las causas del origen y corrija el Codigo ISO alto del aceite. Asegúrese de que la contaminación no está siendo introducida a través de los equipos de manejo de aceite. Retome la muestra en el próximo intervalo programado.
C0014636 | SHOUGANG | C-66 | C-66 STHI | CARGADOR FRONTAL | CATERPILLAR | 992K | SISTEMA HIDRAULICO | MOBILTRANS HD 10W | 2020-10-21 | 2020-11-03 | 2020-11-05 | 2020-11-06 | 20600 | 996 | No | Yes | No | Crítico |  | 11.1 | 3 | 6 | 0 | 1 | 0 | 0 | 0 | 0 | 0 | 0 | 0 | 0 | 0 |  | 4 | 1 | 1 | 1 | 0 | 2917 | 11 | 958 | 1191 |  |  | 1.8 | - |  |  | No |  | 12 | 22/17/14 | 27203 | 1230 | - | 120 |  |  |  | Alta viscosidad por posible contaminación con un lubricante de mayor viscosidad. | Nivel de limpieza en estado de Crítico. | Resultados están dentro de los rangos aceptables. | Localice y corrija la causa de la alta viscosidad del aceite. Viscosidad mayor que la esperada puede restringir el flujo de aceite causando falta de aceite y desgaste. Identifique las causas del origen y corrija el Codigo ISO alto del aceite. Asegúrese de que la contaminación no está siendo introducida a través de los equipos de manejo de aceite. Retome la muestra en el próximo intervalo programado.
C0014637 | SHOUGANG | C-66 | C-66 STDI | CARGADOR FRONTAL | CATERPILLAR | 992K | SISTEMA DIRECCION | MOBILTRANS HD 10W | 2020-10-21 | 2020-11-03 | 2020-11-05 | 2020-11-06 | 20600 | 996 | No | Yes | No | Crítico |  | 6 | 2 | 36 | 1 | 10 | 0 | 3 | 0 | 0 | 1 | 1 | 0 | 0 | 0 |  | 39 | 5 | 5 | 0 | 0 | 3037 | 29 | 926 | 1183 |  |  | 2.1 | - |  |  | No |  | 10 | 22/17/14 | 24432 | 860 | - | 90 |  |  |  | Resultados están dentro de los rangos aceptables. | Niveles de Silicio, Sodio y Potasio mayores que los esperados. Nivel de limpieza en estado de precaución. | Elevado desgaste de Hierro, Cromo y Aluminio. | Localice la fuente de Silicio, Sodio y Potasio. Identifique las causas del origen y corrija el Codigo ISO alto del aceite. Asegúrese de que la contaminación no está siendo introducida a través de los equipos de manejo de aceite. Determine la fuente de los metales de desgaste excesivo y tome acciones correctivas. Retomar la muestra para monitorear condición.
C0014638 | SHOUGANG | C-66 | C-66 MFDEL RH | CARGADOR FRONTAL | CATERPILLAR | 992K | MANDO FINAL DEL. RH | MOBILTRANS HD 50 | 2020-10-21 | 2020-11-03 | 2020-11-05 | 2020-11-06 | 20600 | 996 | No |  | No | Crítico |  | 17.9 | 7 | 66 | 0 | 2 | 0 | 1 | 0 | 0 | 1 | 0 | 0 | 0 | 0 |  | 8 | 0 | 1 | 1 | 0 | 2918 | 12 | 987 | 1214 |  |  | 0.7 | - |  |  | No |  | 46 | 26/24/18 | 439815 | 108512 | - | 2280 |  |  |  | Resultados están dentro de los rangos aceptables. | Nivel de limpieza en estado de Crítico. | Resultados están dentro de los rangos aceptables. | Identifique las causas del origen y corrija el Codigo ISO alto del aceite. Asegúrese de que la contaminación no está siendo introducida a través de los equipos de manejo de aceite. Retome la muestra en el próximo intervalo programado.
C0014639 | SHOUGANG | C-66 | C-66 MFDEL LH | CARGADOR FRONTAL | CATERPILLAR | 992K | MANDO FINAL DEL. LH | MOBILTRANS HD 50 | 2020-10-21 | 2020-11-03 | 2020-11-05 | 2020-11-06 | 20600 | 996 | No |  | No | Crítico |  | 17.9 | 6 | 68 | 0 | 2 | 0 | 1 | 0 | 0 | 1 | 0 | 0 | 0 | 0 |  | 8 | 6 | 1 | 0 | 0 | 2993 | 13 | 1006 | 1236 |  |  | 0.8 | - |  |  | No |  | 60 | 25/24/18 | 310456 | 105001 | - | 2292 |  |  |  | Resultados están dentro de los rangos aceptables. | Niveles de Sodio en el límite de precuación. Nivel de limpieza en estado de Crítico. | Resultados están dentro de los rangos aceptables. | Localice la fuente de Sodio. Identifique las causas del origen y corrija el Codigo ISO alto del aceite. Asegúrese de que la contaminación no está siendo introducida a través de los equipos de manejo de aceite. Retome la muestra en el próximo intervalo programado.
C0014640 | SHOUGANG | C-66 | C-66 DIFE DEL | CARGADOR FRONTAL | CATERPILLAR | 992K | DIFERENCIAL DELANTERO | MOBILTRANS HD 50 | 2020-10-21 | 2020-11-03 | 2020-11-05 | 2020-11-06 | 20600 | 996 | No | No | No | Crítico |  | 17.9 | 6 | 64 | 0 | 2 | 0 | 1 | 0 | 0 | 1 | 0 | 0 | 0 | 0 |  | 8 | 0 | 1 | 1 | 0 | 2859 | 12 | 982 | 1226 |  |  | 0.7 | - |  |  | No |  | 62 | 26/24/18 | 360322 | 113205 | - | 2484 |  |  |  | Resultados están dentro de los rangos aceptables. | Nivel de limpieza en estado de Crítico. | Resultados están dentro de los rangos aceptables. | Identifique las causas del origen y corrija el Codigo ISO alto del aceite. Asegúrese de que la contaminación no está siendo introducida a través de los equipos de manejo de aceite. Retome la muestra en el próximo intervalo programado.
C0014641 | SHOUGANG | C-66 | C-66 MFPOS RH | CARGADOR FRONTAL | CATERPILLAR | 992K | MANDO FINAL POST. RH | MOBILTRANS HD 50 | 2020-10-21 | 2020-11-03 | 2020-11-05 | 2020-11-06 | 20600 | 996 | No |  | No | Crítico |  | 18 | 8 | 61 | 1 | 2 | 0 | 0 | 0 | 0 | 1 | 0 | 0 | 0 | 0 |  | 8 | 2 | 1 | 1 | 0 | 2896 | 12 | 994 | 1229 |  |  | 1 | - |  |  | No |  | 68 | 26/24/19 | 383828 | 100970 | - | 3636 |  |  |  | Resultados están dentro de los rangos aceptables. | Nivel de limpieza en estado de Crítico. | Resultados están dentro de los rangos aceptables. | Identifique las causas del origen y corrija el Codigo ISO alto del aceite. Asegúrese de que la contaminación no está siendo introducida a través de los equipos de manejo de aceite. Retome la muestra en el próximo intervalo programado.
C0014642 | SHOUGANG | C-66 | C-66 MFPOS LH | CARGADOR FRONTAL | CATERPILLAR | 992K | MANDO FINAL POST. LH | MOBILTRANS HD 50 | 2020-10-21 | 2020-11-03 | 2020-11-05 | 2020-11-06 | 20600 | 996 | No |  | No | Crítico |  | 18 | 8 | 61 | 1 | 2 | 0 | 0 | 0 | 0 | 1 | 0 | 0 | 0 | 0 |  | 8 | 0 | 1 | 1 | 0 | 2872 | 12 | 985 | 1223 |  |  | 1 | - |  |  | No |  | 61 | 25/24/19 | 243020 | 89848 | - | 3978 |  |  |  | Resultados están dentro de los rangos aceptables. | Nivel de limpieza en estado de Crítico. | Resultados están dentro de los rangos aceptables. | Identifique las causas del origen y corrija el Codigo ISO alto del aceite. Asegúrese de que la contaminación no está siendo introducida a través de los equipos de manejo de aceite. Retome la muestra en el próximo intervalo programado.
C0014643 | SHOUGANG | C-66 | C-66 DIFE POS | CARGADOR FRONTAL | CATERPILLAR | 992K | DIFERENCIAL POSTERIOR | MOBILTRANS HD 50 | 2020-10-21 | 2020-11-03 | 2020-11-05 | 2020-11-06 | 20600 | 996 | No | No | No | Crítico |  | 18.2 | 9 | 63 | 1 | 2 | 0 | 0 | 1 | 0 | 1 | 0 | 0 | 0 | 0 |  | 8 | 7 | 1 | 0 | 0 | 3009 | 12 | 1003 | 1215 |  |  | 1 | - |  |  | No |  | 94 | 26/24/19 | 355794 | 94956 | - | 3278 |  |  |  | Resultados están dentro de los rangos aceptables. | Niveles de Sodio mayores que los esperados. Nivel de limpieza en estado de precaución. | Resultados están dentro de los rangos aceptables. | Localice la fuente de Sodio. Identifique las causas del origen y corrija el Codigo ISO alto del aceite. Asegúrese de que la contaminación no está siendo introducida a través de los equipos de manejo de aceite. Retome la muestra en el próximo intervalo programado.
C0014644 | SHOUGANG | CH-06 | CH-06 MOT LH | PALA HIDRAULICA | CATERPILLAR | 6050 FS | MOTOR LH | MOBIL DELVAC MX 15W-40 | 2020-10-22 | 2020-11-03 | 2020-11-05 | 2020-11-06 | 14682 | 287 | Yes | Yes | No | Crítico | 14.4 | 13.9 | 3 | 22 | 29 | 1 | 0 | 1 | 47 | 0 | 0 | 0 | 0 | 0 | 0 |  | 10 | 0 | 1 | 2 | 0 | 1501 | 1257 | 1080 | 1387 |  | 8.2 | 9.3 | 11.2 | 7.3 | 0.2 | No |  | 24 | - | - | - | - | - |  |  |  | Baja viscosidad por posible contaminación con un lubricante de menor viscosidad. | La tasa de nitración aumenta debido a condiciones inadecuadas de combustión e ignición. | Elevado desgaste de Plomo. | Localice y corrija la causa de baja viscosidad del aceite. Una baja viscosidad puede reducir la protección por lubricación. Determine la fuente del metal de desgaste excesivo y tome acciones correctivas. Retomar la muestra para monitorear condición.
C0014645 | SHOUGANG | CH-06 | CH-06 MOT RH | PALA HIDRAULICA | CATERPILLAR | 6050 FS | MOTOR RH | MOBIL DELVAC MX 15W-40 | 2020-10-22 | 2020-11-03 | 2020-11-05 | 2020-11-06 | 14682 | 287 | Yes | Yes | No | Crítico | 14.4 | 13.9 | 2 | 13 | 16 | 1 | 0 | 1 | 50 | 0 | 0 | 0 | 0 | 0 | 0 |  | 10 | 0 | 1 | 2 | 0 | 1599 | 1343 | 1154 | 1470 |  | 8.5 | 9.2 | 10.8 | 8 | 0.2 | No |  | 14 | - | - | - | - | - |  |  |  | Baja viscosidad por posible contaminación con un lubricante de menor viscosidad. | La tasa de nitración aumenta debido a condiciones inadecuadas de combustión e ignición. | Elevado desgaste de Plomo. | Localice y corrija la causa de baja viscosidad del aceite. Una baja viscosidad puede reducir la protección por lubricación. Determine la fuente del metal de desgaste excesivo y tome acciones correctivas. Retomar la muestra para monitorear condición.
C0014646 | SHOUGANG | FC-112 | FC-112 MOT | CAMION | CATERPILLAR | 785D | MOTOR | MOBIL DELVAC 1 5W-40 | 2020-10-22 | 2020-11-03 | 2020-11-05 | 2020-11-06 | 31151 | 591 | Yes | Yes | No | Normal | 14.8 | 14.6 | 6 | 8 | 1 | 0 | 0 | 0 | 1 | 0 | 0 | 0 | 0 | 0 | 0 |  | 3 | 0 | 1 | 43 | 0 | 2450 | 515 | 1111 | 1413 |  | 9.5 | 7.3 | 7.5 | 3.1 | 0.2 | No |  | 3 | - | - | - | - | - |  |  |  | Resultados están dentro de los rangos aceptables. | Resultados están dentro de los rangos aceptables. | Resultados están dentro de los rangos aceptables. | Retome la muestra en el próximo intervalo programado.
C0014647 | SHOUGANG | FC-112 | FC-112 TRAN | CAMION | CATERPILLAR | 785D | TRANSMISION | MOBILTRANS HD 30 | 2020-10-22 | 2020-11-03 | 2020-11-05 | 2020-11-06 | 31151 | 591 | No | Yes | No | Precaución |  | 11.3 | 7 | 5 | 0 | 1 | 0 | 0 | 0 | 0 | 0 | 0 | 0 | 0 | 0 |  | 5 | 7 | 1 | 4 | 0 | 2893 | 12 | 953 | 1163 |  |  | 1 | - |  |  | No |  | 6 | 23/20/15 | 41190 | 5610 | - | 248 |  |  |  | Resultados están dentro de los rangos aceptables. | Nivel de Sodio en el límite de precaución. Nivel de limpieza en estado de precaución. | Resultados están dentro de los rangos aceptables. | Localice la fuente de Sodio. Identifique las causas del origen y corrija el Codigo ISO alto del aceite. Asegúrese de que la contaminación no está siendo introducida a través de los equipos de manejo de aceite. Retome la muestra en el próximo intervalo programado.
C0014648 | SHOUGANG | FC-112 | FC-112 STHI | CAMION | CATERPILLAR | 785D | SISTEMA HIDRAULICO | MOBILTRANS HD 10W | 2020-10-22 | 2020-11-03 | 2020-11-05 | 2020-11-06 | 31151 | 242 | Yes | Yes | No | Crítico |  | 6.1 | 105 | 7 | 0 | 1 | 0 | 0 | 0 | 0 | 0 | 0 | 0 | 0 | 0 |  | 9 | 7 | 1 | 0 | 0 | 2868 | 12 | 954 | 1135 |  |  | 0.1 | - |  |  | No |  | 15 | 23/19/14 | 44502 | 4434 | - | 124 |  |  |  | Resultados están dentro de los rangos aceptables. | Niveles de Sodio mayores que los esperados. Nivel de limpieza en estado de Crítico. | Elevado desgaste de Cobre. | Localice la fuente de Sodio. Identifique las causas del origen y corrija el Codigo ISO alto del aceite. Asegúrese de que la contaminación no está siendo introducida a través de los equipos de manejo de aceite. Determine la fuente del metal de desgaste excesivo y tome acciones correctivas. Retomar la muestra para monitorear condición.
C0014649 | SHOUGANG | FC-112 | FC-112 STDI | CAMION | CATERPILLAR | 785D | SISTEMA DIRECCION | MOBILTRANS HD 10W | 2020-10-22 | 2020-11-03 | 2020-11-05 | 2020-11-06 | 31151 | 591 | No | Yes | No | Precaución |  | 6 | 1 | 5 | 6 | 3 | 0 | 0 | 0 | 0 | 0 | 0 | 0 | 0 | 0 |  | 10 | 2 | 2 | 1 | 0 | 2880 | 14 | 928 | 1159 |  |  | 0.5 | - |  |  | No |  | 8 | 21/18/14 | 15679 | 1596 | - | 104 |  |  |  | Resultados están dentro de los rangos aceptables. | Nivel de limpieza en estado de precaución. | Resultados están dentro de los rangos aceptables. | Identifique las causas del origen y corrija el Codigo ISO alto del aceite. Asegúrese de que la contaminación no está siendo introducida a través de los equipos de manejo de aceite. Retome la muestra en el próximo intervalo programado.
C0014650 | SHOUGANG | FC-112 | FC-112 BM RH | CAMION | CATERPILLAR | 785D | BOCAMAZA RH | MOBILUBE XFD 60 | 2020-10-22 | 2020-11-03 | 2020-11-05 | 2020-11-06 | 31151 | 591 | No |  | No | Crítico |  | 24.8 | 1 | 19 | 0 | 0 | 0 | 0 | 1 | 0 | 0 | 0 | 0 | 0 | 0 |  | 4 | 9 | 0 | 95 | 0 | 305 | 18 | 305 | 27 |  |  | 1 | - |  |  | No |  | 18 | 24/21/15 | 147176 | 12084 | - | 180 |  |  |  | Resultados están dentro de los rangos aceptables. | Niveles de Sodio mayores que los esperados. Nivel de limpieza en estado de Crítico. | Resultados están dentro de los rangos aceptables. | Localice la fuente de Sodio. Identifique las causas del origen y corrija el Codigo ISO alto del aceite. Asegúrese de que la contaminación no está siendo introducida a través de los equipos de manejo de aceite. Retome la muestra en el próximo intervalo programado.
C0014651 | SHOUGANG | FC-112 | FC-112 BM LH | CAMION | CATERPILLAR | 785D | BOCAMAZA LH | MOBILUBE XFD 60 | 2020-10-22 | 2020-11-03 | 2020-11-05 | 2020-11-06 | 31151 | 591 | No |  | No | Crítico |  | 24.7 | 2 | 39 | 0 | 0 | 0 | 0 | 0 | 0 | 1 | 0 | 0 | 0 | 0 |  | 5 | 8 | 0 | 94 | 0 | 308 | 4 | 297 | 18 |  |  | 0.7 | - |  |  | No |  | 11 | 25/21/14 | 218378 | 18046 | - | 146 |  |  |  | Resultados están dentro de los rangos aceptables. | Niveles de Sodio mayores que los esperados. Nivel de limpieza en estado de Crítico. | Resultados están dentro de los rangos aceptables. | Localice la fuente de Sodio. Identifique las causas del origen y corrija el Codigo ISO alto del aceite. Asegúrese de que la contaminación no está siendo introducida a través de los equipos de manejo de aceite. Retome la muestra en el próximo intervalo programado.
C0014652 | SHOUGANG | FC-112 | FC-112 MF RH | CAMION | CATERPILLAR | 785D | MANDO FINAL RH | MOBILUBE XFD 60 | 2020-10-22 | 2020-11-03 | 2020-11-05 | 2020-11-06 | 31151 | 591 | No |  | No | Crítico |  | 20.8 | 41 | 21 | 2 | 0 | 1 | 0 | 0 | 0 | 0 | 0 | 0 | 0 | 0 |  | 3 | 7 | 0 | 86 | 0 | 607 | 6 | 383 | 159 |  |  | 1.3 | - |  |  | No |  | 9 | 25/21/14 | 243156 | 19459 | - | 83 |  |  |  | Baja viscosidad por posible contaminación con un lubricante de menor viscosidad. | Niveles de Sodio mayores que los esperados. Nivel de limpieza en estado de Crítico. | Elevado desgaste de Cobre. | Localice la fuente de Sodio. Localice y corrija la causa de baja viscosidad del aceite. Una baja viscosidad puede reducir la protección por lubricación. Identifique las causas del origen y corrija el Codigo ISO alto del aceite. Asegúrese de que la contaminación no está siendo introducida a través de los equipos de manejo de aceite. Determine la fuente del metal de desgaste excesivo y tome acciones correctivas. Retomar la muestra para monitorear condición.
C0014653 | SHOUGANG | FC-112 | FC-112 MF LH | CAMION | CATERPILLAR | 785D | MANDO FINAL LH | MOBILUBE XFD 60 | 2020-10-22 | 2020-11-03 | 2020-11-05 | 2020-11-06 | 31151 | 591 | No |  | No | Crítico |  | 20.9 | 40 | 21 | 2 | 0 | 1 | 0 | 0 | 0 | 0 | 0 | 0 | 0 | 0 |  | 3 | 6 | 1 | 85 | 0 | 617 | 5 | 382 | 158 |  |  | 1.2 | - |  |  | No |  | 13 | 25/22/13 | 263311 | 23670 | - | 73 |  |  |  | Baja viscosidad por posible contaminación con un lubricante de menor viscosidad. | Niveles de Sodio en el límite de precuación. Nivel de limpieza en estado de Crítico. | Elevado desgaste de Cobre. | Localice la fuente de Sodio. Localice y corrija la causa de baja viscosidad del aceite. Una baja viscosidad puede reducir la protección por lubricación. Identifique las causas del origen y corrija el Codigo ISO alto del aceite. Asegúrese de que la contaminación no está siendo introducida a través de los equipos de manejo de aceite. Determine la fuente del metal de desgaste excesivo y tome acciones correctivas. Retomar la muestra para monitorear condición.
C0014654 | SHOUGANG | FC-112 | FC-112 DIFE POS | CAMION | CATERPILLAR | 785D | DIFERENCIAL POSTERIOR | MOBILUBE XFD 60 | 2020-10-22 | 2020-11-03 | 2020-11-05 | 2020-11-06 | 31151 | 591 | No |  | No | Crítico |  | 20.8 | 41 | 22 | 2 | 0 | 1 | 0 | 0 | 0 | 0 | 0 | 0 | 0 | 0 |  | 3 | 7 | 0 | 85 | 0 | 606 | 5 | 380 | 160 |  |  | 1.2 | - |  |  | No |  | 18 | 25/21/13 | 259301 | 12940 | - | 72 |  |  |  | Baja viscosidad por posible contaminación con un lubricante de menor viscosidad. | Niveles de Sodio mayores que los esperados. Nivel de limpieza en estado de Crítico. | Elevado desgaste de Cobre. | Localice la fuente de Sodio. Localice y corrija la causa de baja viscosidad del aceite. Una baja viscosidad puede reducir la protección por lubricación. Identifique las causas del origen y corrija el Codigo ISO alto del aceite. Asegúrese de que la contaminación no está siendo introducida a través de los equipos de manejo de aceite. Determine la fuente del metal de desgaste excesivo y tome acciones correctivas. Retomar la muestra para monitorear condición.
C0014655 | SHOUGANG | CH-05 | CH-05 MOT RH | PALA HIDRAULICA | CATERPILLAR | 6040 FS | MOTOR RH | MOBIL DELVAC MX 15W-40 | 2020-10-23 | 2020-11-03 | 2020-11-05 | 2020-11-06 | 29431 | 258 | Yes | Yes | No | Crítico | 14.4 | 13.3 | 1 | 6 | 1 | 0 | 0 | 0 | 46 | 0 | 0 | 0 | 0 | 0 | 1 |  | 2 | 1 | 1 | 1 | 0 | 1535 | 1242 | 1069 | 1373 |  | 8.7 | 5.6 | 6.1 | 3 | 0.2 | No |  | 26 | - | - | - | - | - |  |  |  | Baja viscosidad por posible contaminación con un lubricante de menor viscosidad o dilución con combustible. | Resultados están dentro de los rangos aceptables. | Resultados están dentro de los rangos aceptables. | Localice y corrija la causa de baja viscosidad del aceite. Una baja viscosidad puede reducir la protección por lubricación. Retome la muestra en el próximo intervalo.
C0014656 | SHOUGANG | CH-05 | CH-05 MOT LH | PALA HIDRAULICA | CATERPILLAR | 6040 FS | MOTOR LH | MOBIL DELVAC MX 15W-40 | 2020-10-23 | 2020-11-03 | 2020-11-05 | 2020-11-06 | 29431 | 258 | Yes | Yes | No | Precaución | 14.4 | 13.9 | 1 | 7 | 3 | 0 | 0 | 0 | 50 | 0 | 0 | 0 | 0 | 0 | 0 |  | 7 | 0 | 1 | 1 | 0 | 1656 | 1384 | 1203 | 1521 |  | 8.6 | 8.4 | 10.2 | 9.2 | 0.1 | No |  | 18 | - | - | - | - | - |  |  |  | Baja viscosidad por posible contaminación con un lubricante de menor viscosidad. | La tasa de nitración aumenta debido a condiciones inadecuadas de combustión e ignición. | Desgaste de Plomo en el límite de precaución. | Localice y corrija causa de nitración. Localice y corrija la causa de baja viscosidad del aceite. Una baja viscosidad puede reducir la protección por lubricación. Determine la fuente del metal de desgaste y tome acciones correctivas. Retomar la muestra para monitorear condición.
C0014657 | SHOUGANG | CH-05 | CH-05 STHI | PALA HIDRAULICA | CATERPILLAR | 6040 FS | SISTEMA HIDRAULICO | MOBIL DTE 10 EXCEL 46 | 2020-10-23 | 2020-11-03 | 2020-11-05 | 2020-11-06 | 29431 | 18530 | No | Yes | No | Crítico |  | 8.2 | 20 | 13 | 0 | 5 | 0 | 1 | 0 | 0 | 0 | 0 | 0 | 0 | 0 |  | 17 | 5 | 3 | 0 | 0 | 116 | 12 | 352 | 205 |  |  | 2.2 | - |  |  | No |  | 18 | 21/17/13 | 12240 | 788 | - | 46 |  |  |  | Resultados están dentro de los rangos aceptables. | Nivel de Silicio en el límite de precaución. Nivel de limpieza en estado de precaución. | Elevado desgaste de Hierro, Aluminio y Cobre. | Localice la fuente de silicio. Identifique las causas del origen y corrija el Codigo ISO alto del aceite. Asegúrese de que la contaminación no está siendo introducida a través de los equipos de manejo de aceite. Determine la fuente de los metales de desgaste excesivo y tome acciones correctivas. Retomar la muestra para monitorear condición.
C0014658 | SHOUGANG | CH-05 | CH-05 MDBS AXI | PALA HIDRAULICA | CATERPILLAR | 6040 FS | MANDO DE BOMBAS AUXILIAR | MOBILGEAR 600 XP 220 | 2020-10-23 | 2020-11-03 | 2020-11-05 | 2020-11-06 | 29431 | 1081 | Yes | Yes | No | Crítico |  | 18 | 53 | 15 | 1 | 1 | 0 | 0 | 0 | 0 | 0 | 0 | 0 | 0 | 0 |  | 4 | 1 | 1 | 25 | 0 | 62 | 11 | 331 | 40 |  |  | 1.2 | - |  |  | No |  | 18 | 24/21/14 | 152827 | 12824 | - | 152 |  |  |  | Resultados están dentro de los rangos aceptables. | Nivel de limpieza en estado de Crítico. | Elevado desgaste de Cobre. | Identifique las causas del origen y corrija el Codigo ISO alto del aceite. Asegúrese de que la contaminación no está siendo introducida a través de los equipos de manejo de aceite. Determine la fuente del metal de desgaste excesivo y tome acciones correctivas. Retomar la muestra para monitorear condición.
C0014659 | SHOUGANG | CH-05 | CH-05 MDBS PRIN | PALA HIDRAULICA | CATERPILLAR | 6040 FS | MANDO DE BOMBAS PRINCIPAL | MOBILGEAR 600 XP 220 | 2020-10-23 | 2020-11-03 | 2020-11-05 | 2020-11-06 | 29431 | 1081 | Yes | Yes | No | Crítico |  | 18.2 | 46 | 5 | 1 | 1 | 0 | 0 | 0 | 0 | 0 | 0 | 0 | 0 | 0 |  | 4 | 2 | 1 | 21 | 0 | 60 | 10 | 328 | 36 |  |  | 1.4 | - |  |  | No |  | 20 | 23/19/14 | 46883 | 3327 | - | 117 |  |  |  | Resultados están dentro de los rangos aceptables. | Nivel de limpieza en estado de precaución. | Elevado desgaste de Cobre. | Identifique las causas del origen y corrija el Codigo ISO alto del aceite. Asegúrese de que la contaminación no está siendo introducida a través de los equipos de manejo de aceite. Determine la fuente del metal de desgaste excesivo y tome acciones correctivas. Retomar la muestra para monitorear condición.
C0014660 | SHOUGANG | CH-05 | CH-05 RDGI LH | PALA HIDRAULICA | CATERPILLAR | 6040 FS | REDUCTOR DE GIRO LH | MOBILGEAR 600 XP 220 | 2020-10-23 | 2020-11-03 | 2020-11-05 | 2020-11-06 | 29431 | 528 | Yes |  | No | Crítico |  | 18.5 | 6 | 103 | 0 | 0 | 0 | 1 | 0 | 0 | 1 | 0 | 0 | 0 | 0 |  | 3 | 0 | 0 | 33 | 0 | 13 | 4 | 322 | 10 |  |  | 0.2 | - |  |  | No |  | 56 | 26/24/16 | 487870 | 133319 | - | 457 |  |  |  | Resultados están dentro de los rangos aceptables. | Nivel de limpieza en estado de Crítico. | Desgaste de Hierro en el límite de precaución. | Identifique las causas del origen y corrija el Codigo ISO alto del aceite. Asegúrese de que la contaminación no está siendo introducida a través de los equipos de manejo de aceite. Determine la fuente del metal de desgaste y tome acciones correctivas. Retomar la muestra para monitorear condición.
C0014661 | SHOUGANG | CH-05 | CH-05 RDGI RH | PALA HIDRAULICA | CATERPILLAR | 6040 FS | REDUCTOR DE GIRO RH | MOBILGEAR 600 XP 220 | 2020-10-23 | 2020-11-03 | 2020-11-05 | 2020-11-06 | 29431 | 528 | Yes |  | No | Crítico |  | 18.5 | 5 | 78 | 1 | 0 | 0 | 1 | 0 | 0 | 1 | 0 | 0 | 0 | 0 |  | 3 | 0 | 1 | 34 | 0 | 10 | 1 | 323 | 6 |  |  | 0.2 | - |  |  | No |  | 48 | 26/24/16 | 363135 | 142737 | - | 434 |  |  |  | Resultados están dentro de los rangos aceptables. | Nivel de limpieza en estado de Crítico. | Desgaste de Hierro en el límite de precaución. | Identifique las causas del origen y corrija el Codigo ISO alto del aceite. Asegúrese de que la contaminación no está siendo introducida a través de los equipos de manejo de aceite. Determine la fuente del metal de desgaste y tome acciones correctivas. Retomar la muestra para monitorear condición.
C0014662 | SHOUGANG | CH-05 | CH-05 RDGI CE | PALA HIDRAULICA | CATERPILLAR | 6040 FS | REDUCTOR DE GIRO CENTRAL | MOBILGEAR 600 XP 220 | 2020-10-23 | 2020-11-03 | 2020-11-05 | 2020-11-06 | 29431 | 528 | Yes |  | No | Crítico |  | 17.7 | 1 | 11 | 1 | 0 | 0 | 0 | 0 | 0 | 0 | 0 | 0 | 0 | 0 |  | 2 | 0 | 1 | 33 | 0 | 12 | 1 | 320 | 14 |  |  | 1.9 | - |  |  | No |  | 22 | 25/22/15 | 188858 | 20285 | - | 283 |  |  |  | Resultados están dentro de los rangos aceptables. | Nivel de limpieza en estado de Crítico. | Resultados están dentro de los rangos aceptables. | Identifique las causas del origen y corrija el Codigo ISO alto del aceite. Asegúrese de que la contaminación no está siendo introducida a través de los equipos de manejo de aceite. Retome la muestra en el próximo intervalo programado.
C0014663 | SHOUGANG | CH-05 | CH-05 PREC RH | PALA HIDRAULICA | CATERPILLAR | 6040 FS | PRE CAMARA RH | MOBILGEAR 600 XP 220 | 2020-10-23 | 2020-11-03 | 2020-11-05 | 2020-11-06 | 29431 | 1081 | Yes |  | No | Normal |  | 17.6 | 3 | 2254 | 0 | 1 | 0 | 25 | 2 | 3 | 27 | 0 | 0 | 0 | 0 |  | 7 | 0 | 0 | 25 | 0 | 215 | 4 | 377 | 90 |  |  | 2 | - |  |  | No |  | 2200 | - | - | - | - | - |  |  |  | Resultados están dentro de los rangos aceptables. | Presencia de partículas oscuras lo cual imposibilita realizar la prueba de Conteo de Partículas. | Presenta incremento desgaste de Hierro, no se cuenta límites definidos para metales. Indica presencia de partículas ferromagnéticas visibles mayores a 40 micras. | Determine la fuente de partículas ferromagnéticas y tome acciones correctivas de ser necesario.
C0014664 | SHOUGANG | CH-05 | CH-05 PREC LH | PALA HIDRAULICA | CATERPILLAR | 6040 FS | PRE CAMARA LH | MOBILGEAR 600 XP 220 | 2020-10-23 | 2020-11-03 | 2020-11-05 | 2020-11-06 | 29431 | 1081 | Yes |  | No | Precaución |  | 17.5 | 2 | 929 | 0 | 1 | 0 | 10 | 1 | 1 | 11 | 0 | 0 | 0 | 0 |  | 5 | 1 | 0 | 31 | 0 | 266 | 2 | 370 | 108 |  |  | 1.9 | - |  |  | No |  | 716 | - | - | - | - | - |  |  |  | Baja viscosidad por posible contaminación con un lubricante de menor viscosidad. | Presencia de partículas oscuras lo cual imposibilita realizar la prueba de Conteo de Partículas. | Presenta incremento desgaste de Hierro, no se cuenta límites definidos para metales. Indica presencia de partículas ferromagnéticas visibles mayores a 40 micras. | Determine la fuente de partículas ferromagnéticas y tome acciones correctivas de ser necesario. Localice y corrija la causa de baja viscosidad del aceite. Una baja viscosidad puede reducir la protección por lubricación. Retome la muestra en el próximo intervalo.
C0014665 | SHOUGANG | CH-05 | CH-05 MF RH | PALA HIDRAULICA | CATERPILLAR | 6040 FS | MANDO FINAL RH | MOBILGEAR 600 XP 220 | 2020-10-23 | 2020-11-03 | 2020-11-05 | 2020-11-06 | 29431 | 1081 | Yes |  | No | Crítico |  | 18.5 | 0 | 13 | 0 | 0 | 0 | 0 | 0 | 0 | 0 | 0 | 0 | 0 | 1 |  | 0 | 0 | 0 | 34 | 0 | 14 | 1 | 312 | 8 |  |  | 0.2 | - |  |  | No |  | 11 | 25/22/16 | 226239 | 33232 | - | 631 |  |  |  | Resultados están dentro de los rangos aceptables. | Nivel de limpieza en estado de Crítico. | Resultados están dentro de los rangos aceptables. | Identifique las causas del origen y corrija el Codigo ISO alto del aceite. Asegúrese de que la contaminación no está siendo introducida a través de los equipos de manejo de aceite. Retome la muestra en el próximo intervalo programado.
C0014666 | SHOUGANG | CH-05 | CH-05 MF LH | PALA HIDRAULICA | CATERPILLAR | 6040 FS | MANDO FINAL LH | MOBILGEAR 600 XP 220 | 2020-10-23 | 2020-11-03 | 2020-11-05 | 2020-11-06 | 29431 | 1081 | Yes |  | No | Crítico |  | 18.6 | 0 | 27 | 0 | 0 | 0 | 0 | 0 | 0 | 0 | 0 | 0 | 0 | 0 |  | 1 | 0 | 0 | 32 | 0 | 1 | 0 | 307 | 3 |  |  | 0.2 | - |  |  | No |  | 37 | 25/23/17 | 278812 | 74840 | - | 686 |  |  |  | Resultados están dentro de los rangos aceptables. | Nivel de limpieza en estado de Crítico. | Resultados están dentro de los rangos aceptables. | Identifique las causas del origen y corrija el Codigo ISO alto del aceite. Asegúrese de que la contaminación no está siendo introducida a través de los equipos de manejo de aceite. Retome la muestra en el próximo intervalo programado.
C0014667 | SHOUGANG | FC-63 | FC-63 MOT | CAMION | KOMATSU | HD1500 | MOTOR | CHEVRON 400 MGX 15W40 | 2020-10-23 | 2020-11-03 | 2020-11-05 | 2020-11-06 | 47854 | 255 | Yes | Yes | No | Normal | 14.6 | 14 | 1 | 10 | 1 | 1 | 0 | 0 | 1 | 0 | 0 | 0 | 0 | 0 | 0 |  | 2 | 0 | 0 | 101 | 0 | 2281 | 13 | 972 | 1194 |  | 6.5 | 3.5 | 3.9 | 0 | 0.6 | No |  | 4 | - | - | - | - | - |  |  |  | Resultados están dentro de los rangos aceptables. | Resultados están dentro de los rangos aceptables. | Resultados están dentro de los rangos aceptables. | Retome la muestra en el próximo intervalo programado.
C0014668 | SHOUGANG | FC-63 | FC-63 MF RH | CAMION | KOMATSU | HD1500 | MANDO FINAL RH | MOBILTRANS HD 50 | 2020-10-23 | 2020-11-03 | 2020-11-05 | 2020-11-06 | 47854 | 154 | No |  | No | Crítico |  | 17.9 | 0 | 7 | 0 | 1 | 0 | 0 | 0 | 0 | 0 | 0 | 0 | 0 | 0 |  | 5 | 1 | 2 | 1 | 0 | 3112 | 12 | 1023 | 1256 |  |  | 0.7 | - |  |  | No |  | 11 | 24/21/16 | 92539 | 15278 | - | 390 |  |  |  | Resultados están dentro de los rangos aceptables. | Nivel de limpieza en estado de Crítico. | Resultados están dentro de los rangos aceptables. | Identifique las causas del origen y corrija el Codigo ISO alto del aceite. Asegúrese de que la contaminación no está siendo introducida a través de los equipos de manejo de aceite. Retome la muestra en el próximo intervalo programado.
C0014669 | SHOUGANG | FC-63 | FC-63 MF LH | CAMION | KOMATSU | HD1500 | MANDO FINAL LH | MOBILTRANS HD 50 | 2020-10-23 | 2020-11-03 | 2020-11-05 | 2020-11-06 | 47854 | 154 | No |  | No | Crítico |  | 17.8 | 0 | 6 | 1 | 1 | 0 | 0 | 0 | 0 | 0 | 0 | 0 | 0 | 0 |  | 4 | 1 | 1 | 0 | 0 | 3074 | 11 | 994 | 1216 |  |  | 0.7 | - |  |  | No |  | 8 | 24/21/16 | 93680 | 15806 | - | 406 |  |  |  | Resultados están dentro de los rangos aceptables. | Nivel de limpieza en estado de Crítico. | Resultados están dentro de los rangos aceptables. | Identifique las causas del origen y corrija el Codigo ISO alto del aceite. Asegúrese de que la contaminación no está siendo introducida a través de los equipos de manejo de aceite. Retome la muestra en el próximo intervalo programado.
C0014670 | SHOUGANG | FC-63 | FC-63 DIFE POS | CAMION | KOMATSU | HD1500 | DIFERENCIAL POSTERIOR | MOBILTRANS HD 50 | 2020-10-23 | 2020-11-03 | 2020-11-05 | 2020-11-06 | 47854 | 255 | No |  | No | Crítico |  | 17.9 | 0 | 6 | 0 | 1 | 0 | 0 | 0 | 0 | 0 | 0 | 0 | 0 | 0 |  | 4 | 1 | 2 | 0 | 0 | 3086 | 11 | 997 | 1211 |  |  | 0.8 | - |  |  | No |  | 7 | 24/21/16 | 92043 | 15418 | - | 379 |  |  |  | Resultados están dentro de los rangos aceptables. | Nivel de limpieza en estado de Crítico. | Resultados están dentro de los rangos aceptables. | Identifique las causas del origen y corrija el Codigo ISO alto del aceite. Asegúrese de que la contaminación no está siendo introducida a través de los equipos de manejo de aceite. Retome la muestra en el próximo intervalo programado.
C0014671 | SHOUGANG | FC-104 | FC-104 MOT | CAMION | CATERPILLAR | 785D | MOTOR | MOBIL DELVAC 1 5W-40 | 2020-10-23 | 2020-11-03 | 2020-11-05 | 2020-11-06 | 30876 | 171 | Yes | Yes | No | Precaución | 14.8 | 16.2 | 3 | 9 | 1 | 0 | 0 | 0 | 1 | 0 | 0 | 0 | 0 | 0 | 0 |  | 4 | 0 | 1 | 57 | 0 | 2904 | 599 | 1326 | 1649 |  | 9.8 | 12.5 | 12.2 | 12.1 | 0.1 | No |  | 23 | - | - | - | - | - |  |  |  | Alta viscosidad podría ser consecuencia de la elevación de la oxidación por degradación del aceite a altas temperaturas. | La tasa de nitración aumenta debido a condiciones inadecuadas de combustión e ignición. | Resultados están dentro de los rangos aceptables. | Localice y corrija causa de nitración. Localice y corrija la causa de la alta viscosidad del aceite. Viscosidad mayor que la esperada puede restringir el flujo de aceite causando falta de aceite y desgaste. Retome la muestra en el próximo intervalo programado.
C0014672 | SHOUGANG | EP-15 | EP-15 MDBS PRIN | PERFORADORA DE ORUGAS | DRILLTECH | D75KS | MANDO DE BOMBAS PRINCIPAL | MOBILUBE HD 80W-90 | 2020-10-23 | 2020-11-03 | 2020-11-05 | 2020-11-06 | 62248 | 157 | Yes |  | No | Crítico |  | 13.8 | 0 | 86 | 0 | 3 | 0 | 1 | 0 | 0 | 1 | 0 | 0 | 0 | 0 |  | 12 | 0 | 2 | 0 | 0 | 15 | 3 | 491 | 25 |  |  | 1.1 | - |  |  | No |  | 60 | 26/23/15 | 339725 | 61354 | - | 254 |  |  |  | Baja viscosidad por posible contaminación con un lubricante de menor viscosidad. | Nivel de limpieza en estado de Crítico. | Resultados están dentro de los rangos aceptables. | Localice y corrija la causa de baja viscosidad del aceite. Una baja viscosidad puede reducir la protección por lubricación. Identifique las causas del origen y corrija el Codigo ISO alto del aceite. Asegúrese de que la contaminación no está siendo introducida a través de los equipos de manejo de aceite. Retome la muestra en el próximo intervalo programado.
C0014673 | SHOUGANG | EP-15 | EP-15 MDBS AXI | PERFORADORA DE ORUGAS | DRILLTECH | D75KS | MANDO DE BOMBAS AUXILIAR | MOBILUBE HD 80W-90 | 2020-10-23 | 2020-11-03 | 2020-11-05 | 2020-11-06 | 62248 | 157 | Yes |  | No | Normal |  | 14.2 | 0 | 57 | 0 | 4 | 0 | 0 | 0 | 0 | 0 | 0 | 0 | 0 | 0 |  | 16 | 0 | 1 | 0 | 0 | 11 | 4 | 512 | 8 |  |  | 1.3 | - |  |  | No |  | 998 | - | - | - | - | - |  |  |  | Resultados están dentro de los rangos aceptables. | Presencia de partículas oscuras lo cual imposibilita realizar la prueba de Conteo de Partículas. | Indica presencia de partículas ferromagnéticas visibles mayores a 40 micras. | Determine la fuente de partículas ferromagnéticas y tome acciones correctivas de ser necesario.
C0014674 | SHOUGANG | EP-15 | EP-15 CJRO | PERFORADORA DE ORUGAS | DRILLTECH | D75KS | CABEZAL DE ROTACION | MOBILUBE HD 80W-90 | 2020-10-23 | 2020-11-03 | 2020-11-05 | 2020-11-06 | 62248 | 160 | Yes |  | No | Crítico |  |  | 2 | 62 | 1 | 2 | 0 | 1 | 0 | 0 | 1 | 0 | 0 | 0 | 2 |  | 9 | 1 | 1 | 2 | 1 | 38 | 3 | 537 | 24 |  |  | 2.7 | - |  |  | Si |  | 42 | - | - | - | - | - |  |  |  | Muestra presenta contaminación con agua. | Esta muestra contiene una cantidad excesiva de agua y por ello no es posible analizar ciertas pruebas. | Elevado desgaste de Hierro y Cobre. | Identifique y evalúe los componentes a base de estos elementos. Determine la fuente de los metales de desgaste excesivo y tome acciones correctivas. Retomar la muestra para monitorear condición.
C0014675 | SHOUGANG | FC-117 | FC-117 MOT | CAMION | CATERPILLAR | 785D | MOTOR | CHEVRON 400 MGX 15W40 | 2020-10-24 | 2020-11-03 | 2020-11-05 | 2020-11-06 | 14913 | 258 | Yes | Yes | No | Precaución | 14.6 | 13.7 | 2 | 6 | 0 | 2 | 0 | 0 | 1 | 0 | 0 | 0 | 0 | 0 | 1 |  | 2 | 5 | 0 | 119 | 0 | 2349 | 28 | 972 | 1178 |  | 7.2 | 3.5 | 3.4 | 0 | 0.1 | No |  | 8 | - | - | - | - | - |  |  |  | Resultados están dentro de los rangos aceptables. | Niveles de Sodio en el límite de precuación. | Resultados están dentro de los rangos aceptables. | Localice la fuente de Sodio. Tome acciones correctivas. Retome la muestra para confirmar condición.
C0014676 | SHOUGANG | FC-117 | FC-117 TRAN | CAMION | CATERPILLAR | 785D | TRANSMISION | MOBILTRANS HD 30 | 2020-10-24 | 2020-11-03 | 2020-11-05 | 2020-11-06 | 14913 | 1102 | Yes | Yes | No | Crítico |  | 9 | 2 | 4 | 1 | 1 | 0 | 0 | 0 | 1 | 0 | 0 | 0 | 0 | 1 |  | 5 | 2 | 1 | 2 | 0 | 2952 | 13 | 976 | 1166 |  |  | 0.4 | - |  |  | No |  | 12 | 18/17/14 | 2408 | 762 | - | 81 |  |  |  | Baja viscosidad por posible contaminación con un lubricante de menor viscosidad. | Resultados están dentro de los rangos aceptables. | Resultados están dentro de los rangos aceptables. | Localice y corrija la causa de baja viscosidad del aceite. Una baja viscosidad puede reducir la protección por lubricación. Retome la muestra en el próximo intervalo.
C0014677 | SHOUGANG | FC-117 | FC-117 STHI | CAMION | CATERPILLAR | 785D | SISTEMA HIDRAULICO | MOBILTRANS HD 10W | 2020-10-24 | 2020-11-03 | 2020-11-05 | 2020-11-06 | 14913 | 1102 | No | Yes | No | Precaución |  | 6 | 1 | 5 | 1 | 2 | 0 | 1 | 0 | 6 | 0 | 0 | 0 | 0 | 0 |  | 10 | 3 | 1 | 1 | 0 | 2988 | 13 | 993 | 1198 |  |  | 1.1 | - |  |  | No |  | 14 | 21/18/14 | 11837 | 2283 | - | 119 |  |  |  | Resultados están dentro de los rangos aceptables. | Nivel de limpieza en estado de precaución. | Resultados están dentro de los rangos aceptables. | Identifique las causas del origen y corrija el Codigo ISO alto del aceite. Asegúrese de que la contaminación no está siendo introducida a través de los equipos de manejo de aceite. Retome la muestra en el próximo intervalo programado.
C0014678 | SHOUGANG | FC-117 | FC-117 STDI | CAMION | CATERPILLAR | 785D | SISTEMA DIRECCION | MOBILTRANS HD 10W | 2020-10-24 | 2020-11-03 | 2020-11-05 | 2020-11-06 | 14913 | 1102 | No | Yes | No | Precaución |  | 6 | 2 | 7 | 7 | 3 | 0 | 0 | 0 | 0 | 0 | 0 | 0 | 0 | 0 |  | 11 | 5 | 2 | 0 | 1 | 2939 | 14 | 935 | 1116 |  |  | 1 | - |  |  | No |  | 11 | 22/19/14 | 38655 | 2569 | - | 90 |  |  |  | Resultados están dentro de los rangos aceptables. | Niveles de Sodio en el límite de precuación. Nivel de limpieza en estado de precaución. | Resultados están dentro de los rangos aceptables. | Localice la fuente de Sodio. Identifique las causas del origen y corrija el Codigo ISO alto del aceite. Asegúrese de que la contaminación no está siendo introducida a través de los equipos de manejo de aceite. Retome la muestra en el próximo intervalo programado.
C0014679 | SHOUGANG | FC-117 | FC-117 BM RH | CAMION | CATERPILLAR | 785D | BOCAMAZA RH | MOBILUBE XFD 60 | 2020-10-24 | 2020-11-03 | 2020-11-05 | 2020-11-06 | 14913 | 1102 | Yes |  | No | Precaución |  | 24.6 | 0 | 6 | 0 | 0 | 0 | 0 | 0 | 0 | 0 | 0 | 0 | 0 | 0 |  | 8 | 5 | 1 | 99 | 0 | 308 | 3 | 298 | 11 |  |  | 1.2 | - |  |  | No |  | 14 | 21/18/14 | 12122 | 1740 | - | 105 |  |  |  | Resultados están dentro de los rangos aceptables. | Niveles de Sodio en el límite de precuación. Nivel de limpieza en estado de precaución. | Resultados están dentro de los rangos aceptables. | Localice la fuente de Sodio. Identifique las causas del origen y corrija el Codigo ISO alto del aceite. Asegúrese de que la contaminación no está siendo introducida a través de los equipos de manejo de aceite. Retome la muestra en el próximo intervalo programado.
C0014680 | SHOUGANG | FC-117 | FC-117 BM LH | CAMION | CATERPILLAR | 785D | BOCAMAZA LH | MOBILUBE XFD 60 | 2020-10-24 | 2020-11-03 | 2020-11-05 | 2020-11-06 | 14913 | 1102 | Yes |  | No | Precaución |  | 24.4 | 0 | 7 | 0 | 0 | 0 | 0 | 0 | 0 | 0 | 0 | 0 | 0 | 0 |  | 8 | 2 | 0 | 96 | 0 | 326 | 3 | 295 | 17 |  |  | 1.3 | - |  |  | No |  | 13 | 21/18/14 | 15778 | 1840 | - | 119 |  |  |  | Resultados están dentro de los rangos aceptables. | Nivel de limpieza en estado de precaución. | Resultados están dentro de los rangos aceptables. | Identifique las causas del origen y corrija el Codigo ISO alto del aceite. Asegúrese de que la contaminación no está siendo introducida a través de los equipos de manejo de aceite. Retome la muestra en el próximo intervalo programado.
C0014681 | SHOUGANG | FC-117 | FC-117 MF RH | CAMION | CATERPILLAR | 785D | MANDO FINAL RH | MOBILUBE XFD 60 | 2020-10-24 | 2020-11-03 | 2020-11-05 | 2020-11-06 | 14913 | 1102 | No |  | No | Crítico |  | 25.2 | 40 | 29 | 4 | 0 | 2 | 0 | 0 | 0 | 0 | 0 | 0 | 0 | 1 |  | 2 | 4 | 1 | 98 | 0 | 300 | 3 | 299 | 9 |  |  | 7.5 | - |  |  | No |  | 20 | 25/23/14 | 266773 | 41014 | - | 125 |  |  |  | Resultados están dentro de los rangos aceptables. | Nivel de limpieza en estado de Crítico. | Elevado desgaste de Plomo y Cobre. | Identifique las causas del origen y corrija el Codigo ISO alto del aceite. Asegúrese de que la contaminación no está siendo introducida a través de los equipos de manejo de aceite. Determine la fuente de los metales de desgaste excesivo y tome acciones correctivas. Retomar la muestra para monitorear condición.
C0014682 | SHOUGANG | FC-117 | FC-117 MF LH | CAMION | CATERPILLAR | 785D | MANDO FINAL LH | MOBILUBE XFD 60 | 2020-10-24 | 2020-11-03 | 2020-11-05 | 2020-11-06 | 14913 | 1102 | No |  | No | Crítico |  | 25.7 | 39 | 29 | 4 | 0 | 2 | 0 | 0 | 0 | 0 | 0 | 0 | 0 | 0 |  | 1 | 4 | 0 | 95 | 0 | 300 | 4 | 301 | 9 |  |  | 7.3 | - |  |  | No |  | 22 | 25/22/13 | 194585 | 32256 | - | 78 |  |  |  | Resultados están dentro de los rangos aceptables. | Nivel de limpieza en estado de Crítico. | Elevado desgaste de Plomo y Cobre. | Identifique las causas del origen y corrija el Codigo ISO alto del aceite. Asegúrese de que la contaminación no está siendo introducida a través de los equipos de manejo de aceite. Determine la fuente de los metales de desgaste excesivo y tome acciones correctivas. Retomar la muestra para monitorear condición.
C0014683 | SHOUGANG | FC-117 | FC-117 DIFE POS | CAMION | CATERPILLAR | 785D | DIFERENCIAL POSTERIOR | MOBILUBE XFD 60 | 2020-10-24 | 2020-11-03 | 2020-11-05 | 2020-11-06 | 14913 | 1102 | No | Yes | No | Crítico |  | 25.5 | 40 | 27 | 4 | 0 | 2 | 0 | 0 | 0 | 0 | 0 | 0 | 0 | 0 |  | 2 | 4 | 0 | 96 | 0 | 304 | 4 | 300 | 10 |  |  | 7.5 | - |  |  | No |  | 26 | 25/21/14 | 229397 | 19925 | - | 143 |  |  |  | Resultados están dentro de los rangos aceptables. | Niveles de Sodio en el límite de precuación. Nivel de limpieza en estado de Crítico. | Elevado desgaste de Plomo y Cobre. | Localice la fuente de Sodio. Identifique las causas del origen y corrija el Codigo ISO alto del aceite. Asegúrese de que la contaminación no está siendo introducida a través de los equipos de manejo de aceite. Determine la fuente de los metales de desgaste excesivo y tome acciones correctivas. Retomar la muestra para monitorear condición.
C0014684 | SHOUGANG | RE-40 | RE-40 MOT | RETROEXCAVADORA | CATERPILLAR | 390DL | MOTOR | MOBIL DELVAC MX 15W-40 | 2020-10-24 | 2020-11-03 | 2020-11-05 | 2020-11-06 | 22846 | 105 | No | No | No | Crítico | 14.4 | 13.4 | 2 | 12 | 6 | 0 | 0 | 0 | 48 | 0 | 0 | 0 | 0 | 0 | 0 |  | 2 | 0 | 0 | 1 | 0 | 1620 | 1300 | 1171 | 1461 |  | 8.4 | 7.1 | 9.3 | 0 | 0.4 | No |  | 22 | - | - | - | - | - |  |  |  | Baja viscosidad por posible contaminación con un lubricante de menor viscosidad o dilución con combustible. | Resultados están dentro de los rangos aceptables. | Elevado desgaste de Plomo. | Localice y corrija la causa de baja viscosidad del aceite. Una baja viscosidad puede reducir la protección por lubricación. Determine la fuente del metal de desgaste excesivo y tome acciones correctivas. Retomar la muestra para monitorear condición.
C0014685 | SHOUGANG | RE-40 | RE-40 STHI | RETROEXCAVADORA | CATERPILLAR | 390DL | SISTEMA HIDRAULICO | MOBILTRANS HD 10W | 2020-10-24 | 2020-11-03 | 2020-11-05 | 2020-11-06 | 22846 | 105 | No | No | No | Crítico |  | 6 | 3 | 17 | 1 | 6 | 0 | 2 | 1 | 0 | 0 | 0 | 0 | 0 | 1 |  | 20 | 3 | 3 | 1 | 0 | 2964 | 20 | 988 | 1220 |  |  | 0.3 | - |  |  | No |  | 7 | 24/19/15 | 92594 | 3848 | - | 174 |  |  |  | Resultados están dentro de los rangos aceptables. | Contaminación de Silicio en estado crítico. Altos niveles de silicio abrasivo (polvo) causarán alto desgaste. Nivel de limpieza en estado de Crítico. | Resultados están dentro de los rangos aceptables. | Localice la fuente de silicio. Identifique las causas del origen y corrija el Codigo ISO alto del aceite. Asegúrese de que la contaminación no está siendo introducida a través de los equipos de manejo de aceite. Retome la muestra en el próximo intervalo programado.
C0014686 | SHOUGANG | FC-118 | FC-118 MOT | CAMION | CATERPILLAR | 785D | MOTOR | MOBIL DELVAC 1 5W-40 | 2020-10-24 | 2020-11-03 | 2020-11-05 | 2020-11-06 | 17802 | 506 | Yes | Yes | No | Normal | 14.8 | 15 | 4 | 13 | 1 | 1 | 0 | 0 | 1 | 0 | 0 | 0 | 0 | 0 | 0 |  | 4 | 1 | 2 | 43 | 0 | 2717 | 573 | 1235 | 1543 |  | 10 | 9 | 9.2 | 4.7 | 0.2 | No |  | 17 | - | - | - | - | - |  |  |  | Resultados están dentro de los rangos aceptables. | Resultados están dentro de los rangos aceptables. | Resultados están dentro de los rangos aceptables. | Retome la muestra en el próximo intervalo programado.
C0014687 | SHOUGANG | FC-118 | FC-118 TRAN | CAMION | CATERPILLAR | 785D | TRANSMISION | MOBILTRANS HD 30 | 2020-10-24 | 2020-11-03 | 2020-11-05 | 2020-11-06 | 17802 | 1003 | Yes | Yes | No | Normal |  | 11 | 3 | 3 | 1 | 1 | 0 | 0 | 0 | 0 | 0 | 0 | 0 | 0 | 0 |  | 4 | 3 | 1 | 2 | 0 | 3026 | 11 | 993 | 1218 |  |  | 0.4 | - |  |  | No |  | 12 | 19/17/14 | 2523 | 840 | - | 87 |  |  |  | Resultados están dentro de los rangos aceptables. | Resultados están dentro de los rangos aceptables. | Resultados están dentro de los rangos aceptables. | Retome la muestra en el próximo intervalo programado.
C0014688 | SHOUGANG | FC-118 | FC-118 STHI | CAMION | CATERPILLAR | 785D | SISTEMA HIDRAULICO | MOBILTRANS HD 10W | 2020-10-24 | 2020-11-03 | 2020-11-05 | 2020-11-06 | 17802 | 2197 | Yes | Yes | No | Precaución |  | 6.1 | 1 | 9 | 1 | 4 | 0 | 1 | 0 | 7 | 0 | 0 | 0 | 0 | 0 |  | 14 | 3 | 2 | 1 | 0 | 2928 | 17 | 988 | 1172 |  |  | 1.2 | - |  |  | No |  | 17 | 21/17/13 | 18773 | 1210 | - | 50 |  |  |  | Resultados están dentro de los rangos aceptables. | Niveles de Potasio en el límite de precuación. Nivel de limpieza en estado de precaución. | Resultados están dentro de los rangos aceptables. | Localice la fuente de Potasio. Identifique las causas del origen y corrija el Codigo ISO alto del aceite. Asegúrese de que la contaminación no está siendo introducida a través de los equipos de manejo de aceite. Retome la muestra en el próximo intervalo programado.
C0014689 | SHOUGANG | FC-118 | FC-118 STDI | CAMION | CATERPILLAR | 785D | SISTEMA DIRECCION | MOBILTRANS HD 10W | 2020-10-24 | 2020-11-03 | 2020-11-05 | 2020-11-06 | 17802 | 2197 | Yes | Yes | No | Crítico |  | 6 | 2 | 10 | 10 | 6 | 0 | 0 | 0 | 0 | 0 | 0 | 0 | 0 | 0 |  | 16 | 3 | 2 | 1 | 0 | 3021 | 17 | 983 | 1192 |  |  | 0.9 | - |  |  | No |  | 12 | 22/18/14 | 32149 | 1937 | - | 117 |  |  |  | Resultados están dentro de los rangos aceptables. | Contaminación de Silicio en estado crítico. Altos niveles de silicio abrasivo (polvo) causarán alto desgaste. Nivel de limpieza en estado de Crítico. | Resultados están dentro de los rangos aceptables. | Localice la fuente de silicio. Identifique las causas del origen y corrija el Codigo ISO alto del aceite. Asegúrese de que la contaminación no está siendo introducida a través de los equipos de manejo de aceite. Retome la muestra en el próximo intervalo programado.
C0014690 | SHOUGANG | FC-118 | FC-118 BM RH | CAMION | CATERPILLAR | 785D | BOCAMAZA RH | MOBILUBE XFD 60 | 2020-10-24 | 2020-11-03 | 2020-11-05 | 2020-11-06 | 17802 | 1003 | Yes |  | No | Precaución |  | 24.1 | 0 | 12 | 0 | 0 | 0 | 0 | 0 | 0 | 0 | 0 | 0 | 0 | 1 |  | 6 | 3 | 0 | 98 | 0 | 341 | 4 | 301 | 24 |  |  | 0.8 | - |  |  | No |  | 14 | 22/19/14 | 35368 | 3755 | - | 150 |  |  |  | Baja viscosidad por posible contaminación con un lubricante de menor viscosidad. | Nivel de limpieza en estado de precaución. | Resultados están dentro de los rangos aceptables. | Localice y corrija la causa de baja viscosidad del aceite. Una baja viscosidad puede reducir la protección por lubricación. Identifique las causas del origen y corrija el Codigo ISO alto del aceite. Asegúrese de que la contaminación no está siendo introducida a través de los equipos de manejo de aceite. Retome la muestra en el próximo intervalo programado.
C0014691 | SHOUGANG | FC-118 | FC-118 BM LH | CAMION | CATERPILLAR | 785D | BOCAMAZA LH | MOBILUBE XFD 60 | 2020-10-24 | 2020-11-03 | 2020-11-05 | 2020-11-06 | 17802 | 1003 | Yes |  | No | Precaución |  | 24.3 | 0 | 10 | 0 | 0 | 0 | 0 | 0 | 0 | 0 | 0 | 0 | 0 | 0 |  | 7 | 2 | 1 | 101 | 0 | 331 | 3 | 288 | 19 |  |  | 0.9 | - |  |  | No |  | 8 | 23/19/13 | 44926 | 3257 | - | 66 |  |  |  | Resultados están dentro de los rangos aceptables. | Nivel de limpieza en estado de precaución. | Resultados están dentro de los rangos aceptables. | Identifique las causas del origen y corrija el Codigo ISO alto del aceite. Asegúrese de que la contaminación no está siendo introducida a través de los equipos de manejo de aceite. Retome la muestra en el próximo intervalo programado.
C0014692 | SHOUGANG | FC-118 | FC-118 MF RH | CAMION | CATERPILLAR | 785D | MANDO FINAL RH | MOBILUBE XFD 60 | 2020-10-24 | 2020-11-03 | 2020-11-05 | 2020-11-06 | 17802 | 1003 | Yes |  | No | Crítico |  | 24.7 | 16 | 21 | 7 | 0 | 0 | 0 | 0 | 0 | 0 | 0 | 0 | 0 | 0 |  | 2 | 8 | 1 | 94 | 0 | 310 | 3 | 290 | 12 |  |  | 4 | - |  |  | No |  | 6 | 24/20/14 | 91699 | 7662 | - | 111 |  |  |  | Resultados están dentro de los rangos aceptables. | Niveles de Sodio mayores que los esperados. Nivel de limpieza en estado de Crítico. | Elevado desgaste de Plomo y Cobre. | Localice la fuente de Sodio. Identifique las causas del origen y corrija el Codigo ISO alto del aceite. Asegúrese de que la contaminación no está siendo introducida a través de los equipos de manejo de aceite. Determine la fuente de los metales de desgaste excesivo y tome acciones correctivas. Retomar la muestra para monitorear condición.
C0014693 | SHOUGANG | FC-118 | FC-118 MF LH | CAMION | CATERPILLAR | 785D | MANDO FINAL LH | MOBILUBE XFD 60 | 2020-10-24 | 2020-11-03 | 2020-11-05 | 2020-11-06 | 17802 | 1003 | Yes |  | No | Crítico |  | 24.8 | 16 | 21 | 7 | 0 | 0 | 0 | 0 | 0 | 0 | 0 | 0 | 0 | 0 |  | 1 | 7 | 1 | 89 | 0 | 309 | 2 | 299 | 12 |  |  | 3.7 | - |  |  | No |  | 16 | 24/20/14 | 92244 | 7760 | - | 158 |  |  |  | Resultados están dentro de los rangos aceptables. | Niveles de Sodio mayores que los esperados. Nivel de limpieza en estado de Crítico. | Elevado desgaste de Plomo y Cobre. | Localice la fuente de Sodio. Identifique las causas del origen y corrija el Codigo ISO alto del aceite. Asegúrese de que la contaminación no está siendo introducida a través de los equipos de manejo de aceite. Determine la fuente de los metales de desgaste excesivo y tome acciones correctivas. Retomar la muestra para monitorear condición.
C0014694 | SHOUGANG | FC-118 | FC-118 DIFE POS | CAMION | CATERPILLAR | 785D | DIFERENCIAL POSTERIOR | MOBILUBE XFD 60 | 2020-10-24 | 2020-11-03 | 2020-11-05 | 2020-11-06 | 17802 | 1003 | Yes | Yes | No | Crítico |  | 24.9 | 16 | 21 | 7 | 0 | 1 | 0 | 0 | 0 | 0 | 0 | 0 | 0 | 0 |  | 1 | 7 | 1 | 90 | 0 | 309 | 3 | 302 | 12 |  |  | 3.9 | - |  |  | No |  | 15 | 24/20/15 | 97443 | 8726 | - | 162 |  |  |  | Resultados están dentro de los rangos aceptables. | Niveles de Sodio mayores que los esperados. Nivel de limpieza en estado de Crítico. | Elevado desgaste de Plomo. | Localice la fuente de Sodio. Identifique las causas del origen y corrija el Codigo ISO alto del aceite. Asegúrese de que la contaminación no está siendo introducida a través de los equipos de manejo de aceite. Determine la fuente de los metales de desgaste excesivo y tome acciones correctivas. Retomar la muestra para monitorear condición.
C0014695 | SHOUGANG | CH-07 | CH-07 MOT RH | PALA HIDRAULICA | CATERPILLAR | 6040 FS | MOTOR RH | MOBIL DELVAC MX 15W-40 | 2020-10-25 | 2020-11-03 | 2020-11-05 | 2020-11-06 | 25850 | 70 | Yes | Yes | No | Precaución | 14.4 | 13.8 | 0 | 4 | 0 | 0 | 0 | 0 | 45 | 0 | 0 | 0 | 0 | 0 | 1 |  | 3 | 0 | 0 | 4 | 0 | 1527 | 1235 | 1151 | 1420 |  | 8.6 | 2.6 | 1.5 | 0.5 | 0.1 | No |  | 20 | - | - | - | - | - |  |  |  | Baja viscosidad por posible contaminación con un lubricante de menor viscosidad o dilución con combustible. | Resultados están dentro de los rangos aceptables. | Resultados están dentro de los rangos aceptables. | Localice y corrija la causa de baja viscosidad del aceite. Una baja viscosidad puede reducir la protección por lubricación. Retome la muestra en el próximo intervalo.
C0014696 | SHOUGANG | CH-07 | CH-07 MOT LH | PALA HIDRAULICA | CATERPILLAR | 6040 FS | MOTOR LH | MOBIL DELVAC MX 15W-40 | 2020-10-25 | 2020-11-03 | 2020-11-05 | 2020-11-06 | 25850 | 70 | Yes | Yes | No | Precaución | 14.4 | 13.8 | 0 | 3 | 0 | 0 | 0 | 0 | 45 | 0 | 0 | 0 | 0 | 0 | 1 |  | 2 | 0 | 0 | 1 | 0 | 1508 | 1249 | 1150 | 1437 |  | 8.6 | 2.1 | 1.2 | 0.5 | 0.1 | No |  | 22 | - | - | - | - | - |  |  |  | Baja viscosidad por posible contaminación con un lubricante de menor viscosidad o dilución con combustible. | Resultados están dentro de los rangos aceptables. | Resultados están dentro de los rangos aceptables. | Localice y corrija la causa de baja viscosidad del aceite. Una baja viscosidad puede reducir la protección por lubricación. Retome la muestra en el próximo intervalo.
C0014697 | SHOUGANG | CH-07 | CH-07 STHI | PALA HIDRAULICA | CATERPILLAR | 6040 FS | SISTEMA HIDRAULICO | MOBIL DTE 10 EXCEL 46 | 2020-10-25 | 2020-11-03 | 2020-11-05 | 2020-11-06 | 25850 | 25850 | No | No | No | Precaución |  | 8.1 | 12 | 4 | 0 | 1 | 0 | 0 | 0 | 0 | 0 | 0 | 0 | 0 | 1 |  | 3 | 0 | 1 | 0 | 0 | 526 | 3 | 508 | 177 |  |  | 0.7 | - |  |  | No |  | 6 | 19/17/14 | 3192 | 771 | - | 89 |  |  |  | Baja viscosidad por posible contaminación con un lubricante de menor viscosidad. | Nivel de limpieza en estado de precaución. | Desgaste de Cobre en el límite de precaución. | Localice y corrija la causa de baja viscosidad del aceite. Una baja viscosidad puede reducir la protección por lubricación. Identifique las causas del origen y corrija el Codigo ISO alto del aceite. Asegúrese de que la contaminación no está siendo introducida a través de los equipos de manejo de aceite. Determine la fuente del metal de desgaste y tome acciones correctivas. Retomar la muestra para monitorear condición.
C0014698 | SHOUGANG | CH-07 | CH-07 MDBS AXI | PALA HIDRAULICA | CATERPILLAR | 6040 FS | MANDO DE BOMBAS AUXILIAR | MOBILGEAR 600 XP 220 | 2020-10-25 | 2020-11-03 | 2020-11-05 | 2020-11-06 | 25850 | 277 | No | Yes | No | Crítico |  | 18.2 | 2 | 9 | 0 | 0 | 0 | 0 | 8 | 0 | 0 | 0 | 0 | 0 | 0 |  | 2 | 2 | 1 | 27 | 0 | 58 | 1 | 317 | 29 |  |  | 1 | - |  |  | No |  | 12 | 26/23/15 | 343634 | 62594 | - | 224 |  |  |  | Resultados están dentro de los rangos aceptables. | Nivel de limpieza en estado de Crítico. | Resultados están dentro de los rangos aceptables. | Identifique las causas del origen y corrija el Codigo ISO alto del aceite. Asegúrese de que la contaminación no está siendo introducida a través de los equipos de manejo de aceite. Retome la muestra en el próximo intervalo programado.
C0014699 | SHOUGANG | CH-07 | CH-07 MDBS PRIN | PALA HIDRAULICA | CATERPILLAR | 6040 FS | MANDO DE BOMBAS PRINCIPAL | MOBILGEAR 600 XP 220 | 2020-10-25 | 2020-11-03 | 2020-11-05 | 2020-11-06 | 25850 | 277 | No | Yes | No | Crítico |  | 18.3 | 2 | 7 | 0 | 1 | 0 | 0 | 0 | 0 | 0 | 0 | 0 | 0 | 1 |  | 3 | 0 | 1 | 25 | 0 | 37 | 1 | 306 | 21 |  |  | 1.1 | - |  |  | No |  | 15 | 25/21/15 | 170659 | 15412 | - | 163 |  |  |  | Resultados están dentro de los rangos aceptables. | Nivel de limpieza en estado de Crítico. | Resultados están dentro de los rangos aceptables. | Identifique las causas del origen y corrija el Codigo ISO alto del aceite. Asegúrese de que la contaminación no está siendo introducida a través de los equipos de manejo de aceite. Retome la muestra en el próximo intervalo programado.
C0014700 | SHOUGANG | CH-07 | CH-07 RDGI LH | PALA HIDRAULICA | CATERPILLAR | 6040 FS | REDUCTOR DE GIRO LH | MOBILGEAR 600 XP 220 | 2020-10-25 | 2020-11-03 | 2020-11-05 | 2020-11-06 | 25850 | 277 | No |  | No | Crítico |  | 18.6 | 5 | 75 | 0 | 1 | 0 | 1 | 0 | 0 | 1 | 0 | 0 | 0 | 0 |  | 5 | 3 | 1 | 30 | 0 | 4 | 1 | 308 | 4 |  |  | 0.3 | - |  |  | No |  | 37 | 26/24/18 | 355967 | 152390 | - | 1548 |  |  |  | Resultados están dentro de los rangos aceptables. | Nivel de limpieza en estado de Crítico. | Resultados están dentro de los rangos aceptables. | Identifique las causas del origen y corrija el Codigo ISO alto del aceite. Asegúrese de que la contaminación no está siendo introducida a través de los equipos de manejo de aceite. Retome la muestra en el próximo intervalo programado.
C0014701 | SHOUGANG | CH-07 | CH-07 RDGI RH | PALA HIDRAULICA | CATERPILLAR | 6040 FS | REDUCTOR DE GIRO RH | MOBILGEAR 600 XP 220 | 2020-10-25 | 2020-11-03 | 2020-11-05 | 2020-11-06 | 25850 | 277 | No |  | No | Crítico |  | 18.7 | 5 | 101 | 0 | 1 | 0 | 1 | 0 | 0 | 1 | 0 | 0 | 0 | 0 |  | 3 | 3 | 1 | 32 | 0 | 6 | 1 | 305 | 7 |  |  | 0.3 | - |  |  | No |  | 67 | 26/25/16 | 434020 | 168738 | - | 530 |  |  |  | Resultados están dentro de los rangos aceptables. | Nivel de limpieza en estado de Crítico. | Desgaste de Hierro en el límite de precaución. | Identifique las causas del origen y corrija el Codigo ISO alto del aceite. Asegúrese de que la contaminación no está siendo introducida a través de los equipos de manejo de aceite. Retome la muestra en el próximo intervalo programado. Determine la fuente del metal de desgaste y tome acciones correctivas. Retomar la muestra para monitorear condición.
C0014702 | SHOUGANG | CH-07 | CH-07 RDGI CE | PALA HIDRAULICA | CATERPILLAR | 6040 FS | REDUCTOR DE GIRO CENTRAL | MOBILGEAR 600 XP 220 | 2020-10-25 | 2020-11-03 | 2020-11-05 | 2020-11-06 | 25850 | 277 | Yes |  | No | Crítico |  | 18.6 | 10 | 96 | 0 | 1 | 0 | 1 | 0 | 0 | 1 | 0 | 0 | 0 | 0 |  | 3 | 0 | 1 | 30 | 0 | 10 | 1 | 309 | 9 |  |  | 0.3 | - |  |  | No |  | 55 | 26/25/17 | 446086 | 165569 | - | 699 |  |  |  | Resultados están dentro de los rangos aceptables. | Nivel de limpieza en estado de Crítico. | Desgaste de Hierro en el límite de precaución. | Identifique las causas del origen y corrija el Codigo ISO alto del aceite. Asegúrese de que la contaminación no está siendo introducida a través de los equipos de manejo de aceite. Retome la muestra en el próximo intervalo programado. Determine la fuente del metal de desgaste y tome acciones correctivas. Retomar la muestra para monitorear condición.
C0014703 | SHOUGANG | CH-07 | CH-07 PREC RH | PALA HIDRAULICA | CATERPILLAR | 6040 FS | PRE CAMARA RH | MOBILGEAR 600 XP 220 | 2020-10-25 | 2020-11-03 | 2020-11-05 | 2020-11-06 | 25850 | 1459 | No |  | No | Crítico |  | 18.6 | 0 | 14 | 0 | 0 | 0 | 0 | 0 | 0 | 0 | 0 | 0 | 0 | 0 |  | 2 | 3 | 1 | 17 | 1 | 31 | 1 | 315 | 27 |  |  | 0.3 | - |  |  | No |  | 14 | 25/22/16 | 259906 | 31187 | - | 545 |  |  |  | Resultados están dentro de los rangos aceptables. | Nivel de limpieza en estado de Crítico. | Resultados están dentro de los rangos aceptables. | Identifique las causas del origen y corrija el Codigo ISO alto del aceite. Asegúrese de que la contaminación no está siendo introducida a través de los equipos de manejo de aceite. Retome la muestra en el próximo intervalo programado.
C0014704 | SHOUGANG | CH-07 | CH-07 PREC LH | PALA HIDRAULICA | CATERPILLAR | 6040 FS | PRE CAMARA LH | MOBILGEAR 600 XP 220 | 2020-10-25 | 2020-11-03 | 2020-11-05 | 2020-11-06 | 25850 | 1459 | No |  | No | Crítico |  | 18.6 | 0 | 5 | 0 | 1 | 0 | 0 | 0 | 0 | 0 | 0 | 0 | 0 | 0 |  | 3 | 4 | 1 | 24 | 0 | 67 | 1 | 317 | 28 |  |  | 0.2 | - |  |  | No |  | 41 | 25/23/18 | 169385 | 51458 | - | 2016 |  |  |  | Resultados están dentro de los rangos aceptables. | Nivel de limpieza en estado de Crítico. | Resultados están dentro de los rangos aceptables. | Identifique las causas del origen y corrija el Codigo ISO alto del aceite. Asegúrese de que la contaminación no está siendo introducida a través de los equipos de manejo de aceite. Retome la muestra en el próximo intervalo programado.
C0014705 | SHOUGANG | CH-07 | CH-07 MF RH | PALA HIDRAULICA | CATERPILLAR | 6040 FS | MANDO FINAL RH | MOBILGEAR 600 XP 220 | 2020-10-25 | 2020-11-03 | 2020-11-05 | 2020-11-06 | 25850 | 277 | No |  | No | Crítico |  | 18.6 | 0 | 13 | 0 | 0 | 0 | 0 | 0 | 0 | 0 | 0 | 0 | 0 | 0 |  | 1 | 2 | 1 | 31 | 0 | 2 | 0 | 312 | 2 |  |  | 0.2 | - |  |  | No |  | 19 | 25/23/16 | 255359 | 44083 | - | 590 |  |  |  | Resultados están dentro de los rangos aceptables. | Nivel de limpieza en estado de Crítico. | Resultados están dentro de los rangos aceptables. | Identifique las causas del origen y corrija el Codigo ISO alto del aceite. Asegúrese de que la contaminación no está siendo introducida a través de los equipos de manejo de aceite. Retome la muestra en el próximo intervalo programado.
C0014706 | SHOUGANG | CH-07 | CH-07 MF LH | PALA HIDRAULICA | CATERPILLAR | 6040 FS | MANDO FINAL LH | MOBILGEAR 600 XP 220 | 2020-10-25 | 2020-11-03 | 2020-11-05 | 2020-11-06 | 25850 | 277 | No |  | No | Crítico |  | 18.6 | 0 | 17 | 0 | 0 | 0 | 0 | 0 | 0 | 0 | 0 | 0 | 0 | 0 |  | 1 | 3 | 0 | 34 | 0 | 20 | 0 | 313 | 7 |  |  | 0.2 | - |  |  | No |  | 68 | 25/23/17 | 290906 | 66303 | - | 975 |  |  |  | Resultados están dentro de los rangos aceptables. | Nivel de limpieza en estado de Crítico. | Resultados están dentro de los rangos aceptables. | Identifique las causas del origen y corrija el Codigo ISO alto del aceite. Asegúrese de que la contaminación no está siendo introducida a través de los equipos de manejo de aceite. Retome la muestra en el próximo intervalo programado.
C0014707 | SHOUGANG | EP-29 | EP-29 CJRO | PERFORADORA DE ORUGAS | ATLAS COPCO | DML | CABEZAL DE ROTACION | MOBILUBE HD 80W-90 | 2020-10-25 | 2020-11-03 | 2020-11-05 | 2020-11-06 | 33766 | 52 | Yes |  | No | Crítico |  | 14.4 | 0 | 32 | 0 | 0 | 0 | 0 | 0 | 0 | 0 | 0 | 0 | 0 | 1 |  | 2 | 4 | 1 | 0 | 0 | 6 | 1 | 514 | 6 |  |  | 0.5 | - |  |  | No |  | 18 | 25/22/16 | 221879 | 38997 | - | 494 |  |  |  | Resultados están dentro de los rangos aceptables. | Niveles de Sodio mayores que los esperados. Nivel de limpieza en estado de Crítico. | Desgaste de Hierro en el límite de precaución. | Localice la fuente de Sodio. Identifique las causas del origen y corrija el Codigo ISO alto del aceite. Asegúrese de que la contaminación no está siendo introducida a través de los equipos de manejo de aceite. Retome la muestra en el próximo intervalo programado. Determine la fuente del metal de desgaste y tome acciones correctivas. Retomar la muestra para monitorear condición.
C0014708 | SHOUGANG | FC-99 | FC-99 MF RH | CAMION | KOMATSU | HD1500 | MANDO FINAL RH | MOBILTRANS HD 50 | 2020-10-25 | 2020-11-03 | 2020-11-05 | 2020-11-06 | 26553 | 119 | Yes |  | No | Crítico |  | 17.8 | 1 | 20 | 0 | 1 | 0 | 0 | 1 | 0 | 0 | 0 | 0 | 0 | 0 |  | 8 | 3 | 2 | 1 | 0 | 3089 | 12 | 1008 | 1242 |  |  | 1.5 | - |  |  | No |  | 24 | 25/23/17 | 309788 | 75856 | - | 656 |  |  |  | Resultados están dentro de los rangos aceptables. | Nivel de limpieza en estado de Crítico. | Resultados están dentro de los rangos aceptables. | Identifique las causas del origen y corrija el Codigo ISO alto del aceite. Asegúrese de que la contaminación no está siendo introducida a través de los equipos de manejo de aceite. Retome la muestra en el próximo intervalo programado.
C0014709 | SHOUGANG | FC-99 | FC-99 MF LH | CAMION | KOMATSU | HD1500 | MANDO FINAL LH | MOBILTRANS HD 50 | 2020-10-25 | 2020-11-03 | 2020-11-05 | 2020-11-06 | 26553 | 119 | Yes |  | No | Crítico |  | 17.7 | 1 | 20 | 0 | 1 | 0 | 0 | 1 | 0 | 0 | 0 | 0 | 0 | 0 |  | 8 | 5 | 2 | 0 | 0 | 3096 | 12 | 1007 | 1211 |  |  | 1.5 | - |  |  | No |  | 26 | 25/23/16 | 233894 | 66716 | - | 633 |  |  |  | Resultados están dentro de los rangos aceptables. | Niveles de Sodio en el límite de precuación. Nivel de limpieza en estado de Crítico. | Resultados están dentro de los rangos aceptables. | Localice la fuente de Sodio. Identifique las causas del origen y corrija el Codigo ISO alto del aceite. Asegúrese de que la contaminación no está siendo introducida a través de los equipos de manejo de aceite. Retome la muestra en el próximo intervalo programado.
C0014710 | SHOUGANG | FC-99 | FC-99 DIFE POS | CAMION | KOMATSU | HD1500 | DIFERENCIAL POSTERIOR | MOBILTRANS HD 50 | 2020-10-25 | 2020-11-03 | 2020-11-05 | 2020-11-06 | 26553 | 119 | Yes |  | No | Crítico |  | 17.8 | 1 | 19 | 0 | 1 | 0 | 0 | 1 | 0 | 0 | 0 | 0 | 0 | 0 |  | 8 | 5 | 2 | 0 | 0 | 3107 | 12 | 1008 | 1208 |  |  | 1.5 | - |  |  | No |  | 20 | 25/23/17 | 312401 | 78314 | - | 740 |  |  |  | Resultados están dentro de los rangos aceptables. | Niveles de Sodio en el límite de precuación. Nivel de limpieza en estado de Crítico. | Resultados están dentro de los rangos aceptables. | Localice la fuente de Sodio. Identifique las causas del origen y corrija el Codigo ISO alto del aceite. Asegúrese de que la contaminación no está siendo introducida a través de los equipos de manejo de aceite. Retome la muestra en el próximo intervalo programado.
C0014711 | SHOUGANG | FC-30 | FC-30 TRAN | CAMION | CATERPILLAR | 785C | TRANSMISION | MOBILTRANS HD 30 | 2020-10-25 | 2020-11-03 | 2020-11-05 | 2020-11-06 | 68927 | 1031 | No | No | No | Normal |  | 10.7 | 1 | 4 | 0 | 1 | 0 | 0 | 0 | 0 | 0 | 0 | 0 | 0 | 0 |  | 4 | 3 | 1 | 0 | 0 | 3065 | 11 | 999 | 1214 |  |  | 0.4 | - |  |  | No |  | 14 | 20/18/14 | 5864 | 1379 | - | 91 |  |  |  | Resultados están dentro de los rangos aceptables. | Resultados están dentro de los rangos aceptables. | Resultados están dentro de los rangos aceptables. | Retome la muestra en el próximo intervalo programado.
C0014712 | SHOUGANG | FC-30 | FC-30 STHI | CAMION | CATERPILLAR | 785C | SISTEMA HIDRAULICO | MOBILTRANS HD 10W | 2020-10-25 | 2020-11-03 | 2020-11-05 | 2020-11-06 | 68927 | 1031 | No | No | No | Precaución |  | 6 | 0 | 5 | 1 | 2 | 0 | 0 | 0 | 1 | 0 | 0 | 0 | 0 | 0 |  | 10 | 4 | 1 | 0 | 0 | 2962 | 12 | 976 | 1170 |  |  | 0.7 | - |  |  | No |  | 14 | 20/17/14 | 6170 | 1118 | - | 86 |  |  |  | Resultados están dentro de los rangos aceptables. | Niveles de Sodio en el límite de precuación. Nivel de limpieza en estado de precaución. | Resultados están dentro de los rangos aceptables. | Localice la fuente de Sodio. Identifique las causas del origen y corrija el Codigo ISO alto del aceite. Asegúrese de que la contaminación no está siendo introducida a través de los equipos de manejo de aceite. Retome la muestra en el próximo intervalo programado.
C0014713 | SHOUGANG | FC-30 | FC-30 DIFE POS | CAMION | CATERPILLAR | 785C | DIFERENCIAL POSTERIOR | MOBILUBE XFD 60 | 2020-10-25 | 2020-11-03 | 2020-11-05 | 2020-11-06 | 68927 | 505 | No | No | No | Crítico |  | 24.9 | 1 | 20 | 0 | 0 | 0 | 0 | 0 | 0 | 0 | 0 | 0 | 0 | 0 |  | 1 | 4 | 0 | 97 | 0 | 292 | 4 | 304 | 10 |  |  | 1.5 | - |  |  | No |  | 16 | 25/21/16 | 195420 | 17242 | - | 334 |  |  |  | Resultados están dentro de los rangos aceptables. | Niveles de Sodio en el límite de precuación. Nivel de limpieza en estado de Crítico. | Resultados están dentro de los rangos aceptables. | Localice la fuente de Sodio. Identifique las causas del origen y corrija el Codigo ISO alto del aceite. Asegúrese de que la contaminación no está siendo introducida a través de los equipos de manejo de aceite. Retome la muestra en el próximo intervalo programado.
C0014714 | SHOUGANG | EP-33 | EP-33 MOT | PERFORADORA DE ORUGAS | ATLAS COPCO | DML | MOTOR | MOBIL DELVAC MX 15W-40 | 2020-10-25 | 2020-11-03 | 2020-11-05 | 2020-11-06 | 6977 | 179 | Yes | Yes | No | Crítico | 14.4 | 12.7 | 1 | 9 | 0 | 0 | 0 | 0 | 45 | 0 | 0 | 0 | 0 | 0 | 0 |  | 2 | 0 | 0 | 1 | 0 | 1488 | 1241 | 1132 | 1379 |  | 8.5 | 7 | 3.6 | 0.3 | 0.2 | No |  | 14 | - | - | - | - | - |  |  |  | Baja viscosidad por posible contaminación con un lubricante de menor viscosidad o dilución con combustible. | Resultados están dentro de los rangos aceptables. | Resultados están dentro de los rangos aceptables. | Localice y corrija la causa de baja viscosidad del aceite. Una baja viscosidad puede reducir la protección por lubricación. Retome la muestra en el próximo intervalo.
C0014715 | SHOUGANG | EP-33 | EP-33 MDBS | PERFORADORA DE ORUGAS | ATLAS COPCO | DML | MANDO DE BOMBAS | MOBILUBE HD 80W-90 | 2020-10-25 | 2020-11-03 | 2020-11-05 | 2020-11-06 | 6977 | 179 | Yes |  | No | Crítico |  | 14 | 0 | 163 | 0 | 1 | 0 | 1 | 0 | 0 | 2 | 0 | 0 | 0 | 0 |  | 7 | 3 | 6 | 0 | 0 | 37 | 3 | 522 | 23 |  |  | 1 | - |  |  | No |  | 110 | 26/23/15 | 338083 | 44447 | - | 234 |  |  |  | Resultados están dentro de los rangos aceptables. | Niveles de Potasio en el límite de precuación. Nivel de limpieza en estado de Crítico. | Resultados están dentro de los rangos aceptables. | Localice la fuente de Potasio. Identifique las causas del origen y corrija el Codigo ISO alto del aceite. Asegúrese de que la contaminación no está siendo introducida a través de los equipos de manejo de aceite. Retome la muestra en el próximo intervalo programado.
C0014716 | SHOUGANG | EP-33 | EP-33 CJRO | PERFORADORA DE ORUGAS | ATLAS COPCO | DML | CABEZAL DE ROTACION | MOBILUBE HD 80W-90 | 2020-10-25 | 2020-11-03 | 2020-11-05 | 2020-11-06 | 6977 | 179 | Yes |  | No | Crítico |  | 14.6 | 1 | 52 | 0 | 0 | 0 | 1 | 2 | 0 | 0 | 0 | 0 | 0 | 1 |  | 4 | 0 | 0 | 0 | 0 | 24 | 2 | 515 | 16 |  |  | 1.4 | - |  |  | No |  | 23 | 25/22/16 | 313301 | 38100 | - | 544 |  |  |  | Resultados están dentro de los rangos aceptables. | Nivel de limpieza en estado de Crítico. | Elevado desgaste de Hierro. | Identifique las causas del origen y corrija el Codigo ISO alto del aceite. Asegúrese de que la contaminación no está siendo introducida a través de los equipos de manejo de aceite. Determine la fuente del metal de desgaste excesivo y tome acciones correctivas. Retomar la muestra para monitorear condición.
C0014717 | SHOUGANG | EP-38 | EP-38 MOT | PERFORADORA DE ORUGAS | DRILLTECH | D75KS | MOTOR | MOBIL DELVAC MX 15W-40 | 2020-10-26 | 2020-11-03 | 2020-11-05 | 2020-11-06 | 20439 | 106 | No | No | No | Crítico | 14.4 | 13.3 | 3 | 6 | 1 | 0 | 1 | 0 | 45 | 0 | 0 | 0 | 0 | 0 | 0 |  | 7 | 2 | 1 | 1 | 0 | 1532 | 1264 | 1172 | 1429 |  | 8.7 | 2.5 | 2.3 | 0.1 | 0.1 | No |  | 8 | - | - | - | - | - |  |  |  | Baja viscosidad por posible contaminación con un lubricante de menor viscosidad o dilución con combustible. | Resultados están dentro de los rangos aceptables. | Resultados están dentro de los rangos aceptables. | Localice y corrija la causa de baja viscosidad del aceite. Una baja viscosidad puede reducir la protección por lubricación. Retome la muestra en el próximo intervalo.
C0014718 | SHOUGANG | EP-38 | EP-38 STHI | PERFORADORA DE ORUGAS | DRILLTECH | D75KS | SISTEMA HIDRAULICO | NUTO H 68 | 2020-10-26 | 2020-11-03 | 2020-11-05 | 2020-11-06 | 20439 | 106 | No | No | No | Precaución |  | 9.6 | 1 | 1 | 0 | 1 | 0 | 0 | 0 | 0 | 0 | 0 | 0 | 0 | 0 |  | 2 | 0 | 0 | 0 | 0 | 134 | 1 | 443 | 675 |  |  | 1.8 | - |  |  | No |  | 12 | 20/18/14 | 5891 | 1336 | - | 126 |  |  |  | Alta viscosidad por posible contaminación con un lubricante de mayor viscosidad. | Resultados están dentro de los rangos aceptables. | Resultados están dentro de los rangos aceptables. | Localice y corrija la causa de la alta viscosidad del aceite. Viscosidad mayor que la esperada puede restringir el flujo de aceite causando falta de aceite y desgaste. Retome la muestra en el próximo intervalo programado.
C0014719 | SHOUGANG | EP-38 | EP-38 MDBS PRIN | PERFORADORA DE ORUGAS | DRILLTECH | D75KS | MANDO DE BOMBAS PRINCIPAL | MOBILUBE HD 80W-90 | 2020-10-26 | 2020-11-03 | 2020-11-05 | 2020-11-06 | 20439 | 106 | No |  | No | Precaución |  | 13.9 | 1 | 143 | 0 | 4 | 0 | 3 | 0 | 1 | 2 | 1 | 0 | 0 | 1 |  | 24 | 4 | 1 | 0 | 0 | 36 | 5 | 514 | 48 |  |  | 0.5 | - |  |  | No |  | 1705 | - | - | - | - | - |  |  |  | Baja viscosidad por posible contaminación con un lubricante de menor viscosidad. | Presencia de partículas oscuras lo cual imposibilita realizar la prueba de Conteo de Partículas. | Indica presencia de partículas ferromagnéticas visibles mayores a 40 micras. | Determine la fuente de partículas ferromagnéticas y tome acciones correctivas de ser necesario. Localice y corrija la causa de baja viscosidad del aceite. Una baja viscosidad puede reducir la protección por lubricación. Retome la muestra en el próximo intervalo.
C0014720 | SHOUGANG | EP-38 | EP-38 MDBS AXI | PERFORADORA DE ORUGAS | DRILLTECH | D75KS | MANDO DE BOMBAS AUXILIAR | MOBILUBE HD 80W-90 | 2020-10-26 | 2020-11-03 | 2020-11-05 | 2020-11-06 | 20439 | 106 | No |  | No | Precaución |  | 13.8 | 1 | 88 | 0 | 4 | 0 | 1 | 0 | 0 | 1 | 1 | 0 | 0 | 0 |  | 15 | 5 | 2 | 1 | 0 | 27 | 5 | 509 | 20 |  |  | 0.2 | - |  |  | No |  | 57 | 26/24/15 | 429463 | 127620 | - | 161 |  |  |  | Baja viscosidad por posible contaminación con un lubricante de menor viscosidad. | Nivel de limpieza en estado de Crítico. | Resultados están dentro de los rangos aceptables. | Localice y corrija la causa de baja viscosidad del aceite. Una baja viscosidad puede reducir la protección por lubricación. Identifique las causas del origen y corrija el Codigo ISO alto del aceite. Asegúrese de que la contaminación no está siendo introducida a través de los equipos de manejo de aceite. Retome la muestra en el próximo intervalo programado.
C0014721 | SHOUGANG | EP-38 | EP-38 COMP | PERFORADORA DE ORUGAS | DRILLTECH | D75KS | COMPRESOR | MOBIL SHC RARUS 32 | 2020-10-26 | 2020-11-03 | 2020-11-05 | 2020-11-06 | 20439 | 1017 | No | No | No | Crítico |  | 9.6 | 0 | 0 | 0 | 0 | 0 | 0 | 0 | 0 | 0 | 0 | 0 | 0 | 0 |  | 1 | 0 | 0 | 0 | 0 | 4 | 0 | 185 | 5 |  |  | 1.3 | - |  |  | No |  | 13 | 21/18/14 | 13627 | 1820 | - | 96 |  |  |  | Alta viscosidad por posible contaminación con un lubricante de mayor viscosidad. | Nivel de limpieza en estado de precaución. | Resultados están dentro de los rangos aceptables. | Localice y corrija la causa de la alta viscosidad del aceite. Viscosidad mayor que la esperada puede restringir el flujo de aceite causando falta de aceite y desgaste. Identifique las causas del origen y corrija el Codigo ISO alto del aceite. Asegúrese de que la contaminación no está siendo introducida a través de los equipos de manejo de aceite. Retome la muestra en el próximo intervalo programado.
C0014722 | SHOUGANG | EP-38 | EP-38 MF RH | PERFORADORA DE ORUGAS | DRILLTECH | D75KS | MANDO FINAL RH | MOBILTRANS HD 60 | 2020-10-26 | 2020-11-03 | 2020-11-05 | 2020-11-06 | 20439 | 106 | No |  | No | Normal |  | 24.7 | 5 | 55 | 0 | 2 | 0 | 1 | 0 | 0 | 1 | 0 | 0 | 0 | 0 |  | 16 | 5 | 2 | 0 | 1 | 3136 | 11 | 1028 | 1250 |  |  | 0.9 | - |  |  | No |  | 92 | 26/25/20 | 427720 | 191718 | - | 5958 |  |  |  | Resultados están dentro de los rangos aceptables. | Niveles de Sodio en el límite de precuación. Nivel de limpieza en estado de Crítico. | Resultados están dentro de los rangos aceptables. | Localice la fuente de Sodio. Identifique las causas del origen y corrija el Codigo ISO alto del aceite. Asegúrese de que la contaminación no está siendo introducida a través de los equipos de manejo de aceite. Retome la muestra en el próximo intervalo programado.
C0014723 | SHOUGANG | EP-38 | EP-38 MF LH | PERFORADORA DE ORUGAS | DRILLTECH | D75KS | MANDO FINAL LH | MOBILTRANS HD 60 | 2020-10-26 | 2020-11-03 | 2020-11-05 | 2020-11-06 | 20439 | 106 | No |  | No | Normal |  | 24.7 | 5 | 44 | 1 | 2 | 0 | 1 | 0 | 0 | 1 | 0 | 0 | 0 | 0 |  | 14 | 1 | 2 | 2 | 0 | 3086 | 12 | 1011 | 1254 |  |  | 0.9 | - |  |  | No |  | 70 | 26/25/20 | 462000 | 188142 | - | 9418 |  |  |  | Resultados están dentro de los rangos aceptables. | Nivel de limpieza en estado de Crítico. | Resultados están dentro de los rangos aceptables. | Identifique las causas del origen y corrija el Codigo ISO alto del aceite. Asegúrese de que la contaminación no está siendo introducida a través de los equipos de manejo de aceite. Retome la muestra en el próximo intervalo programado.
C0014724 | SHOUGANG | FC-111 | FC-111 MOT | CAMION | CATERPILLAR | 785D | MOTOR | MOBIL DELVAC 1 5W-40 | 2020-10-26 | 2020-11-03 | 2020-11-05 | 2020-11-06 | 29033 | 215 | No | No | No | Normal | 14.8 | 14.8 | 1 | 9 | 0 | 1 | 0 | 0 | 1 | 0 | 0 | 0 | 0 | 0 | 0 |  | 4 | 0 | 1 | 52 | 0 | 2622 | 552 | 1212 | 1512 |  | 9.8 | 6.8 | 7.1 | 4.4 | 0.1 | No |  | 9 | - | - | - | - | - |  |  |  | Resultados están dentro de los rangos aceptables. | Resultados están dentro de los rangos aceptables. | Resultados están dentro de los rangos aceptables. | Retome la muestra en el próximo intervalo programado.
C0014725 | SHOUGANG | CH-06 | CH-06 MOT RH | PALA HIDRAULICA | CATERPILLAR | 6050 FS | MOTOR RH | MOBIL DELVAC MX 15W-40 | 2020-10-26 | 2020-11-03 | 2020-11-05 | 2020-11-06 | 14759 | 77 | No | No | No | Crítico | 14.4 | 13.7 | 1 | 6 | 5 | 0 | 0 | 0 | 47 | 0 | 0 | 0 | 0 | 0 | 1 |  | 7 | 2 | 0 | 0 | 0 | 1576 | 1305 | 1169 | 1438 |  | 8.5 | 6.1 | 6.8 | 4.8 | 0.1 | No |  | 14 | - | - | - | - | - |  |  |  | Baja viscosidad por posible contaminación con un lubricante de menor viscosidad. | Resultados están dentro de los rangos aceptables. | Elevado desgaste de Plomo. | Localice y corrija la causa de baja viscosidad del aceite. Una baja viscosidad puede reducir la protección por lubricación. Determine la fuente del metal de desgaste excesivo y tome acciones correctivas. Retomar la muestra para monitorear condición.
C0014726 | SHOUGANG | CH-06 | CH-06 MOT LH | PALA HIDRAULICA | CATERPILLAR | 6050 FS | MOTOR LH | MOBIL DELVAC MX 15W-40 | 2020-10-26 | 2020-11-03 | 2020-11-05 | 2020-11-06 | 14759 | 77 | No | No | No | Crítico | 14.4 | 13.8 | 1 | 28 | 9 | 2 | 0 | 1 | 46 | 0 | 0 | 0 | 0 | 0 | 0 |  | 12 | 3 | 1 | 0 | 0 | 1544 | 1268 | 1149 | 1401 |  | 8.6 | 6.2 | 7.2 | 4.3 | 0.2 | No |  | 18 | - | - | - | - | - |  |  |  | Baja viscosidad por posible contaminación con un lubricante de menor viscosidad. | Resultados están dentro de los rangos aceptables. | Elevado desgaste de Plomo. | Localice y corrija la causa de baja viscosidad del aceite. Una baja viscosidad puede reducir la protección por lubricación. Determine la fuente del metal de desgaste excesivo y tome acciones correctivas. Retomar la muestra para monitorear condición.
C0014727 | SHOUGANG | CH-06 | CH-06 STHI | PALA HIDRAULICA | CATERPILLAR | 6050 FS | SISTEMA HIDRAULICO | MOBIL DTE 10 EXCEL 46 | 2020-10-26 | 2020-11-03 | 2020-11-05 | 2020-11-06 | 14759 | 5796 | No | No | No | Crítico |  | 8.2 | 1 | 9 | 1 | 5 | 0 | 1 | 0 | 0 | 0 | 0 | 0 | 0 | 0 |  | 12 | 2 | 1 | 0 | 0 | 127 | 6 | 362 | 163 |  |  | 3.7 | - |  |  | No |  | 4 | 18/16/13 | 2141 | 489 | - | 52 |  |  |  | Resultados están dentro de los rangos aceptables. | Resultados están dentro de los rangos aceptables. | Elevado desgaste de Aluminio. | Identifique y evalúe los componentes a base de este elemento. Determine la fuente del metal de desgaste excesivo y tome acciones correctivas. Retomar la muestra para monitorear condición.
C0014728 | SHOUGANG | CH-06 | CH-06 MDBS AXI | PALA HIDRAULICA | CATERPILLAR | 6050 FS | MANDO DE BOMBAS AUXILIAR | MOBILGEAR 600 XP 220 | 2020-10-26 | 2020-11-03 | 2020-11-05 | 2020-11-06 | 14759 | 855 | Yes | Yes | No | Crítico |  | 17.6 | 0 | 11 | 0 | 2 | 0 | 0 | 0 | 0 | 0 | 0 | 0 | 0 | 0 |  | 9 | 0 | 1 | 29 | 0 | 16 | 3 | 291 | 21 |  |  | 2.9 | - |  |  | No |  | 16 | 25/21/14 | 171185 | 12243 | - | 98 |  |  |  | Resultados están dentro de los rangos aceptables. | Nivel de limpieza en estado de Crítico. | Resultados están dentro de los rangos aceptables. | Identifique las causas del origen y corrija el Codigo ISO alto del aceite. Asegúrese de que la contaminación no está siendo introducida a través de los equipos de manejo de aceite. Retome la muestra en el próximo intervalo programado.
C0014729 | SHOUGANG | CH-06 | CH-06 MDBS PRIN | PALA HIDRAULICA | CATERPILLAR | 6050 FS | MANDO DE BOMBAS PRINCIPAL | MOBILGEAR 600 XP 220 | 2020-10-26 | 2020-11-03 | 2020-11-05 | 2020-11-06 | 14759 | 855 | Yes | Yes | No | Crítico |  | 17.4 | 0 | 12 | 0 | 1 | 0 | 0 | 0 | 0 | 0 | 0 | 0 | 0 | 0 |  | 7 | 1 | 1 | 29 | 0 | 17 | 2 | 303 | 19 |  |  | 3.5 | - |  |  | No |  | 10 | 24/21/15 | 116020 | 11867 | - | 296 |  |  |  | Baja viscosidad por posible contaminación con un lubricante de menor viscosidad. | Nivel de limpieza en estado de Crítico. | Resultados están dentro de los rangos aceptables. | Localice y corrija la causa de baja viscosidad del aceite. Una baja viscosidad puede reducir la protección por lubricación. Identifique las causas del origen y corrija el Codigo ISO alto del aceite. Asegúrese de que la contaminación no está siendo introducida a través de los equipos de manejo de aceite. Retome la muestra en el próximo intervalo programado.
C0014730 | SHOUGANG | CH-06 | CH-06 RDGI LH | PALA HIDRAULICA | CATERPILLAR | 6050 FS | REDUCTOR DE GIRO LH | MOBILGEAR 600 XP 220 | 2020-10-26 | 2020-11-03 | 2020-11-05 | 2020-11-06 | 14759 | 285 | Yes |  | No | Crítico |  | 18.4 | 4 | 64 | 0 | 2 | 0 | 1 | 0 | 0 | 1 | 0 | 0 | 0 | 0 |  | 5 | 0 | 1 | 32 | 0 | 9 | 2 | 302 | 7 |  |  | 0.2 | - |  |  | No |  | 38 | 25/23/16 | 290361 | 72800 | - | 619 |  |  |  | Resultados están dentro de los rangos aceptables. | Nivel de limpieza en estado de Crítico. | Resultados están dentro de los rangos aceptables. | Identifique las causas del origen y corrija el Codigo ISO alto del aceite. Asegúrese de que la contaminación no está siendo introducida a través de los equipos de manejo de aceite. Retome la muestra en el próximo intervalo programado.
C0014731 | SHOUGANG | CH-06 | CH-06 RDGI RH | PALA HIDRAULICA | CATERPILLAR | 6050 FS | REDUCTOR DE GIRO RH | MOBILGEAR 600 XP 220 | 2020-10-26 | 2020-11-03 | 2020-11-05 | 2020-11-06 | 14759 | 285 | Yes |  | No | Crítico |  | 17 | 5 | 85 | 0 | 1 | 0 | 1 | 0 | 0 | 1 | 0 | 0 | 0 | 0 |  | 4 | 0 | 1 | 29 | 0 | 17 | 1 | 313 | 21 |  |  | 3.7 | - |  |  | No |  | 46 | 25/24/16 | 237479 | 85056 | - | 456 |  |  |  | Baja viscosidad por posible contaminación con un lubricante de menor viscosidad. | Nivel de limpieza en estado de Crítico. | Desgaste de Hierro en el límite de precaución. | Localice y corrija la causa de baja viscosidad del aceite. Una baja viscosidad puede reducir la protección por lubricación. Identifique las causas del origen y corrija el Codigo ISO alto del aceite. Asegúrese de que la contaminación no está siendo introducida a través de los equipos de manejo de aceite. Determine la fuente del metal de desgaste y tome acciones correctivas. Retomar la muestra para monitorear condición.
C0014732 | SHOUGANG | CH-06 | CH-06 RDGI CE | PALA HIDRAULICA | CATERPILLAR | 6050 FS | REDUCTOR DE GIRO CENTRAL | MOBILGEAR 600 XP 220 | 2020-10-26 | 2020-11-03 | 2020-11-05 | 2020-11-06 | 14759 | 285 | Yes |  | No | Crítico |  | 17.3 | 6 | 44 | 0 | 4 | 0 | 0 | 0 | 0 | 0 | 0 | 0 | 0 | 0 |  | 13 | 3 | 1 | 22 | 0 | 16 | 3 | 311 | 20 |  |  | 2.7 | - |  |  | No |  | 70 | 25/24/18 | 285540 | 110073 | - | 1865 |  |  |  | Baja viscosidad por posible contaminación con un lubricante de menor viscosidad. | Nivel de limpieza en estado de Crítico. | Resultados están dentro de los rangos aceptables. | Localice y corrija la causa de baja viscosidad del aceite. Una baja viscosidad puede reducir la protección por lubricación. Identifique las causas del origen y corrija el Codigo ISO alto del aceite. Asegúrese de que la contaminación no está siendo introducida a través de los equipos de manejo de aceite. Retome la muestra en el próximo intervalo programado.
C0014733 | SHOUGANG | CH-06 | CH-06 RDGI CEII | PALA HIDRAULICA | CATERPILLAR | 6050 FS | REDUCTOR DE GIRO CENTRAL II | MOBILGEAR 600 XP 220 | 2020-10-26 | 2020-11-03 | 2020-11-05 | 2020-11-06 | 14759 | 285 | Yes |  | No | Crítico |  | 16.3 | 4 | 36 | 0 | 2 | 0 | 0 | 0 | 0 | 0 | 0 | 0 | 0 | 0 |  | 6 | 2 | 1 | 25 | 0 | 19 | 2 | 314 | 32 |  |  | 5.8 | - |  |  | No |  | 22 | 25/22/15 | 268135 | 33356 | - | 235 |  |  |  | Baja viscosidad por posible contaminación con un lubricante de menor viscosidad. | Nivel de limpieza en estado de Crítico. | Resultados están dentro de los rangos aceptables. | Localice y corrija la causa de baja viscosidad del aceite. Una baja viscosidad puede reducir la protección por lubricación. Identifique las causas del origen y corrija el Codigo ISO alto del aceite. Asegúrese de que la contaminación no está siendo introducida a través de los equipos de manejo de aceite. Retome la muestra en el próximo intervalo programado.
C0014734 | SHOUGANG | CH-06 | CH-06 PREC RH | PALA HIDRAULICA | CATERPILLAR | 6040 FS | PRE CAMARA RH | MOBILGEAR 600 XP 220 | 2020-10-26 | 2020-11-03 | 2020-11-05 | 2020-11-06 | 14759 | 840 | Yes |  | No | Crítico |  | 17.6 | 2 | 106 | 0 | 11 | 0 | 1 | 0 | 0 | 2 | 1 | 0 | 0 | 0 |  | 32 | 4 | 5 | 18 | 16 | 28 | 8 | 306 | 145 |  |  | 3.6 | - |  |  | No |  | 18 | 26/22/16 | 325813 | 32999 | - | 344 |  |  |  | Resultados están dentro de los rangos aceptables. | Nivel de limpieza en estado de Crítico. | Resultados están dentro de los rangos aceptables. | Identifique las causas del origen y corrija el Codigo ISO alto del aceite. Asegúrese de que la contaminación no está siendo introducida a través de los equipos de manejo de aceite. Retome la muestra en el próximo intervalo programado.
C0014735 | SHOUGANG | CH-06 | CH-06 PREC LH | PALA HIDRAULICA | CATERPILLAR | 6040 FS | PRE CAMARA LH | MOBILGEAR 600 XP 220 | 2020-10-26 | 2020-11-03 | 2020-11-05 | 2020-11-06 | 14759 | 840 | Yes |  | No | Crítico |  | 18.3 | 3 | 81 | 1 | 7 | 0 | 1 | 1 | 0 | 1 | 1 | 0 | 0 | 0 |  | 21 | 3 | 3 | 26 | 1 | 30 | 8 | 311 | 21 |  |  | 1.5 | - |  |  | No |  | 35 | 25/23/17 | 306564 | 66890 | - | 1086 |  |  |  | Resultados están dentro de los rangos aceptables. | Nivel de limpieza en estado de Crítico. | Resultados están dentro de los rangos aceptables. | Identifique las causas del origen y corrija el Codigo ISO alto del aceite. Asegúrese de que la contaminación no está siendo introducida a través de los equipos de manejo de aceite. Retome la muestra en el próximo intervalo programado.
C0014736 | SHOUGANG | CH-06 | CH-06 MF RH | PALA HIDRAULICA | CATERPILLAR | 6050 FS | MANDO FINAL RH | MOBILGEAR 600 XP 220 | 2020-10-26 | 2020-11-03 | 2020-11-05 | 2020-11-06 | 14759 | 855 | Yes |  | No | Crítico |  | 18.4 | 1 | 18 | 0 | 0 | 0 | 0 | 0 | 0 | 0 | 0 | 0 | 0 | 0 |  | 3 | 0 | 1 | 32 | 0 | 7 | 1 | 308 | 7 |  |  | 0.1 | - |  |  | No |  | 79 | 25/24/18 | 286649 | 91604 | - | 2405 |  |  |  | Resultados están dentro de los rangos aceptables. | Nivel de limpieza en estado de Crítico. | Resultados están dentro de los rangos aceptables. | Identifique las causas del origen y corrija el Codigo ISO alto del aceite. Asegúrese de que la contaminación no está siendo introducida a través de los equipos de manejo de aceite. Retome la muestra en el próximo intervalo programado.
C0014737 | SHOUGANG | CH-06 | CH-06 MF LH | PALA HIDRAULICA | CATERPILLAR | 6050 FS | MANDO FINAL LH | MOBILGEAR 600 XP 220 | 2020-10-26 | 2020-11-03 | 2020-11-05 | 2020-11-06 | 14759 | 855 | Yes |  | No | Crítico |  | 18.1 | 3 | 67 | 1 | 3 | 0 | 1 | 0 | 0 | 1 | 0 | 0 | 0 | 1 |  | 9 | 2 | 2 | 35 | 0 | 17 | 4 | 299 | 18 |  |  | 1.4 | - |  |  | No |  | 72 | 26/25/19 | 347077 | 165227 | - | 4655 |  |  |  | Resultados están dentro de los rangos aceptables. | Nivel de limpieza en estado de Crítico. | Resultados están dentro de los rangos aceptables. | Identifique las causas del origen y corrija el Codigo ISO alto del aceite. Asegúrese de que la contaminación no está siendo introducida a través de los equipos de manejo de aceite. Retome la muestra en el próximo intervalo programado.
C0014738 | SHOUGANG | FC-102 | FC-102 MOT | CAMION | KOMATSU | HD1500 | MOTOR | CHEVRON 400 MGX 15W40 | 2020-10-26 | 2020-11-03 | 2020-11-05 | 2020-11-06 | 24051 | 277 | No | No | No | Precaución | 14.6 | 14.4 | 0 | 29 | 0 | 1 | 0 | 1 | 2 | 0 | 0 | 0 | 0 | 0 | 0 |  | 2 | 0 | 1 | 99 | 0 | 2260 | 16 | 908 | 1152 |  | 6.4 | 4.7 | 5.7 | 0 | 1.1 | No |  | 10 | - | - | - | - | - |  |  |  | Resultados están dentro de los rangos aceptables. | Resultados están dentro de los rangos aceptables. | Desgaste de Cromo en el límite de precaución. | Identifique y evalúe los componentes a base de este elemento. Determine la fuente del metal de desgaste y tome acciones correctivas. Retomar la muestra para monitorear condición.
C0014739 | SHOUGANG | FC-94 | FC-94 MOT | CAMION | CATERPILLAR | 785C | MOTOR | MOBIL DELVAC 1 5W-40 | 2020-10-26 | 2020-11-03 | 2020-11-05 | 2020-11-06 | 26230 | 549 | Yes | Yes | No | Normal | 14.8 | 14.5 | 6 | 20 | 1 | 1 | 0 | 0 | 1 | 0 | 0 | 0 | 0 | 0 | 0 |  | 3 | 3 | 2 | 39 | 0 | 2554 | 533 | 1150 | 1440 |  | 10 | 7.6 | 7.7 | 0.3 | 0.4 | No |  | 11 | - | - | - | - | - |  |  |  | Resultados están dentro de los rangos aceptables. | Resultados están dentro de los rangos aceptables. | Resultados están dentro de los rangos aceptables. | Retome la muestra en el próximo intervalo programado.
C0014740 | SHOUGANG | FC-94 | FC-94 TRAN | CAMION | CATERPILLAR | 785C | TRANSMISION | MOBILTRANS HD 30 | 2020-10-26 | 2020-11-03 | 2020-11-05 | 2020-11-06 | 26230 | 1112 | Yes | Yes | No | Normal |  | 11.1 | 3 | 3 | 0 | 1 | 0 | 0 | 0 | 0 | 0 | 0 | 0 | 0 | 1 |  | 4 | 4 | 2 | 2 | 0 | 3028 | 11 | 942 | 1203 |  |  | 0.5 | - |  |  | No |  | 10 | 17/16/13 | 1247 | 353 | - | 44 |  |  |  | Resultados están dentro de los rangos aceptables. | Resultados están dentro de los rangos aceptables. | Resultados están dentro de los rangos aceptables. | Retome la muestra en el próximo intervalo programado.
C0014741 | SHOUGANG | FC-94 | FC-94 STHI | CAMION | CATERPILLAR | 785C | SISTEMA HIDRAULICO | MOBILTRANS HD 10W | 2020-10-26 | 2020-11-03 | 2020-11-05 | 2020-11-06 | 26230 | 2098 | Yes | Yes | No | Precaución |  | 6.1 | 2 | 9 | 2 | 3 | 0 | 0 | 0 | 1 | 0 | 0 | 0 | 0 | 0 |  | 14 | 3 | 2 | 1 | 0 | 3024 | 15 | 943 | 1157 |  |  | 1.1 | - |  |  | No |  | 14 | 20/17/13 | 6803 | 760 | - | 66 |  |  |  | Resultados están dentro de los rangos aceptables. | Niveles de Potasio en el límite de precuación. Nivel de limpieza en estado de precaución. | Resultados están dentro de los rangos aceptables. | Localice la fuente de Potasio. Identifique las causas del origen y corrija el Codigo ISO alto del aceite. Asegúrese de que la contaminación no está siendo introducida a través de los equipos de manejo de aceite. Retome la muestra en el próximo intervalo programado.
C0014742 | SHOUGANG | FC-94 | FC-94 STDI | CAMION | CATERPILLAR | 785C | SISTEMA DIRECCION | MOBILTRANS HD 10W | 2020-10-26 | 2020-11-03 | 2020-11-05 | 2020-11-06 | 26230 | 2098 | Yes | Yes | No | Crítico |  | 5.9 | 1 | 8 | 36 | 4 | 0 | 0 | 0 | 4 | 0 | 0 | 0 | 0 | 0 |  | 13 | 2 | 2 | 0 | 0 | 3052 | 15 | 921 | 1157 |  |  | 6.2 | - |  |  | No |  | 12 | 24/20/13 | 105238 | 5954 | - | 75 |  |  |  | Resultados están dentro de los rangos aceptables. | Nivel de Silicio en el límite de precaución. Nivel de limpieza en estado de Crítico. | Resultados están dentro de los rangos aceptables. | Localice la fuente de silicio. Identifique las causas del origen y corrija el Codigo ISO alto del aceite. Asegúrese de que la contaminación no está siendo introducida a través de los equipos de manejo de aceite. Retome la muestra en el próximo intervalo programado.
C0014743 | SHOUGANG | FC-94 | FC-94 BM RH | CAMION | CATERPILLAR | 785C | BOCAMAZA RH | MOBILUBE XFD 60 | 2020-10-26 | 2020-11-03 | 2020-11-05 | 2020-11-06 | 26230 | 1112 | Yes |  | No | Precaución |  | 25 | 0 | 13 | 0 | 0 | 0 | 0 | 0 | 0 | 0 | 0 | 0 | 0 | 0 |  | 4 | 4 | 0 | 100 | 0 | 322 | 3 | 291 | 12 |  |  | 1.1 | - |  |  | No |  | 12 | 22/19/14 | 35801 | 3343 | - | 102 |  |  |  | Resultados están dentro de los rangos aceptables. | Nivel de limpieza en estado de precaución. | Resultados están dentro de los rangos aceptables. | Identifique las causas del origen y corrija el Codigo ISO alto del aceite. Asegúrese de que la contaminación no está siendo introducida a través de los equipos de manejo de aceite. Retome la muestra en el próximo intervalo programado.
C0014744 | SHOUGANG | FC-94 | FC-94 BM LH | CAMION | CATERPILLAR | 785C | BOCAMAZA LH | MOBILUBE XFD 60 | 2020-10-26 | 2020-11-03 | 2020-11-05 | 2020-11-06 | 26230 | 1112 | Yes |  | No | Precaución |  | 25 | 0 | 21 | 0 | 0 | 0 | 0 | 0 | 0 | 0 | 0 | 0 | 0 | 0 |  | 4 | 5 | 1 | 105 | 0 | 313 | 3 | 274 | 10 |  |  | 1.2 | - |  |  | No |  | 16 | 23/19/14 | 44991 | 3828 | - | 100 |  |  |  | Resultados están dentro de los rangos aceptables. | Nivel de Sodio en el límite de precaución. Nivel de limpieza en estado de precaución. | Resultados están dentro de los rangos aceptables. | Localice la fuente de Sodio. Identifique las causas del origen y corrija el Codigo ISO alto del aceite. Asegúrese de que la contaminación no está siendo introducida a través de los equipos de manejo de aceite. Retome la muestra en el próximo intervalo programado.
C0014745 | SHOUGANG | FC-94 | FC-94 MF RH | CAMION | CATERPILLAR | 785C | MANDO FINAL RH | MOBILUBE XFD 60 | 2020-10-26 | 2020-11-03 | 2020-11-05 | 2020-11-06 | 26230 | 298 | Yes |  | No | Crítico |  | 24.9 | 2 | 20 | 0 | 0 | 0 | 0 | 0 | 0 | 0 | 0 | 0 | 0 | 0 |  | 3 | 4 | 0 | 98 | 0 | 303 | 2 | 286 | 4 |  |  | 1.6 | - |  |  | No |  | 8 | 25/20/13 | 209923 | 5739 | - | 56 |  |  |  | Resultados están dentro de los rangos aceptables. | Nivel de limpieza en estado de Crítico. | Resultados están dentro de los rangos aceptables. | Identifique las causas del origen y corrija el Codigo ISO alto del aceite. Asegúrese de que la contaminación no está siendo introducida a través de los equipos de manejo de aceite. Retome la muestra en el próximo intervalo programado.
C0014746 | SHOUGANG | FC-94 | FC-94 MF LH | CAMION | CATERPILLAR | 785C | MANDO FINAL LH | MOBILUBE XFD 60 | 2020-10-26 | 2020-11-03 | 2020-11-05 | 2020-11-06 | 26230 | 298 | Yes |  | No | Crítico |  | 25.1 | 2 | 21 | 0 | 0 | 0 | 0 | 0 | 0 | 0 | 0 | 0 | 0 | 0 |  | 3 | 4 | 1 | 97 | 0 | 299 | 3 | 284 | 4 |  |  | 1.6 | - |  |  | No |  | 17 | 25/20/13 | 214369 | 7581 | - | 65 |  |  |  | Resultados están dentro de los rangos aceptables. | Nivel de limpieza en estado de Crítico. | Resultados están dentro de los rangos aceptables. | Identifique las causas del origen y corrija el Codigo ISO alto del aceite. Asegúrese de que la contaminación no está siendo introducida a través de los equipos de manejo de aceite. Retome la muestra en el próximo intervalo programado.
C0014747 | SHOUGANG | FC-94 | FC-94 DIFE POS | CAMION | CATERPILLAR | 785C | DIFERENCIAL POSTERIOR | MOBILUBE XFD 60 | 2020-10-26 | 2020-11-03 | 2020-11-05 | 2020-11-06 | 26230 | 298 | Yes | Yes | No | Crítico |  | 25.1 | 2 | 20 | 0 | 0 | 0 | 0 | 0 | 0 | 0 | 0 | 0 | 0 | 0 |  | 2 | 4 | 1 | 97 | 0 | 298 | 3 | 285 | 4 |  |  | 1.6 | - |  |  | No |  | 12 | 25/20/13 | 200947 | 8331 | - | 46 |  |  |  | Resultados están dentro de los rangos aceptables. | Nivel de Sodio en el límite de precaución. Nivel de limpieza en estado de Crítico. | Resultados están dentro de los rangos aceptables. | Localice la fuente de Sodio. Identifique las causas del origen y corrija el Codigo ISO alto del aceite. Asegúrese de que la contaminación no está siendo introducida a través de los equipos de manejo de aceite. Retome la muestra en el próximo intervalo programado.
C0014748 | SHOUGANG | FC-30 | FC-30 MOT | CAMION | CATERPILLAR | 785C | MOTOR | MOBIL DELVAC 1 5W-40 | 2020-10-27 | 2020-11-03 | 2020-11-05 | 2020-11-06 | 68950 | 1054 | Yes | Yes | No | Precaución | 14.8 | 15.4 | 5 | 21 | 4 | 1 | 0 | 0 | 1 | 0 | 0 | 0 | 0 | 0 | 0 |  | 4 | 5 | 2 | 40 | 0 | 2864 | 577 | 1240 | 1558 |  | 8.5 | 13 | 12.5 | 10.3 | 0.3 | No |  | 24 | - | - | - | - | - |  |  |  | Alta oxidación por posible degradación del aceite a altas temperaturas. | Niveles de Sodio en el límite de precuación. La tasa de nitración aumenta debido a condiciones inadecuadas de combustión e ignición. | Desgaste de Plomo en el límite de precaución. | Localice la fuente de Sodio. Revisar el sistema de enfriamiento (termostatos, radiador, bomba de agua, mangueras, etc.). Localice y corrija causa de nitración. Determine la fuente del metal de desgaste y tome acciones correctivas. Retomar la muestra para monitorear condición.
C0014749 | SHOUGANG | FC-30 | FC-30 TRAN | CAMION | CATERPILLAR | 785C | TRANSMISION | MOBILTRANS HD 30 | 2020-10-27 | 2020-11-03 | 2020-11-05 | 2020-11-06 | 68950 | 1054 | Yes | Yes | No | Precaución |  | 10.9 | 0 | 4 | 0 | 1 | 0 | 0 | 0 | 0 | 0 | 0 | 0 | 0 | 0 |  | 5 | 6 | 2 | 1 | 0 | 3115 | 12 | 982 | 1234 |  |  | 0.1 | - |  |  | No |  | 15 | 21/17/13 | 10623 | 1067 | - | 57 |  |  |  | Resultados están dentro de los rangos aceptables. | Niveles de Sodio en el límite de precuación. Nivel de limpieza en estado de precaución. | Resultados están dentro de los rangos aceptables. | Localice la fuente de Sodio. Identifique las causas del origen y corrija el Codigo ISO alto del aceite. Asegúrese de que la contaminación no está siendo introducida a través de los equipos de manejo de aceite. Retome la muestra en el próximo intervalo programado.
C0014750 | SHOUGANG | FC-30 | FC-30 STHI | CAMION | CATERPILLAR | 785C | SISTEMA HIDRAULICO | MOBILTRANS HD 10W | 2020-10-27 | 2020-11-03 | 2020-11-05 | 2020-11-06 | 68950 | 1054 | No | Yes | No | Precaución |  | 6.1 | 0 | 5 | 1 | 2 | 0 | 0 | 0 | 1 | 0 | 0 | 0 | 0 | 0 |  | 11 | 1 | 1 | 1 | 0 | 3049 | 12 | 955 | 1188 |  |  | 0.5 | - |  |  | No |  | 14 | 21/17/13 | 12020 | 919 | - | 50 |  |  |  | Resultados están dentro de los rangos aceptables. | Nivel de limpieza en estado de precaución. | Resultados están dentro de los rangos aceptables. | Identifique las causas del origen y corrija el Codigo ISO alto del aceite. Asegúrese de que la contaminación no está siendo introducida a través de los equipos de manejo de aceite. Retome la muestra en el próximo intervalo programado.
C0014751 | SHOUGANG | FC-30 | FC-30 STDI | CAMION | CATERPILLAR | 785C | SISTEMA DIRECCION | MOBILTRANS HD 10W | 2020-10-27 | 2020-11-03 | 2020-11-05 | 2020-11-06 | 68950 | 1054 | No | Yes | No | Crítico |  | 6 | 1 | 10 | 15 | 4 | 0 | 0 | 0 | 2 | 0 | 0 | 0 | 0 | 0 |  | 16 | 4 | 2 | 0 | 0 | 3111 | 17 | 959 | 1212 |  |  | 1.6 | - |  |  | No |  | 8 | 22/17/13 | 24483 | 1104 | - | 43 |  |  |  | Resultados están dentro de los rangos aceptables. | Contaminación de Silicio en estado crítico. Altos niveles de silicio abrasivo (polvo) causarán alto desgaste. Nivel de limpieza en estado de precaución. | Resultados están dentro de los rangos aceptables. | Localice la fuente de silicio. Identifique las causas del origen y corrija el Codigo ISO alto del aceite. Asegúrese de que la contaminación no está siendo introducida a través de los equipos de manejo de aceite. Retome la muestra en el próximo intervalo programado.
C0014752 | SHOUGANG | FC-30 | FC-30 BM RH | CAMION | CATERPILLAR | 785C | BOCAMAZA RH | MOBILUBE XFD 60 | 2020-10-27 | 2020-11-03 | 2020-11-05 | 2020-11-06 | 68950 | 1054 | Yes |  | No | Precaución |  | 24.6 | 0 | 6 | 0 | 0 | 0 | 0 | 0 | 1 | 0 | 0 | 0 | 0 | 0 |  | 8 | 5 | 0 | 99 | 0 | 309 | 3 | 287 | 9 |  |  | 1.3 | - |  |  | No |  | 3 | 22/19/14 | 39033 | 3624 | - | 93 |  |  |  | Resultados están dentro de los rangos aceptables. | Niveles de Sodio en el límite de precuación. Nivel de limpieza en estado de precaución. | Resultados están dentro de los rangos aceptables. | Localice la fuente de Sodio. Identifique las causas del origen y corrija el Codigo ISO alto del aceite. Asegúrese de que la contaminación no está siendo introducida a través de los equipos de manejo de aceite. Retome la muestra en el próximo intervalo programado.
C0014753 | SHOUGANG | FC-30 | FC-30 BM LH | CAMION | CATERPILLAR | 785C | BOCAMAZA LH | MOBILUBE XFD 60 | 2020-10-27 | 2020-11-03 | 2020-11-05 | 2020-11-06 | 68950 | 1054 | Yes |  | No | Precaución |  | 23.4 | 0 | 7 | 0 | 0 | 0 | 0 | 0 | 0 | 0 | 0 | 0 | 0 | 0 |  | 9 | 5 | 0 | 99 | 0 | 424 | 3 | 317 | 60 |  |  | 0.3 | - |  |  | No |  | 13 | 22/19/14 | 29906 | 2944 | - | 119 |  |  |  | Baja viscosidad por posible contaminación con un lubricante de menor viscosidad. | Niveles de Sodio en el límite de precuación. Nivel de limpieza en estado de precaución. | Resultados están dentro de los rangos aceptables. | Localice la fuente de Sodio. Localice y corrija la causa de baja viscosidad del aceite. Una baja viscosidad puede reducir la protección por lubricación. Identifique las causas del origen y corrija el Codigo ISO alto del aceite. Asegúrese de que la contaminación no está siendo introducida a través de los equipos de manejo de aceite. Retome la muestra en el próximo intervalo programado.
C0014754 | SHOUGANG | FC-30 | FC-30 MF RH | CAMION | CATERPILLAR | 785C | MANDO FINAL RH | MOBILUBE XFD 60 | 2020-10-27 | 2020-11-03 | 2020-11-05 | 2020-11-06 | 68950 | 528 | No |  | No | Crítico |  | 25.1 | 1 | 21 | 0 | 0 | 0 | 0 | 0 | 0 | 0 | 0 | 0 | 0 | 0 |  | 2 | 4 | 1 | 98 | 0 | 295 | 4 | 294 | 9 |  |  | 1.5 | - |  |  | No |  | 18 | 24/21/15 | 158974 | 13870 | - | 224 |  |  |  | Resultados están dentro de los rangos aceptables. | Nivel de limpieza en estado de Crítico. | Resultados están dentro de los rangos aceptables. | Identifique las causas del origen y corrija el Codigo ISO alto del aceite. Asegúrese de que la contaminación no está siendo introducida a través de los equipos de manejo de aceite. Retome la muestra en el próximo intervalo programado.
C0014755 | SHOUGANG | FC-30 | FC-30 MF LH | CAMION | CATERPILLAR | 785C | MANDO FINAL LH | MOBILUBE XFD 60 | 2020-10-27 | 2020-11-03 | 2020-11-05 | 2020-11-06 | 68950 | 528 | No |  | No | Crítico |  | 25 | 1 | 20 | 0 | 0 | 0 | 0 | 0 | 0 | 0 | 0 | 0 | 0 | 0 |  | 2 | 4 | 0 | 95 | 0 | 293 | 4 | 300 | 10 |  |  | 1.3 | - |  |  | No |  | 18 | 25/21/15 | 197967 | 16473 | - | 294 |  |  |  | Resultados están dentro de los rangos aceptables. | Nivel de limpieza en estado de Crítico. | Resultados están dentro de los rangos aceptables. | Identifique las causas del origen y corrija el Codigo ISO alto del aceite. Asegúrese de que la contaminación no está siendo introducida a través de los equipos de manejo de aceite. Retome la muestra en el próximo intervalo programado.
C0014756 | SHOUGANG | FC-30 | FC-30 DIFE POS | CAMION | CATERPILLAR | 785C | DIFERENCIAL POSTERIOR | MOBILUBE XFD 60 | 2020-10-27 | 2020-11-03 | 2020-11-05 | 2020-11-06 | 68950 | 528 | No | Yes | No | Crítico |  | 25.2 | 1 | 20 | 0 | 0 | 0 | 0 | 0 | 0 | 0 | 0 | 0 | 0 | 0 |  | 2 | 6 | 1 | 99 | 0 | 296 | 4 | 293 | 9 |  |  | 1.4 | - |  |  | No |  | 12 | 25/21/15 | 166336 | 15528 | - | 277 |  |  |  | Resultados están dentro de los rangos aceptables. | Niveles de Sodio en el límite de precuación. Nivel de limpieza en estado de Crítico. | Resultados están dentro de los rangos aceptables. | Localice la fuente de Sodio. Identifique las causas del origen y corrija el Codigo ISO alto del aceite. Asegúrese de que la contaminación no está siendo introducida a través de los equipos de manejo de aceite. Retome la muestra en el próximo intervalo programado.
C0014757 | BROCAL | C-86 | C-86 MOT | CARGADOR FRONTAL | CATERPILLAR | 966H | MOTOR | MOBIL DELVAC MX 15W-40 | 2020-10-24 | 2020-10-26 | 2020-10-29 | 2020-10-29 | 11698 | 347 | Yes | Yes | No | Precaución | 14.4 | 13.5 | 2 | 36 | 1 | 0 | 0 | 1 | 42 | 0 | 0 | 0 | 0 | 0 | 0 |  | 3 | 0 | 1 | 0 | 0 | 1469 | 1170 | 1072 | 1319 |  | 8.7 | 0.3 | 0.1 | 0 | 0.8 | No |  | 10 | - | - | - | - | - |  |  |  | Baja viscosidad por posible contaminación con un lubricante de menor viscosidad o dilución con combustible. | Resultados están dentro de los rangos aceptables. | Resultados están dentro de los rangos aceptables. | Localice y corrija la causa de baja viscosidad del aceite. Una baja viscosidad puede reducir la protección por lubricación. Retome la muestra en el próximo intervalo.
C0014758 | BROCAL | C-86 | C-86 STHI | CARGADOR FRONTAL | CATERPILLAR | 966H | SISTEMA HIDRAULICO | MOBILTRANS HD 10W | 2020-10-24 | 2020-10-26 | 2020-10-29 | 2020-10-29 | 11698 | 347 | Yes | No | No | Crítico |  | 6.1 | 3 | 12 | 0 | 6 | 0 | 1 | 1 | 0 | 1 | 0 | 0 | 0 | 0 |  | 20 | 2 | 3 | 1 | 0 | 3058 | 16 | 926 | 1157 |  |  | 4.8 | - |  |  | No |  | 14 | 22/15/11 | 30484 | 264 | - | 15 |  |  |  | Resultados están dentro de los rangos aceptables. | Contaminación de Silicio en estado crítico. Altos niveles de silicio abrasivo (polvo) causarán alto desgaste. Nivel de limpieza en estado de Crítico. | Presencia de aluminio mayor que el esperado puede representar contaminación con polvo (silicio abrasivo). | El incremento en silicio y aluminio podría potencialmente indicar una contaminación con polvo/tierra como la causa raíz del problema. Identifique las causas del origen y corrija el Codigo ISO alto del aceite. Asegúrese de que la contaminación no está siendo introducida a través de los equipos de manejo de aceite. Retome la muestra en el próximo intervalo programado.
C0014759 | BROCAL | C-86 | C-86 TRAN | CARGADOR FRONTAL | CATERPILLAR | 966H | TRANSMISION | MOBILTRANS HD 30 | 2020-10-24 | 2020-10-26 | 2020-10-29 | 2020-10-29 | 11698 | 641 | Yes | No | No | Precaución |  | 11 | 2 | 10 | 0 | 1 | 0 | 0 | 1 | 0 | 0 | 0 | 0 | 0 | 0 |  | 3 | 3 | 1 | 0 | 0 | 2937 | 22 | 954 | 1191 |  |  | 0.5 | - |  |  | No |  | 15 | 23/18/13 | 50105 | 1392 | - | 52 |  |  |  | Resultados están dentro de los rangos aceptables. | Nivel de limpieza en estado de precaución. | Resultados están dentro de los rangos aceptables. | Identifique las causas del origen y corrija el Codigo ISO alto del aceite. Asegúrese de que la contaminación no está siendo introducida a través de los equipos de manejo de aceite. Retome la muestra en el próximo intervalo programado.
C0014760 | BROCAL | C-86 | C-86 DIFE DEL | CARGADOR FRONTAL | CATERPILLAR | 966H | DIFERENCIAL DELANTERO | MOBILTRANS HD 50 | 2020-10-24 | 2020-10-26 | 2020-10-29 | 2020-10-29 | 11698 | 641 | Yes | No | No | Crítico |  | 17.9 | 1 | 10 | 0 | 1 | 0 | 0 | 0 | 0 | 0 | 0 | 0 | 0 | 0 |  | 4 | 0 | 2 | 1 | 0 | 2939 | 11 | 945 | 1195 |  |  | 1 | - |  |  | No |  | 18 | 24/20/15 | 81700 | 7722 | - | 216 |  |  |  | Resultados están dentro de los rangos aceptables. | Nivel de limpieza en estado de Crítico. | Resultados están dentro de los rangos aceptables. | Identifique las causas del origen y corrija el Codigo ISO alto del aceite. Asegúrese de que la contaminación no está siendo introducida a través de los equipos de manejo de aceite. Retome la muestra en el próximo intervalo programado.
C0014761 | BROCAL | C-86 | C-86 DIFE POS | CARGADOR FRONTAL | CATERPILLAR | 966H | DIFERENCIAL POSTERIOR | MOBILTRANS HD 50 | 2020-10-24 | 2020-10-26 | 2020-10-29 | 2020-10-29 | 11698 | 641 | Yes | No | No | Precaución |  | 17.9 | 1 | 5 | 0 | 0 | 0 | 0 | 0 | 0 | 0 | 0 | 0 | 0 | 0 |  | 4 | 1 | 2 | 0 | 0 | 2939 | 12 | 955 | 1202 |  |  | 0.9 | - |  |  | No |  | 12 | 23/20/15 | 56103 | 6312 | - | 190 |  |  |  | Resultados están dentro de los rangos aceptables. | Nivel de limpieza en estado de precaución. | Resultados están dentro de los rangos aceptables. | Identifique las causas del origen y corrija el Codigo ISO alto del aceite. Asegúrese de que la contaminación no está siendo introducida a través de los equipos de manejo de aceite. Retome la muestra en el próximo intervalo programado.
C0014762 | TEMBLADERA | EI-101 | EI-101 MOT | TORRE DE ILUMINACION | TEREX | RL4V2 | MOTOR | MOBIL DELVAC MX 15W-40 | 2020-10-13 12:00 | 2020-10-28 | 2020-10-29 | 2020-10-30 | 619 | 208 | Yes | Yes | No | Crítico | 14.4 | 12.8 | 1 | 7 | 0 | 0 | 0 | 0 | 42 | 0 | 0 | 0 | 0 | 0 | 0 |  | 6 | 0 | 1 | 2 | 0 | 1412 | 1123 | 989 | 1242 | 0 | 8.5 | 7.7 | 1.9 | 4.8 | 0.2 | No |  | 14 | - | - | - | - | - |  |  |  | Baja viscosidad por posible contaminación con un lubricante de menor viscosidad o dilución con combustible. | Resultados están dentro de los rangos aceptables. | Resultados están dentro de los rangos aceptables. | Localice y corrija la causa de baja viscosidad del aceite. Una baja viscosidad puede reducir la protección por lubricación. Retome la muestra en el próximo intervalo.
C0014763 | TEMBLADERA | V-347 | V-347 MOT | CAMION VOLQUETE | VOLVO | FMX 8X4R | MOTOR | MOBIL DELVAC 1 ESP 5W-40 | 2020-10-17 12:00 | 2020-10-28 | 2020-10-29 | 2020-10-30 | 24091 | 989 | Yes | Yes | No | Crítico | 13.8 | 13.2 | 2 | 33 | 11 | 2 | 2 | 1 | 46 | 1 | 1 | 0 | 0 | 0 | 0 |  | 9 | 0 | 1 | 100 | 0 | 1088 | 931 | 996 | 1253 | 0 | 6.9 | 8.9 | 0 | 5.9 | 0.1 | No |  | 14 | - | - | - | - | - |  |  |  | Baja viscosidad por posible contaminación con un lubricante de menor viscosidad o dilución con combustible. | Resultados están dentro de los rangos aceptables. | Elevado desgaste de Plomo. | Localice y corrija la causa de baja viscosidad del aceite. Una baja viscosidad puede reducir la protección por lubricación. Identifique y evalúe los componentes a base de este elemento. Determine la fuente del metal de desgaste excesivo y tome acciones correctivas. Retomar la muestra para monitorear condición.
C0014764 | TEMBLADERA | V-347 | V-347 TRAN | CAMION VOLQUETE | VOLVO | FMX 8X4R | TRANSMISION | MOBILUBE HD 80W-90 | 2020-10-17 12:00 | 2020-10-28 | 2020-10-29 | 2020-10-30 | 24091 | 989 | Yes | Yes | No | Crítico |  | 14 | 5 | 7 | 0 | 1 | 0 | 0 | 3 | 0 | 0 | 0 | 0 | 0 | 0 |  | 14 | 0 | 0 | 0 | 0 | 8 | 1 | 460 | 5 | 0 |  | 1.5 | - |  |  | No |  | 14 | 24/21/15 | 103806 | 11475 | - | 165 |  |  |  | Resultados están dentro de los rangos aceptables. | Nivel de limpieza en estado de Crítico. | Resultados están dentro de los rangos aceptables. | Identifique las causas del origen y corrija el Codigo ISO alto del aceite. Asegúrese de que la contaminación no está siendo introducida a través de los equipos de manejo de aceite. Retome la muestra en el próximo intervalo programado.
C0014765 | TEMBLADERA | V-347 | V-347 STDI | CAMION VOLQUETE | VOLVO | FMX 8X4R | SISTEMA DIRECCION | MOBIL ATF 220 | 2020-10-17 12:00 | 2020-10-28 | 2020-10-29 | 2020-10-30 | 24091 | 103 | Yes | Yes | No | Crítico |  | 5.8 | 0 | 10 | 0 | 0 | 0 | 0 | 0 | 0 | 0 | 0 | 0 | 0 | 0 |  | 4 | 3 | 0 | 38 | 0 | 17 | 60 | 329 | 287 | 0 |  | 1.8 | - |  |  | No |  | 20 | 22/17/12 | 21482 | 1089 | - | 40 |  |  |  | Baja viscosidad por posible contaminación con un lubricante de menor viscosidad. | Nivel de limpieza en estado de precaución. | Resultados están dentro de los rangos aceptables. | Localice y corrija la causa de baja viscosidad del aceite. Una baja viscosidad puede reducir la protección por lubricación. Identifique las causas del origen y corrija el Codigo ISO alto del aceite. Asegúrese de que la contaminación no está siendo introducida a través de los equipos de manejo de aceite. Retome la muestra en el próximo intervalo programado.
C0014766 | TEMBLADERA | V-347 | V-347 STHI | CAMION VOLQUETE | VOLVO | FMX 8X4R | SISTEMA HIDRAULICO | MOBIL DTE 24 | 2020-10-17 12:00 | 2020-10-28 | 2020-10-29 | 2020-10-30 | 24091 | 989 | No | Yes | No | Crítico |  | 5.4 | 0 | 25 | 0 | 4 | 0 | 0 | 0 | 0 | 0 | 0 | 0 | 0 | 0 |  | 10 | 1 | 1 | 0 | 0 | 216 | 6 | 397 | 624 | 0 |  | 8.9 | - |  |  | No |  | 20 | 25/22/13 | 198135 | 34344 | - | 59 |  |  |  | Baja viscosidad por posible contaminación con un lubricante de menor viscosidad. | Nivel de limpieza en estado de Crítico. | Desgaste de Hierro en el límite de precaución. | Localice y corrija la causa de baja viscosidad del aceite. Una baja viscosidad puede reducir la protección por lubricación. Identifique las causas del origen y corrija el Codigo ISO alto del aceite. Asegúrese de que la contaminación no está siendo introducida a través de los equipos de manejo de aceite. Determine la fuente del metal de desgaste y tome acciones correctivas. Retomar la muestra para monitorear condición.
C0014767 | TEMBLADERA | V-347 | V-347 DIFE DEL | CAMION VOLQUETE | VOLVO | FMX 8X4R | DIFERENCIAL DELANTERO | MOBILUBE HD 85W-140 | 2020-10-17 12:00 | 2020-10-28 | 2020-10-29 | 2020-10-30 | 24091 | 103 | No | No | No | Precaución |  | 25.1 | 1 | 18 | 0 | 0 | 0 | 0 | 0 | 0 | 0 | 0 | 0 | 0 | 1 |  | 2 | 0 | 0 | 3 | 0 | 3 | 1 | 505 | 3 | 0 |  | 0.9 | - |  |  | No |  | 20 | 23/20/15 | 44756 | 6032 | - | 179 |  |  |  | Resultados están dentro de los rangos aceptables. | Nivel de limpieza en estado de precaución. | Resultados están dentro de los rangos aceptables. | Identifique las causas del origen y corrija el Codigo ISO alto del aceite. Asegúrese de que la contaminación no está siendo introducida a través de los equipos de manejo de aceite. Retome la muestra en el próximo intervalo programado.
C0014768 | TEMBLADERA | V-347 | V-347 DIFE POS | CAMION VOLQUETE | VOLVO | FMX 8X4R | DIFERENCIAL POSTERIOR | MOBILUBE HD 85W-140 | 2020-10-17 12:00 | 2020-10-28 | 2020-10-29 | 2020-10-30 | 24091 | 989 | No | No | No | Precaución |  | 25.1 | 0 | 25 | 0 | 0 | 0 | 0 | 0 | 0 | 0 | 0 | 0 | 0 | 0 |  | 2 | 0 | 0 | 0 | 0 | 4 | 0 | 476 | 3 | 0 |  | 0.7 | - |  |  | No |  | 15 | 23/20/15 | 47044 | 5399 | - | 176 |  |  |  | Resultados están dentro de los rangos aceptables. | Nivel de limpieza en estado de precaución. | Resultados están dentro de los rangos aceptables. | Identifique las causas del origen y corrija el Codigo ISO alto del aceite. Asegúrese de que la contaminación no está siendo introducida a través de los equipos de manejo de aceite. Retome la muestra en el próximo intervalo programado.
C0014769 | TEMBLADERA | V-347 | V-347 CUDE LH | CAMION VOLQUETE | VOLVO | FMX 8X4R | CUBO DEL. LH | MOBILUBE HD 85W-140 | 2020-10-17 12:00 | 2020-10-28 | 2020-10-29 | 2020-10-30 | 24091 | 103 | No | No | No | Precaución |  | 24.9 | 1 | 20 | 1 | 0 | 0 | 0 | 0 | 0 | 0 | 0 | 0 | 0 | 0 |  | 2 | 0 | 0 | 0 | 0 | 2 | 1 | 485 | 2 | 0 |  | 0.9 | - |  |  | No |  | 10 | 23/19/14 | 41497 | 4917 | - | 136 |  |  |  | Resultados están dentro de los rangos aceptables. | Nivel de limpieza en estado de precaución. | Resultados están dentro de los rangos aceptables. | Identifique las causas del origen y corrija el Codigo ISO alto del aceite. Asegúrese de que la contaminación no está siendo introducida a través de los equipos de manejo de aceite. Retome la muestra en el próximo intervalo programado.
C0014770 | TEMBLADERA | V-347 | V-347 CUDE RH | CAMION VOLQUETE | VOLVO | FMX 8X4R | CUBO DEL. RH | MOBILUBE HD 85W-140 | 2020-10-17 12:00 | 2020-10-28 | 2020-10-29 | 2020-10-30 | 24091 | 103 | No | No | No | Precaución |  | 24.9 | 0 | 19 | 0 | 0 | 0 | 0 | 0 | 0 | 0 | 0 | 0 | 0 | 0 |  | 1 | 0 | 0 | 0 | 0 | 2 | 0 | 484 | 3 | 0 |  | 36 | - |  |  | No |  | 10 | 23/20/14 | 44698 | 5216 | - | 139 |  |  |  | Resultados están dentro de los rangos aceptables. | Nivel de limpieza en estado de precaución. | Resultados están dentro de los rangos aceptables. | Identifique las causas del origen y corrija el Codigo ISO alto del aceite. Asegúrese de que la contaminación no está siendo introducida a través de los equipos de manejo de aceite. Retome la muestra en el próximo intervalo programado.
C0014771 | TEMBLADERA | V-347 | V-347 CUPO LH | CAMION VOLQUETE | VOLVO | FMX 8X4R | CUBO POST. LH | MOBILUBE HD 85W-140 | 2020-10-17 12:00 | 2020-10-28 | 2020-10-29 | 2020-10-30 | 24091 | 103 | No | No | No | Precaución |  | 24.9 | 0 | 27 | 0 | 0 | 0 | 0 | 0 | 0 | 0 | 0 | 0 | 0 | 0 |  | 2 | 0 | 0 | 0 | 0 | 3 | 2 | 498 | 3 | 0 |  | 0.8 | - |  |  | No |  | 10 | 23/20/15 | 52035 | 5974 | - | 198 |  |  |  | Resultados están dentro de los rangos aceptables. | Nivel de limpieza en estado de precaución. | Resultados están dentro de los rangos aceptables. | Identifique las causas del origen y corrija el Codigo ISO alto del aceite. Asegúrese de que la contaminación no está siendo introducida a través de los equipos de manejo de aceite. Retome la muestra en el próximo intervalo programado.
C0014772 | TEMBLADERA | V-347 | V-347 CUPO RH | CAMION VOLQUETE | VOLVO | FMX 8X4R | CUBO POST. RH | MOBILUBE HD 85W-140 | 2020-10-17 12:00 | 2020-10-28 | 2020-10-29 | 2020-10-30 | 24091 | 103 | No | No | No | Precaución |  | 25.1 | 0 | 26 | 0 | 0 | 0 | 0 | 0 | 0 | 0 | 0 | 0 | 0 | 0 |  | 2 | 0 | 0 | 0 | 0 | 3 | 1 | 473 | 3 | 0 |  | 0.7 | - |  |  | No |  | 16 | 23/20/14 | 49722 | 5327 | - | 146 |  |  |  | Resultados están dentro de los rangos aceptables. | Nivel de limpieza en estado de precaución. | Resultados están dentro de los rangos aceptables. | Identifique las causas del origen y corrija el Codigo ISO alto del aceite. Asegúrese de que la contaminación no está siendo introducida a través de los equipos de manejo de aceite. Retome la muestra en el próximo intervalo programado.
C0014773 | TEMBLADERA | CI-31 | CI-31 MOT | CAMION CISTERNA DE COMBUSTIBLE | VOLKSWAGEN | WORKER17-220 | MOTOR | MOBIL DELVAC MX 15W-40 | 2020-10-21 12:00 | 2020-10-28 | 2020-10-29 | 2020-10-30 | 10889 | 225 | Yes | Yes | No | Crítico | 14.4 | 12.2 | 1 | 9 | 1 | 1 | 0 | 0 | 46 | 0 | 0 | 0 | 0 | 0 | 0 |  | 4 | 0 | 2 | 101 | 0 | 955 | 880 | 962 | 1176 | 0 | 7.5 | 128.8 | 6.2 | 48.4 | 0.1 | No |  | 14 | - | - | - | - | - |  |  |  | Alta oxidación por posible degradación del aceite a altas temperaturas. Baja viscosidad por posible contaminación con un lubricante de menor viscosidad o dilución con combustible. | Resultados están dentro de los rangos aceptables. | Límites para metales de desgaste no definidos. | Revisar el sistema de enfriamiento (termostatos, radiador, bomba de agua, mangueras, etc.). Localice y corrija la causa de baja viscosidad del aceite. Una baja viscosidad puede reducir la protección por lubricación. Retome la muestra en el próximo intervalo.
C0014774 | TEMBLADERA | CI-31 | CI-31 TRAN | CAMION CISTERNA DE COMBUSTIBLE | VOLKSWAGEN | WORKER17-220 | TRANSMISION | MOBILUBE HD 80W-90 | 2020-10-21 12:00 | 2020-10-28 | 2020-10-29 | 2020-10-30 | 10889 | 225 | No | No | No | Crítico |  | 14.2 | 4 | 15 | 0 | 1 | 0 | 0 | 0 | 0 | 0 | 0 | 0 | 0 | 0 |  | 5 | 0 | 0 | 0 | 0 | 14 | 1 | 478 | 5 | 0 |  | 0.7 | - |  |  | No |  | 10 | 24/21/15 | 111098 | 12500 | - | 281 |  |  |  | Resultados están dentro de los rangos aceptables. | Nivel de limpieza en estado de Crítico. | Límites para metales de desgaste no definidos. | Identifique las causas del origen y corrija el Codigo ISO alto del aceite. Asegúrese de que la contaminación no está siendo introducida a través de los equipos de manejo de aceite. Retome la muestra en el próximo intervalo programado.
C0014775 | TEMBLADERA | CI-31 | CI-31 STDI | CAMION CISTERNA DE COMBUSTIBLE | VOLKSWAGEN | WORKER17-220 | SISTEMA DIRECCION | MOBIL ATF 220 | 2020-10-21 12:00 | 2020-10-28 | 2020-10-29 | 2020-10-30 | 10889 | 225 | No | No | No | Crítico |  | 6 | 2 | 6 | 0 | 0 | 0 | 0 | 1 | 0 | 12 | 0 | 0 | 0 | 0 |  | 3 | 5 | 1 | 71 | 3 | 46 | 40 | 359 | 200 | 0 |  | 0 | - |  |  | No |  | 12 | 20/17/13 | 6755 | 1239 | - | 69 |  |  |  | Baja viscosidad por posible contaminación con un lubricante de menor viscosidad. | Resultados están dentro de los rangos aceptables. | Límites para metales de desgaste no definidos. | Localice y corrija la causa de baja viscosidad del aceite. Una baja viscosidad puede reducir la protección por lubricación. Retome la muestra en el próximo intervalo.
C0014776 | TEMBLADERA | CI-31 | CI-31 DIFE DEL | CAMION CISTERNA DE COMBUSTIBLE | VOLKSWAGEN | WORKER17-220 | DIFERENCIAL DELANTERO | MOBILUBE HD 85W-140 | 2020-10-21 12:00 | 2020-10-28 | 2020-10-29 | 2020-10-30 | 10889 | 1273 | No | No | No | Crítico |  | 24.3 | 0 | 60 | 0 | 1 | 0 | 0 | 0 | 0 | 1 | 0 | 0 | 0 | 0 |  | 34 | 0 | 1 | 0 | 0 | 22 | 1 | 472 | 5 | 0 |  | 0.7 | - |  |  | No |  | 52 | 26/24/17 | 336679 | 115841 | - | 821 |  |  |  | Resultados están dentro de los rangos aceptables. | Nivel de limpieza en estado de Crítico. | Límites para metales de desgaste no definidos. | Identifique las causas del origen y corrija el Codigo ISO alto del aceite. Asegúrese de que la contaminación no está siendo introducida a través de los equipos de manejo de aceite. Retome la muestra en el próximo intervalo programado.
C0014777 | TEMBLADERA | RE-58 | RE-58 MOT | EXCAVADORA DE ORUGAS | VOLVO | EC380DL | MOTOR | VOLVO VDS-4.5 15W-40 | 2020-10-20 12:00 | 2020-10-28 | 2020-10-29 | 2020-10-30 | 7097 | 534 | Yes | Yes | No | Crítico | 15.3 | 12.3 | 0 | 5 | 1 | 0 | 0 | 0 | 37 | 0 | 0 | 0 | 0 | 0 | 0 |  | 3 | 3 | 1 | 27 | 0 | 1569 | 484 | 654 | 836 | 0 | 7.5 | 14.9 | 4 | 7.6 | 0.3 | No |  | 12 | - | - | - | - | - |  |  |  | Alta oxidación por posible degradación del aceite a altas temperaturas. Baja viscosidad por posible contaminación con un lubricante de menor viscosidad. | Resultados están dentro de los rangos aceptables. | Resultados están dentro de los rangos aceptables. | Revisar el sistema de enfriamiento (termostatos, radiador, bomba de agua, mangueras, etc.). Localice y corrija la causa de baja viscosidad del aceite. Una baja viscosidad puede reducir la protección por lubricación. Retome la muestra en el próximo intervalo.
C0014778 | TEMBLADERA | RE-58 | RE-58 STHI | EXCAVADORA DE ORUGAS | VOLVO | EC380DL | SISTEMA HIDRAULICO | VOLVO SUPER HYDRAULIC OIL ISO VG 68 | 2020-10-20 12:00 | 2020-10-28 | 2020-10-29 | 2020-10-30 | 7097 | 1115 | 0 | 0 | No | Precaución |  | 7.5 | 6 | 5 | 0 | 1 | 0 | 0 | 0 | 0 | 0 | 0 | 0 | 0 | 0 |  | 1 | 1 | 0 | 0 | 0 | 52 | 1 | 310 | 414 | 0 |  | 0 | - |  |  | No |  | 14 | 19/17/13 | 4448 | 896 | - | 54 |  |  |  | Resultados están dentro de los rangos aceptables. | Nivel de limpieza en estado de precaución. | Resultados están dentro de los rangos aceptables. | Identifique las causas del origen y corrija el Codigo ISO alto del aceite. Asegúrese de que la contaminación no está siendo introducida a través de los equipos de manejo de aceite. Retome la muestra en el próximo intervalo programado.
C0014779 | TEMBLADERA | RE-58 | RE-58 MF LH | EXCAVADORA DE ORUGAS | VOLVO | EC380DL | MANDO FINAL LH | VOLVO AXLE OIL 85W-140 | 2020-10-20 12:00 | 2020-10-28 | 2020-10-29 | 2020-10-30 | 7097 | 1115 | Yes | 0 | No | Crítico |  | 25.4 | 0 | 111 | 0 | 0 | 0 | 1 | 0 | 0 | 1 | 0 | 0 | 0 | 0 |  | 3 | 0 | 0 | 0 | 0 | 9 | 1 | 477 | 4 | 0 |  | 47.4 | - |  |  | No |  | 72 | 26/25/21 | 410818 | 229475 | - | 10806 |  |  |  | Resultados están dentro de los rangos aceptables. | Nivel de limpieza en estado de Crítico. | Resultados están dentro de los rangos aceptables. | Identifique las causas del origen y corrija el Codigo ISO alto del aceite. Asegúrese de que la contaminación no está siendo introducida a través de los equipos de manejo de aceite. Retome la muestra en el próximo intervalo programado.
C0014780 | TEMBLADERA | RE-58 | RE-58 MF RH | EXCAVADORA DE ORUGAS | VOLVO | EC380DL | MANDO FINAL RH | VOLVO AXLE OIL 85W-140 | 2020-10-20 12:00 | 2020-10-28 | 2020-10-29 | 2020-10-30 | 7097 | 1115 | Yes | 0 | No | Crítico |  | 25.3 | 0 | 141 | 0 | 0 | 0 | 1 | 0 | 0 | 1 | 0 | 0 | 0 | 0 |  | 3 | 0 | 0 | 0 | 0 | 6 | 1 | 474 | 4 | 0 |  | 0.9 | - |  |  | No |  | 75 | 26/25/19 | 545451 | 204551 | - | 4446 |  |  |  | Resultados están dentro de los rangos aceptables. | Nivel de limpieza en estado de Crítico. | Resultados están dentro de los rangos aceptables. | Identifique las causas del origen y corrija el Codigo ISO alto del aceite. Asegúrese de que la contaminación no está siendo introducida a través de los equipos de manejo de aceite. Retome la muestra en el próximo intervalo programado.
C0014781 | TANTAHUATAY | V-1858-AL | V-1858-AL MOT | CAMION VOLQUETE | VOLVO | FMX 8X4R | MOTOR | VOLVO VDS-4.5 15W-40 | 2020-09-30 | 2020-11-02 | 2020-11-03 | 2020-11-05 | 8742 | 486 | Yes | Yes | No | Crítico | 15.3 | 13 | 3 | 24 | 0 | 2 | 0 | 0 | 0 | 0 | 1 | 0 | 0 | 0 | 0 |  | 6 | 3 | 3 | 53 | 0 | 1308 | 760 | 688 | 801 | 0 | 6.5 | 7.9 | 8 | 0 | 0.3 | No |  | 9 | [8 empty] | Baja viscosidad por posible contaminación con un lubricante de menor viscosidad o dilución con combustible. | Resultados están dentro de los rangos aceptables. | Resultados están dentro de los rangos aceptables. | Localice y corrija la causa de baja viscosidad del aceite. Una baja viscosidad puede reducir la protección por lubricación. Retome la muestra en el próximo intervalo.
C0014782 | TANTAHUATAY | V-1858-AL | V-1858-AL STDI | CAMION VOLQUETE | VOLVO | FMX 8X4R | SISTEMA DIRECCION | MOBIL ATF 220 | 2020-09-30 | 2020-11-02 | 2020-11-03 | 2020-11-05 | 8742 | 486 | No | No | No | Crítico |  | 6.1 | 1 | 11 | 0 | 5 | 0 | 0 | 0 | 0 | 0 | 0 | 0 | 0 | 1 |  | 11 | 4 | 0 | 38 | 0 | 36 | 57 | 313 | 246 |  |  | 5.9 | - |  |  | No |  | 12 | 20/17/12 | 6797 | 887 | - | 33 |  |  |  | Baja viscosidad por posible contaminación con un lubricante de menor viscosidad. | Resultados están dentro de los rangos aceptables. | Resultados están dentro de los rangos aceptables. | Localice y corrija la causa de baja viscosidad del aceite. Una baja viscosidad puede reducir la protección por lubricación. Retome la muestra en el próximo intervalo.
C0014783 | TANTAHUATAY | V-1858-AL | V-1858-AL TRAN | CAMION VOLQUETE | VOLVO | FMX 8X4R | TRANSMISION | VOLVO GEAR BOX OIL 80W90 | 2020-09-30 | 2020-11-02 | 2020-11-03 | 2020-11-05 | 8742 | 486 | No | No | No | Crítico |  | 13.5 | 48 | 3 | 0 | 0 | 0 | 0 | 0 | 0 | 0 | 0 | 0 | 0 | 1 |  | 2 | 1 | 0 | 1 | 0 | 284 | 1 | 872 | 951 |  |  | 0 | - |  |  | No |  | 14 | 25/22/13 | 236262 | 24885 | - | 78 |  |  |  | Resultados están dentro de los rangos aceptables. | Nivel de limpieza en estado de Crítico. | Resultados están dentro de los rangos aceptables. | Identifique las causas del origen y corrija el Codigo ISO alto del aceite. Asegúrese de que la contaminación no está siendo introducida a través de los equipos de manejo de aceite. Retome la muestra en el próximo intervalo programado.
C0014784 | TANTAHUATAY | V-1858-AL | V-1858-AL DIFE DEL | CAMION VOLQUETE | VOLVO | FMX 8X4R | DIFERENCIAL DELANTERO | VOLVO AXLE OIL 85W-140 | 2020-09-30 | 2020-11-02 | 2020-11-03 | 2020-11-05 | 8742 | 1478 | No | No | No | Crítico |  | 23.6 | 3 | 364 | 0 | 1 | 0 | 2 | 4 | 1 | 5 | 0 | 0 | 0 | 0 |  | 5 | 1 | 1 | 1 | 0 | 7 | 7 | 505 | 10 |  |  | 1.2 | - |  |  | No |  | 450 | 26/24/19 | 437173 | 136904 | - | 4182 |  |  |  | Resultados están dentro de los rangos aceptables. | Nivel de limpieza en estado de Crítico. | Elevado desgaste de Hierro. | Localice y corrija la causa de baja viscosidad del aceite. Una baja viscosidad puede reducir la protección por lubricación. Identifique las causas del origen y corrija el Codigo ISO alto del aceite. Asegúrese de que la contaminación no está siendo introducida a través de los equipos de manejo de aceite. Determine la fuente del metal de desgaste y tome acciones correctivas. Retomar la muestra para monitorear condición.
C0014785 | TANTAHUATAY | V-1858-AL | V-1858-AL CUDE RH | CAMION VOLQUETE | VOLVO | FMX 8X4R | CUBO DEL. RH | VOLVO AXLE OIL 85W-140 | 2020-09-30 | 2020-11-02 | 2020-11-03 | 2020-11-05 | 8742 | 1478 | No | No | No | Crítico |  | 24.3 | 3 | 319 | 0 | 1 | 0 | 2 | 4 | 1 | 4 | 0 | 0 | 0 | 0 |  | 4 | 0 | 1 | 1 | 0 | 7 | 7 | 504 | 10 |  |  | 0.8 | - |  |  | No |  | 190 | 25/21/14 | 266372 | 16622 | - | 138 |  |  |  | Resultados están dentro de los rangos aceptables. | Nivel de limpieza en estado de Crítico. | Elevado desgaste de Hierro. | Identifique las causas del origen y corrija el Codigo ISO alto del aceite. Asegúrese de que la contaminación no está siendo introducida a través de los equipos de manejo de aceite. Determine la fuente del metal de desgaste y tome acciones correctivas. Retomar la muestra para monitorear condición.
C0014786 | TANTAHUATAY | V-1858-AL | V-1858-AL CUDE LH | CAMION VOLQUETE | VOLVO | FMX 8X4R | CUBO DEL. LH | VOLVO AXLE OIL 85W-140 | 2020-09-30 | 2020-11-02 | 2020-11-03 | 2020-11-05 | 8742 | 1478 | No | No | No | Crítico |  | 23.9 | 3 | 296 | 0 | 1 | 0 | 2 | 4 | 1 | 4 | 0 | 0 | 0 | 0 |  | 4 | 0 | 1 | 1 | 0 | 7 | 7 | 502 | 10 |  |  | 0.9 | - |  |  | No |  | 188 | 25/21/14 | 262758 | 15741 | - | 147 |  |  |  | Resultados están dentro de los rangos aceptables. | Nivel de limpieza en estado de Crítico. | Elevado desgaste de Hierro. | Identifique las causas del origen y corrija el Codigo ISO alto del aceite. Asegúrese de que la contaminación no está siendo introducida a través de los equipos de manejo de aceite. Determine la fuente del metal de desgaste y tome acciones correctivas. Retomar la muestra para monitorear condición.
C0014787 | TANTAHUATAY | V-1858-AL | V-1858-AL DIFE POS | CAMION VOLQUETE | VOLVO | FMX 8X4R | DIFERENCIAL POSTERIOR | VOLVO AXLE OIL 85W-140 | 2020-09-30 | 2020-11-02 | 2020-11-03 | 2020-11-05 | 8742 | 1478 | No | No | No | Crítico |  | 24.3 | 1 | 160 | 0 | 0 | 0 | 1 | 0 | 0 | 2 | 0 | 0 | 0 | 0 |  | 4 | 1 | 0 | 0 | 0 | 5 | 3 | 513 | 5 |  |  | 1.1 | - |  |  | No |  | 77 | 26/23/17 | 348615 | 69825 | - | 918 |  |  |  | Resultados están dentro de los rangos aceptables. | Nivel de limpieza en estado de Crítico. | Desgaste de Hierro en el límite de precaución. | Identifique las causas del origen y corrija el Codigo ISO alto del aceite. Asegúrese de que la contaminación no está siendo introducida a través de los equipos de manejo de aceite. Determine la fuente del metal de desgaste y tome acciones correctivas. Retomar la muestra para monitorear condición.
C0014788 | TANTAHUATAY | V-1858-AL | V-1858-AL CUPO RH | CAMION VOLQUETE | VOLVO | FMX 8X4R | CUBO POST. RH | VOLVO AXLE OIL 85W-140 | 2020-09-30 | 2020-11-02 | 2020-11-03 | 2020-11-05 | 8742 | 1478 | No | No | No | Crítico |  | 24 | 1 | 159 | 0 | 0 | 0 | 1 | 0 | 0 | 2 | 0 | 0 | 0 | 0 |  | 4 | 0 | 0 | 0 | 0 | 4 | 3 | 506 | 4 |  |  | 1.2 | - |  |  | No |  | 74 | 26/23/16 | 320376 | 54025 | - | 523 |  |  |  | Resultados están dentro de los rangos aceptables. | Nivel de limpieza en estado de Crítico. | Desgaste de Hierro en el límite de precaución. | Identifique las causas del origen y corrija el Codigo ISO alto del aceite. Asegúrese de que la contaminación no está siendo introducida a través de los equipos de manejo de aceite. Determine la fuente del metal de desgaste y tome acciones correctivas. Retomar la muestra para monitorear condición.
C0014789 | TANTAHUATAY | V-1858-AL | V-1858-AL CUPO LH | CAMION VOLQUETE | VOLVO | FMX 8X4R | CUBO POST. LH | VOLVO AXLE OIL 85W-140 | 2020-09-30 | 2020-11-02 | 2020-11-03 | 2020-11-05 | 8742 | 1478 | No | No | No | Crítico |  | 24.1 | 1 | 153 | 0 | 0 | 0 | 1 | 0 | 0 | 2 | 0 | 0 | 0 | 0 |  | 3 | 0 | 0 | 0 | 0 | 5 | 2 | 488 | 4 |  |  | 1.2 | - |  |  | No |  | 74 | 25/23/16 | 302426 | 60772 | - | 637 |  |  |  | Resultados están dentro de los rangos aceptables. | Nivel de limpieza en estado de Crítico. | Desgaste de Hierro en el límite de precaución. | Identifique las causas del origen y corrija el Codigo ISO alto del aceite. Asegúrese de que la contaminación no está siendo introducida a través de los equipos de manejo de aceite. Determine la fuente del metal de desgaste y tome acciones correctivas. Retomar la muestra para monitorear condición.
C0014790 | TANTAHUATAY | V-1858-AL | V-1858-AL STHI | CAMION VOLQUETE | VOLVO | FMX 8X4R | SISTEMA HIDRAULICO | MOBIL DTE 26 | 2020-09-30 | 2020-11-02 | 2020-11-03 | 2020-11-05 | 8742 | 1478 | No | No | No | Precaución |  | 8.1 | 0 | 5 | 0 | 4 | 0 | 2 | 0 | 0 | 0 | 0 | 0 | 0 | 0 |  | 6 | 3 | 1 | 0 | 0 | 123 | 1 | 427 | 655 |  |  | 0.5 | - |  |  | No |  | 10 | 22/16/12 | 24314 | 616 | - | 31 |  |  |  | Resultados están dentro de los rangos aceptables. | Nivel de limpieza en estado de precaución. | Resultados están dentro de los rangos aceptables. | Identifique las causas del origen y corrija el Codigo ISO alto del aceite. Asegúrese de que la contaminación no está siendo introducida a través de los equipos de manejo de aceite. Retome la muestra en el próximo intervalo programado.
C0014791 | TANTAHUATAY | V-1816-AL | V-1816-AL MOT | CAMION VOLQUETE | VOLVO | FMX 8X4R | MOTOR | VOLVO VDS-4.5 15W-40 | 2020-10-01 | 2020-11-02 | 2020-11-03 | 2020-11-05 | 9003 | 554 | Yes | Yes | No | Crítico | 15.3 | 13.5 | 6 | 53 | 1 | 2 | 0 | 0 | 0 | 0 | 1 | 0 | 0 | 0 | 0 |  | 5 | 4 | 3 | 44 | 0 | 1271 | 751 | 662 | 788 |  | 7.4 | 6.8 | 6.3 | 0 | 0.4 | No |  | 13 | - | - | - | - | - |  |  |  | Baja viscosidad por posible contaminación con un lubricante de menor viscosidad o dilución con combustible. | Resultados están dentro de los rangos aceptables. | Desgaste de Hierro en el límite de precaución. | Localice y corrija la causa de baja viscosidad del aceite. Una baja viscosidad puede reducir la protección por lubricación. Determine la fuente del metal de desgaste y tome acciones correctivas. Retomar la muestra para monitorear condición.
C0014792 | TANTAHUATAY | V-1816-AL | V-1816-AL STDI | CAMION VOLQUETE | VOLVO | FMX 8X4R | SISTEMA DIRECCION | MOBIL ATF 220 | 2020-10-01 | 2020-11-02 | 2020-11-03 | 2020-11-05 | 9003 | 1038 | No | No | No | Crítico |  | 6 | 0 | 39 | 0 | 9 | 0 | 0 | 0 | 0 | 0 | 0 | 0 | 0 | 0 |  | 17 | 4 | 1 | 36 | 0 | 35 | 60 | 317 | 258 |  |  | 4.1 | - |  |  | No |  | 20 | 20/15/11 | 9347 | 283 | - | 13 |  |  |  | Baja viscosidad por posible contaminación con un lubricante de menor viscosidad. | Nivel de Silicio en el límite de precaución. | Resultados están dentro de los rangos aceptables. | Localice la fuente de silicio. Localice y corrija la causa de baja viscosidad del aceite. Una baja viscosidad puede reducir la protección por lubricación. Retome la muestra en el próximo intervalo.
C0014793 | TANTAHUATAY | V-1816-AL | V-1816-AL TRAN | CAMION VOLQUETE | VOLVO | FMX 8X4R | TRANSMISION | VOLVO GEAR BOX OIL 80W90 | 2020-10-01 | 2020-11-02 | 2020-11-03 | 2020-11-05 | 9003 | 1038 | Yes | Yes | No | Crítico |  | 13.4 | 27 | 3 | 0 | 0 | 0 | 0 | 0 | 0 | 0 | 0 | 0 | 0 | 1 |  | 3 | 0 | 0 | 0 | 0 | 274 | 2 | 843 | 883 |  |  | 0 | - |  |  | No |  | 12 | 25/22/14 | 238322 | 20529 | - | 123 |  |  |  | Baja viscosidad por posible contaminación con un lubricante de menor viscosidad. | Nivel de limpieza en estado de Crítico. | Resultados están dentro de los rangos aceptables. | Localice y corrija la causa de baja viscosidad del aceite. Una baja viscosidad puede reducir la protección por lubricación. Identifique las causas del origen y corrija el Codigo ISO alto del aceite. Asegúrese de que la contaminación no está siendo introducida a través de los equipos de manejo de aceite. Retome la muestra en el próximo intervalo programado.
C0014794 | TANTAHUATAY | V-1816-AL | V-1816-AL DIFE DEL | CAMION VOLQUETE | VOLVO | FMX 8X4R | DIFERENCIAL DELANTERO | VOLVO AXLE OIL 85W-140 | 2020-10-01 | 2020-11-02 | 2020-11-03 | 2020-11-05 | 9003 | 1038 | No | No | No | Crítico |  | 24.6 | 0 | 20 | 0 | 0 | 0 | 0 | 0 | 0 | 0 | 0 | 0 | 0 | 1 |  | 2 | 0 | 0 | 0 | 0 | 4 | 2 | 503 | 4 |  |  | 0.8 | - |  |  | No |  | 5 | 24/20/15 | 98733 | 8304 | - | 210 |  |  |  | Resultados están dentro de los rangos aceptables. | Nivel de limpieza en estado de Crítico. | Resultados están dentro de los rangos aceptables. | Identifique las causas del origen y corrija el Codigo ISO alto del aceite. Asegúrese de que la contaminación no está siendo introducida a través de los equipos de manejo de aceite. Retome la muestra en el próximo intervalo programado.
C0014795 | TANTAHUATAY | V-1816-AL | V-1816-AL CUDE RH | CAMION VOLQUETE | VOLVO | FMX 8X4R | CUBO DEL. RH | VOLVO AXLE OIL 85W-140 | 2020-10-01 | 2020-11-02 | 2020-11-03 | 2020-11-05 | 9003 | 1038 | No | No | No | Precaución |  | 24.5 | 0 | 19 | 0 | 0 | 0 | 0 | 0 | 0 | 0 | 0 | 0 | 0 | 1 |  | 1 | 0 | 0 | 0 | 0 | 4 | 2 | 511 | 3 |  |  | 0.8 | - |  |  | No |  | 14 | 23/19/13 | 69481 | 3625 | - | 57 |  |  |  | Resultados están dentro de los rangos aceptables. | Nivel de limpieza en estado de precaución. | Resultados están dentro de los rangos aceptables. | Identifique las causas del origen y corrija el Codigo ISO alto del aceite. Asegúrese de que la contaminación no está siendo introducida a través de los equipos de manejo de aceite. Retome la muestra en el próximo intervalo programado.
C0014796 | TANTAHUATAY | V-1816-AL | V-1816-AL CUDE LH | CAMION VOLQUETE | VOLVO | FMX 8X4R | CUBO DEL. LH | VOLVO AXLE OIL 85W-140 | 2020-10-01 | 2020-11-02 | 2020-11-03 | 2020-11-05 | 9003 | 1038 | No | No | No | Precaución |  | 24.4 | 0 | 20 | 0 | 0 | 0 | 0 | 0 | 0 | 0 | 0 | 0 | 0 | 1 |  | 1 | 0 | 0 | 1 | 0 | 4 | 2 | 500 | 4 |  |  | 0.9 | - |  |  | No |  | 14 | 23/19/13 | 71659 | 3710 | - | 60 |  |  |  | Resultados están dentro de los rangos aceptables. | Nivel de limpieza en estado de precaución. | Resultados están dentro de los rangos aceptables. | Identifique las causas del origen y corrija el Codigo ISO alto del aceite. Asegúrese de que la contaminación no está siendo introducida a través de los equipos de manejo de aceite. Retome la muestra en el próximo intervalo programado.
C0014797 | TANTAHUATAY | V-1816-AL | V-1816-AL DIFE POS | CAMION VOLQUETE | VOLVO | FMX 8X4R | DIFERENCIAL POSTERIOR | VOLVO AXLE OIL 85W-140 | 2020-10-01 | 2020-11-02 | 2020-11-03 | 2020-11-05 | 9003 | 1038 | No | No | No | Precaución |  | 24.7 | 0 | 11 | 0 | 0 | 0 | 0 | 0 | 0 | 0 | 0 | 0 | 0 | 1 |  | 2 | 0 | 0 | 0 | 0 | 5 | 1 | 489 | 5 |  |  | 0.8 | - |  |  | No |  | 12 | 22/19/13 | 32478 | 2708 | - | 66 |  |  |  | Resultados están dentro de los rangos aceptables. | Nivel de limpieza en estado de precaución. | Resultados están dentro de los rangos aceptables. | Identifique las causas del origen y corrija el Codigo ISO alto del aceite. Asegúrese de que la contaminación no está siendo introducida a través de los equipos de manejo de aceite. Retome la muestra en el próximo intervalo programado.
C0014798 | TANTAHUATAY | V-1816-AL | V-1816-AL CUPO RH | CAMION VOLQUETE | VOLVO | FMX 8X4R | CUBO POST. RH | VOLVO AXLE OIL 85W-140 | 2020-10-01 | 2020-11-02 | 2020-11-03 | 2020-11-05 | 9003 | 1038 | No | No | No | Precaución |  | 24.7 | 0 | 12 | 0 | 0 | 0 | 0 | 0 | 0 | 0 | 0 | 0 | 0 | 0 |  | 2 | 1 | 0 | 0 | 0 | 4 | 1 | 511 | 3 |  |  | 0.7 | - |  |  | No |  | 12 | 22/18/12 | 28787 | 2202 | - | 32 |  |  |  | Resultados están dentro de los rangos aceptables. | Nivel de limpieza en estado de precaución. | Resultados están dentro de los rangos aceptables. | Identifique las causas del origen y corrija el Codigo ISO alto del aceite. Asegúrese de que la contaminación no está siendo introducida a través de los equipos de manejo de aceite. Retome la muestra en el próximo intervalo programado.
C0014799 | TANTAHUATAY | V-1816-AL | V-1816-AL CUPO LH | CAMION VOLQUETE | VOLVO | FMX 8X4R | CUBO POST. LH | VOLVO AXLE OIL 85W-140 | 2020-10-01 | 2020-11-02 | 2020-11-03 | 2020-11-05 | 9003 | 1038 | No | No | No | Precaución |  | 24.6 | 0 | 13 | 0 | 0 | 0 | 0 | 0 | 0 | 0 | 0 | 0 | 0 | 0 |  | 2 | 0 | 0 | 0 | 0 | 5 | 2 | 506 | 3 |  |  | 0.8 | - |  |  | No |  | 12 | 22/18/13 | 29535 | 2438 | - | 47 |  |  |  | Resultados están dentro de los rangos aceptables. | Nivel de limpieza en estado de precaución. | Resultados están dentro de los rangos aceptables. | Identifique las causas del origen y corrija el Codigo ISO alto del aceite. Asegúrese de que la contaminación no está siendo introducida a través de los equipos de manejo de aceite. Retome la muestra en el próximo intervalo programado.
C0014800 | TANTAHUATAY | V-1816-AL | V-1816-AL STHI | CAMION VOLQUETE | VOLVO | FMX 8X4R | SISTEMA HIDRAULICO | MOBILTRANS HD 10W | 2020-10-01 | 2020-11-02 | 2020-11-03 | 2020-11-05 | 9003 | 1038 | No | Yes | No | Precaución |  | 6.3 | 0 | 3 | 0 | 1 | 0 | 0 | 0 | 0 | 0 | 0 | 0 | 0 | 1 |  | 6 | 0 | 1 | 1 | 0 | 2517 | 10 | 875 | 1092 |  |  | 3.3 | - |  |  | No |  | 12 | 22/18/11 | 23734 | 1469 | - | 15 |  |  |  | Resultados están dentro de los rangos aceptables. | Nivel de limpieza en estado de precaución. | Resultados están dentro de los rangos aceptables. | Identifique las causas del origen y corrija el Codigo ISO alto del aceite. Asegúrese de que la contaminación no está siendo introducida a través de los equipos de manejo de aceite. Retome la muestra en el próximo intervalo programado.
C0014801 | TANTAHUATAY | V-1873-AL | V-1873-AL MOT | CAMION VOLQUETE | VOLVO | FMX 8X4R | MOTOR | VOLVO VDS-4.5 15W-40 | 2020-10-02 | 2020-11-02 | 2020-11-03 | 2020-11-05 | 8153 | 524 | Yes | Yes | No | Crítico | 15.3 | 13.8 | 10 | 89 | 1 | 2 | 0 | 1 | 0 | 0 | 1 | 0 | 0 | 0 | 0 |  | 6 | 4 | 3 | 41 | 1 | 1282 | 768 | 666 | 813 |  | 6.2 | 7.5 | 7.3 | 0 | 0.5 | No |  | 30 | - | - | - | - | - |  |  |  | Baja viscosidad por posible contaminación con un lubricante de menor viscosidad o dilución con combustible. | Resultados están dentro de los rangos aceptables. | Elevado desgaste de Hierro. | Localice y corrija la causa de baja viscosidad del aceite. Una baja viscosidad puede reducir la protección por lubricación. Determine la fuente del metal de desgaste excesivo y tome acciones correctivas. Retomar la muestra para monitorear condición.
C0014802 | TANTAHUATAY | V-1873-AL | V-1873-AL STDI | CAMION VOLQUETE | VOLVO | FMX 8X4R | SISTEMA DIRECCION | MOBIL ATF 220 | 2020-10-02 | 2020-11-02 | 2020-11-03 | 2020-11-05 | 8153 | 1040 | No | No | No | Crítico |  | 6.2 | 0 | 26 | 0 | 8 | 0 | 1 | 0 | 0 | 0 | 0 | 0 | 0 | 0 |  | 18 | 6 | 1 | 36 | 0 | 41 | 63 | 322 | 264 |  |  | 3.3 | - |  |  | No |  | 18 | 20/15/11 | 5476 | 229 | - | 16 |  |  |  | Baja viscosidad por posible contaminación con un lubricante de menor viscosidad. | Nivel de Silicio en el límite de precaución. | Resultados están dentro de los rangos aceptables. | Localice la fuente de silicio. Localice y corrija la causa de baja viscosidad del aceite. Una baja viscosidad puede reducir la protección por lubricación. Retome la muestra en el próximo intervalo.
C0014803 | TANTAHUATAY | V-1873-AL | V-1873-AL TRAN | CAMION VOLQUETE | VOLVO | FMX 8X4R | TRANSMISION | VOLVO GEAR BOX OIL 80W90 | 2020-10-02 | 2020-11-02 | 2020-11-03 | 2020-11-05 | 8153 | 1040 | Yes | Yes | No | Crítico |  | 13.6 | 17 | 4 | 0 | 1 | 0 | 0 | 0 | 0 | 0 | 0 | 0 | 0 | 0 |  | 3 | 0 | 0 | 0 | 0 | 278 | 1 | 844 | 909 |  |  | 0 | - |  |  | No |  | 14 | 25/21/14 | 247218 | 12700 | - | 99 |  |  |  | Resultados están dentro de los rangos aceptables. | Nivel de limpieza en estado de Crítico. | Resultados están dentro de los rangos aceptables. | Identifique las causas del origen y corrija el Codigo ISO alto del aceite. Asegúrese de que la contaminación no está siendo introducida a través de los equipos de manejo de aceite. Retome la muestra en el próximo intervalo programado.
C0014804 | TANTAHUATAY | V-1873-AL | V-1873-AL DIFE DEL | CAMION VOLQUETE | VOLVO | FMX 8X4R | DIFERENCIAL DELANTERO | VOLVO AXLE OIL 85W-140 | 2020-10-02 | 2020-11-02 | 2020-11-03 | 2020-11-05 | 8153 | 1040 | No | No | No | Crítico |  | 24.7 | 0 | 45 | 0 | 0 | 0 | 0 | 0 | 0 | 1 | 0 | 0 | 0 | 1 |  | 2 | 2 | 0 | 0 | 0 | 5 | 2 | 508 | 7 |  |  | 0.8 | - |  |  | No |  | 17 | 24/21/15 | 133223 | 14677 | - | 311 |  |  |  | Resultados están dentro de los rangos aceptables. | Nivel de limpieza en estado de Crítico. | Resultados están dentro de los rangos aceptables. | Identifique las causas del origen y corrija el Codigo ISO alto del aceite. Asegúrese de que la contaminación no está siendo introducida a través de los equipos de manejo de aceite. Retome la muestra en el próximo intervalo programado.
C0014805 | TANTAHUATAY | V-1873-AL | V-1873-AL CUDE RH | CAMION VOLQUETE | VOLVO | FMX 8X4R | CUBO DEL. RH | VOLVO AXLE OIL 85W-140 | 2020-10-02 | 2020-11-02 | 2020-11-03 | 2020-11-05 | 8153 | 1040 | No | No | No | Crítico |  | 24.7 | 1 | 44 | 0 | 0 | 0 | 0 | 0 | 0 | 1 | 0 | 0 | 0 | 0 |  | 1 | 0 | 0 | 0 | 0 | 5 | 2 | 504 | 9 |  |  | 0.9 | - |  |  | No |  | 20 | 24/20/14 | 102574 | 8116 | - | 129 |  |  |  | Resultados están dentro de los rangos aceptables. | Nivel de limpieza en estado de Crítico. | Resultados están dentro de los rangos aceptables. | Identifique las causas del origen y corrija el Codigo ISO alto del aceite. Asegúrese de que la contaminación no está siendo introducida a través de los equipos de manejo de aceite. Retome la muestra en el próximo intervalo programado.
C0014806 | TANTAHUATAY | V-1873-AL | V-1873-AL CUDE LH | CAMION VOLQUETE | VOLVO | FMX 8X4R | CUBO DEL. LH | VOLVO AXLE OIL 85W-140 | 2020-10-02 | 2020-11-02 | 2020-11-03 | 2020-11-05 | 8153 | 1040 | No | No | No | Crítico |  | 24.4 | 0 | 45 | 0 | 0 | 0 | 0 | 0 | 0 | 1 | 0 | 0 | 0 | 1 |  | 2 | 1 | 0 | 0 | 0 | 5 | 2 | 510 | 7 |  |  | 0.8 | - |  |  | No |  | 16 | 24/20/14 | 99204 | 7560 | - | 124 |  |  |  | Resultados están dentro de los rangos aceptables. | Nivel de limpieza en estado de Crítico. | Resultados están dentro de los rangos aceptables. | Identifique las causas del origen y corrija el Codigo ISO alto del aceite. Asegúrese de que la contaminación no está siendo introducida a través de los equipos de manejo de aceite. Retome la muestra en el próximo intervalo programado.
C0014807 | TANTAHUATAY | V-1873-AL | V-1873-AL DIFE POS | CAMION VOLQUETE | VOLVO | FMX 8X4R | DIFERENCIAL POSTERIOR | VOLVO AXLE OIL 85W-140 | 2020-10-02 | 2020-11-02 | 2020-11-03 | 2020-11-05 | 8153 | 1040 | No | No | No | Precaución |  | 24.5 | 0 | 12 | 0 | 0 | 0 | 0 | 0 | 0 | 0 | 0 | 0 | 0 | 1 |  | 3 | 2 | 0 | 0 | 0 | 6 | 2 | 503 | 6 |  |  | 0.9 | - |  |  | No |  | 13 | 23/20/13 | 74977 | 5751 | - | 49 |  |  |  | Resultados están dentro de los rangos aceptables. | Nivel de limpieza en estado de precaución. | Resultados están dentro de los rangos aceptables. | Identifique las causas del origen y corrija el Codigo ISO alto del aceite. Asegúrese de que la contaminación no está siendo introducida a través de los equipos de manejo de aceite. Retome la muestra en el próximo intervalo programado.
C0014808 | TANTAHUATAY | V-1873-AL | V-1873-AL CUPO RH | CAMION VOLQUETE | VOLVO | FMX 8X4R | CUBO POST. RH | VOLVO AXLE OIL 85W-140 | 2020-10-02 | 2020-11-02 | 2020-11-03 | 2020-11-05 | 8153 | 1040 | No | No | No | Precaución |  | 24.6 | 0 | 13 | 0 | 0 | 0 | 0 | 0 | 0 | 0 | 0 | 0 | 0 | 1 |  | 4 | 0 | 0 | 0 | 0 | 6 | 2 | 514 | 7 |  |  | 0.8 | - |  |  | No |  | 14 | 23/20/13 | 73257 | 5660 | - | 70 |  |  |  | Resultados están dentro de los rangos aceptables. | Nivel de limpieza en estado de precaución. | Resultados están dentro de los rangos aceptables. | Identifique las causas del origen y corrija el Codigo ISO alto del aceite. Asegúrese de que la contaminación no está siendo introducida a través de los equipos de manejo de aceite. Retome la muestra en el próximo intervalo programado.
C0014809 | TANTAHUATAY | V-1873-AL | V-1873-AL CUPO LH | CAMION VOLQUETE | VOLVO | FMX 8X4R | CUBO POST. LH | VOLVO AXLE OIL 85W-140 | 2020-10-02 | 2020-11-02 | 2020-11-03 | 2020-11-05 | 8153 | 1040 | No | No | No | Precaución |  | 24.4 | 1 | 12 | 0 | 0 | 0 | 0 | 0 | 0 | 0 | 0 | 0 | 0 | 0 |  | 3 | 0 | 0 | 1 | 0 | 6 | 2 | 497 | 7 |  |  | 0.9 | - |  |  | No |  | 12 | 23/20/13 | 68848 | 5387 | - | 61 |  |  |  | Resultados están dentro de los rangos aceptables. | Nivel de limpieza en estado de precaución. | Resultados están dentro de los rangos aceptables. | Identifique las causas del origen y corrija el Codigo ISO alto del aceite. Asegúrese de que la contaminación no está siendo introducida a través de los equipos de manejo de aceite. Retome la muestra en el próximo intervalo programado.
C0014810 | TANTAHUATAY | V-1873-AL | V-1873-AL STHI | CAMION VOLQUETE | VOLVO | FMX 8X4R | SISTEMA HIDRAULICO | MOBIL DTE 26 | 2020-10-02 | 2020-11-02 | 2020-11-03 | 2020-11-05 | 8153 | 1040 | No | Yes | No | Precaución |  | 8.5 | 0 | 4 | 0 | 1 | 0 | 0 | 0 | 0 | 0 | 0 | 0 | 0 | 0 |  | 3 | 2 | 0 | 0 | 0 | 135 | 1 | 445 | 698 |  |  | 0.7 | - |  |  | No |  | 14 | 23/18/12 | 40129 | 2069 | - | 21 |  |  |  | Resultados están dentro de los rangos aceptables. | Nivel de limpieza en estado de precaución. | Resultados están dentro de los rangos aceptables. | Identifique las causas del origen y corrija el Codigo ISO alto del aceite. Asegúrese de que la contaminación no está siendo introducida a través de los equipos de manejo de aceite. Retome la muestra en el próximo intervalo programado.
C0014811 | TANTAHUATAY | EP-32 | EP-32 MOT | PERFORADORA DE ORUGAS | INGERSOLL RAND | DML | MOTOR | MOBIL DELVAC MX 15W-40 | 2020-10-04 | 2020-11-02 | 2020-11-03 | 2020-11-05 | 2070 | 129 | Yes | Yes | No | Crítico | 14.4 | 13 | 1 | 8 | 0 | 0 | 0 | 1 | 44 | 0 | 0 | 0 | 0 | 0 | 0 |  | 3 | 1 | 1 | 1 | 0 | 1435 | 1164 | 1066 | 1295 |  | 8.2 | 2.2 | 2.7 | 0 | 0.3 | No |  | 4 | - | - | - | - | - |  |  |  | Baja viscosidad por posible contaminación con un lubricante de menor viscosidad o dilución con combustible. | Resultados están dentro de los rangos aceptables. | Resultados están dentro de los rangos aceptables. | Localice y corrija la causa de baja viscosidad del aceite. Una baja viscosidad puede reducir la protección por lubricación. Retome la muestra en el próximo intervalo.
C0014812 | TANTAHUATAY | EP-32 | EP-32 CJRO | PERFORADORA DE ORUGAS | INGERSOLL RAND | DML | CABEZAL DE ROTACION | MOBILUBE HD 80W-90 | 2020-10-04 | 2020-11-02 | 2020-11-03 | 2020-11-05 | 2070 | 129 | Yes | No | No | Crítico |  |  | 2 | 115 | 0 | 3 | 1 | 1 | 78 | 0 | 1 | 0 | 0 | 0 | 1 |  | 13 | 7 | 1 | 6 | 0 | 70 | 3 | 518 | 23 |  |  | 12.3 | - |  |  | Si |  | 96 | - | - | - | - | - |  |  |  | Esta muestra contiene agua y por ello no es posible analizar ciertas pruebas. Por favor asegúrese que el agua visible no este contenida al momento de tomar la muestra. | Niveles de Sodio y Silicio mayores que los esperados. | Elevado desgaste de Hierro y Cobre. | Localice la fuente de Sodio y Silicio. Identifique y evalúe los componentes a base de estos elementos. Determine la fuente de los metales de desgaste excesivo y tome acciones correctivas. Retomar la muestra para monitorear condición.
C0014813 | TANTAHUATAY | EP-32 | EP-32 PTO | PERFORADORA DE ORUGAS | INGERSOLL RAND | DML | PTO | MOBILUBE HD 80W-90 | 2020-10-04 | 2020-11-02 | 2020-11-03 | 2020-11-05 | 2070 | 129 | No | No | No | Crítico |  | 13.7 | 0 | 33 | 0 | 1 | 0 | 1 | 0 | 0 | 0 | 0 | 0 | 0 | 0 |  | 5 | 0 | 0 | 0 | 0 | 136 | 4 | 511 | 49 |  |  | 1.3 | - |  |  | No |  | 12 | 25/21/14 | 194372 | 18636 | - | 127 |  |  |  | Baja viscosidad por posible contaminación con un lubricante de menor viscosidad. | Nivel de limpieza en estado de Crítico. Límites para elementos contaminantes (sodio y potasio) no definidos. | Límites para metales de desgaste no definidos. | Localice y corrija la causa de baja viscosidad del aceite. Una baja viscosidad puede reducir la protección por lubricación. Identifique las causas del origen y corrija el Codigo ISO alto del aceite. Asegúrese de que la contaminación no está siendo introducida al sistema a través de los contenedores o equipos de manejo de aceite. Retome la muestra en el próximo intervalo programado.
C0014814 | TANTAHUATAY | EP-32 | EP-32 MF RH | PERFORADORA DE ORUGAS | INGERSOLL RAND | DML | MANDO FINAL RH | MOBILUBE HD 80W-90 | 2020-10-04 | 2020-11-02 | 2020-11-03 | 2020-11-05 | 2070 | 129 | No | No | No | Precaución |  | 14.6 | 0 | 11 | 0 | 0 | 0 | 0 | 0 | 0 | 0 | 0 | 0 | 0 | 0 |  | 2 | 0 | 0 | 0 | 0 | 38 | 4 | 497 | 8 |  |  | 1.8 | - |  |  | No |  | 14 | 23/21/15 | 77610 | 10889 | - | 233 |  |  |  | Resultados están dentro de los rangos aceptables. | Nivel de limpieza en estado de precaución. | Resultados están dentro de los rangos aceptables. | Identifique las causas del origen y corrija el Codigo ISO alto del aceite. Asegúrese de que la contaminación no está siendo introducida a través de los equipos de manejo de aceite. Retome la muestra en el próximo intervalo programado.
C0014815 | TANTAHUATAY | EP-32 | EP-32 MF LH | PERFORADORA DE ORUGAS | INGERSOLL RAND | DML | MANDO FINAL LH | MOBILUBE HD 80W-90 | 2020-10-04 | 2020-11-02 | 2020-11-03 | 2020-11-05 | 2070 | 129 | No | No | No | Precaución |  | 14.6 | 0 | 10 | 0 | 0 | 0 | 0 | 0 | 0 | 0 | 0 | 0 | 0 | 1 |  | 2 | 0 | 0 | 0 | 0 | 37 | 9 | 495 | 9 |  |  | 1.8 | - |  |  | No |  | 14 | 23/21/15 | 74663 | 10061 | - | 187 |  |  |  | Resultados están dentro de los rangos aceptables. | Nivel de limpieza en estado de precaución. | Resultados están dentro de los rangos aceptables. | Identifique las causas del origen y corrija el Codigo ISO alto del aceite. Asegúrese de que la contaminación no está siendo introducida a través de los equipos de manejo de aceite. Retome la muestra en el próximo intervalo programado.
C0014816 | TANTAHUATAY | EP-32 | EP-32 COMP | PERFORADORA DE ORUGAS | INGERSOLL RAND | DML | COMPRESOR | MOBIL SHC RARUS 68 | 2020-10-04 | 2020-11-02 | 2020-11-03 | 2020-11-05 | 2070 | 415 | No | No | No | Crítico |  | 10 | 0 | 4 | 0 | 0 | 0 | 0 | 0 | 0 | 0 | 0 | 0 | 0 | 0 |  | 1 | 1 | 0 | 0 | 0 | 3 | 0 | 211 | 10 |  |  | 13.1 | - |  |  | No |  | 10 | 24/21/16 | 98387 | 13530 | - | 369 |  |  |  | Resultados están dentro de los rangos aceptables. | Nivel de limpieza en estado de Crítico. | Resultados están dentro de los rangos aceptables. | Identifique las causas del origen y corrija el Codigo ISO alto del aceite. Asegúrese de que la contaminación no está siendo introducida a través de los equipos de manejo de aceite. Retome la muestra en el próximo intervalo programado.
C0014817 | TANTAHUATAY | EP-32 | EP-32 STHI | PERFORADORA DE ORUGAS | INGERSOLL RAND | DML | SISTEMA HIDRAULICO | MOBILTRANS HD 10W | 2020-10-04 | 2020-11-02 | 2020-11-03 | 2020-11-05 | 2070 | 1447 | No | No | No | Crítico |  | 6 | 7 | 19 | 0 | 7 | 0 | 6 | 1 | 0 | 0 | 0 | 0 | 0 | 0 |  | 13 | 8 | 3 | 1 | 0 | 2830 | 10 | 951 | 1171 |  |  | 2.3 | - |  |  | No |  | 14 | 24/17/12 | 84422 | 960 | - | 24 |  |  |  | Resultados están dentro de los rangos aceptables. | Nivel de limpieza en estado de Crítico. Niveles de Silicio y Sodio mayores que los esperados. | Elevado desgaste de Hierro, Cromo y Aluminio. | Identifique las causas del origen y corrija el Codigo ISO alto del aceite. Asegúrese de que la contaminación no está siendo introducida a través de los equipos de manejo de aceite. Determine la fuente de los metales de desgaste excesivo y tome acciones correctivas. Retomar la muestra para monitorear condición.
C0014818 | TANTAHUATAY | TV-32 | TV-32 MOT | CAMION LUBRICADOR | MERCEDES BENZ | AXOR 2628/45 6X4 | MOTOR | MOBIL DELVAC MX 15W-40 | 2020-10-06 | 2020-11-02 | 2020-11-03 | 2020-11-06 | 13554 | 539 | Yes | Yes | No | Crítico | 14.4 | 12.9 | 1 | 18 | 0 | 1 | 0 | 1 | 39 | 0 | 0 | 0 | 0 | 0 | 0 |  | 3 | 0 | 1 | 6 | 0 | 1367 | 1089 | 1007 | 1220 | 0 | 8.3 | 9.7 | 9.2 | 0 | 1.1 | No |  | 6 | - | - | - | - | - |  |  |  | Baja viscosidad por posible contaminación con un lubricante de menor viscosidad o dilución con combustible. | Resultados están dentro de los rangos aceptables. | Límites para metales de desgaste no definidos. | Localice y corrija la causa de baja viscosidad del aceite. Una baja viscosidad puede reducir la protección por lubricación. Retome la muestra en el próximo intervalo.
C0014819 | TANTAHUATAY | TV-32 | TV-32 TRAN | CAMION LUBRICADOR | MERCEDES BENZ | AXOR 2628/45 6X4 | TRANSMISION | MOBILUBE HD 80W-90 | 2020-10-06 | 2020-11-02 | 2020-11-03 | 2020-11-06 | 13554 | 789 | Yes | No | No | Crítico |  | 10.4 | 1 | 14 | 0 | 2 | 0 | 0 | 4 | 0 | 1 | 0 | 0 | 0 | 0 |  | 2 | 1 | 0 | 1 | 0 | 52 | 3 | 698 | 213 | 0 |  | 0.7 | - |  |  | No |  | 18 | 25/22/15 | 172604 | 37852 | - | 235 |  |  |  | Baja viscosidad por posible contaminación con un lubricante de menor viscosidad. | Nivel de limpieza en estado de Crítico. | Resultados están dentro de los rangos aceptables. | Localice y corrija la causa de baja viscosidad del aceite. Una baja viscosidad puede reducir la protección por lubricación. Identifique las causas del origen y corrija el Codigo ISO alto del aceite. Asegúrese de que la contaminación no está siendo introducida a través de los equipos de manejo de aceite. Retome la muestra en el próximo intervalo programado.
C0014820 | TANTAHUATAY | TV-32 | TV-32 STDI | CAMION LUBRICADOR | MERCEDES BENZ | AXOR 2628/45 6X4 | SISTEMA DIRECCION | MOBIL ATF 220 | 2020-10-06 | 2020-11-02 | 2020-11-03 | 2020-11-06 | 13554 | 539 | No | No | No | Crítico |  | 5.7 | 0 | 17 | 0 | 3 | 0 | 0 | 0 | 0 | 0 | 0 | 0 | 0 | 0 |  | 5 | 8 | 1 | 41 | 2 | 33 | 55 | 318 | 245 | 0 |  | 3.8 | - |  |  | No |  | 4 | 23/19/12 | 67611 | 3380 | - | 24 |  |  |  | Baja viscosidad por posible contaminación con un lubricante de menor viscosidad. | Nivel de limpieza en estado de precaución. | Resultados están dentro de los rangos aceptables. | Localice y corrija la causa de baja viscosidad del aceite. Una baja viscosidad puede reducir la protección por lubricación. Identifique las causas del origen y corrija el Codigo ISO alto del aceite. Asegúrese de que la contaminación no está siendo introducida a través de los equipos de manejo de aceite. Retome la muestra en el próximo intervalo programado.
C0014821 | TANTAHUATAY | V-1874-AL | V-1874-AL MOT | CAMION VOLQUETE | VOLVO | FMX 8X4R | MOTOR | VOLVO VDS-4.5 15W-40 | 2020-10-08 | 2020-11-02 | 2020-11-03 | 2020-11-06 | 8128 | 504 | Yes | Yes | No | Crítico | 15.3 | 13.5 | 4 | 24 | 1 | 2 | 0 | 0 | 0 | 0 | 1 | 0 | 0 | 0 | 0 |  | 6 | 4 | 6 | 47 | 0 | 1259 | 723 | 665 | 781 | 0 | 6.2 | 7.6 | 7.5 | 0 | 0.4 | No |  | 12 | - | - | - | - | - |  |  |  | Baja viscosidad por posible contaminación con un lubricante de menor viscosidad o dilución con combustible. | Resultados están dentro de los rangos aceptables. | Resultados están dentro de los rangos aceptables. | Localice y corrija la causa de baja viscosidad del aceite. Una baja viscosidad puede reducir la protección por lubricación. Retome la muestra en el próximo intervalo.
C0014822 | TANTAHUATAY | V-1874-AL | V-1874-AL STDI | CAMION VOLQUETE | VOLVO | FMX 8X4R | SISTEMA DIRECCION | MOBIL ATF 220 | 2020-10-08 | 2020-11-02 | 2020-11-03 | 2020-11-06 | 8128 | 1024 | No | No | No | Crítico |  | 6.2 | 0 | 22 | 0 | 11 | 0 | 0 | 0 | 0 | 0 | 0 | 0 | 0 | 0 |  | 21 | 4 | 1 | 35 | 0 | 182 | 56 | 359 | 328 | 0 |  | 5.7 | - |  |  | No |  | 7 | 20/16/12 | 9597 | 549 | - | 39 |  |  |  | Baja viscosidad por posible contaminación con un lubricante de menor viscosidad. | Contaminación de Silicio en estado crítico. Altos niveles de silicio abrasivo (polvo) causarán alto desgaste. | Resultados están dentro de los rangos aceptables. | Localice la fuente de silicio. Localice y corrija la causa de baja viscosidad del aceite. Una baja viscosidad puede reducir la protección por lubricación. Retome la muestra en el próximo intervalo.
C0014823 | TANTAHUATAY | V-1874-AL | V-1874-AL TRAN | CAMION VOLQUETE | VOLVO | FMX 8X4R | TRANSMISION | VOLVO GEAR BOX OIL 80W90 | 2020-10-08 | 2020-11-02 | 2020-11-03 | 2020-11-06 | 8128 | 1024 | Yes | Yes | No | Crítico |  | 13.2 | 16 | 6 | 0 | 3 | 0 | 0 | 0 | 0 | 0 | 0 | 0 | 0 | 1 |  | 3 | 0 | 0 | 1 | 0 | 266 | 3 | 869 | 935 | 0 |  | 0.2 | - |  |  | No |  | 5 | 25/21/13 | 178082 | 16473 | - | 59 |  |  |  | Baja viscosidad por posible contaminación con un lubricante de menor viscosidad. | Nivel de limpieza en estado de Crítico. | Resultados están dentro de los rangos aceptables. | Localice y corrija la causa de baja viscosidad del aceite. Una baja viscosidad puede reducir la protección por lubricación. Identifique las causas del origen y corrija el Codigo ISO alto del aceite. Asegúrese de que la contaminación no está siendo introducida a través de los equipos de manejo de aceite. Retome la muestra en el próximo intervalo programado.
C0014824 | TANTAHUATAY | V-1874-AL | V-1874-AL DIFE DEL | CAMION VOLQUETE | VOLVO | FMX 8X4R | DIFERENCIAL DELANTERO | VOLVO AXLE OIL 85W-140 | 2020-10-08 | 2020-11-02 | 2020-11-03 | 2020-11-06 | 8128 | 1024 | No | No | No | Crítico |  | 24.6 | 0 | 31 | 0 | 0 | 0 | 0 | 0 | 0 | 1 | 0 | 0 | 0 | 0 |  | 2 | 0 | 0 | 1 | 0 | 5 | 2 | 494 | 6 | 0 |  | 1.4 | - |  |  | No |  | 116 | 25/24/19 | 268034 | 89137 | - | 2611 |  |  |  | Resultados están dentro de los rangos aceptables. | Nivel de limpieza en estado de Crítico. | Resultados están dentro de los rangos aceptables. | Identifique las causas del origen y corrija el Codigo ISO alto del aceite. Asegúrese de que la contaminación no está siendo introducida a través de los equipos de manejo de aceite. Retome la muestra en el próximo intervalo programado.
C0014825 | TANTAHUATAY | V-1874-AL | V-1874-AL CUDE RH | CAMION VOLQUETE | VOLVO | FMX 8X4R | CUBO DEL. RH | VOLVO AXLE OIL 85W-140 | 2020-10-08 | 2020-11-02 | 2020-11-03 | 2020-11-06 | 8128 | 1024 | No | No | No | Crítico |  | 24.4 | 1 | 24 | 0 | 0 | 0 | 0 | 0 | 0 | 1 | 0 | 0 | 0 | 0 |  | 2 | 2 | 1 | 2 | 0 | 6 | 3 | 501 | 8 | 0 |  | 1.4 | - |  |  | No |  | 12 | 24/21/16 | 122879 | 16003 | - | 355 |  |  |  | Resultados están dentro de los rangos aceptables. | Nivel de limpieza en estado de Crítico. | Resultados están dentro de los rangos aceptables. | Identifique las causas del origen y corrija el Codigo ISO alto del aceite. Asegúrese de que la contaminación no está siendo introducida a través de los equipos de manejo de aceite. Retome la muestra en el próximo intervalo programado.
C0014826 | TANTAHUATAY | V-1874-AL | V-1874-AL CUDE LH | CAMION VOLQUETE | VOLVO | FMX 8X4R | CUBO DEL. LH | VOLVO AXLE OIL 85W-140 | 2020-10-08 | 2020-11-02 | 2020-11-03 | 2020-11-06 | 8128 | 1024 | No | No | No | Crítico |  | 24.5 | 1 | 26 | 0 | 0 | 0 | 0 | 0 | 0 | 0 | 0 | 0 | 0 | 0 |  | 2 | 0 | 0 | 1 | 0 | 5 | 2 | 507 | 9 | 0 |  | 1.4 | - |  |  | No |  | 28 | 24/22/17 | 153465 | 37272 | - | 1115 |  |  |  | Resultados están dentro de los rangos aceptables. | Nivel de limpieza en estado de Crítico. | Resultados están dentro de los rangos aceptables. | Identifique las causas del origen y corrija el Codigo ISO alto del aceite. Asegúrese de que la contaminación no está siendo introducida a través de los equipos de manejo de aceite. Retome la muestra en el próximo intervalo programado.
C0014827 | TANTAHUATAY | V-1874-AL | V-1874-AL DIFE POS | CAMION VOLQUETE | VOLVO | FMX 8X4R | DIFERENCIAL POSTERIOR | VOLVO AXLE OIL 85W-140 | 2020-10-08 | 2020-11-02 | 2020-11-03 | 2020-11-06 | 8128 | 1024 | No | No | No | Crítico |  | 24.5 | 0 | 20 | 0 | 0 | 0 | 0 | 0 | 0 | 1 | 0 | 0 | 0 | 0 |  | 2 | 0 | 0 | 1 | 0 | 5 | 2 | 506 | 5 | 0 |  | 1.2 | - |  |  | No |  | 17 | 25/21/13 | 179927 | 12389 | - | 59 |  |  |  | Resultados están dentro de los rangos aceptables. | Nivel de limpieza en estado de Crítico. | Resultados están dentro de los rangos aceptables. | Identifique las causas del origen y corrija el Codigo ISO alto del aceite. Asegúrese de que la contaminación no está siendo introducida a través de los equipos de manejo de aceite. Retome la muestra en el próximo intervalo programado.
C0014828 | TANTAHUATAY | V-1874-AL | V-1874-AL CUPO RH | CAMION VOLQUETE | VOLVO | FMX 8X4R | CUBO POST. RH | VOLVO AXLE OIL 85W-140 | 2020-10-08 | 2020-11-02 | 2020-11-03 | 2020-11-06 | 8128 | 1024 | No | No | No | Crítico |  | 24.5 | 0 | 21 | 0 | 0 | 0 | 0 | 0 | 0 | 1 | 0 | 0 | 0 | 0 |  | 2 | 0 | 0 | 1 | 0 | 7 | 3 | 497 | 7 | 0 |  | 1.4 | - |  |  | No |  | 16 | 25/21/14 | 163120 | 11835 | - | 138 |  |  |  | Resultados están dentro de los rangos aceptables. | Nivel de limpieza en estado de Crítico. | Resultados están dentro de los rangos aceptables. | Identifique las causas del origen y corrija el Codigo ISO alto del aceite. Asegúrese de que la contaminación no está siendo introducida a través de los equipos de manejo de aceite. Retome la muestra en el próximo intervalo programado.
C0014829 | TANTAHUATAY | V-1874-AL | V-1874-AL CUPO LH | CAMION VOLQUETE | VOLVO | FMX 8X4R | CUBO POST. LH | VOLVO AXLE OIL 85W-140 | 2020-10-08 | 2020-11-02 | 2020-11-03 | 2020-11-06 | 8128 | 1024 | No | No | No | Crítico |  | 24.3 | 0 | 20 | 0 | 0 | 0 | 0 | 0 | 0 | 0 | 0 | 0 | 0 | 0 |  | 2 | 0 | 0 | 1 | 0 | 6 | 3 | 500 | 5 | 0 |  | 1.4 | - |  |  | No |  | 16 | 25/20/13 | 160984 | 6990 | - | 72 |  |  |  | Resultados están dentro de los rangos aceptables. | Nivel de limpieza en estado de Crítico. | Resultados están dentro de los rangos aceptables. | Identifique las causas del origen y corrija el Codigo ISO alto del aceite. Asegúrese de que la contaminación no está siendo introducida a través de los equipos de manejo de aceite. Retome la muestra en el próximo intervalo programado.
C0014830 | TANTAHUATAY | V-1874-AL | V-1874-AL STHI | CAMION VOLQUETE | VOLVO | FMX 8X4R | SISTEMA HIDRAULICO | MOBIL DTE 26 | 2020-10-08 | 2020-11-02 | 2020-11-03 | 2020-11-06 | 8128 | 3375 | No | Yes | No | Crítico |  | 6.7 | 0 | 46 | 0 | 7 | 0 | 1 | 0 | 0 | 1 | 0 | 0 | 0 | 6 |  | 15 | 4 | 1 | 3 | 0 | 106 | 1 | 630 | 848 | 0 |  | 1.6 | - |  |  | No |  | 25 | 24/22/12 | 155588 | 26088 | - | 26 |  |  |  | Baja viscosidad por posible contaminación con un lubricante de menor viscosidad. | Nivel de Silicio en el límite de precaución. Nivel de limpieza en estado de Crítico. | Elevado desgaste de Hierro. | Localice y corrija la causa de baja viscosidad del aceite. Una baja viscosidad puede reducir la protección por lubricación. Identifique las causas del origen y corrija el Codigo ISO alto del aceite. Asegúrese de que la contaminación no está siendo introducida a través de los equipos de manejo de aceite. Determine la fuente del metal de desgaste excesivo y tome acciones correctivas. Retomar la muestra para monitorear condición.
C0014831 | TANTAHUATAY | V-1853-AL | V-1853-AL MOT | CAMION VOLQUETE | VOLVO | FMX 8X4R | MOTOR | VOLVO VDS-4.5 15W-40 | 2020-10-08 | 2020-11-02 | 2020-11-03 | 2020-11-06 | 8744 | 345 | No | No | No | Normal | 15.3 | 14.7 | 9 | 6 | 1 | 0 | 0 | 0 | 0 | 0 | 1 | 0 | 0 | 0 | 0 |  | 9 | 5 | 3 | 77 | 0 | 1107 | 677 | 617 | 732 | 0 | 8 | 0 | 0.1 | 0 | 0.1 | No |  | 10 | - | - | - | - | - |  |  |  | Resultados están dentro de los rangos aceptables. | Resultados están dentro de los rangos aceptables. | Resultados están dentro de los rangos aceptables. | Retome la muestra en el próximo intervalo programado.
C0014832 | TANTAHUATAY | V-1859-AL | V-1859-AL MOT | CAMION VOLQUETE | VOLVO | FMX 8X4R | MOTOR | VOLVO VDS-4.5 15W-40 | 2020-10-12 | 2020-11-02 | 2020-11-03 | 2020-11-06 | 7733 | 514 | Yes | Yes | No | Crítico | 15.3 | 13.1 | 1 | 5 | 0 | 1 | 0 | 0 | 0 | 0 | 0 | 0 | 0 | 0 | 0 |  | 5 | 1 | 3 | 72 | 0 | 1632 | 550 | 714 | 855 |  | 7.3 | 0.4 | 0.7 | 0 | 0.1 | No |  | 12 | - | - | - | - | - |  |  |  | Baja viscosidad por posible contaminación con un lubricante de menor viscosidad o dilución con combustible. | Resultados están dentro de los rangos aceptables. | Resultados están dentro de los rangos aceptables. | Localice y corrija la causa de baja viscosidad del aceite. Una baja viscosidad puede reducir la protección por lubricación. Retome la muestra en el próximo intervalo.
C0014833 | TANTAHUATAY | V-1859-AL | V-1859-AL STDI | CAMION VOLQUETE | VOLVO | FMX 8X4R | SISTEMA DIRECCION | MOBIL ATF 220 | 2020-10-12 | 2020-11-02 | 2020-11-03 | 2020-11-06 | 7733 | 514 | No | No | No | Crítico |  | 6 | 0 | 10 | 0 | 10 | 0 | 0 | 0 | 0 | 0 | 0 | 0 | 0 | 0 |  | 20 | 2 | 1 | 48 | 0 | 81 | 44 | 303 | 198 |  |  | 18.5 | - |  |  | No |  | 12 | 20/16/12 | 6300 | 399 | - | 33 |  |  |  | Alta oxidación por posible degradación del aceite. Baja viscosidad por posible contaminación con un lubricante de menor viscosidad. | Nivel de Silicio en el límite de precaución. | Resultados están dentro de los rangos aceptables. | Localice la fuente de silicio. Localice y corrija la causa de baja viscosidad del aceite. Una baja viscosidad puede reducir la protección por lubricación. Retome la muestra en el próximo intervalo.
C0014834 | TANTAHUATAY | V-1859-AL | V-1859-AL TRAN | CAMION VOLQUETE | VOLVO | FMX 8X4R | TRANSMISION | VOLVO GEAR BOX OIL 80W90 | 2020-10-12 | 2020-11-02 | 2020-11-03 | 2020-11-06 | 7733 | 514 | No | No | No | Crítico |  | 13.3 | 9 | 3 | 0 | 1 | 0 | 0 | 0 | 0 | 0 | 0 | 0 | 0 | 0 |  | 2 | 0 | 0 | 2 | 0 | 334 | 2 | 864 | 965 |  |  | 0 | - |  |  | No |  | 12 | 25/21/14 | 162603 | 10173 | - | 110 |  |  |  | Baja viscosidad por posible contaminación con un lubricante de menor viscosidad. | Nivel de limpieza en estado de Crítico. | Resultados están dentro de los rangos aceptables. | Localice y corrija la causa de baja viscosidad del aceite. Una baja viscosidad puede reducir la protección por lubricación. Identifique las causas del origen y corrija el Codigo ISO alto del aceite. Asegúrese de que la contaminación no está siendo introducida a través de los equipos de manejo de aceite. Retome la muestra en el próximo intervalo programado.
C0014835 | TANTAHUATAY | V-1859-AL | V-1859-AL DIFE DEL | CAMION VOLQUETE | VOLVO | FMX 8X4R | DIFERENCIAL DELANTERO | VOLVO AXLE OIL 85W-140 | 2020-10-12 | 2020-11-02 | 2020-11-03 | 2020-11-06 | 7733 | 514 | No | No | No | Crítico |  | 24.6 | 0 | 25 | 0 | 0 | 0 | 0 | 0 | 0 | 1 | 0 | 0 | 0 | 0 |  | 2 | 0 | 0 | 4 | 0 | 9 | 5 | 513 | 7 |  |  | 0.9 | - |  |  | No |  | 16 | 24/20/14 | 99803 | 8967 | - | 104 |  |  |  | Resultados están dentro de los rangos aceptables. | Nivel de limpieza en estado de Crítico. | Resultados están dentro de los rangos aceptables. | Identifique las causas del origen y corrija el Codigo ISO alto del aceite. Asegúrese de que la contaminación no está siendo introducida a través de los equipos de manejo de aceite. Retome la muestra en el próximo intervalo programado.
C0014836 | TANTAHUATAY | V-1859-AL | V-1859-AL CUDE RH | CAMION VOLQUETE | VOLVO | FMX 8X4R | CUBO DEL. RH | VOLVO AXLE OIL 85W-140 | 2020-10-12 | 2020-11-02 | 2020-11-03 | 2020-11-06 | 7733 | 514 | No | No | No | Crítico |  | 24.6 | 0 | 25 | 0 | 0 | 0 | 0 | 0 | 0 | 1 | 0 | 0 | 0 | 0 |  | 2 | 0 | 1 | 3 | 0 | 7 | 4 | 517 | 6 |  |  | 0.9 | - |  |  | No |  | 12 | 24/20/14 | 97857 | 9195 | - | 145 |  |  |  | Resultados están dentro de los rangos aceptables. | Nivel de limpieza en estado de Crítico. | Resultados están dentro de los rangos aceptables. | Identifique las causas del origen y corrija el Codigo ISO alto del aceite. Asegúrese de que la contaminación no está siendo introducida a través de los equipos de manejo de aceite. Retome la muestra en el próximo intervalo programado.
C0014837 | TANTAHUATAY | V-1859-AL | V-1859-AL CUDE LH | CAMION VOLQUETE | VOLVO | FMX 8X4R | CUBO DEL. LH | VOLVO AXLE OIL 85W-140 | 2020-10-12 | 2020-11-02 | 2020-11-03 | 2020-11-06 | 7733 | 514 | No | No | No | Crítico |  | 24.6 | 0 | 25 | 0 | 0 | 0 | 0 | 0 | 0 | 1 | 0 | 0 | 0 | 0 |  | 2 | 0 | 0 | 3 | 0 | 10 | 4 | 521 | 8 |  |  | 0.9 | - |  |  | No |  | 15 | 24/20/14 | 94093 | 8169 | - | 84 |  |  |  | Resultados están dentro de los rangos aceptables. | Nivel de limpieza en estado de Crítico. | Resultados están dentro de los rangos aceptables. | Identifique las causas del origen y corrija el Codigo ISO alto del aceite. Asegúrese de que la contaminación no está siendo introducida a través de los equipos de manejo de aceite. Retome la muestra en el próximo intervalo programado.
C0014838 | TANTAHUATAY | V-1859-AL | V-1859-AL DIFE POS | CAMION VOLQUETE | VOLVO | FMX 8X4R | DIFERENCIAL POSTERIOR | VOLVO AXLE OIL 85W-140 | 2020-10-12 | 2020-11-02 | 2020-11-03 | 2020-11-06 | 7733 | 514 | No | No | No | Precaución |  | 24.7 | 0 | 13 | 0 | 0 | 0 | 0 | 0 | 0 | 0 | 0 | 0 | 0 | 0 |  | 2 | 0 | 0 | 3 | 0 | 8 | 3 | 508 | 6 |  |  | 0.9 | - |  |  | No |  | 13 | 23/20/14 | 49295 | 5148 | - | 116 |  |  |  | Resultados están dentro de los rangos aceptables. | Nivel de limpieza en estado de precaución. | Resultados están dentro de los rangos aceptables. | Identifique las causas del origen y corrija el Codigo ISO alto del aceite. Asegúrese de que la contaminación no está siendo introducida a través de los equipos de manejo de aceite. Retome la muestra en el próximo intervalo programado.
C0014839 | TANTAHUATAY | V-1859-AL | V-1859-AL CUPO RH | CAMION VOLQUETE | VOLVO | FMX 8X4R | CUBO POST. RH | VOLVO AXLE OIL 85W-140 | 2020-10-12 | 2020-11-02 | 2020-11-03 | 2020-11-06 | 7733 | 514 | No | No | No | Precaución |  | 24.8 | 0 | 13 | 0 | 0 | 0 | 0 | 0 | 0 | 0 | 0 | 0 | 0 | 0 |  | 2 | 0 | 0 | 3 | 0 | 8 | 3 | 505 | 6 |  |  | 0.9 | - |  |  | No |  | 12 | 23/19/14 | 45279 | 4720 | - | 92 |  |  |  | Resultados están dentro de los rangos aceptables. | Nivel de limpieza en estado de precaución. | Resultados están dentro de los rangos aceptables. | Identifique las causas del origen y corrija el Codigo ISO alto del aceite. Asegúrese de que la contaminación no está siendo introducida a través de los equipos de manejo de aceite. Retome la muestra en el próximo intervalo programado.
C0014840 | TANTAHUATAY | V-1859-AL | V-1859-AL CUPO LH | CAMION VOLQUETE | VOLVO | FMX 8X4R | CUBO POST. LH | VOLVO AXLE OIL 85W-140 | 2020-10-12 | 2020-11-02 | 2020-11-03 | 2020-11-06 | 7733 | 514 | No | No | No | Precaución |  | 24.7 | 0 | 13 | 0 | 0 | 0 | 0 | 0 | 0 | 0 | 0 | 0 | 0 | 0 |  | 2 | 0 | 0 | 2 | 0 | 8 | 3 | 517 | 8 |  |  | 0.9 | - |  |  | No |  | 14 | 23/19/14 | 44482 | 4860 | - | 95 |  |  |  | Resultados están dentro de los rangos aceptables. | Nivel de limpieza en estado de precaución. | Resultados están dentro de los rangos aceptables. | Identifique las causas del origen y corrija el Codigo ISO alto del aceite. Asegúrese de que la contaminación no está siendo introducida a través de los equipos de manejo de aceite. Retome la muestra en el próximo intervalo programado.
C0014841 | TANTAHUATAY | V-1859-AL | V-1859-AL STHI | CAMION VOLQUETE | VOLVO | FMX 8X4R | SISTEMA HIDRAULICO | MOBIL DTE 26 | 2020-10-12 | 2020-11-02 | 2020-11-03 | 2020-11-06 | 7733 | 2656 | No | No | No | Crítico |  | 7.5 | 0 | 9 | 0 | 4 | 0 | 1 | 0 | 0 | 0 | 0 | 0 | 0 | 0 |  | 6 | 0 | 1 | 1 | 0 | 169 | 1 | 428 | 640 |  |  | 0.3 | - |  |  | No |  | 6 | 24/19/12 | 82069 | 3626 | - | 25 |  |  |  | Baja viscosidad por posible contaminación con un lubricante de menor viscosidad. | Nivel de limpieza en estado de Crítico. | Resultados están dentro de los rangos aceptables. | Localice y corrija la causa de baja viscosidad del aceite. Una baja viscosidad puede reducir la protección por lubricación. Identifique las causas del origen y corrija el Codigo ISO alto del aceite. Asegúrese de que la contaminación no está siendo introducida a través de los equipos de manejo de aceite. Retome la muestra en el próximo intervalo programado.
C0014842 | TANTAHUATAY | EP-32 | EP-32 MOT | PERFORADORA DE ORUGAS | INGERSOLL RAND | DML | MOTOR | MOBIL DELVAC MX 15W-40 | 2020-10-12 | 2020-11-02 | 2020-11-03 | 2020-11-06 | 2202 | 132 | Yes | Yes | No | Crítico | 14.4 | 13.1 | 1 | 5 | 0 | 0 | 0 | 1 | 45 | 0 | 0 | 0 | 0 | 0 | 0 |  | 3 | 0 | 1 | 2 | 0 | 1488 | 1183 | 1075 | 1308 |  | 8.5 | 2.1 | 2.5 | 0 | 0.3 | No |  | 15 | - | - | - | - | - |  |  |  | Baja viscosidad por posible contaminación con un lubricante de menor viscosidad o dilución con combustible. | Resultados están dentro de los rangos aceptables. | Resultados están dentro de los rangos aceptables. | Localice y corrija la causa de baja viscosidad del aceite. Una baja viscosidad puede reducir la protección por lubricación. Retome la muestra en el próximo intervalo.
C0014843 | TANTAHUATAY | EP-32 | EP-32 PTO | PERFORADORA DE ORUGAS | INGERSOLL RAND | DML | PTO | MOBILUBE HD 80W-90 | 2020-10-12 | 2020-11-02 | 2020-11-03 | 2020-11-06 | 2202 | 132 | Yes | No | No | Crítico |  | 13.2 | 1 | 38 | 0 | 2 | 0 | 1 | 0 | 0 | 0 | 0 | 0 | 0 | 0 |  | 7 | 0 | 1 | 2 | 0 | 248 | 4 | 540 | 93 |  |  | 0.8 | - |  |  | No |  | 18 | 25/22/15 | 286799 | 37698 | - | 181 |  |  |  | Baja viscosidad por posible contaminación con un lubricante de menor viscosidad. | Nivel de limpieza en estado de Crítico. | Resultados están dentro de los rangos aceptables. | Localice y corrija la causa de baja viscosidad del aceite. Una baja viscosidad puede reducir la protección por lubricación. Identifique las causas del origen y corrija el Codigo ISO alto del aceite. Asegúrese de que la contaminación no está siendo introducida a través de los equipos de manejo de aceite. Retome la muestra en el próximo intervalo programado.
C0014844 | TANTAHUATAY | EP-32 | EP-32 MF RH | PERFORADORA DE ORUGAS | INGERSOLL RAND | DML | MANDO FINAL RH | MOBILUBE HD 80W-90 | 2020-10-12 | 2020-11-02 | 2020-11-03 | 2020-11-06 | 2202 | 261 | Yes | No | No | Crítico |  | 14.6 | 0 | 16 | 0 | 0 | 0 | 0 | 0 | 0 | 0 | 0 | 0 | 0 | 0 |  | 2 | 0 | 0 | 1 | 0 | 40 | 4 | 490 | 10 |  |  | 1.9 | - |  |  | No |  | 18 | 24/21/15 | 94283 | 11894 | - | 219 |  |  |  | Resultados están dentro de los rangos aceptables. | Nivel de limpieza en estado de Crítico. | Resultados están dentro de los rangos aceptables. | Identifique las causas del origen y corrija el Codigo ISO alto del aceite. Asegúrese de que la contaminación no está siendo introducida a través de los equipos de manejo de aceite. Retome la muestra en el próximo intervalo programado.
C0014845 | TANTAHUATAY | EP-32 | EP-32 MF LH | PERFORADORA DE ORUGAS | INGERSOLL RAND | DML | MANDO FINAL LH | MOBILUBE HD 80W-90 | 2020-10-12 | 2020-11-02 | 2020-11-03 | 2020-11-06 | 2202 | 261 | Yes | No | No | Crítico |  | 14.5 | 0 | 12 | 0 | 0 | 0 | 0 | 0 | 0 | 0 | 0 | 0 | 0 | 0 |  | 2 | 0 | 0 | 2 | 0 | 39 | 5 | 492 | 7 |  |  | 1.9 | - |  |  | No |  | 18 | 24/22/16 | 133649 | 21312 | - | 421 |  |  |  | Resultados están dentro de los rangos aceptables. | Nivel de limpieza en estado de Crítico. | Resultados están dentro de los rangos aceptables. | Identifique las causas del origen y corrija el Codigo ISO alto del aceite. Asegúrese de que la contaminación no está siendo introducida a través de los equipos de manejo de aceite. Retome la muestra en el próximo intervalo programado.
C0014846 | TANTAHUATAY | EP-32 | EP-32 COMP | PERFORADORA DE ORUGAS | INGERSOLL RAND | DML | COMPRESOR | MOBIL SHC RARUS 68 | 2020-10-12 | 2020-11-02 | 2020-11-03 | 2020-11-06 | 2202 | 547 | No | No | No | Crítico |  | 10.1 | 0 | 4 | 0 | 1 | 0 | 0 | 0 | 0 | 0 | 0 | 0 | 0 | 0 |  | 1 | 0 | 1 | 2 | 0 | 2 | 0 | 198 | 14 |  |  | 13.2 | - |  |  | No |  | 14 | 24/20/13 | 88730 | 7089 | - | 72 |  |  |  | Alta viscosidad por posible contaminación con un lubricante de mayor viscosidad. | Nivel de limpieza en estado de Crítico. | Resultados están dentro de los rangos aceptables. | Localice y corrija la causa de la alta viscosidad del aceite. Viscosidad mayor que la esperada puede restringir el flujo de aceite causando falta de aceite y desgaste. Identifique las causas del origen y corrija el Codigo ISO alto del aceite. Asegúrese de que la contaminación no está siendo introducida a través de los equipos de manejo de aceite. Retome la muestra en el próximo intervalo programado.
C0014847 | TANTAHUATAY | EP-32 | EP-32 STHI | PERFORADORA DE ORUGAS | INGERSOLL RAND | DML | SISTEMA HIDRAULICO | MOBILTRANS HD 10W | 2020-10-12 | 2020-11-02 | 2020-11-03 | 2020-11-06 | 2202 | 1579 | No | No | No | Crítico |  | 6.1 | 7 | 20 | 0 | 8 | 0 | 7 | 1 | 0 | 0 | 0 | 0 | 0 | 0 |  | 15 | 10 | 3 | 2 | 0 | 2979 | 11 | 972 | 1178 |  |  | 2.5 | - |  |  | No |  | 14 | 24/17/12 | 82502 | 1022 | - | 27 |  |  |  | Resultados están dentro de los rangos aceptables. | Niveles de Sodio y Silicio mayores que los esperados Nivel de limpieza en estado de Crítico. | Elevado desgaste de Hierro , Cromo y Aluminio. | Localice la fuente de Sodio y Silicio. Identifique las causas del origen y corrija el Codigo ISO alto del aceite. Asegúrese de que la contaminación no está siendo introducida a través de los equipos de manejo de aceite. Determine la fuente de los metales de desgaste excesivo y tome acciones correctivas. Retomar la muestra para monitorear condición.
C0014848 | TANTAHUATAY | V-1913-AL | V-1913-AL MOT | CAMION VOLQUETE | VOLVO | FMX 8X4R | MOTOR | VOLVO VDS-4.5 15W-40 | 2020-10-14 | 2020-11-02 | 2020-11-03 | 2020-11-06 | 8987 | 498 | Yes | Yes | No | Crítico | 15.3 | 13.6 | 85 | 23 | 0 | 1 | 0 | 0 | 0 | 0 | 1 | 0 | 0 | 0 | 0 |  | 4 | 1 | 3 | 51 | 0 | 1258 | 742 | 659 | 769 |  | 6.2 | 7.2 | 7.3 | 0 | 0.3 | No |  | 13 | - | - | - | - | - |  |  |  | Baja viscosidad por posible contaminación con un lubricante de menor viscosidad. | Resultados están dentro de los rangos aceptables. | Elevado desgaste de Cobre. | Localice y corrija la causa de baja viscosidad del aceite. Una baja viscosidad puede reducir la protección por lubricación. Identifique y evalúe los componentes a base de este elemento. Determine la fuente del metal de desgaste excesivo y tome acciones correctivas. Retomar la muestra para monitorear condición.
C0014849 | TANTAHUATAY | V-1913-AL | V-1913-AL STDI | CAMION VOLQUETE | VOLVO | FMX 8X4R | SISTEMA DIRECCION | MOBIL ATF 220 | 2020-10-14 | 2020-11-02 | 2020-11-03 | 2020-11-06 | 8987 | 1006 | Yes | Yes | No | Crítico |  | 6 | 0 | 38 | 0 | 11 | 0 | 1 | 0 | 0 | 0 | 0 | 0 | 0 | 0 |  | 21 | 3 | 1 | 47 | 0 | 29 | 58 | 320 | 253 |  |  | 4.8 | - |  |  | No |  | 32 | 19/15/12 | 4270 | 313 | - | 21 |  |  |  | Baja viscosidad por posible contaminación con un lubricante de menor viscosidad. | Contaminación de Silicio en estado crítico. Altos niveles de silicio abrasivo (polvo) causarán alto desgaste. | Resultados están dentro de los rangos aceptables. | Localice la fuente de silicio. Localice y corrija la causa de baja viscosidad del aceite. Una baja viscosidad puede reducir la protección por lubricación. Retome la muestra en el próximo intervalo.
C0014850 | TANTAHUATAY | V-1913-AL | V-1913-AL TRAN | CAMION VOLQUETE | VOLVO | FMX 8X4R | TRANSMISION | VOLVO GEAR BOX OIL 80W90 | 2020-10-14 | 2020-11-02 | 2020-11-03 | 2020-11-06 | 8987 | 1006 | Yes | Yes | No | Crítico |  | 13.6 | 15 | 3 | 0 | 0 | 0 | 0 | 0 | 0 | 0 | 0 | 0 | 0 | 0 |  | 3 | 0 | 0 | 1 | 0 | 292 | 1 | 911 | 978 |  |  | 0 | - |  |  | No |  | 12 | 24/20/13 | 152244 | 5967 | - | 69 |  |  |  | Resultados están dentro de los rangos aceptables. | Nivel de limpieza en estado de Crítico. | Resultados están dentro de los rangos aceptables. | Identifique las causas del origen y corrija el Codigo ISO alto del aceite. Asegúrese de que la contaminación no está siendo introducida a través de los equipos de manejo de aceite. Retome la muestra en el próximo intervalo programado.
C0014851 | TANTAHUATAY | V-1913-AL | V-1913-AL DIFE DEL | CAMION VOLQUETE | VOLVO | FMX 8X4R | DIFERENCIAL DELANTERO | VOLVO AXLE OIL 85W-140 | 2020-10-14 | 2020-11-02 | 2020-11-03 | 2020-11-06 | 8987 | 2019 | Yes | No | No | Crítico |  | 24.5 | 0 | 33 | 0 | 0 | 0 | 0 | 0 | 0 | 1 | 0 | 0 | 0 | 0 |  | 2 | 0 | 1 | 2 | 0 | 6 | 5 | 507 | 10 |  |  | 0.6 | - |  |  | No |  | 14 | 24/20/13 | 126396 | 5202 | - | 54 |  |  |  | Resultados están dentro de los rangos aceptables. | Nivel de limpieza en estado de Crítico. | Resultados están dentro de los rangos aceptables. | Identifique las causas del origen y corrija el Codigo ISO alto del aceite. Asegúrese de que la contaminación no está siendo introducida a través de los equipos de manejo de aceite. Retome la muestra en el próximo intervalo programado.
C0014852 | TANTAHUATAY | V-1913-AL | V-1913-AL CUDE RH | CAMION VOLQUETE | VOLVO | FMX 8X4R | CUBO DEL. RH | VOLVO AXLE OIL 85W-140 | 2020-10-14 | 2020-11-02 | 2020-11-03 | 2020-11-06 | 8987 | 2019 | Yes | No | No | Crítico |  | 24.6 | 0 | 32 | 0 | 0 | 0 | 0 | 0 | 0 | 1 | 0 | 0 | 0 | 0 |  | 2 | 0 | 1 | 2 | 0 | 6 | 5 | 505 | 10 |  |  | 0.8 | - |  |  | No |  | 14 | 24/19/13 | 122629 | 4758 | - | 60 |  |  |  | Resultados están dentro de los rangos aceptables. | Nivel de limpieza en estado de Crítico. | Resultados están dentro de los rangos aceptables. | Identifique las causas del origen y corrija el Codigo ISO alto del aceite. Asegúrese de que la contaminación no está siendo introducida a través de los equipos de manejo de aceite. Retome la muestra en el próximo intervalo programado.
C0014853 | TANTAHUATAY | V-1913-AL | V-1913-AL CUDE LH | CAMION VOLQUETE | VOLVO | FMX 8X4R | CUBO DEL. LH | VOLVO AXLE OIL 85W-140 | 2020-10-14 | 2020-11-02 | 2020-11-03 | 2020-11-06 | 8987 | 2019 | Yes | No | No | Crítico |  | 24.7 | 0 | 33 | 0 | 0 | 0 | 0 | 0 | 0 | 1 | 0 | 0 | 0 | 0 |  | 2 | 0 | 1 | 2 | 0 | 6 | 5 | 504 | 9 |  |  | 0.9 | - |  |  | No |  | 15 | 24/20/13 | 123975 | 5002 | - | 71 |  |  |  | Resultados están dentro de los rangos aceptables. | Nivel de limpieza en estado de Crítico. | Resultados están dentro de los rangos aceptables. | Identifique las causas del origen y corrija el Codigo ISO alto del aceite. Asegúrese de que la contaminación no está siendo introducida a través de los equipos de manejo de aceite. Retome la muestra en el próximo intervalo programado.
C0014854 | TANTAHUATAY | V-1913-AL | V-1913-AL DIFE POS | CAMION VOLQUETE | VOLVO | FMX 8X4R | DIFERENCIAL POSTERIOR | VOLVO AXLE OIL 85W-140 | 2020-10-14 | 2020-11-02 | 2020-11-03 | 2020-11-06 | 8987 | 2019 | Yes | No | No | Precaución |  | 24.5 | 0 | 12 | 0 | 0 | 0 | 0 | 0 | 0 | 0 | 0 | 0 | 0 | 0 |  | 2 | 0 | 0 | 2 | 0 | 7 | 4 | 516 | 7 |  |  | 0.8 | - |  |  | No |  | 10 | 23/19/13 | 45126 | 3170 | - | 77 |  |  |  | Resultados están dentro de los rangos aceptables. | Nivel de limpieza en estado de precaución. | Resultados están dentro de los rangos aceptables. | Identifique las causas del origen y corrija el Codigo ISO alto del aceite. Asegúrese de que la contaminación no está siendo introducida a través de los equipos de manejo de aceite. Retome la muestra en el próximo intervalo programado.
C0014855 | TANTAHUATAY | V-1913-AL | V-1913-AL CUPO RH | CAMION VOLQUETE | VOLVO | FMX 8X4R | CUBO POST. RH | VOLVO AXLE OIL 85W-140 | 2020-10-14 | 2020-11-02 | 2020-11-03 | 2020-11-06 | 8987 | 2019 | Yes | No | No | Precaución |  | 24.5 | 1 | 12 | 0 | 0 | 0 | 0 | 0 | 0 | 0 | 0 | 0 | 0 | 0 |  | 2 | 0 | 1 | 2 | 0 | 7 | 5 | 516 | 7 |  |  | 0.9 | - |  |  | No |  | 4 | 23/19/13 | 45262 | 2838 | - | 42 |  |  |  | Resultados están dentro de los rangos aceptables. | Nivel de limpieza en estado de precaución. | Resultados están dentro de los rangos aceptables. | Identifique las causas del origen y corrija el Codigo ISO alto del aceite. Asegúrese de que la contaminación no está siendo introducida a través de los equipos de manejo de aceite. Retome la muestra en el próximo intervalo programado.
C0014856 | TANTAHUATAY | V-1913-AL | V-1913-AL CUPO LH | CAMION VOLQUETE | VOLVO | FMX 8X4R | CUBO POST. LH | VOLVO AXLE OIL 85W-140 | 2020-10-14 | 2020-11-02 | 2020-11-03 | 2020-11-06 | 8987 | 2019 | Yes | No | No | Precaución |  | 24.7 | 1 | 12 | 0 | 0 | 0 | 0 | 0 | 0 | 0 | 0 | 0 | 0 | 0 |  | 2 | 0 | 0 | 2 | 0 | 7 | 4 | 516 | 7 |  |  | 0.8 | - |  |  | No |  | 16 | 23/19/12 | 43696 | 2681 | - | 31 |  |  |  | Resultados están dentro de los rangos aceptables. | Nivel de limpieza en estado de precaución. | Resultados están dentro de los rangos aceptables. | Identifique las causas del origen y corrija el Codigo ISO alto del aceite. Asegúrese de que la contaminación no está siendo introducida a través de los equipos de manejo de aceite. Retome la muestra en el próximo intervalo programado.
C0014857 | TANTAHUATAY | V-1913-AL | V-1913-AL STHI | CAMION VOLQUETE | VOLVO | FMX 8X4R | SISTEMA HIDRAULICO | MOBIL DTE 26 | 2020-10-14 | 2020-11-02 | 2020-11-03 | 2020-11-06 | 8987 | 4435 | No | Yes | No | Precaución |  | 8.4 | 0 | 3 | 0 | 3 | 0 | 2 | 0 | 0 | 0 | 0 | 0 | 0 | 0 |  | 5 | 1 | 1 | 1 | 0 | 151 | 5 | 455 | 685 |  |  | 0.2 | - |  |  | No |  | 14 | 22/18/11 | 23506 | 1338 | - | 18 |  |  |  | Resultados están dentro de los rangos aceptables. | Nivel de limpieza en estado de precaución. | Resultados están dentro de los rangos aceptables. | Identifique las causas del origen y corrija el Codigo ISO alto del aceite. Asegúrese de que la contaminación no está siendo introducida a través de los equipos de manejo de aceite. Retome la muestra en el próximo intervalo programado.
C0014858 | TANTAHUATAY | V-1875-AL | V-1875-AL MOT | CAMION VOLQUETE | VOLVO | FMX 8X4R | MOTOR | VOLVO VDS-4.5 15W-40 | 2020-10-14 | 2020-11-02 | 2020-11-03 | 2020-11-06 | 7612 | 505 | Yes | Yes | No | Precaución | 15.3 | 14.1 | 1 | 9 | 1 | 1 | 0 | 0 | 0 | 0 | 0 | 0 | 0 | 0 | 0 |  | 4 | 4 | 4 | 39 | 0 | 1254 | 720 | 669 | 775 |  | 6.9 | 9 | 8.6 | 0 | 0.4 | No |  | 12 | - | - | - | - | - |  |  |  | Baja viscosidad por posible contaminación con un lubricante de menor viscosidad o dilución con combustible. | Resultados están dentro de los rangos aceptables. | Resultados están dentro de los rangos aceptables. | Localice y corrija la causa de baja viscosidad del aceite. Una baja viscosidad puede reducir la protección por lubricación. Retome la muestra en el próximo intervalo.
C0014859 | TANTAHUATAY | V-1875-AL | V-1875-AL STDI | CAMION VOLQUETE | VOLVO | FMX 8X4R | SISTEMA DIRECCION | MOBIL ATF 220 | 2020-10-14 | 2020-11-02 | 2020-11-03 | 2020-11-06 | 7612 | 1020 | Yes | Yes | No | Crítico |  | 6.1 | 0 | 12 | 0 | 11 | 0 | 0 | 0 | 0 | 0 | 0 | 0 | 0 | 0 |  | 20 | 7 | 2 | 42 | 0 | 45 | 51 | 306 | 226 |  |  | 10.3 | - |  |  | No |  | 10 | 19/16/12 | 3889 | 475 | - | 28 |  |  |  | Baja viscosidad por posible contaminación con un lubricante de menor viscosidad. | Nivel de Silicio en el límite de precaución. | Resultados están dentro de los rangos aceptables. | Localice la fuente de silicio. Localice y corrija la causa de baja viscosidad del aceite. Una baja viscosidad puede reducir la protección por lubricación. Retome la muestra en el próximo intervalo.
C0014860 | TANTAHUATAY | V-1875-AL | V-1875-AL TRAN | CAMION VOLQUETE | VOLVO | FMX 8X4R | TRANSMISION | VOLVO GEAR BOX OIL 80W90 | 2020-10-14 | 2020-11-02 | 2020-11-03 | 2020-11-06 | 7612 | 1020 | Yes | Yes | No | Crítico |  | 13.9 | 13 | 3 | 0 | 2 | 0 | 0 | 0 | 0 | 0 | 0 | 0 | 0 | 0 |  | 3 | 0 | 1 | 2 | 0 | 551 | 5 | 889 | 1013 |  |  | 0.2 | - |  |  | No |  | 5 | 25/20/14 | 194180 | 9013 | - | 98 |  |  |  | Resultados están dentro de los rangos aceptables. | Nivel de limpieza en estado de Crítico. | Resultados están dentro de los rangos aceptables. | Identifique las causas del origen y corrija el Codigo ISO alto del aceite. Asegúrese de que la contaminación no está siendo introducida a través de los equipos de manejo de aceite. Retome la muestra en el próximo intervalo programado.
C0014861 | TANTAHUATAY | V-1875-AL | V-1875-AL DIFE DEL | CAMION VOLQUETE | VOLVO | FMX 8X4R | DIFERENCIAL DELANTERO | VOLVO AXLE OIL 85W-140 | 2020-10-14 | 2020-11-02 | 2020-11-03 | 2020-11-06 | 7612 | 1020 | No | No | No | Precaución |  | 24.7 | 1 | 23 | 0 | 0 | 0 | 0 | 0 | 0 | 0 | 0 | 0 | 0 | 0 |  | 2 | 0 | 0 | 2 | 0 | 6 | 2 | 513 | 7 |  |  | 1.2 | - |  |  | No |  | 4 | 22/18/12 | 31949 | 2395 | - | 36 |  |  |  | Resultados están dentro de los rangos aceptables. | Nivel de limpieza en estado de precaución. | Resultados están dentro de los rangos aceptables. | Identifique las causas del origen y corrija el Codigo ISO alto del aceite. Asegúrese de que la contaminación no está siendo introducida a través de los equipos de manejo de aceite. Retome la muestra en el próximo intervalo programado.
C0014862 | TANTAHUATAY | V-1875-AL | V-1875-AL CUDE RH | CAMION VOLQUETE | VOLVO | FMX 8X4R | CUBO DEL. RH | VOLVO AXLE OIL 85W-140 | 2020-10-14 | 2020-11-02 | 2020-11-03 | 2020-11-06 | 7612 | 1020 | No | No | No | Precaución |  | 24.5 | 0 | 22 | 0 | 0 | 0 | 0 | 0 | 0 | 0 | 0 | 0 | 0 | 0 |  | 2 | 1 | 1 | 1 | 0 | 5 | 2 | 488 | 6 |  |  | 1 | - |  |  | No |  | 13 | 22/19/13 | 37292 | 3160 | - | 75 |  |  |  | Resultados están dentro de los rangos aceptables. | Nivel de limpieza en estado de precaución. | Resultados están dentro de los rangos aceptables. | Identifique las causas del origen y corrija el Codigo ISO alto del aceite. Asegúrese de que la contaminación no está siendo introducida a través de los equipos de manejo de aceite. Retome la muestra en el próximo intervalo programado.
C0014863 | TANTAHUATAY | V-1875-AL | V-1875-AL CUDE LH | CAMION VOLQUETE | VOLVO | FMX 8X4R | CUBO DEL. LH | VOLVO AXLE OIL 85W-140 | 2020-10-14 | 2020-11-02 | 2020-11-03 | 2020-11-06 | 7612 | 1020 | No | No | No | Precaución |  | 24.6 | 0 | 23 | 0 | 0 | 0 | 0 | 0 | 0 | 0 | 0 | 0 | 0 | 0 |  | 2 | 0 | 0 | 2 | 0 | 6 | 2 | 510 | 7 |  |  | 1.2 | - |  |  | No |  | 14 | 22/19/13 | 34824 | 2719 | - | 64 |  |  |  | Resultados están dentro de los rangos aceptables. | Nivel de limpieza en estado de precaución. | Resultados están dentro de los rangos aceptables. | Identifique las causas del origen y corrija el Codigo ISO alto del aceite. Asegúrese de que la contaminación no está siendo introducida a través de los equipos de manejo de aceite. Retome la muestra en el próximo intervalo programado.
C0014864 | TANTAHUATAY | V-1875-AL | V-1875-AL DIFE POS | CAMION VOLQUETE | VOLVO | FMX 8X4R | DIFERENCIAL POSTERIOR | VOLVO AXLE OIL 85W-140 | 2020-10-14 | 2020-11-02 | 2020-11-03 | 2020-11-06 | 7612 | 1020 | No | No | No | Precaución |  | 24.5 | 1 | 12 | 0 | 0 | 0 | 0 | 0 | 0 | 0 | 0 | 0 | 0 | 0 |  | 2 | 2 | 1 | 1 | 0 | 5 | 2 | 481 | 5 |  |  | 1.2 | - |  |  | No |  | 6 | 22/19/13 | 36953 | 3192 | - | 72 |  |  |  | Resultados están dentro de los rangos aceptables. | Nivel de limpieza en estado de precaución. | Resultados están dentro de los rangos aceptables. | Identifique las causas del origen y corrija el Codigo ISO alto del aceite. Asegúrese de que la contaminación no está siendo introducida a través de los equipos de manejo de aceite. Retome la muestra en el próximo intervalo programado.
C0014865 | TANTAHUATAY | V-1875-AL | V-1875-AL CUPO RH | CAMION VOLQUETE | VOLVO | FMX 8X4R | CUBO POST. RH | VOLVO AXLE OIL 85W-140 | 2020-10-14 | 2020-11-02 | 2020-11-03 | 2020-11-06 | 7612 | 1020 | No | No | No | Precaución |  | 24.5 | 0 | 13 | 0 | 0 | 0 | 0 | 0 | 0 | 0 | 0 | 0 | 0 | 0 |  | 2 | 0 | 0 | 3 | 0 | 5 | 2 | 504 | 5 |  |  | 1.2 | - |  |  | No |  | 13 | 22/19/13 | 33870 | 3150 | - | 59 |  |  |  | Resultados están dentro de los rangos aceptables. | Nivel de limpieza en estado de precaución. | Resultados están dentro de los rangos aceptables. | Identifique las causas del origen y corrija el Codigo ISO alto del aceite. Asegúrese de que la contaminación no está siendo introducida a través de los equipos de manejo de aceite. Retome la muestra en el próximo intervalo programado.
C0014866 | TANTAHUATAY | V-1875-AL | V-1875-AL CUPO LH | CAMION VOLQUETE | VOLVO | FMX 8X4R | CUBO POST. LH | VOLVO AXLE OIL 85W-140 | 2020-10-14 | 2020-11-02 | 2020-11-03 | 2020-11-06 | 7612 | 1020 | No | No | No | Precaución |  | 24.6 | 1 | 12 | 0 | 0 | 0 | 0 | 0 | 0 | 0 | 0 | 0 | 0 | 0 |  | 2 | 1 | 1 | 1 | 0 | 6 | 2 | 495 | 5 |  |  | 1.2 | - |  |  | No |  | 12 | 22/19/13 | 37572 | 3280 | - | 67 |  |  |  | Resultados están dentro de los rangos aceptables. | Nivel de limpieza en estado de precaución. | Resultados están dentro de los rangos aceptables. | Identifique las causas del origen y corrija el Codigo ISO alto del aceite. Asegúrese de que la contaminación no está siendo introducida a través de los equipos de manejo de aceite. Retome la muestra en el próximo intervalo programado.
C0014867 | TANTAHUATAY | V-1875-AL | V-1875-AL STHI | CAMION VOLQUETE | VOLVO | FMX 8X4R | SISTEMA HIDRAULICO | MOBIL DTE 26 | 2020-10-14 | 2020-11-02 | 2020-11-03 | 2020-11-06 | 7612 | 3094 | No | Yes | No | Crítico |  | 7.5 | 0 | 6 | 0 | 4 | 0 | 2 | 0 | 0 | 0 | 0 | 0 | 0 | 0 |  | 7 | 0 | 1 | 1 | 0 | 161 | 1 | 383 | 541 |  |  | 0.9 | - |  |  | No |  | 6 | 23/19/11 | 64302 | 3283 | - | 18 |  |  |  | Baja viscosidad por posible contaminación con un lubricante de menor viscosidad. | Nivel de limpieza en estado de precaución. | Resultados están dentro de los rangos aceptables. | Localice y corrija la causa de baja viscosidad del aceite. Una baja viscosidad puede reducir la protección por lubricación. Identifique las causas del origen y corrija el Codigo ISO alto del aceite. Asegúrese de que la contaminación no está siendo introducida a través de los equipos de manejo de aceite. Retome la muestra en el próximo intervalo programado.
C0014868 | TANTAHUATAY | V-1857-AL | V-1857-AL MOT | CAMION VOLQUETE | VOLVO | FMX 8X4R | MOTOR | VOLVO VDS-4.5 15W-40 | 2020-10-15 | 2020-11-02 | 2020-11-03 | 2020-11-06 | 8303 | 518 | Yes | Yes | No | Precaución | 15.3 | 13.7 | 13 | 20 | 2 | 1 | 1 | 1 | 0 | 3 | 5 | 0 | 0 | 0 | 0 |  | 24 | 10 | 3 | 64 | 0 | 1203 | 680 | 642 | 744 |  | 6.4 | 3.3 | 3.9 | 0 | 0.3 | No |  | 11 | - | - | - | - | - |  |  |  | Baja viscosidad por posible contaminación con un lubricante de menor viscosidad o dilución con combustible. | Niveles de sodio en el límite de precaución pueden representar fugas de refrigerante hacia el cárter del motor o contaminación por sal del medio ambiente. | Resultados están dentro de los rangos aceptables. | Localice la fuente de Sodio. Localice y corrija la causa de baja viscosidad del aceite. Una baja viscosidad puede reducir la protección por lubricación. Retome la muestra en el próximo intervalo.
C0014869 | TANTAHUATAY | V-1857-AL | V-1857-AL STDI | CAMION VOLQUETE | VOLVO | FMX 8X4R | SISTEMA DIRECCION | MOBIL ATF 220 | 2020-10-15 | 2020-11-02 | 2020-11-03 | 2020-11-06 | 8303 | 1033 | Yes | Yes | No | Crítico |  | 6.1 | 0 | 23 | 0 | 10 | 0 | 0 | 0 | 0 | 0 | 0 | 0 | 0 | 0 |  | 19 | 5 | 1 | 45 | 0 | 54 | 48 | 308 | 219 |  |  | 13.4 | - |  |  | No |  | 21 | 20/16/12 | 5212 | 366 | - | 31 |  |  |  | Alta oxidación por posible degradación del aceite. Baja viscosidad por posible contaminación con un lubricante de menor viscosidad. | Nivel de Silicio en el límite de precaución. | Resultados están dentro de los rangos aceptables. | Localice la fuente de silicio. Localice y corrija la causa de baja viscosidad del aceite. Una baja viscosidad puede reducir la protección por lubricación. Retome la muestra en el próximo intervalo.
C0014870 | TANTAHUATAY | V-1857-AL | V-1857-AL TRAN | CAMION VOLQUETE | VOLVO | FMX 8X4R | TRANSMISION | VOLVO GEAR BOX OIL 80W90 | 2020-10-15 | 2020-11-02 | 2020-11-03 | 2020-11-06 | 8303 | 1033 | Yes | Yes | No | Crítico |  | 14.4 | 49 | 4 | 0 | 1 | 0 | 0 | 0 | 0 | 0 | 0 | 0 | 0 | 0 |  | 2 | 1 | 1 | 1 | 0 | 223 | 3 | 823 | 829 |  |  | 0.2 | - |  |  | No |  | 10 | 25/21/13 | 161104 | 18095 | - | 65 |  |  |  | Resultados están dentro de los rangos aceptables. | Nivel de limpieza en estado de Crítico. | Resultados están dentro de los rangos aceptables. | Identifique las causas del origen y corrija el Codigo ISO alto del aceite. Asegúrese de que la contaminación no está siendo introducida a través de los equipos de manejo de aceite. Retome la muestra en el próximo intervalo programado.
C0014871 | TANTAHUATAY | V-1857-AL | V-1857-AL DIFE DEL | CAMION VOLQUETE | VOLVO | FMX 8X4R | DIFERENCIAL DELANTERO | VOLVO AXLE OIL 85W-140 | 2020-10-15 | 2020-11-02 | 2020-11-03 | 2020-11-06 | 8303 | 1033 | No | No | No | Crítico |  | 23 | 1 | 96 | 0 | 0 | 0 | 1 | 0 | 0 | 1 | 0 | 0 | 0 | 0 |  | 2 | 0 | 1 | 3 | 0 | 31 | 6 | 546 | 103 |  |  | 1.8 | - |  |  | No |  | 40 | 24/20/13 | 131203 | 8109 | - | 62 |  |  |  | Baja viscosidad por posible contaminación con un lubricante de menor viscosidad. | Nivel de limpieza en estado de Crítico. | Resultados están dentro de los rangos aceptables. | Localice y corrija la causa de baja viscosidad del aceite. Una baja viscosidad puede reducir la protección por lubricación. Identifique las causas del origen y corrija el Codigo ISO alto del aceite. Asegúrese de que la contaminación no está siendo introducida a través de los equipos de manejo de aceite. Retome la muestra en el próximo intervalo programado.
C0014872 | TANTAHUATAY | V-1857-AL | V-1857-AL CUDE RH | CAMION VOLQUETE | VOLVO | FMX 8X4R | CUBO DEL. RH | VOLVO AXLE OIL 85W-140 | 2020-10-15 | 2020-11-02 | 2020-11-03 | 2020-11-06 | 8303 | 1033 | No | No | No | Crítico |  | 22.9 | 0 | 32 | 0 | 0 | 0 | 0 | 0 | 0 | 0 | 0 | 0 | 0 | 0 |  | 0 | 0 | 5 | 1 | 0 | 11 | 3 | 206 | 44 |  |  | 1.7 | - |  |  | No |  | 40 | 24/20/13 | 136877 | 7419 | - | 53 |  |  |  | Baja viscosidad por posible contaminación con un lubricante de menor viscosidad. | Nivel de limpieza en estado de Crítico. | Resultados están dentro de los rangos aceptables. | Localice y corrija la causa de baja viscosidad del aceite. Una baja viscosidad puede reducir la protección por lubricación. Identifique las causas del origen y corrija el Codigo ISO alto del aceite. Asegúrese de que la contaminación no está siendo introducida a través de los equipos de manejo de aceite. Retome la muestra en el próximo intervalo programado.
C0014873 | TANTAHUATAY | V-1857-AL | V-1857-AL CUDE LH | CAMION VOLQUETE | VOLVO | FMX 8X4R | CUBO DEL. LH | VOLVO AXLE OIL 85W-140 | 2020-10-15 | 2020-11-02 | 2020-11-03 | 2020-11-06 | 8303 | 1033 | No | No | No | Crítico |  | 23 | 0 | 98 | 0 | 0 | 0 | 1 | 0 | 0 | 1 | 0 | 0 | 0 | 0 |  | 2 | 0 | 0 | 2 | 0 | 30 | 5 | 556 | 100 |  |  | 1.9 | - |  |  | No |  | 40 | 24/20/14 | 137615 | 7508 | - | 92 |  |  |  | Baja viscosidad por posible contaminación con un lubricante de menor viscosidad. | Nivel de limpieza en estado de Crítico. | Resultados están dentro de los rangos aceptables. | Localice y corrija la causa de baja viscosidad del aceite. Una baja viscosidad puede reducir la protección por lubricación. Identifique las causas del origen y corrija el Codigo ISO alto del aceite. Asegúrese de que la contaminación no está siendo introducida a través de los equipos de manejo de aceite. Retome la muestra en el próximo intervalo programado.
C0014874 | TANTAHUATAY | V-1857-AL | V-1857-AL DIFE POS | CAMION VOLQUETE | VOLVO | FMX 8X4R | DIFERENCIAL POSTERIOR | VOLVO AXLE OIL 85W-140 | 2020-10-15 | 2020-11-02 | 2020-11-03 | 2020-11-06 | 8303 | 1033 | No | No | No | Crítico |  | 24.3 | 0 | 11 | 0 | 0 | 0 | 0 | 0 | 0 | 0 | 0 | 0 | 0 | 0 |  | 2 | 0 | 1 | 2 | 0 | 6 | 2 | 507 | 6 |  |  | 1.6 | - |  |  | No |  | 13 | 24/20/14 | 97456 | 9713 | - | 81 |  |  |  | Resultados están dentro de los rangos aceptables. | Nivel de limpieza en estado de Crítico. | Resultados están dentro de los rangos aceptables. | Identifique las causas del origen y corrija el Codigo ISO alto del aceite. Asegúrese de que la contaminación no está siendo introducida a través de los equipos de manejo de aceite. Retome la muestra en el próximo intervalo programado.
C0014875 | TANTAHUATAY | V-1857-AL | V-1857-AL CUPO RH | CAMION VOLQUETE | VOLVO | FMX 8X4R | CUBO POST. RH | VOLVO AXLE OIL 85W-140 | 2020-10-15 | 2020-11-02 | 2020-11-03 | 2020-11-06 | 8303 | 1033 | No | No | No | Crítico |  | 24.2 | 0 | 11 | 0 | 0 | 0 | 0 | 0 | 0 | 0 | 0 | 0 | 0 | 0 |  | 2 | 0 | 0 | 3 | 0 | 6 | 2 | 511 | 6 |  |  | 1.6 | - |  |  | No |  | 14 | 24/20/14 | 93575 | 9496 | - | 84 |  |  |  | Resultados están dentro de los rangos aceptables. | Nivel de limpieza en estado de Crítico. | Resultados están dentro de los rangos aceptables. | Identifique las causas del origen y corrija el Codigo ISO alto del aceite. Asegúrese de que la contaminación no está siendo introducida a través de los equipos de manejo de aceite. Retome la muestra en el próximo intervalo programado.
C0014876 | TANTAHUATAY | V-1857-AL | V-1857-AL CUPO LH | CAMION VOLQUETE | VOLVO | FMX 8X4R | CUBO POST. LH | VOLVO AXLE OIL 85W-140 | 2020-10-15 | 2020-11-02 | 2020-11-03 | 2020-11-06 | 8303 | 1033 | No | No | No | Crítico |  | 24.2 | 0 | 11 | 0 | 0 | 0 | 0 | 0 | 0 | 0 | 0 | 0 | 0 | 0 |  | 3 | 1 | 1 | 1 | 0 | 6 | 3 | 507 | 7 |  |  | 1.6 | - |  |  | No |  | 10 | 24/20/14 | 81451 | 8381 | - | 81 |  |  |  | Resultados están dentro de los rangos aceptables. | Nivel de limpieza en estado de Crítico. | Resultados están dentro de los rangos aceptables. | Identifique las causas del origen y corrija el Codigo ISO alto del aceite. Asegúrese de que la contaminación no está siendo introducida a través de los equipos de manejo de aceite. Retome la muestra en el próximo intervalo programado.
C0014877 | TANTAHUATAY | V-1857-AL | V-1857-AL STHI | CAMION VOLQUETE | VOLVO | FMX 8X4R | SISTEMA HIDRAULICO | MOBIL DTE 26 | 2020-10-15 | 2020-11-02 | 2020-11-03 | 2020-11-06 | 8303 | 3932 | No | Yes | No | Precaución |  | 8.1 | 0 | 5 | 0 | 4 | 0 | 1 | 0 | 0 | 0 | 0 | 0 | 0 | 0 |  | 6 | 0 | 1 | 1 | 0 | 126 | 1 | 430 | 645 |  |  | 0.5 | - |  |  | No |  | 3 | 22/18/13 | 29370 | 1709 | - | 50 |  |  |  | Resultados están dentro de los rangos aceptables. | Nivel de limpieza en estado de precaución. | Resultados están dentro de los rangos aceptables. | Identifique las causas del origen y corrija el Codigo ISO alto del aceite. Asegúrese de que la contaminación no está siendo introducida a través de los equipos de manejo de aceite. Retome la muestra en el próximo intervalo programado.
C0014878 | BROCAL | V-1847-AL | V-1847-AL MOT | CAMION VOLQUETE | VOLVO | FMX 8X4R | MOTOR | MOBIL DELVAC MX 15W-40 | 2020-10-14 | 2020-11-02 | 2020-11-04 | 2020-11-10 | 7432 |  | Yes | Yes | No | Crítico | 14.4 | 12.6 | 10 | 41 | 3 | 1 | 0 | 0 | 4 | 1 | 1 | 0 | 0 | 0 | 0 |  | 5 | 2 | 2 | 43 | 0 | 1340 | 702 | 560 | 785 |  | 6.4 | 22.1 | 17.3 | 0 | 0.7 | No |  | 14 | - | - | - | - | - |  |  |  | El paquete de aditivos no corresponde al lubricante muestreado. Baja viscosidad por posible contaminación con un lubricante de menor viscosidad o dilución con combustible. | La tasa de nitración aumenta debido a condiciones inadecuadas de combustión e ignición. | Resultados están dentro de los rangos aceptables. | Podría deberse a un mal etiquetado de la muestra (nombre de producto incorrecto). Enviar muestra de lubricante nuevo para redefinir rangos aceptables de viscosidad. Localice y corrija causa de nitración. Revisar el sistema de enfriamiento (termostatos, radiador, bomba de agua, mangueras, etc.). Localice y corrija la causa de baja viscosidad del aceite. Una baja viscosidad puede reducir la protección por lubricación. Retome la muestra en el próximo intervalo.
C0014879 | BROCAL | EP-19 | EP-19 MOT | PERFORADORA DE ORUGAS | INGERSOLL RAND | DM45 | MOTOR | MOBIL DELVAC MX 15W-40 | 2020-10-15 | 2020-11-02 | 2020-11-04 | 2020-11-10 | 23814 | 125 | Yes | Yes | No | Precaución | 14.4 | 14 | 3 | 13 | 2 | 0 | 0 | 1 | 46 | 0 | 0 | 0 | 0 | 0 | 0 |  | 3 | 0 | 0 | 2 | 0 | 1562 | 1276 | 1121 | 1456 |  | 8.4 | 5.1 | 7.5 | 0 | 0.8 | No |  | 6 | - | - | - | - | - |  |  |  | Resultados están dentro de los rangos aceptables. | Resultados están dentro de los rangos aceptables. | Desgaste de Plomo en el límite de precaución. | Identifique y evalúe los componentes a base de este elemento. Determine la fuente del metal de desgaste y tome acciones correctivas. Retomar la muestra para monitorear condición.
C0014880 | BROCAL | EP-19 | EP-19 PTO | PERFORADORA DE ORUGAS | INGERSOLL RAND | DM45 | PTO | MOBILUBE HD 80W-90 | 2020-10-15 | 2020-11-02 | 2020-11-04 | 2020-11-10 | 23814 | 264 | Yes | Yes | No | Precaución |  | 13.5 | 2 | 466 | 2 | 17 | 0 | 4 | 1 | 4 | 10 | 1 | 0 | 0 | 0 |  | 73 | 0 | 6 | 0 | 1 | 78 | 14 | 498 | 34 |  |  | 2.1 | - |  |  | No |  | 532 | - | - | - | - | - |  |  |  | Baja viscosidad por posible contaminación con un lubricante de menor viscosidad. | Presencia de partículas oscuras lo cual imposibilita realizar la prueba de Conteo de Partículas. | Indica presencia de partículas ferromagnéticas visibles mayores a 40 micras. Presenta incremento desgaste de Hierro, no se cuenta límites definidos para metales. | Determine la fuente de partículas ferromagnéticas y tome acciones correctivas de ser necesario. Localice y corrija la causa de baja viscosidad del aceite. Una baja viscosidad puede reducir la protección por lubricación. Retome la muestra en el próximo intervalo.
C0014881 | BROCAL | EP-19 | EP-19 CJRO | PERFORADORA DE ORUGAS | INGERSOLL RAND | DM45 | CABEZAL DE ROTACION | MOBILUBE HD 80W-90 | 2020-10-15 | 2020-11-02 | 2020-11-04 | 2020-11-10 | 23814 | 125 | Yes | Yes | No | Crítico |  | 14.4 | 0 | 13 | 0 | 1 | 0 | 0 | 59 | 1 | 0 | 0 | 0 | 0 | 0 |  | 9 | 1 | 0 | 3 | 0 | 33 | 3 | 518 | 29 |  |  | 1.5 | - |  |  | No |  | 14 | 26/25/22 | 399428 | 299955 | - | 27509 |  |  |  | Resultados están dentro de los rangos aceptables. | Nivel de limpieza en estado de Crítico. | Resultados están dentro de los rangos aceptables. | Identifique las causas del origen y corrija el Codigo ISO alto del aceite. Asegúrese de que la contaminación no está siendo introducida a través de los equipos de manejo de aceite. Retome la muestra en el próximo intervalo programado.
C0014882 | TEMBLADERA | RE-57 | RE-57 MOT | EXCAVADORA DE ORUGAS | VOLVO | EC380DL | MOTOR | VOLVO VDS-4.5 15W-40 | 2020-10-22 | 2020-11-03 | 2020-11-04 | 2020-11-10 | 6128 | 513 | Yes | Yes | No | Crítico | 15.3 | 12.7 | 0 | 4 | 0 | 0 | 0 | 0 | 29 | 0 | 0 | 0 | 0 | 0 | 0 |  | 3 | 0 | 0 | 41 | 0 | 1531 | 580 | 675 | 837 | 0 | 8 | 11.3 | 4.6 | 3.1 | 0.2 | No |  | 10 | - | - | - | - | - |  |  |  | Alta oxidación por posible degradación del aceite a altas temperaturas. Baja viscosidad por posible contaminación con un lubricante de menor viscosidad o dilución con combustible. | Resultados están dentro de los rangos aceptables. | Resultados están dentro de los rangos aceptables. | Revisar el sistema de enfriamiento (termostatos, radiador, bomba de agua, mangueras, etc.). Localice y corrija la causa de baja viscosidad del aceite. Una baja viscosidad puede reducir la protección por lubricación. Retome la muestra en el próximo intervalo.
C0014883 | TEMBLADERA | RE-57 | RE-57 RDGI | EXCAVADORA DE ORUGAS | VOLVO | EC380DL | REDUCTOR DE GIRO | VOLVO AXLE OIL 85W-140 | 2020-10-22 | 2020-11-03 | 2020-11-04 | 2020-11-10 | 6128 | 1055 | Yes | No | No | Crítico |  | 24.6 | 1 | 149 | 0 | 0 | 0 | 0 | 0 | 0 | 1 | 0 | 0 | 0 | 0 |  | 5 | 0 | 0 | 1 | 0 | 10 | 1 | 508 | 4 | 0 |  | 1.4 | - |  |  | No |  | 48 | 26/25/17 | 471806 | 175330 | - | 1095 |  |  |  | Resultados están dentro de los rangos aceptables. | Nivel de limpieza en estado de Crítico. | Elevado desgaste de Hierro. | Identifique las causas del origen y corrija el Codigo ISO alto del aceite. Asegúrese de que la contaminación no está siendo introducida a través de los equipos de manejo de aceite. Determine la fuente del metal de desgaste excesivo y tome acciones correctivas. Retomar la muestra para monitorear condición.
C0014884 | TEMBLADERA | RE-57 | RE-57 MF LH | EXCAVADORA DE ORUGAS | VOLVO | EC380DL | MANDO FINAL LH | VOLVO AXLE OIL 85W-140 | 2020-10-22 | 2020-11-03 | 2020-11-04 | 2020-11-10 | 6128 | 2119 | Yes | No | No | Crítico |  | 25.1 | 0 | 135 | 0 | 0 | 0 | 1 | 0 | 0 | 1 | 0 | 0 | 0 | 0 |  | 4 | 0 | 0 | 1 | 0 | 10 | 1 | 502 | 5 | 0 |  | 1.6 | - |  |  | No |  | 100 | 26/25/20 | 475066 | 225983 | - | 6704 |  |  |  | Resultados están dentro de los rangos aceptables. | Nivel de limpieza en estado de Crítico. | Resultados están dentro de los rangos aceptables. | Identifique las causas del origen y corrija el Codigo ISO alto del aceite. Asegúrese de que la contaminación no está siendo introducida a través de los equipos de manejo de aceite. Retome la muestra en el próximo intervalo programado.
C0014885 | TEMBLADERA | RE-57 | RE-57 MF RH | EXCAVADORA DE ORUGAS | VOLVO | EC380DL | MANDO FINAL RH | VOLVO AXLE OIL 85W-140 | 2020-10-22 | 2020-11-03 | 2020-11-04 | 2020-11-10 | 6128 | 2119 | Yes | No | No | Crítico |  | 25.1 | 0 | 126 | 0 | 1 | 0 | 1 | 0 | 0 | 1 | 0 | 0 | 0 | 0 |  | 5 | 0 | 0 | 1 | 0 | 9 | 1 | 495 | 5 | 0 |  | 8.7 | - |  |  | No |  | 66 | 26/25/20 | 402221 | 179866 | - | 5314 |  |  |  | Resultados están dentro de los rangos aceptables. | Nivel de limpieza en estado de Crítico. | Resultados están dentro de los rangos aceptables. | Identifique las causas del origen y corrija el Codigo ISO alto del aceite. Asegúrese de que la contaminación no está siendo introducida a través de los equipos de manejo de aceite. Retome la muestra en el próximo intervalo programado.
C0014886 | TEMBLADERA | V-356 | V-356 MOT | CAMION VOLQUETE | VOLVO | FMX 8X4R | MOTOR | MOBIL DELVAC 1 ESP 5W-40 | 2020-10-27 | 2020-11-03 | 2020-11-04 | 2020-11-10 | 23686 | 1013 | Yes | Yes | No | Crítico | 13.8 | 12.6 | 6 | 62 | 10 | 2 | 3 | 1 | 47 | 22 | 1 | 0 | 0 | 0 | 0 |  | 14 | 2 | 1 | 42 | 0 | 972 | 941 | 931 | 1264 | 0 | 5.9 | 143.9 | 14.8 | 49.9 | 0.8 | No |  | 6 | - | - | - | - | - |  |  |  | Alta oxidación por posible degradación del aceite a altas temperaturas. Baja viscosidad por posible contaminación con un lubricante de menor viscosidad o dilución con combustible. | La tasa de nitración aumenta debido a condiciones inadecuadas de combustión e ignición. | Elevado desgaste de Hierro y Plomo. | Revisar el sistema de enfriamiento (termostatos, radiador, bomba de agua, mangueras, etc.). Localice y corrija la causa de baja viscosidad del aceite. Una baja viscosidad puede reducir la protección por lubricación. Determine la fuente de los metales de desgaste excesivo y tome acciones correctivas. Retomar la muestra para monitorear condición.
C0014887 | TEMBLADERA | V-356 | V-356 TRAN | CAMION VOLQUETE | VOLVO | FMX 8X4R | TRANSMISION | MOBILUBE HD 80W-90 | 2020-10-27 | 2020-11-03 | 2020-11-04 | 2020-11-10 | 23686 | 1013 | Yes | Yes | No | Crítico |  | 13.9 | 8 | 6 | 0 | 1 | 0 | 0 | 1 | 0 | 0 | 0 | 0 | 0 | 0 |  | 7 | 0 | 0 | 1 | 0 | 8 | 0 | 501 | 4 | 0 |  | 0.6 | - |  |  | No |  | 14 | 25/22/15 | 189357 | 28862 | - | 313 |  |  |  | Baja viscosidad por posible contaminación con un lubricante de menor viscosidad. | Nivel de limpieza en estado de Crítico. | Resultados están dentro de los rangos aceptables. | Localice y corrija la causa de baja viscosidad del aceite. Una baja viscosidad puede reducir la protección por lubricación. Identifique las causas del origen y corrija el Codigo ISO alto del aceite. Asegúrese de que la contaminación no está siendo introducida a través de los equipos de manejo de aceite. Retome la muestra en el próximo intervalo programado.
C0014888 | TEMBLADERA | V-356 | V-356 STDI | CAMION VOLQUETE | VOLVO | FMX 8X4R | SISTEMA DIRECCION | MOBIL ATF 220 | 2020-10-27 | 2020-11-03 | 2020-11-04 | 2020-11-10 | 23686 | 385 | Yes | Yes | No | Crítico |  | 5.6 | 1 | 12 | 0 | 1 | 0 | 0 | 1 | 0 | 0 | 0 | 0 | 0 | 0 |  | 4 | 0 | 0 | 43 | 0 | 20 | 64 | 327 | 277 | 0 |  | 2.3 | - |  |  | No |  | 18 | 21/17/12 | 11925 | 883 | - | 22 |  |  |  | Baja viscosidad por posible contaminación con un lubricante de menor viscosidad. | Nivel de limpieza en estado de precaución. | Resultados están dentro de los rangos aceptables. | Localice y corrija la causa de baja viscosidad del aceite. Una baja viscosidad puede reducir la protección por lubricación. Identifique las causas del origen y corrija el Codigo ISO alto del aceite. Asegúrese de que la contaminación no está siendo introducida a través de los equipos de manejo de aceite. Retome la muestra en el próximo intervalo programado.
C0014889 | TEMBLADERA | V-356 | V-356 STHI | CAMION VOLQUETE | VOLVO | FMX 8X4R | SISTEMA HIDRAULICO | MOBIL DTE 24 | 2020-10-27 | 2020-11-03 | 2020-11-04 | 2020-11-10 | 23686 | 1013 | No | Yes | No | Crítico |  | 5.4 | 0 | 15 | 0 | 3 | 0 | 1 | 0 | 0 | 0 | 0 | 0 | 0 | 0 |  | 11 | 0 | 1 | 1 | 0 | 181 | 2 | 437 | 678 | 0 |  | 0.3 | - |  |  | No |  | 17 | 25/23/15 | 230806 | 71159 | - | 238 |  |  |  | Baja viscosidad por posible contaminación con un lubricante de menor viscosidad. | Nivel de limpieza en estado de Crítico. | Resultados están dentro de los rangos aceptables. | Localice y corrija la causa de baja viscosidad del aceite. Una baja viscosidad puede reducir la protección por lubricación. Identifique las causas del origen y corrija el Codigo ISO alto del aceite. Asegúrese de que la contaminación no está siendo introducida a través de los equipos de manejo de aceite. Retome la muestra en el próximo intervalo programado.
C0014890 | TEMBLADERA | V-356 | V-356 DIFE DEL | CAMION VOLQUETE | VOLVO | FMX 8X4R | DIFERENCIAL DELANTERO | MOBILUBE HD 85W-140 | 2020-10-27 | 2020-11-03 | 2020-11-04 | 2020-11-10 | 23686 | 385 | Yes | No | No | Crítico |  | 24.9 | 1 | 34 | 0 | 0 | 0 | 0 | 0 | 0 | 1 | 0 | 0 | 0 | 0 |  | 3 | 0 | 0 | 1 | 0 | 4 | 1 | 490 | 2 | 0 |  | 0.7 | - |  |  | No |  | 24 | 25/21/14 | 241115 | 18810 | - | 144 |  |  |  | Resultados están dentro de los rangos aceptables. | Nivel de limpieza en estado de Crítico. | Resultados están dentro de los rangos aceptables. | Identifique las causas del origen y corrija el Codigo ISO alto del aceite. Asegúrese de que la contaminación no está siendo introducida a través de los equipos de manejo de aceite. Retome la muestra en el próximo intervalo programado.
C0014891 | TEMBLADERA | V-356 | V-356 DIFE POS | CAMION VOLQUETE | VOLVO | FMX 8X4R | DIFERENCIAL POSTERIOR | MOBILUBE HD 85W-140 | 2020-10-27 | 2020-11-03 | 2020-11-04 | 2020-11-10 | 23686 | 385 | Yes | No | No | Crítico |  | 24.8 | 1 | 36 | 0 | 0 | 0 | 0 | 0 | 0 | 1 | 0 | 0 | 0 | 0 |  | 3 | 0 | 0 | 1 | 0 | 6 | 1 | 507 | 4 | 0 |  | 0.7 | - |  |  | No |  | 26 | 25/21/14 | 220317 | 17579 | - | 140 |  |  |  | Resultados están dentro de los rangos aceptables. | Nivel de limpieza en estado de Crítico. | Resultados están dentro de los rangos aceptables. | Identifique las causas del origen y corrija el Codigo ISO alto del aceite. Asegúrese de que la contaminación no está siendo introducida a través de los equipos de manejo de aceite. Retome la muestra en el próximo intervalo programado.
C0014892 | TEMBLADERA | V-356 | V-356 CUDE LH | CAMION VOLQUETE | VOLVO | FMX 8X4R | CUBO DEL. LH | MOBILUBE HD 85W-140 | 2020-10-27 | 2020-11-03 | 2020-11-04 | 2020-11-10 | 23686 | 385 | Yes | No | No | Crítico |  | 24.9 | 1 | 44 | 0 | 0 | 0 | 1 | 0 | 0 | 1 | 0 | 0 | 0 | 0 |  | 3 | 0 | 0 | 1 | 0 | 4 | 1 | 485 | 5 | 0 |  | 0.7 | - |  |  | No |  | 8 | 25/21/13 | 187513 | 11340 | - | 55 |  |  |  | Resultados están dentro de los rangos aceptables. | Nivel de limpieza en estado de Crítico. | Resultados están dentro de los rangos aceptables. | Identifique las causas del origen y corrija el Codigo ISO alto del aceite. Asegúrese de que la contaminación no está siendo introducida a través de los equipos de manejo de aceite. Retome la muestra en el próximo intervalo programado.
C0014893 | TEMBLADERA | V-356 | V-356 CUDE RH | CAMION VOLQUETE | VOLVO | FMX 8X4R | CUBO DEL. RH | MOBILUBE HD 85W-140 | 2020-10-27 | 2020-11-03 | 2020-11-04 | 2020-11-10 | 23686 | 385 | Yes | No | No | Crítico |  | 24.6 | 1 | 35 | 0 | 0 | 0 | 0 | 0 | 0 | 1 | 0 | 0 | 0 | 0 |  | 3 | 0 | 0 | 1 | 0 | 4 | 1 | 500 | 3 | 0 |  | 0.7 | - |  |  | No |  | 11 | 25/21/15 | 205874 | 17989 | - | 236 |  |  |  | Resultados están dentro de los rangos aceptables. | Nivel de limpieza en estado de Crítico. | Resultados están dentro de los rangos aceptables. | Identifique las causas del origen y corrija el Codigo ISO alto del aceite. Asegúrese de que la contaminación no está siendo introducida a través de los equipos de manejo de aceite. Retome la muestra en el próximo intervalo programado.
C0014894 | TEMBLADERA | V-356 | V-356 CUPO LH | CAMION VOLQUETE | VOLVO | FMX 8X4R | CUBO POST. LH | MOBILUBE HD 85W-140 | 2020-10-27 | 2020-11-03 | 2020-11-04 | 2020-11-10 | 23686 | 385 | Yes | No | No | Crítico |  | 24.8 | 1 | 46 | 0 | 0 | 0 | 0 | 0 | 0 | 1 | 0 | 0 | 0 | 1 |  | 3 | 0 | 0 | 1 | 0 | 4 | 1 | 485 | 5 | 0 |  | 0.5 | - |  |  | No |  | 19 | 25/21/14 | 180349 | 11070 | - | 106 |  |  |  | Resultados están dentro de los rangos aceptables. | Nivel de limpieza en estado de Crítico. | Resultados están dentro de los rangos aceptables. | Identifique las causas del origen y corrija el Codigo ISO alto del aceite. Asegúrese de que la contaminación no está siendo introducida a través de los equipos de manejo de aceite. Retome la muestra en el próximo intervalo programado.
C0014895 | TEMBLADERA | V-356 | V-356 CUPO RH | CAMION VOLQUETE | VOLVO | FMX 8X4R | CUBO POST. RH | MOBILUBE HD 85W-140 | 2020-10-27 | 2020-11-03 | 2020-11-04 | 2020-11-10 | 23686 | 385 | Yes | No | No | Crítico |  | 24.9 | 1 | 45 | 0 | 0 | 0 | 0 | 0 | 0 | 1 | 0 | 0 | 0 | 0 |  | 3 | 0 | 0 | 1 | 0 | 3 | 1 | 487 | 5 | 0 |  | 0.6 | - |  |  | No |  | 7 | 25/21/15 | 186024 | 12374 | - | 175 |  |  |  | Resultados están dentro de los rangos aceptables. | Nivel de limpieza en estado de Crítico. | Resultados están dentro de los rangos aceptables. | Identifique las causas del origen y corrija el Codigo ISO alto del aceite. Asegúrese de que la contaminación no está siendo introducida a través de los equipos de manejo de aceite. Retome la muestra en el próximo intervalo programado.
C0014896 | TARMA | C-87 | C-87 MOT | CARGADOR FRONTAL | CATERPILLAR | 966H | MOTOR | MOBIL DELVAC 1 5W-40 | 2020-10-04 | 2020-11-03 | 2020-11-05 | 2020-11-10 | 12083 | 497 | Yes |  | No | Crítico | 14.8 | 14 | 2 | 34 | 1 | 0 | 0 | 1 | 10 | 0 | 0 | 0 | 0 | 0 | 0 |  | 5 | 0 | 2 | 34 | 0 | 2183 | 670 | 1095 | 1380 | 0 | 9 | 12.1 | 7.5 | 0 | 1.3 | No |  | 14 | - | - | - | - | - |  |  |  | Baja viscosidad por posible contaminación con un lubricante de menor viscosidad o dilución con combustible. | Resultados están dentro de los rangos aceptables. | Resultados están dentro de los rangos aceptables. | Localice y corrija la causa de baja viscosidad del aceite. Una baja viscosidad puede reducir la protección por lubricación. Retome la muestra en el próximo intervalo.
C0014897 | TARMA | EP-34 | EP-34 MF RH | PERFORADORA DE ORUGAS | SANDVIK | DX700 | MANDO FINAL RH | MOBILUBE HD 85W-140 | 2020-10-02 | 2020-11-03 | 2020-11-05 | 2020-11-10 | 14048 | 243 | Yes |  | No | Crítico |  | 23.9 | 0 | 3 | 0 | 0 | 0 | 0 | 0 | 0 | 0 | 0 | 0 | 0 | 1 |  | 2 | 0 | 0 | 1 | 0 | 76 | 3 | 565 | 100 | 0 |  | 0.8 | - |  |  | No |  | 7 | 25/23/17 | 213551 | 48926 | - | 805 |  |  |  | Resultados están dentro de los rangos aceptables. | Nivel de limpieza en estado de Crítico. | Resultados están dentro de los rangos aceptables. | Identifique las causas del origen y corrija el Codigo ISO alto del aceite. Asegúrese de que la contaminación no está siendo introducida a través de los equipos de manejo de aceite. Retome la muestra en el próximo intervalo programado.
C0014898 | TARMA | EP-34 | EP-34 MF LH | PERFORADORA DE ORUGAS | SANDVIK | DX700 | MANDO FINAL LH | MOBILUBE HD 85W-140 | 2020-10-02 | 2020-11-03 | 2020-11-05 | 2020-11-10 | 14048 | 243 | Yes |  | No | Crítico |  | 24.5 | 0 | 4 | 0 | 1 | 0 | 0 | 0 | 0 | 0 | 0 | 0 | 0 | 1 |  | 2 | 0 | 0 | 1 | 0 | 90 | 3 | 554 | 56 | 0 |  | 0.8 | - |  |  | No |  | 17 | 24/22/16 | 142467 | 28495 | - | 637 |  |  |  | Resultados están dentro de los rangos aceptables. | Nivel de limpieza en estado de Crítico. | Resultados están dentro de los rangos aceptables. | Identifique las causas del origen y corrija el Codigo ISO alto del aceite. Asegúrese de que la contaminación no está siendo introducida a través de los equipos de manejo de aceite. Retome la muestra en el próximo intervalo programado.
C0014899 | TARMA | MO-18 | MO-18 MOT | MOTONIVELADORA | CATERPILLAR | 140K | MOTOR | MOBIL DELVAC MX 15W-40 | 2020-10-02 | 2020-11-03 | 2020-11-05 | 2020-11-10 | 11440 | 261 |  |  | No | Crítico | 14.4 | 12.4 | 0 | 16 | 1 | 0 | 0 | 1 | 45 | 0 | 0 | 0 | 0 | 0 | 0 |  | 2 | 0 | 0 | 2 | 0 | 1543 | 1258 | 1173 | 1427 | 0 | 8.7 | 5.2 | 7.4 | 0 | 0.6 | No |  | 12 | - | - | - | - | - |  |  |  | Baja viscosidad por posible contaminación con un lubricante de menor viscosidad o dilución con combustible. | Resultados están dentro de los rangos aceptables. | Resultados están dentro de los rangos aceptables. | Localice y corrija la causa de baja viscosidad del aceite. Una baja viscosidad puede reducir la protección por lubricación. Retome la muestra en el próximo intervalo.
C0014900 | TARMA | RE-38 | RE-38 MOT | EXCAVADORA DE ORUGAS | KOMATSU | PC-350LC-8 | MOTOR | MOBIL DELVAC MX 15W-40 | 2020-10-04 | 2020-11-03 | 2020-11-05 | 2020-11-10 | 15111 | 292 | Yes |  | No | Crítico | 14.4 | 14.3 | 18 | 28 | 3 | 0 | 1 | 1 | 45 | 1 | 1 | 0 | 0 | 0 | 0 |  | 8 | 15 | 0 | 5 | 0 | 1450 | 1260 | 1077 | 1413 | 0 | 8.5 | 3.9 | 9.2 | 0 | 1.4 | No |  | 12 | - | - | - | - | - |  |  |  | Resultados están dentro de los rangos aceptables. | Nivel de Silicio en el límite de precaución. Niveles de sodio mayores que los esperados pueden representar fugas de refrigerante hacia el cárter del motor o contaminación por sal del medio ambiente. | Desgaste de Plomo en el límite de precaución. | Localice la fuente de Sodio y Silicio. Identifique y evalúe los componentes a base de este elemento. Determine la fuente del metal de desgaste y tome acciones correctivas. Retomar la muestra para monitorear condición.
C0014901 | TARMA | T-40 | T-40 MOT | TRACTOR DE ORUGAS | CATERPILLAR | D8T | MOTOR | MOBIL DELVAC MX 15W-40 | 2020-10-02 | 2020-11-03 | 2020-11-05 | 2020-11-10 | 11378 | 221 | Yes |  | No | Crítico | 14.4 | 13.1 | 17 | 38 | 1 | 2 | 0 | 0 | 43 | 0 | 0 | 0 | 0 | 0 | 0 |  | 13 | 0 | 1 | 3 | 0 | 1481 | 1168 | 1078 | 1359 | 0 | 8 | 8 | 5.3 | 0 | 0.8 | No |  | 50 | - | - | - | - | - |  |  |  | Alta oxidación por posible degradación del aceite a altas temperaturas. Baja viscosidad por posible contaminación con un lubricante de menor viscosidad o dilución con combustible. | Contaminación de Silicio en estado crítico. Altos niveles de silicio abrasivo (polvo) causarán alto desgaste. | Elevado desgaste de Cobre. | Localice la fuente de silicio. Revisar el sistema de enfriamiento (termostatos, radiador, bomba de agua, mangueras, etc.). Localice y corrija la causa de baja viscosidad del aceite. Una baja viscosidad puede reducir la protección por lubricación. Determine la fuente del metal de desgaste excesivo y tome acciones correctivas. Retomar la muestra para monitorear condición.
C0014902 | TARMA | V-260 | V-260 MOT | CAMION VOLQUETE | VOLVO | FMX 8X4R | MOTOR | MOBIL DELVAC 1 5W-40 | 2020-10-02 | 2020-11-03 | 2020-11-05 | 2020-11-10 | 21278 | 778 | Yes |  | No | Precaución | 14.8 | 14.1 | 16 | 45 | 1 | 7 | 0 | 1 | 2 | 0 | 1 | 0 | 0 | 0 | 0 |  | 14 | 0 | 6 | 47 | 0 | 2704 | 556 | 1152 | 1462 | 0 | 10.3 | 12.9 | 14.2 | 0 | 0.8 | No |  | 14 | - | - | - | - | - |  |  |  | Alta oxidación por posible degradación del aceite a altas temperaturas. | La tasa de nitración aumenta debido a condiciones inadecuadas de combustión e ignición. | Desgaste de Cobre en el límite de precaución. | Localice y corrija causa de nitración. Revisar el sistema de enfriamiento (termostatos, radiador, bomba de agua, mangueras, etc.). Determine la fuente del metal de desgaste y tome acciones correctivas. Retomar la muestra para monitorear condición.
C0014903 | TARMA | V-260 | V-260 TRAN | CAMION VOLQUETE | VOLVO | FMX 8X4R | TRANSMISION | VOLVO GEAR BOX OIL 80W90 | 2020-10-02 | 2020-11-03 | 2020-11-05 | 2020-11-10 | 21278 | 1046 | Yes |  | No | Crítico |  | 14 | 3 | 18 | 0 | 1 | 0 | 0 | 1 | 0 | 0 | 0 | 0 | 0 | 0 |  | 7 | 0 | 0 | 1 | 0 | 274 | 5 | 928 | 1057 | 0 |  | 0.3 | - |  |  | No |  | 20 | 25/23/16 | 262768 | 55335 | - | 338 |  |  |  | Resultados están dentro de los rangos aceptables. | Nivel de limpieza en estado de Crítico. | Resultados están dentro de los rangos aceptables. | Identifique las causas del origen y corrija el Codigo ISO alto del aceite. Asegúrese de que la contaminación no está siendo introducida a través de los equipos de manejo de aceite. Retome la muestra en el próximo intervalo programado.
C0014904 | TARMA | V-260 | V-260 STDI | CAMION VOLQUETE | VOLVO | FMX 8X4R | SISTEMA DIRECCION | VOLVO ACEITE ATF XRON III | 2020-10-02 | 2020-11-03 | 2020-11-05 | 2020-11-10 | 21278 | 530 | Yes |  | No | Crítico |  | 5.5 | 1 | 21 | 0 | 4 | 0 | 0 | 0 | 0 | 0 | 0 | 0 | 0 | 0 |  | 7 | 2 | 1 | 99 | 0 | 195 | 4 | 254 | 15 | 0 |  | 0 | - |  |  | No |  | 6 | 24/19/13 | 81866 | 3393 | - | 46 |  |  |  | Baja viscosidad por posible contaminación con un lubricante de menor viscosidad. | Nivel de limpieza en estado de Crítico. | Resultados están dentro de los rangos aceptables. | Localice y corrija la causa de baja viscosidad del aceite. Una baja viscosidad puede reducir la protección por lubricación. Identifique las causas del origen y corrija el Codigo ISO alto del aceite. Asegúrese de que la contaminación no está siendo introducida a través de los equipos de manejo de aceite. Retome la muestra en el próximo intervalo programado.
C0014905 | TARMA | V-260 | V-260 STHI | CAMION VOLQUETE | VOLVO | FMX 8X4R | SISTEMA HIDRAULICO | MOBIL DTE 26 | 2020-10-02 | 2020-11-03 | 2020-11-05 | 2020-11-10 | 21278 | 2102 | Yes |  | No | Crítico |  | 8.3 | 0 | 11 | 0 | 3 | 0 | 2 | 0 | 0 | 0 | 0 | 0 | 0 | 0 |  | 6 | 4 | 1 | 1 | 0 | 301 | 2 | 458 | 699 | 0 |  | 0.5 | - |  |  | No |  | 18 | 25/22/15 | 215074 | 34695 | - | 199 |  |  |  | Resultados están dentro de los rangos aceptables. | Nivel de limpieza en estado de Crítico. | Resultados están dentro de los rangos aceptables. | Identifique las causas del origen y corrija el Codigo ISO alto del aceite. Asegúrese de que la contaminación no está siendo introducida a través de los equipos de manejo de aceite. Retome la muestra en el próximo intervalo programado.
C0014906 | TARMA | V-260 | V-260 DIFE DEL | CAMION VOLQUETE | VOLVO | FMX 8X4R | DIFERENCIAL DELANTERO | MOBILUBE HD 85W-140 | 2020-10-02 | 2020-11-03 | 2020-11-05 | 2020-11-10 | 21278 | 1046 | Yes |  | No | Crítico |  | 24.1 | 7 | 270 | 0 | 7 | 0 | 3 | 5 | 1 | 10 | 1 | 0 | 0 | 1 |  | 44 | 3 | 2 | 1 | 2 | 320 | 7 | 566 | 125 | 0 |  | 0.3 | - |  |  | No |  | 252 | - | - | - | - | - |  |  |  | Resultados están dentro de los rangos aceptables. | Presencia de partículas oscuras lo cual imposibilita realizar la prueba de Conteo de Partículas. Contaminación de Silicio en estado crítico. Altos niveles de silicio abrasivo (polvo) causarán alto desgaste. | Indica presencia de partículas ferromagnéticas visibles mayores a 40 micras. Elevado desgaste de Hierro. | Localice la fuente de silicio. Determine la fuente de partículas ferromagnéticas y tome acciones correctivas de ser necesario. Determine la fuente del metal de desgaste excesivo y tome acciones correctivas. Retomar la muestra para monitorear condición.
C0014907 | TARMA | V-260 | V-260 CUDE RH | CAMION VOLQUETE | VOLVO | FMX 8X4R | CUBO DEL. RH | MOBILUBE HD 85W-140 | 2020-10-02 | 2020-11-03 | 2020-11-05 | 2020-11-10 | 21278 | 1046 | Yes |  | No | Crítico |  | 24.2 | 8 | 341 | 0 | 8 | 0 | 4 | 6 | 2 | 12 | 1 | 0 | 0 | 0 |  | 49 | 0 | 2 | 1 | 2 | 329 | 8 | 574 | 122 | 0 |  | 0.4 | - |  |  | No |  | 188 | - | - | - | - | - |  |  |  | Resultados están dentro de los rangos aceptables. | Presencia de partículas oscuras lo cual imposibilita realizar la prueba de Conteo de Partículas. Contaminación de Silicio en estado crítico. Altos niveles de silicio abrasivo (polvo) causarán alto desgaste. | Indica presencia de partículas ferromagnéticas visibles mayores a 40 micras. Elevado desgaste de Hierro. | Localice la fuente de silicio. Determine la fuente de partículas ferromagnéticas y tome acciones correctivas de ser necesario. Determine la fuente del metal de desgaste excesivo y tome acciones correctivas. Retomar la muestra para monitorear condición.
C0014908 | TARMA | V-260 | V-260 CUDE LH | CAMION VOLQUETE | VOLVO | FMX 8X4R | CUBO DEL. LH | MOBILUBE HD 85W-140 | 2020-10-02 | 2020-11-03 | 2020-11-05 | 2020-11-10 | 21278 | 1046 | Yes |  | No | Crítico |  | 24.2 | 7 | 301 | 0 | 7 | 0 | 3 | 6 | 2 | 12 | 1 | 0 | 0 | 0 |  | 47 | 2 | 2 | 1 | 2 | 325 | 8 | 565 | 124 | 0 |  | 0.4 | - |  |  | No |  | 189 | - | - | - | - | - |  |  |  | Resultados están dentro de los rangos aceptables. | Presencia de partículas oscuras lo cual imposibilita realizar la prueba de Conteo de Partículas. Contaminación de Silicio en estado crítico. Altos niveles de silicio abrasivo (polvo) causarán alto desgaste. | Indica presencia de partículas ferromagnéticas visibles mayores a 40 micras. Elevado desgaste de Hierro. | Localice la fuente de silicio. Determine la fuente de partículas ferromagnéticas y tome acciones correctivas de ser necesario. Determine la fuente del metal de desgaste excesivo y tome acciones correctivas. Retomar la muestra para monitorear condición.
C0014909 | TARMA | V-260 | V-260 DIFE POS | CAMION VOLQUETE | VOLVO | FMX 8X4R | DIFERENCIAL POSTERIOR | MOBILUBE HD 85W-140 | 2020-10-02 | 2020-11-03 | 2020-11-05 | 2020-11-10 | 21278 | 1046 | Yes |  | No | Crítico |  | 25.2 | 1 | 75 | 0 | 1 | 0 | 1 | 0 | 0 | 1 | 0 | 0 | 0 | 0 |  | 4 | 0 | 1 | 1 | 0 | 5 | 1 | 505 | 2 | 0 |  | 0.1 | - |  |  | No |  | 14 | 26/23/15 | 398054 | 67527 | - | 256 |  |  |  | Resultados están dentro de los rangos aceptables. | Nivel de limpieza en estado de Crítico. | Resultados están dentro de los rangos aceptables. | Identifique las causas del origen y corrija el Codigo ISO alto del aceite. Asegúrese de que la contaminación no está siendo introducida a través de los equipos de manejo de aceite. Retome la muestra en el próximo intervalo programado.
C0014910 | TARMA | V-260 | V-260 CUPO RH | CAMION VOLQUETE | VOLVO | FMX 8X4R | CUBO POST. RH | MOBILUBE HD 85W-140 | 2020-10-02 | 2020-11-03 | 2020-11-05 | 2020-11-10 | 21278 | 1046 | Yes |  | No | Crítico |  | 25.3 | 1 | 75 | 0 | 1 | 0 | 1 | 0 | 0 | 1 | 0 | 0 | 0 | 0 |  | 4 | 0 | 1 | 1 | 0 | 5 | 1 | 511 | 2 | 0 |  | 0.1 | - |  |  | No |  | 23 | 26/23/15 | 385952 | 61057 | - | 219 |  |  |  | Resultados están dentro de los rangos aceptables. | Nivel de limpieza en estado de Crítico. | Resultados están dentro de los rangos aceptables. | Identifique las causas del origen y corrija el Codigo ISO alto del aceite. Asegúrese de que la contaminación no está siendo introducida a través de los equipos de manejo de aceite. Retome la muestra en el próximo intervalo programado.
C0014911 | TARMA | V-260 | V-260 CUPO LH | CAMION VOLQUETE | VOLVO | FMX 8X4R | CUBO POST. LH | MOBILUBE HD 85W-140 | 2020-10-02 | 2020-11-03 | 2020-11-05 | 2020-11-10 | 21278 | 1046 | Yes |  | No | Crítico |  | 25.3 | 1 | 73 | 0 | 1 | 0 | 1 | 0 | 0 | 1 | 0 | 0 | 0 | 0 |  | 4 | 0 | 0 | 1 | 0 | 6 | 1 | 506 | 3 | 0 |  | 0.1 | - |  |  | No |  | 24 | 25/23/15 | 313169 | 66607 | - | 277 |  |  |  | Resultados están dentro de los rangos aceptables. | Nivel de limpieza en estado de Crítico. | Resultados están dentro de los rangos aceptables. | Identifique las causas del origen y corrija el Codigo ISO alto del aceite. Asegúrese de que la contaminación no está siendo introducida a través de los equipos de manejo de aceite. Retome la muestra en el próximo intervalo programado.
C0014912 | TARMA | V-296 | V-296 MOT | CAMION VOLQUETE | VOLVO | FMX 8X4R | MOTOR | MOBIL DELVAC 1 5W-40 | 2020-10-03 | 2020-11-03 | 2020-11-05 | 2020-11-10 | 19265 | 502 | Yes |  | No | Precaución | 14.8 | 14.1 | 4 | 32 | 1 | 3 | 0 | 1 | 3 | 1 | 1 | 0 | 0 | 0 | 0 |  | 6 | 1 | 2 | 41 | 0 | 2451 | 543 | 1088 | 1376 | 0 | 9.5 | 11.2 | 11.5 | 0 | 0.9 | No |  | 12 | - | - | - | - | - |  |  |  | Alta oxidación por posible degradación del aceite a altas temperaturas. | La tasa de nitración aumenta debido a condiciones inadecuadas de combustión e ignición. | Resultados están dentro de los rangos aceptables. | Revisar el sistema de enfriamiento (termostatos, radiador, bomba de agua, mangueras, etc.). Localice y corrija causa de nitración. La nitración indica saturación del aceite con óxidos de nitrógeno solubles y/o insolubles que reaccionan con la película de aceite en la parte superior de los cilindros.
C0014913 | TARMA | V-296 | V-296 STDI | CAMION VOLQUETE | VOLVO | FMX 8X4R | SISTEMA DIRECCION | VOLVO ACEITE ATF XRON III | 2020-10-03 | 2020-11-03 | 2020-11-05 | 2020-11-10 | 19265 | 758 | Yes |  | No | Crítico |  | 6.1 | 2 | 9 | 0 | 2 | 0 | 0 | 0 | 0 | 0 | 0 | 0 | 0 | 0 |  | 6 | 4 | 1 | 71 | 0 | 329 | 37 | 310 | 98 | 0 |  | 0 | - |  |  | No |  | 8 | - | - | - | - | - |  |  |  | Baja viscosidad por posible contaminación con un lubricante de menor viscosidad. | Muestra oscura no se realizó nivel de limpieza. | Resultados están dentro de los rangos aceptables. | Localice y corrija la causa de baja viscosidad del aceite. Una baja viscosidad puede reducir la protección por lubricación. Retome la muestra en el próximo intervalo.
C0014914 | TARMA | V-424 | V-424 MOT | CAMION VOLQUETE | VOLVO | FMX 8X4R | MOTOR | MOBIL DELVAC 1 5W-40 | 2020-10-03 | 2020-11-03 | 2020-11-05 | 2020-11-10 | 9374 | 740 | Yes |  | No | Precaución | 14.8 | 14.1 | 5 | 52 | 4 | 3 | 1 | 1 | 2 | 0 | 1 | 0 | 0 | 0 | 0 |  | 6 | 0 | 3 | 51 | 0 | 2626 | 561 | 1126 | 1415 | 0 | 10.3 | 10.6 | 10.6 | 0 | 0.7 | No |  | 9 | - | - | - | - | - |  |  |  | Alta oxidación por posible degradación del aceite a altas temperaturas. | La tasa de nitración aumenta debido a condiciones inadecuadas de combustión e ignición. | Desgaste de Hierro en el límite de precaución. | Revisar el sistema de enfriamiento (termostatos, radiador, bomba de agua, mangueras, etc.). Localice y corrija causa de nitración. Determine la fuente del metal de desgaste y tome acciones correctivas. Retomar la muestra para monitorear condición.
C0014915 | TARMA | V-424 | V-424 STDI | CAMION VOLQUETE | VOLVO | FMX 8X4R | SISTEMA DIRECCION | VOLVO ACEITE ATF XRON III | 2020-10-03 | 2020-11-03 | 2020-11-05 | 2020-11-10 | 9374 | 504 | Yes |  | No | Crítico |  | 6 | 1 | 4 | 0 | 3 | 0 | 0 | 0 | 0 | 0 | 0 | 0 | 0 | 0 |  | 8 | 3 | 1 | 75 | 0 | 228 | 6 | 263 | 26 | 0 |  | 0 | - |  |  | No |  | 9 | 21/19/14 | 15567 | 2721 | - | 109 |  |  |  | Baja viscosidad por posible contaminación con un lubricante de menor viscosidad. | Nivel de limpieza en estado de precaución. | Resultados están dentro de los rangos aceptables. | Localice y corrija la causa de baja viscosidad del aceite. Una baja viscosidad puede reducir la protección por lubricación. Identifique las causas del origen y corrija el Codigo ISO alto del aceite. Asegúrese de que la contaminación no está siendo introducida a través de los equipos de manejo de aceite. Retome la muestra en el próximo intervalo programado.
C0014916 | TARMA | V-424 | V-424 DIFE DEL | CAMION VOLQUETE | VOLVO | FMX 8X4R | DIFERENCIAL DELANTERO | MOBILUBE HD 85W-140 | 2020-10-03 | 2020-11-03 | 2020-11-05 | 2020-11-10 | 9374 | 1006 | Yes |  | No | Crítico |  | 24.9 | 1 | 56 | 0 | 0 | 0 | 0 | 0 | 0 | 1 | 0 | 0 | 0 | 0 |  | 2 | 0 | 0 | 1 | 0 | 5 | 4 | 509 | 7 | 0 |  | 0.9 | - |  |  | No |  | 14 | 25/21/15 | 290170 | 18123 | - | 269 |  |  |  | Resultados están dentro de los rangos aceptables. | Nivel de limpieza en estado de Crítico. | Resultados están dentro de los rangos aceptables. | Identifique las causas del origen y corrija el Codigo ISO alto del aceite. Asegúrese de que la contaminación no está siendo introducida a través de los equipos de manejo de aceite. Retome la muestra en el próximo intervalo programado.
C0014917 | TARMA | V-424 | V-424 CUDE RH | CAMION VOLQUETE | VOLVO | FMX 8X4R | CUBO DEL. RH | MOBILUBE HD 85W-140 | 2020-10-03 | 2020-11-03 | 2020-11-05 | 2020-11-10 | 9374 | 1006 | Yes |  | No | Crítico |  | 24.7 | 1 | 55 | 0 | 0 | 0 | 0 | 0 | 0 | 1 | 0 | 0 | 0 | 0 |  | 2 | 0 | 0 | 2 | 0 | 5 | 4 | 514 | 5 | 0 |  | 0.9 | - |  |  | No |  | 12 | 25/21/14 | 233696 | 13121 | - | 86 |  |  |  | Resultados están dentro de los rangos aceptables. | Nivel de limpieza en estado de Crítico. | Resultados están dentro de los rangos aceptables. | Identifique las causas del origen y corrija el Codigo ISO alto del aceite. Asegúrese de que la contaminación no está siendo introducida a través de los equipos de manejo de aceite. Retome la muestra en el próximo intervalo programado.
C0014918 | TARMA | V-424 | V-424 CUDE LH | CAMION VOLQUETE | VOLVO | FMX 8X4R | CUBO DEL. LH | MOBILUBE HD 85W-140 | 2020-10-03 | 2020-11-03 | 2020-11-05 | 2020-11-10 | 9374 | 1006 | Yes |  | No | Crítico |  | 24.8 | 1 | 45 | 0 | 0 | 0 | 0 | 0 | 0 | 1 | 0 | 0 | 0 | 0 |  | 2 | 0 | 0 | 1 | 0 | 12 | 6 | 507 | 11 | 0 |  | 0.9 | - |  |  | No |  | 20 | 25/21/14 | 210274 | 12165 | - | 135 |  |  |  | Resultados están dentro de los rangos aceptables. | Nivel de limpieza en estado de Crítico. | Resultados están dentro de los rangos aceptables. | Identifique las causas del origen y corrija el Codigo ISO alto del aceite. Asegúrese de que la contaminación no está siendo introducida a través de los equipos de manejo de aceite. Retome la muestra en el próximo intervalo programado.
C0014919 | TARMA | V-424 | V-424 DIFE POS | CAMION VOLQUETE | VOLVO | FMX 8X4R | DIFERENCIAL POSTERIOR | MOBILUBE HD 85W-140 | 2020-10-03 | 2020-11-03 | 2020-11-05 | 2020-11-10 | 9374 | 1006 | Yes |  | No | Crítico |  | 24.9 | 0 | 45 | 0 | 0 | 0 | 0 | 0 | 0 | 1 | 0 | 0 | 0 | 0 |  | 2 | 0 | 0 | 1 | 0 | 12 | 4 | 522 | 10 | 0 |  | 1 | - |  |  | No |  | 16 | 25/21/13 | 188133 | 10010 | - | 74 |  |  |  | Resultados están dentro de los rangos aceptables. | Nivel de limpieza en estado de Crítico. | Resultados están dentro de los rangos aceptables. | Identifique las causas del origen y corrija el Codigo ISO alto del aceite. Asegúrese de que la contaminación no está siendo introducida a través de los equipos de manejo de aceite. Retome la muestra en el próximo intervalo programado.
C0014920 | TARMA | V-424 | V-424 CUPO RH | CAMION VOLQUETE | VOLVO | FMX 8X4R | CUBO POST. RH | MOBILUBE HD 85W-140 | 2020-10-03 | 2020-11-03 | 2020-11-05 | 2020-11-10 | 9374 | 1006 | Yes |  | No | Crítico |  | 24.7 | 0 | 45 | 0 | 0 | 0 | 0 | 0 | 0 | 1 | 0 | 0 | 0 | 0 |  | 2 | 0 | 0 | 1 | 0 | 11 | 4 | 521 | 10 | 0 |  | 0.9 | - |  |  | No |  | 9 | 25/21/14 | 196416 | 11406 | - | 130 |  |  |  | Resultados están dentro de los rangos aceptables. | Nivel de limpieza en estado de Crítico. | Resultados están dentro de los rangos aceptables. | Identifique las causas del origen y corrija el Codigo ISO alto del aceite. Asegúrese de que la contaminación no está siendo introducida a través de los equipos de manejo de aceite. Retome la muestra en el próximo intervalo programado.
C0014921 | TARMA | V-424 | V-424 CUPO LH | CAMION VOLQUETE | VOLVO | FMX 8X4R | CUBO POST. LH | MOBILUBE HD 85W-140 | 2020-10-03 | 2020-11-03 | 2020-11-05 | 2020-11-10 | 9374 | 1006 | Yes |  | No | Crítico |  | 24.8 | 1 | 56 | 0 | 0 | 0 | 0 | 0 | 0 | 1 | 0 | 0 | 0 | 0 |  | 2 | 0 | 0 | 1 | 0 | 4 | 4 | 502 | 6 | 0 |  | 0.9 | - |  |  | No |  | 26 | 25/21/14 | 272375 | 13245 | - | 100 |  |  |  | Resultados están dentro de los rangos aceptables. | Nivel de limpieza en estado de Crítico. | Resultados están dentro de los rangos aceptables. | Identifique las causas del origen y corrija el Codigo ISO alto del aceite. Asegúrese de que la contaminación no está siendo introducida a través de los equipos de manejo de aceite. Retome la muestra en el próximo intervalo programado.
C0014922 | TARMA | V-295 | V-295 MOT | CAMION VOLQUETE | VOLVO | FMX 8X4R | MOTOR | MOBIL DELVAC 1 5W-40 | 2020-10-16 | 2020-11-02 | 2020-11-04 | 2020-11-10 | 18985 | 730 | Yes | Yes | No | Crítico | 14.8 | 14.5 | 3 | 34 | 1 | 3 | 0 | 1 | 1 | 1 | 1 | 0 | 0 | 0 | 0 |  | 8 | 0 | 2 | 46 | 0 | 2735 | 549 | 1095 | 1431 | 0 | 8.3 | 20.3 | 19.5 | 0 | 1 | No |  | 12 | - | - | - | - | - |  |  |  | Alta oxidación por posible degradación del aceite a altas temperaturas. | La tasa de nitración aumenta debido a condiciones inadecuadas de combustión e ignición. | Resultados están dentro de los rangos aceptables. | Revisar el sistema de enfriamiento (termostatos, radiador, bomba de agua, mangueras, etc.). Localice y corrija causa de nitración. La nitración indica saturación del aceite con óxidos de nitrógeno solubles y/o insolubles que reaccionan con la película de aceite en la parte superior de los cilindros.
C0014923 | TARMA | C-78 | C-78 STHI | CARGADOR FRONTAL | CATERPILLAR | 966H | SISTEMA HIDRAULICO | MOBILTRANS HD 10W | 2020-10-19 | 2020-11-02 | 2020-11-04 | 2020-11-10 | 19450 | 2219 | Yes | Yes | No | Crítico |  | 6.2 | 2 | 9 | 0 | 5 | 0 | 0 | 0 | 0 | 0 | 0 | 0 | 0 | 0 |  | 11 | 0 | 3 | 2 | 0 | 2767 | 12 | 933 | 1163 | 0 |  | 1.2 | - |  |  | No |  | 14 | 22/19/15 | 26357 | 4658 | - | 161 |  |  |  | Resultados están dentro de los rangos aceptables. | Contaminación de Silicio en estado crítico. Altos niveles de silicio abrasivo (polvo) causarán alto desgaste. Nivel de limpieza en estado de Crítico. | Desgaste de Aluminio en el límite de precaución. | El incremento en silicio y aluminio podría potencialmente indicar una contaminación con polvo/tierra como la causa raíz del problema. Identifique las causas del origen y corrija el Codigo ISO alto del aceite. Asegúrese de que la contaminación no está siendo introducida a través de los equipos de manejo de aceite. Retome la muestra en el próximo intervalo programado.
C0014924 | TARMA | V-424 | V-424 TRAN | CAMION VOLQUETE | VOLVO | FMX 8X4R | TRANSMISION | VOLVO GEAR BOX OIL 80W90 | 2020-10-19 | 2020-11-02 | 2020-11-04 | 2020-11-10 | 9512 | 1144 | Yes | Yes | No | Crítico |  | 13.4 | 15 | 6 | 0 | 1 | 0 | 0 | 0 | 0 | 1 | 0 | 0 | 0 | 0 |  | 3 | 1 | 1 | 0 | 0 | 250 | 1 | 889 | 1006 | 0 |  | 0.2 | - |  |  | No |  | 10 | 24/20/13 | 137488 | 9447 | - | 57 |  |  |  | Baja viscosidad por posible contaminación con un lubricante de menor viscosidad. | Nivel de limpieza en estado de Crítico. | Resultados están dentro de los rangos aceptables. | Localice y corrija la causa de baja viscosidad del aceite. Una baja viscosidad puede reducir la protección por lubricación. Identifique las causas del origen y corrija el Codigo ISO alto del aceite. Asegúrese de que la contaminación no está siendo introducida a través de los equipos de manejo de aceite. Retome la muestra en el próximo intervalo programado.
C0014925 | TARMA | V-431 | V-431 MOT | CAMION VOLQUETE | VOLVO | FMX 8X4R | MOTOR | MOBIL DELVAC 1 5W-40 | 2020-10-19 | 2020-11-02 | 2020-11-04 | 2020-11-10 | 10174 | 765 | Yes | Yes | No | Crítico | 14.8 | 14.2 | 16 | 152 | 2 | 5 | 1 | 2 | 2 | 0 | 2 | 0 | 0 | 0 | 0 |  | 11 | 0 | 10 | 42 | 1 | 2563 | 551 | 1080 | 1391 | 0 | 8.9 | 18.3 | 17.2 | 0 | 0.9 | No |  | 36 | - | - | - | - | - |  |  |  | Alta oxidación por posible degradación del aceite a altas temperaturas. | La tasa de nitración aumenta debido a condiciones inadecuadas de combustión e ignición. Niveles de Potasio en el límite de precuación. | Elevado desgaste de Hierro y Cobre. | Localice la fuente de Potasio. Revisar el sistema de enfriamiento (termostatos, radiador, bomba de agua, mangueras, etc.). Localice y corrija causa de nitración. La nitración indica saturación del aceite con óxidos de nitrógeno solubles y/o insolubles que reaccionan con la película de aceite en la parte superior de los cilindros. Determine la fuente de los metales de desgaste excesivo y tome acciones correctivas. Retomar la muestra para monitorear condición.
C0014926 | TARMA | V-431 | V-431 STDI | CAMION VOLQUETE | VOLVO | FMX 8X4R | SISTEMA DIRECCION | VOLVO ACEITE ATF XRON III | 2020-10-19 | 2020-11-02 | 2020-11-04 | 2020-11-10 | 10174 | 511 | Yes | Yes | No | Crítico |  | 6.1 | 1 | 3 | 0 | 3 | 0 | 0 | 0 | 0 | 0 | 0 | 0 | 0 | 0 |  | 6 | 1 | 1 | 88 | 0 | 120 | 3 | 216 | 11 | 0 |  | 0 | - |  |  | No |  | 12 | 22/20/17 | 26296 | 9049 | - | 839 |  |  |  | Baja viscosidad por posible contaminación con un lubricante de menor viscosidad. | Nivel de limpieza en estado de precaución. | Resultados están dentro de los rangos aceptables. | Localice y corrija la causa de baja viscosidad del aceite. Una baja viscosidad puede reducir la protección por lubricación. Identifique las causas del origen y corrija el Codigo ISO alto del aceite. Asegúrese de que la contaminación no está siendo introducida a través de los equipos de manejo de aceite. Retome la muestra en el próximo intervalo programado.
C0014927 | TARMA | V-431 | V-431 TRAN | CAMION VOLQUETE | VOLVO | FMX 8X4R | TRANSMISION | VOLVO GEAR BOX OIL 80W90 | 2020-10-19 | 2020-11-02 | 2020-11-04 | 2020-11-10 | 10174 | 1038 | Yes | Yes | No | Crítico |  | 13.5 | 35 | 7 | 0 | 1 | 0 | 0 | 0 | 0 | 0 | 0 | 0 | 0 | 0 |  | 3 | 0 | 0 | 0 | 0 | 259 | 1 | 910 | 1039 | 0 |  | 0.2 | - |  |  | No |  | 8 | 25/22/13 | 199801 | 20318 | - | 73 |  |  |  | Resultados están dentro de los rangos aceptables. | Nivel de limpieza en estado de Crítico. | Resultados están dentro de los rangos aceptables. | Identifique las causas del origen y corrija el Codigo ISO alto del aceite. Asegúrese de que la contaminación no está siendo introducida a través de los equipos de manejo de aceite. Retome la muestra en el próximo intervalo programado.
C0014928 | TARMA | V-431 | V-431 DIFE DEL | CAMION VOLQUETE | VOLVO | FMX 8X4R | DIFERENCIAL DELANTERO | MOBILUBE HD 85W-140 | 2020-10-19 | 2020-11-02 | 2020-11-04 | 2020-11-10 | 10174 | 1038 | Yes | No | No | Crítico |  | 24.5 | 1 | 49 | 0 | 0 | 0 | 0 | 0 | 0 | 1 | 0 | 0 | 0 | 0 |  | 2 | 0 | 0 | 0 | 0 | 8 | 4 | 494 | 7 | 0 |  | 1.4 | - |  |  | No |  | 26 | 25/21/14 | 178439 | 11144 | - | 154 |  |  |  | Resultados están dentro de los rangos aceptables. | Nivel de limpieza en estado de Crítico. | Resultados están dentro de los rangos aceptables. | Identifique las causas del origen y corrija el Codigo ISO alto del aceite. Asegúrese de que la contaminación no está siendo introducida a través de los equipos de manejo de aceite. Retome la muestra en el próximo intervalo programado.
C0014929 | TARMA | V-431 | V-431 DIFE POS | CAMION VOLQUETE | VOLVO | FMX 8X4R | DIFERENCIAL POSTERIOR | MOBILUBE HD 85W-140 | 2020-10-19 | 2020-11-02 | 2020-11-04 | 2020-11-10 | 10174 | 1038 | Yes | No | No | Crítico |  | 23.5 | 0 | 35 | 0 | 0 | 0 | 0 | 0 | 0 | 1 | 0 | 0 | 0 | 0 |  | 2 | 0 | 0 | 0 | 0 | 333 | 4 | 555 | 139 | 0 |  | 0.9 | - |  |  | No |  | 8 | 24/21/14 | 145270 | 15533 | - | 151 |  |  |  | Baja viscosidad por posible contaminación con un lubricante de menor viscosidad. | Nivel de limpieza en estado de Crítico. | Resultados están dentro de los rangos aceptables. | Localice y corrija la causa de baja viscosidad del aceite. Una baja viscosidad puede reducir la protección por lubricación. Identifique las causas del origen y corrija el Codigo ISO alto del aceite. Asegúrese de que la contaminación no está siendo introducida a través de los equipos de manejo de aceite. Retome la muestra en el próximo intervalo programado.
C0014930 | TARMA | V-431 | V-431 CUDE RH | CAMION VOLQUETE | VOLVO | FMX 8X4R | CUBO DEL. RH | MOBILUBE HD 85W-140 | 2020-10-19 | 2020-11-02 | 2020-11-04 | 2020-11-10 | 10174 | 1038 | Yes | No | No | Crítico |  | 24.5 | 1 | 50 | 1 | 0 | 0 | 0 | 0 | 0 | 1 | 0 | 0 | 0 | 0 |  | 3 | 0 | 1 | 0 | 0 | 9 | 5 | 492 | 7 | 0 |  | 1.4 | - |  |  | No |  | 22 | 25/21/15 | 176843 | 14257 | - | 295 |  |  |  | Resultados están dentro de los rangos aceptables. | Nivel de limpieza en estado de Crítico. | Resultados están dentro de los rangos aceptables. | Identifique las causas del origen y corrija el Codigo ISO alto del aceite. Asegúrese de que la contaminación no está siendo introducida a través de los equipos de manejo de aceite. Retome la muestra en el próximo intervalo programado.
C0014931 | TARMA | V-431 | V-431 CUDE LH | CAMION VOLQUETE | VOLVO | FMX 8X4R | CUBO DEL. LH | MOBILUBE HD 85W-140 | 2020-10-19 | 2020-11-02 | 2020-11-04 | 2020-11-10 | 10174 | 1038 | Yes | No | No | Crítico |  | 24.4 | 1 | 50 | 0 | 0 | 0 | 0 | 0 | 0 | 2 | 0 | 0 | 0 | 0 |  | 3 | 0 | 1 | 0 | 0 | 9 | 4 | 509 | 9 | 0 |  | 1.3 | - |  |  | No |  | 18 | 25/20/14 | 166406 | 9838 | - | 139 |  |  |  | Resultados están dentro de los rangos aceptables. | Nivel de limpieza en estado de Crítico. | Resultados están dentro de los rangos aceptables. | Identifique las causas del origen y corrija el Codigo ISO alto del aceite. Asegúrese de que la contaminación no está siendo introducida a través de los equipos de manejo de aceite. Retome la muestra en el próximo intervalo programado.
C0014932 | TARMA | V-431 | V-431 CUPO RH | CAMION VOLQUETE | VOLVO | FMX 8X4R | CUBO POST. RH | MOBILUBE HD 85W-140 | 2020-10-19 | 2020-11-02 | 2020-11-04 | 2020-11-10 | 10174 | 1038 | Yes | No | No | Crítico |  | 23.6 | 0 | 36 | 0 | 0 | 0 | 0 | 0 | 0 | 1 | 0 | 0 | 0 | 0 |  | 2 | 0 | 0 | 1 | 0 | 351 | 4 | 573 | 142 | 0 |  | 0.9 | - |  |  | No |  | 18 | 25/21/15 | 162011 | 18053 | - | 212 |  |  |  | Baja viscosidad por posible contaminación con un lubricante de menor viscosidad. | Nivel de limpieza en estado de Crítico. | Resultados están dentro de los rangos aceptables. | Localice y corrija la causa de baja viscosidad del aceite. Una baja viscosidad puede reducir la protección por lubricación. Identifique las causas del origen y corrija el Codigo ISO alto del aceite. Asegúrese de que la contaminación no está siendo introducida a través de los equipos de manejo de aceite. Retome la muestra en el próximo intervalo programado.
C0014933 | TARMA | V-431 | V-431 CUPO LH | CAMION VOLQUETE | VOLVO | FMX 8X4R | CUBO POST. LH | MOBILUBE HD 85W-140 | 2020-10-19 | 2020-11-02 | 2020-11-04 | 2020-11-10 | 10174 | 1038 | Yes | No | No | Crítico |  | 23.5 | 1 | 37 | 0 | 0 | 0 | 0 | 0 | 0 | 1 | 0 | 0 | 0 | 0 |  | 2 | 0 | 0 | 0 | 0 | 346 | 4 | 580 | 141 | 0 |  | 0.8 | - |  |  | No |  | 17 | 25/21/15 | 164087 | 19341 | - | 253 |  |  |  | Baja viscosidad por posible contaminación con un lubricante de menor viscosidad. | Nivel de limpieza en estado de Crítico. | Resultados están dentro de los rangos aceptables. | Localice y corrija la causa de baja viscosidad del aceite. Una baja viscosidad puede reducir la protección por lubricación. Identifique las causas del origen y corrija el Codigo ISO alto del aceite. Asegúrese de que la contaminación no está siendo introducida a través de los equipos de manejo de aceite. Retome la muestra en el próximo intervalo programado.
C0014934 | TARMA | V-409 | V-409 MOT | CAMION VOLQUETE | VOLVO | FMX 8X4R | MOTOR | MOBIL DELVAC 1 5W-40 | 2020-10-21 | 2020-11-02 | 2020-11-04 | 2020-11-10 | 9524 | 767 | Yes | Yes | No | Crítico | 14.8 | 13.7 | 5 | 51 | 3 | 2 | 0 | 1 | 1 | 0 | 1 | 0 | 0 | 0 | 0 |  | 8 | 2 | 3 | 43 | 0 | 2522 | 522 | 1035 | 1337 | 0 | 8.7 | 18.2 | 16.7 | 0 | 0.9 | No |  | 12 | - | - | - | - | - |  |  |  | Alta oxidación por posible degradación del aceite a altas temperaturas. | La tasa de nitración aumenta debido a condiciones inadecuadas de combustión e ignición. | Desgaste de Hierro en el límite de precaución. | Revisar el sistema de enfriamiento (termostatos, radiador, bomba de agua, mangueras, etc.). Localice y corrija causa de nitración. La nitración indica saturación del aceite con óxidos de nitrógeno solubles y/o insolubles que reaccionan con la película de aceite en la parte superior de los cilindros. Determine la fuente de los metales de desgaste excesivo y tome acciones correctivas. Retomar la muestra para monitorear condición.
C0014935 | TARMA | V-303 | V-303 MOT | CAMION VOLQUETE | VOLVO | FMX 8X4R | MOTOR | MOBIL DELVAC 1 5W-40 | 2020-10-21 | 2020-11-02 | 2020-11-04 | 2020-11-10 | 14456 | 484 | No | No | No | Crítico | 14.8 | 13.8 | 2 | 22 | 1 | 2 | 0 | 0 | 1 | 1 | 0 | 0 | 0 | 0 | 0 |  | 7 | 0 | 4 | 53 | 0 | 2522 | 529 | 1053 | 1347 | 0 | 9.4 | 17.2 | 14.5 | 0 | 0.6 | No |  | 13 | - | - | - | - | - |  |  |  | Alta oxidación por posible degradación del aceite a altas temperaturas. | La tasa de nitración aumenta debido a condiciones inadecuadas de combustión e ignición. | Resultados están dentro de los rangos aceptables. | Revisar el sistema de enfriamiento (termostatos, radiador, bomba de agua, mangueras, etc.). Localice y corrija causa de nitración. Retome la muestra en el próximo intervalo programado.
C0014936 | TARMA | EP-24 | EP-24 MOT | PERFORADORA DE ORUGAS | SANDVIK | DX700 | MOTOR | MOBIL DELVAC MX 15W-40 | 2020-10-21 | 2020-11-02 | 2020-11-04 | 2020-11-10 | 16552 | 229 | Yes | No | No | Crítico | 14.4 | 12 | 2 | 28 | 0 | 0 | 0 | 1 | 46 | 0 | 0 | 0 | 0 | 0 | 0 |  | 3 | 14 | 1 | 2 | 0 | 1494 | 1204 | 1070 | 1319 | 0 | 8.4 | 9.5 | 8.7 | 0 | 1 | No |  | 10 | - | - | - | - | - |  |  |  | Baja viscosidad por posible contaminación con un lubricante de menor viscosidad o dilución con combustible. | Niveles de sodio mayores que los esperados pueden representar fugas de refrigerante hacia el cárter del motor o contaminación por sal del medio ambiente. | Resultados están dentro de los rangos aceptables. | Localice la fuente de Sodio. Localice y corrija la causa de baja viscosidad del aceite. Una baja viscosidad puede reducir la protección por lubricación. Retome la muestra en el próximo intervalo.
C0014937 | TARMA | EP-24 | EP-24 MF RH | PERFORADORA DE ORUGAS | SANDVIK | DX700 | MANDO FINAL RH | MOBILUBE HD 85W-140 | 2020-10-23 | 2020-11-02 | 2020-11-04 | 2020-11-10 | 16556 | 233 | Yes | No | No | Crítico |  | 24.2 | 0 | 5 | 0 | 0 | 0 | 0 | 1 | 0 | 0 | 0 | 0 | 0 | 0 |  | 3 | 0 | 1 | 0 | 0 | 173 | 12 | 537 | 77 | 0 |  | 1 | - |  |  | No |  | 10 | 25/22/15 | 164125 | 27591 | - | 301 |  |  |  | Resultados están dentro de los rangos aceptables. | Nivel de limpieza en estado de Crítico. | Resultados están dentro de los rangos aceptables. | Identifique las causas del origen y corrija el Codigo ISO alto del aceite. Asegúrese de que la contaminación no está siendo introducida a través de los equipos de manejo de aceite. Retome la muestra en el próximo intervalo programado.
C0014938 | TARMA | EP-24 | EP-24 MF LH | PERFORADORA DE ORUGAS | SANDVIK | DX700 | MANDO FINAL LH | MOBILUBE HD 85W-140 | 2020-10-23 | 2020-11-02 | 2020-11-04 | 2020-11-10 | 16556 | 233 | Yes | No | No | Crítico |  | 24.6 | 0 | 19 | 0 | 2 | 0 | 0 | 0 | 0 | 0 | 0 | 0 | 0 | 0 |  | 13 | 0 | 1 | 0 | 0 | 189 | 7 | 552 | 78 | 0 |  | 0.7 | - |  |  | No |  | 18 | 25/23/16 | 244095 | 73250 | - | 475 |  |  |  | Resultados están dentro de los rangos aceptables. | Nivel de limpieza en estado de Crítico. | Resultados están dentro de los rangos aceptables. | Identifique las causas del origen y corrija el Codigo ISO alto del aceite. Asegúrese de que la contaminación no está siendo introducida a través de los equipos de manejo de aceite. Retome la muestra en el próximo intervalo programado.
C0014939 | BROCAL | V-1849-AL | V-1849-AL MOT | CAMION VOLQUETE | VOLVO | FMX 8X4R | MOTOR | MOBIL DELVAC MX 15W-40 | 2020-10-25 | 2020-11-06 | 2020-11-09 | 2020-11-11 | 8224 |  | Yes | Yes | No | Crítico | 14.4 | 9.9 | 8 | 75 | 9 | 4 | 1 | 1 | 31 | 1 | 1 | 0 | 0 | 0 | 0 |  | 6 | 2 | 6 | 24 | 0 | 1410 | 432 | 495 | 724 | 0 | 3 | 64.1 | 18.9 | 2.6 | 1 | No | 12.6 | 17 | - | - | - | - | - |  |  |  | Alta oxidación por posible degradación del aceite a altas temperaturas. Baja viscosidad por posible contaminación por combustible (problemas de inyectores, falta de termostato, viajes cortos, marcha en vacío, etc.). | Causas posibles de dilución con combustible: Lineas de combustible con fugas, patron de pulverización defectuoso, Inyector goteando, fugas en sellos de bombas de transferencia, bomba de inyección defectuosa, Anillos de sellos ("O-rings") de inyector gastados. | Elevado desgaste de Hierro y Plomo. | Revisar el sistema de enfriamiento (termostatos, radiador, bomba de agua, mangueras, etc.). Localice y corrija la causa de baja viscosidad del aceite. Una baja viscosidad puede reducir la protección por lubricación. Determine la fuente de los metales de desgaste excesivo y tome acciones correctivas. Retomar la muestra para monitorear condición.
C0014940 | BROCAL | V-1849-AL | V-1849-AL TRAN | CAMION VOLQUETE | VOLVO | FMX 8X4R | TRANSMISION | MOBILUBE HD 80W-90 | 2020-10-25 | 2020-11-06 | 2020-11-09 | 2020-11-11 | 8224 |  | Yes | Yes | No | Crítico |  | 14.2 | 15 | 2 | 0 | 0 | 0 | 0 | 0 | 0 | 0 | 0 | 0 | 0 | 0 |  | 2 | 0 | 0 | 1 | 0 | 94 | 3 | 610 | 255 | 0 |  | 0.5 | - |  |  | No |  | 7 | 24/20/14 | 99079 | 8582 | - | 154 |  |  |  | Resultados están dentro de los rangos aceptables. | Nivel de limpieza en estado de Crítico. | Resultados están dentro de los rangos aceptables. | Identifique las causas del origen y corrija el Codigo ISO alto del aceite. Asegúrese de que la contaminación no está siendo introducida a través de los equipos de manejo de aceite. Retome la muestra en el próximo intervalo programado.
C0014941 | BROCAL | EP-102 | EP-102 MOT | PERFORADORA DE ORUGAS | INGERSOLL RAND | DML | MOTOR | MOBIL DELVAC MX 15W-40 | 2020-10-30 | 2020-11-06 | 2020-11-09 | 2020-11-11 | 11519 | 334 | Yes | Yes | No | Crítico | 14.4 | 13.9 | 14 | 56 | 4 | 0 | 0 | 1 | 46 | 3 | 1 | 0 | 0 | 0 | 0 |  | 5 | 0 | 0 | 2 | 0 | 1547 | 1241 | 1055 | 1393 | 0 | 8.6 | 6.5 | 8 | 0 | 1.2 | No |  | 10 | - | - | - | - | - |  |  |  | Resultados están dentro de los rangos aceptables. | Resultados están dentro de los rangos aceptables. | Elevado desgaste de Hierro, Cobre, Plomo y Niquel. | Identifique y evalúe los componentes a base de estos elementos. Determine la fuente de los metales de desgaste excesivo y tome acciones correctivas. Retomar la muestra para monitorear condición.
C0014942 | BROCAL | EP-102 | EP-102 STHI | PERFORADORA DE ORUGAS | INGERSOLL RAND | DML | SISTEMA HIDRAULICO | MOBIL DTE 10 EXCEL 32 | 2020-10-30 | 2020-11-06 | 2020-11-09 | 2020-11-11 | 11519 | 334 | Yes | Yes | No | Crítico |  | 6.7 | 3 | 4 | 0 | 1 | 0 | 1 | 0 | 0 | 0 | 0 | 0 | 0 | 0 |  | 2 | 0 | 0 | 1 | 0 | 363 | 7 | 476 | 144 | 0 |  | 0 | - |  |  | No |  | 10 | 22/19/15 | 28158 | 3842 | - | 162 |  |  |  | Resultados están dentro de los rangos aceptables. | Nivel de limpieza en estado de Crítico. | Resultados están dentro de los rangos aceptables. | Identifique las causas del origen y corrija el Codigo ISO alto del aceite. Asegúrese de que la contaminación no está siendo introducida a través de los equipos de manejo de aceite. Retome la muestra en el próximo intervalo programado.
C0014943 | BROCAL | EP-102 | EP-102 TRAN | PERFORADORA DE ORUGAS | INGERSOLL RAND | DML | TRANSMISION | MOBILUBE HD 80W-90 | 2020-10-30 | 2020-11-06 | 2020-11-09 | 2020-11-11 | 11519 | 851 | Yes | No | No | Crítico |  | 8.9 | 2 | 173 | 1 | 12 | 0 | 2 | 0 | 1 | 4 | 0 | 0 | 0 | 0 |  | 53 | 0 | 4 | 0 | 0 | 264 | 11 | 494 | 100 | 0 |  | 10.8 | - |  |  | No |  | 52 | 25/24/14 | 229955 | 80481 | - | 90 |  |  |  | Baja viscosidad por posible contaminación con un lubricante de menor viscosidad. | Nivel de limpieza en estado de Crítico. | Resultados están dentro de los rangos aceptables. | Localice y corrija la causa de baja viscosidad del aceite. Una baja viscosidad puede reducir la protección por lubricación. Identifique las causas del origen y corrija el Codigo ISO alto del aceite. Asegúrese de que la contaminación no está siendo introducida a través de los equipos de manejo de aceite. Retome la muestra en el próximo intervalo programado.
C0014944 | BROCAL | EP-102 | EP-102 MF RH | PERFORADORA DE ORUGAS | INGERSOLL RAND | DML | MANDO FINAL RH | MOBILUBE HD 80W-90 | 2020-10-30 | 2020-11-06 | 2020-11-09 | 2020-11-11 | 11519 | 851 | Yes | No | No | Crítico |  | 10.6 | 12 | 128 | 1 | 4 | 1 | 2 | 0 | 1 | 2 | 0 | 0 | 0 | 0 |  | 17 | 0 | 1 | 1 | 0 | 144 | 7 | 499 | 68 | 0 |  | 8.1 | - |  |  | No |  | 141 | 25/25/21 | 278389 | 193564 | - | 15035 |  |  |  | Baja viscosidad por posible contaminación con un lubricante de menor viscosidad. | Nivel de limpieza en estado de Crítico. | Desgaste de Hierro y Cobre en el límite de precaución. | Localice y corrija la causa de baja viscosidad del aceite. Una baja viscosidad puede reducir la protección por lubricación. Identifique las causas del origen y corrija el Codigo ISO alto del aceite. Asegúrese de que la contaminación no está siendo introducida a través de los equipos de manejo de aceite. Determine la fuente de los metales de desgaste y tome acciones correctivas. Retomar la muestra para monitorear condición.
C0014945 | BROCAL | EP-102 | EP-102 MF LH | PERFORADORA DE ORUGAS | INGERSOLL RAND | DML | MANDO FINAL LH | MOBILUBE HD 80W-90 | 2020-10-30 | 2020-11-06 | 2020-11-09 | 2020-11-11 | 11519 | 851 | Yes | No | No | Crítico |  | 13.4 | 4 | 69 | 1 | 6 | 0 | 1 | 0 | 1 | 2 | 0 | 0 | 0 | 0 |  | 26 | 0 | 2 | 1 | 0 | 57 | 7 | 505 | 23 | 0 |  | 3.3 | - |  |  | No |  | 83 | 25/24/20 | 244917 | 140904 | - | 6533 |  |  |  | Baja viscosidad por posible contaminación con un lubricante de menor viscosidad. | Nivel de limpieza en estado de Crítico. | Resultados están dentro de los rangos aceptables. | Localice y corrija la causa de baja viscosidad del aceite. Una baja viscosidad puede reducir la protección por lubricación. Identifique las causas del origen y corrija el Codigo ISO alto del aceite. Asegúrese de que la contaminación no está siendo introducida a través de los equipos de manejo de aceite. Retome la muestra en el próximo intervalo programado.
C0014946 | TANTAHUATAY | EP-32 | EP-32 CJRO | PERFORADORA DE ORUGAS | INGERSOLL RAND | DML | CABEZAL DE ROTACION | MOBILUBE HD 80W-90 | 2020-10-16 | 2020-11-06 | 2020-11-09 | 2020-11-11 | 2265 | 63 | No | No | No | Crítico |  | 14.1 | 0 | 15 | 0 | 1 | 0 | 0 | 1 | 1 | 0 | 0 | 0 | 0 | 0 |  | 18 | 0 | 0 | 6 | 0 | 116 | 43 | 520 | 74 |  |  | 1.6 | - |  |  | No |  | 21 | 25/24/19 | 297234 | 102164 | - | 3204 |  |  |  | Resultados están dentro de los rangos aceptables. | Contaminación de Silicio en estado crítico. Altos niveles de silicio abrasivo (polvo) causarán alto desgaste. Nivel de limpieza en estado de Crítico. | Resultados están dentro de los rangos aceptables. | Localice la fuente de silicio. Identifique las causas del origen y corrija el Codigo ISO alto del aceite. Asegúrese de que la contaminación no está siendo introducida a través de los equipos de manejo de aceite. Retome la muestra en el próximo intervalo programado.
C0014947 | TANTAHUATAY | V-1871-AL | V-1871-AL MOT | CAMION VOLQUETE | VOLVO | FMX 8X4R | MOTOR | VOLVO VDS-4.5 15W-40 | 2020-10-16 | 2020-11-06 | 2020-11-09 | 2020-11-11 | 9236 | 497 | Yes | Yes | No | Crítico | 15.3 | 13.5 | 3 | 24 | 0 | 1 | 0 | 0 | 0 | 0 | 1 | 0 | 0 | 0 | 0 |  | 5 | 2 | 2 | 50 | 0 | 1223 | 734 | 644 | 770 |  | 6.1 | 8.1 | 7.1 | 0 | 0.3 | No |  | 8 | - | - | - | - | - |  |  |  | Baja viscosidad por posible contaminación con un lubricante de menor viscosidad o dilución con combustible. | Resultados están dentro de los rangos aceptables. | Resultados están dentro de los rangos aceptables. | Localice y corrija la causa de baja viscosidad del aceite. Una baja viscosidad puede reducir la protección por lubricación. Retome la muestra en el próximo intervalo.
C0014948 | TANTAHUATAY | V-1871-AL | V-1871-AL STDI | CAMION VOLQUETE | VOLVO | FMX 8X4R | SISTEMA DIRECCION | MOBIL ATF 220 | 2020-10-16 | 2020-11-06 | 2020-11-09 | 2020-11-11 | 9236 | 1015 | Yes | Yes | No | Crítico |  | 6 | 1 | 19 | 0 | 13 | 0 | 0 | 0 | 0 | 0 | 0 | 0 | 0 | 0 |  | 25 | 4 | 1 | 46 | 0 | 71 | 58 | 329 | 246 |  |  | 8.3 | - |  |  | No |  | 12 | 20/14/11 | 7482 | 155 | - | 10 |  |  |  | Baja viscosidad por posible contaminación con un lubricante de menor viscosidad. | Contaminación de Silicio en estado crítico. Altos niveles de silicio abrasivo (polvo) causarán alto desgaste. | Resultados están dentro de los rangos aceptables. | Localice la fuente de silicio. Localice y corrija la causa de baja viscosidad del aceite. Una baja viscosidad puede reducir la protección por lubricación. Retome la muestra en el próximo intervalo.
C0014949 | TANTAHUATAY | V-1871-AL | V-1871-AL TRAN | CAMION VOLQUETE | VOLVO | FMX 8X4R | TRANSMISION | VOLVO GEAR BOX OIL 80W90 | 2020-10-16 | 2020-11-06 | 2020-11-09 | 2020-11-11 | 9236 | 1015 | Yes | Yes | No | Crítico |  | 13.7 | 10 | 4 | 0 | 2 | 0 | 0 | 0 | 0 | 0 | 0 | 0 | 0 | 0 |  | 3 | 2 | 0 | 1 | 0 | 288 | 1 | 812 | 870 |  |  | 0.2 | - |  |  | No |  | 2 | 25/20/13 | 181132 | 7172 | - | 55 |  |  |  | Resultados están dentro de los rangos aceptables. | Nivel de limpieza en estado de Crítico. | Resultados están dentro de los rangos aceptables. | Identifique las causas del origen y corrija el Codigo ISO alto del aceite. Asegúrese de que la contaminación no está siendo introducida a través de los equipos de manejo de aceite. Retome la muestra en el próximo intervalo programado.
C0014950 | TANTAHUATAY | V-1871-AL | V-1871-AL DIFE DEL | CAMION VOLQUETE | VOLVO | FMX 8X4R | DIFERENCIAL DELANTERO | VOLVO AXLE OIL 85W-140 | 2020-10-16 | 2020-11-06 | 2020-11-09 | 2020-11-11 | 9236 | 2047 | Yes | No | No | Precaución |  | 24.2 | 0 | 24 | 0 | 0 | 0 | 0 | 0 | 0 | 1 | 0 | 0 | 0 | 0 |  | 1 | 0 | 0 | 3 | 0 | 7 | 4 | 491 | 7 |  |  | 1.5 | - |  |  | No |  | 7 | 23/19/13 | 63048 | 3613 | - | 53 |  |  |  | Resultados están dentro de los rangos aceptables. | Nivel de limpieza en estado de precaución. | Resultados están dentro de los rangos aceptables. | Identifique las causas del origen y corrija el Codigo ISO alto del aceite. Asegúrese de que la contaminación no está siendo introducida a través de los equipos de manejo de aceite. Retome la muestra en el próximo intervalo programado.
C0014951 | TANTAHUATAY | V-1871-AL | V-1871-AL CUDE RH | CAMION VOLQUETE | VOLVO | FMX 8X4R | CUBO DEL. RH | VOLVO AXLE OIL 85W-140 | 2020-10-16 | 2020-11-06 | 2020-11-09 | 2020-11-11 | 9236 | 2047 | Yes | No | No | Precaución |  | 24.2 | 0 | 25 | 0 | 0 | 0 | 0 | 0 | 0 | 1 | 0 | 0 | 0 | 0 |  | 1 | 0 | 0 | 3 | 0 | 8 | 5 | 510 | 7 |  |  | 1.5 | - |  |  | No |  | 15 | 23/19/13 | 64761 | 3404 | - | 50 |  |  |  | Resultados están dentro de los rangos aceptables. | Nivel de limpieza en estado de precaución. | Resultados están dentro de los rangos aceptables. | Identifique las causas del origen y corrija el Codigo ISO alto del aceite. Asegúrese de que la contaminación no está siendo introducida a través de los equipos de manejo de aceite. Retome la muestra en el próximo intervalo programado.
C0014952 | TANTAHUATAY | V-1871-AL | V-1871-AL CUDE LH | CAMION VOLQUETE | VOLVO | FMX 8X4R | CUBO DEL. LH | VOLVO AXLE OIL 85W-140 | 2020-10-16 | 2020-11-06 | 2020-11-09 | 2020-11-11 | 9236 | 2047 | Yes | No | No | Crítico |  | 24.4 | 1 | 26 | 0 | 0 | 0 | 0 | 0 | 0 | 1 | 0 | 0 | 0 | 1 |  | 2 | 0 | 0 | 4 | 0 | 8 | 5 | 511 | 8 |  |  | 1.6 | - |  |  | No |  | 16 | 24/21/16 | 122514 | 14691 | - | 411 |  |  |  | Resultados están dentro de los rangos aceptables. | Nivel de limpieza en estado de Crítico. | Resultados están dentro de los rangos aceptables. | Identifique las causas del origen y corrija el Codigo ISO alto del aceite. Asegúrese de que la contaminación no está siendo introducida a través de los equipos de manejo de aceite. Retome la muestra en el próximo intervalo programado.
C0014953 | TANTAHUATAY | V-1871-AL | V-1871-AL DIFE POS | CAMION VOLQUETE | VOLVO | FMX 8X4R | DIFERENCIAL POSTERIOR | VOLVO AXLE OIL 85W-140 | 2020-10-16 | 2020-11-06 | 2020-11-09 | 2020-11-11 | 9236 | 2047 | Yes | No | No | Precaución |  | 24.1 | 1 | 21 | 0 | 1 | 0 | 0 | 0 | 0 | 0 | 0 | 0 | 0 | 0 |  | 3 | 0 | 0 | 3 | 0 | 6 | 4 | 511 | 6 |  |  | 1.5 | - |  |  | No |  | 12 | 23/19/12 | 49959 | 2583 | - | 39 |  |  |  | Resultados están dentro de los rangos aceptables. | Nivel de limpieza en estado de precaución. | Resultados están dentro de los rangos aceptables. | Identifique las causas del origen y corrija el Codigo ISO alto del aceite. Asegúrese de que la contaminación no está siendo introducida a través de los equipos de manejo de aceite. Retome la muestra en el próximo intervalo programado.
C0014954 | TANTAHUATAY | V-1871-AL | V-1871-AL CUPO RH | CAMION VOLQUETE | VOLVO | FMX 8X4R | CUBO POST. RH | VOLVO AXLE OIL 85W-140 | 2020-10-16 | 2020-11-06 | 2020-11-09 | 2020-11-11 | 9236 | 2047 | Yes | No | No | Precaución |  | 24.2 | 1 | 21 | 0 | 2 | 0 | 0 | 0 | 0 | 1 | 0 | 0 | 0 | 0 |  | 5 | 0 | 0 | 2 | 0 | 8 | 5 | 512 | 7 |  |  | 1.5 | - |  |  | No |  | 6 | 23/19/12 | 42497 | 2505 | - | 36 |  |  |  | Resultados están dentro de los rangos aceptables. | Nivel de limpieza en estado de precaución. | Resultados están dentro de los rangos aceptables. | Identifique las causas del origen y corrija el Codigo ISO alto del aceite. Asegúrese de que la contaminación no está siendo introducida a través de los equipos de manejo de aceite. Retome la muestra en el próximo intervalo programado.
C0014955 | TANTAHUATAY | V-1871-AL | V-1871-AL CUPO LH | CAMION VOLQUETE | VOLVO | FMX 8X4R | CUBO POST. LH | VOLVO AXLE OIL 85W-140 | 2020-10-16 | 2020-11-06 | 2020-11-09 | 2020-11-11 | 9236 | 2047 | Yes | No | No | Precaución |  | 24.3 | 1 | 21 | 0 | 1 | 0 | 0 | 0 | 0 | 0 | 0 | 0 | 0 | 0 |  | 3 | 0 | 0 | 3 | 0 | 6 | 4 | 507 | 6 |  |  | 1.6 | - |  |  | No |  | 8 | 23/20/14 | 58008 | 5598 | - | 120 |  |  |  | Resultados están dentro de los rangos aceptables. | Nivel de limpieza en estado de precaución. | Resultados están dentro de los rangos aceptables. | Identifique las causas del origen y corrija el Codigo ISO alto del aceite. Asegúrese de que la contaminación no está siendo introducida a través de los equipos de manejo de aceite. Retome la muestra en el próximo intervalo programado.
C0014956 | TANTAHUATAY | V-1871-AL | V-1871-AL STHI | CAMION VOLQUETE | VOLVO | FMX 8X4R | SISTEMA HIDRAULICO | MOBIL DTE 26 | 2020-10-16 | 2020-11-06 | 2020-11-09 | 2020-11-11 | 9236 | 9236 | No | No | No | Precaución |  | 8.3 | 0 | 9 | 0 | 7 | 0 | 2 | 0 | 0 | 0 | 0 | 0 | 0 | 0 |  | 12 | 3 | 1 | 1 | 0 | 126 | 2 | 424 | 606 | 0 |  | 0 | - |  |  | No |  | 6 | 23/18/11 | 56970 | 1787 | - | 11 |  |  |  | Resultados están dentro de los rangos aceptables. | Nivel de limpieza en estado de precaución. | Resultados están dentro de los rangos aceptables. | Identifique las causas del origen y corrija el Codigo ISO alto del aceite. Asegúrese de que la contaminación no está siendo introducida a través de los equipos de manejo de aceite. Retome la muestra en el próximo intervalo programado.
C0014957 | TANTAHUATAY | V-1853-AL | V-1853-AL MOT | CAMION VOLQUETE | VOLVO | FMX 8X4R | MOTOR | VOLVO VDS-4.5 15W-40 | 2020-10-17 | 2020-11-06 | 2020-11-09 | 2020-11-11 | 8909 | 5110 | Yes | Yes | No | Precaución | 15.3 | 13.7 | 12 | 12 | 2 | 2 | 1 | 0 | 0 | 0 | 2 | 0 | 0 | 0 | 0 |  | 19 | 11 | 2 | 75 | 0 | 1321 | 784 | 703 | 864 |  | 7.5 | 2.5 | 3.2 | 0 | 0.2 | No |  | 10 | - | - | - | - | - |  |  |  | Baja viscosidad por posible contaminación con un lubricante de menor viscosidad. | Nivel de Sodio en el límite de precaución. | Resultados están dentro de los rangos aceptables. | Localice la fuente de Sodio. Localice y corrija la causa de baja viscosidad del aceite. Una baja viscosidad puede reducir la protección por lubricación. Retome la muestra en el próximo intervalo.
C0014958 | TANTAHUATAY | V-1853-AL | V-1853-AL STDI | CAMION VOLQUETE | VOLVO | FMX 8X4R | SISTEMA DIRECCION | MOBIL ATF 220 | 2020-10-17 | 2020-11-06 | 2020-11-09 | 2020-11-11 | 8909 | 1029 | Yes | Yes | No | Crítico |  | 6.1 | 0 | 31 | 0 | 10 | 0 | 0 | 0 | 0 | 0 | 0 | 0 | 0 | 1 |  | 20 | 5 | 1 | 43 | 0 | 53 | 53 | 310 | 245 |  |  | 5.3 | - |  |  | No |  | 26 | 20/15/11 | 7194 | 262 | - | 12 |  |  |  | Baja viscosidad por posible contaminación con un lubricante de menor viscosidad. | Nivel de Silicio en el límite de precaución. | Resultados están dentro de los rangos aceptables. | Localice la fuente de silicio. Localice y corrija la causa de baja viscosidad del aceite. Una baja viscosidad puede reducir la protección por lubricación. Retome la muestra en el próximo intervalo.
C0014959 | TANTAHUATAY | V-1853-AL | V-1853-AL TRAN | CAMION VOLQUETE | VOLVO | FMX 8X4R | TRANSMISION | VOLVO GEAR BOX OIL 80W90 | 2020-10-17 | 2020-11-06 | 2020-11-09 | 2020-11-11 | 8909 | 1029 | Yes | Yes | No | Crítico |  | 17.6 | 23 | 8 | 0 | 1 | 0 | 0 | 0 | 0 | 0 | 0 | 0 | 0 | 0 |  | 2 | 1 | 0 | 1 | 0 | 167 | 1 | 695 | 522 | 0 |  | 0.4 | - |  |  | No |  | 12 | 24/19/13 | 112863 | 4707 | - | 42 |  |  |  | Alta viscosidad por posible contaminación con un lubricante de mayor viscosidad. | Nivel de limpieza en estado de Crítico. | Resultados están dentro de los rangos aceptables. | Localice y corrija la causa de la alta viscosidad del aceite. Viscosidad mayor que la esperada puede restringir el flujo de aceite causando falta de aceite y desgaste. Identifique las causas del origen y corrija el Codigo ISO alto del aceite. Asegúrese de que la contaminación no está siendo introducida a través de los equipos de manejo de aceite. Retome la muestra en el próximo intervalo programado.
C0014960 | TANTAHUATAY | V-1853-AL | V-1853-AL DIFE DEL | CAMION VOLQUETE | VOLVO | FMX 8X4R | DIFERENCIAL DELANTERO | VOLVO AXLE OIL 85W-140 | 2020-10-17 | 2020-11-06 | 2020-11-09 | 2020-11-11 | 8909 | 1991 | Yes | No | No | Crítico |  | 24.2 | 1 | 177 | 0 | 0 | 0 | 1 | 0 | 1 | 2 | 0 | 0 | 0 | 0 |  | 2 | 1 | 0 | 2 | 0 | 7 | 3 | 486 | 10 |  |  | 1 | - |  |  | No |  | 234 | 25/21/13 | 247788 | 17691 | - | 77 |  |  |  | Resultados están dentro de los rangos aceptables. | Nivel de limpieza en estado de Crítico. | Desgaste de Hierro en el límite de precaución. | Identifique las causas del origen y corrija el Codigo ISO alto del aceite. Asegúrese de que la contaminación no está siendo introducida a través de los equipos de manejo de aceite. Determine la fuente del metal de desgaste y tome acciones correctivas. Retomar la muestra para monitorear condición.
C0014961 | TANTAHUATAY | V-1853-AL | V-1853-AL CUDE RH | CAMION VOLQUETE | VOLVO | FMX 8X4R | CUBO DEL. RH | VOLVO AXLE OIL 85W-140 | 2020-10-17 | 2020-11-06 | 2020-11-09 | 2020-11-11 | 8909 | 1991 | Yes | No | No | Crítico |  | 24.2 | 1 | 177 | 0 | 0 | 0 | 1 | 0 | 1 | 2 | 0 | 0 | 0 | 1 |  | 3 | 1 | 1 | 2 | 0 | 8 | 3 | 483 | 10 |  |  | 1.1 | - |  |  | No |  | 240 | 25/20/14 | 216310 | 9129 | - | 111 |  |  |  | Resultados están dentro de los rangos aceptables. | Nivel de limpieza en estado de Crítico. | Desgaste de Hierro en el límite de precaución. | Identifique las causas del origen y corrija el Codigo ISO alto del aceite. Asegúrese de que la contaminación no está siendo introducida a través de los equipos de manejo de aceite. Determine la fuente del metal de desgaste y tome acciones correctivas. Retomar la muestra para monitorear condición.
C0014962 | TANTAHUATAY | V-1853-AL | V-1853-AL CUDE LH | CAMION VOLQUETE | VOLVO | FMX 8X4R | CUBO DEL. LH | VOLVO AXLE OIL 85W-140 | 2020-10-17 | 2020-11-06 | 2020-11-09 | 2020-11-11 | 8909 | 1991 | Yes | No | No | Crítico |  | 24.5 | 1 | 183 | 0 | 0 | 0 | 1 | 0 | 1 | 2 | 0 | 0 | 0 | 0 |  | 2 | 0 | 0 | 1 | 0 | 10 | 4 | 496 | 11 |  |  | 1 | - |  |  | No |  | 234 | 25/20/13 | 193978 | 8125 | - | 79 |  |  |  | Resultados están dentro de los rangos aceptables. | Nivel de limpieza en estado de Crítico. | Desgaste de Hierro en el límite de precaución. | Identifique las causas del origen y corrija el Codigo ISO alto del aceite. Asegúrese de que la contaminación no está siendo introducida a través de los equipos de manejo de aceite. Determine la fuente del metal de desgaste y tome acciones correctivas. Retomar la muestra para monitorear condición.
C0014963 | TANTAHUATAY | V-1853-AL | V-1853-AL DIFE POS | CAMION VOLQUETE | VOLVO | FMX 8X4R | DIFERENCIAL POSTERIOR | VOLVO AXLE OIL 85W-140 | 2020-10-17 | 2020-11-06 | 2020-11-09 | 2020-11-11 | 8909 | 1991 | Yes | No | No | Crítico |  | 24.2 | 0 | 40 | 0 | 0 | 0 | 0 | 0 | 1 | 1 | 0 | 0 | 0 | 0 |  | 2 | 0 | 0 | 1 | 0 | 8 | 3 | 495 | 9 |  |  | 1 | - |  |  | No |  | 16 | 26/23/16 | 323368 | 47950 | - | 512 |  |  |  | Resultados están dentro de los rangos aceptables. | Nivel de limpieza en estado de Crítico. | Resultados están dentro de los rangos aceptables. | Identifique las causas del origen y corrija el Codigo ISO alto del aceite. Asegúrese de que la contaminación no está siendo introducida a través de los equipos de manejo de aceite. Retome la muestra en el próximo intervalo programado.
C0014964 | TANTAHUATAY | V-1853-AL | V-1853-AL CUPO RH | CAMION VOLQUETE | VOLVO | FMX 8X4R | CUBO POST. RH | VOLVO AXLE OIL 85W-140 | 2020-10-17 | 2020-11-06 | 2020-11-09 | 2020-11-11 | 8909 | 1991 | Yes | No | No | Crítico |  | 24.2 | 0 | 39 | 0 | 0 | 0 | 0 | 0 | 0 | 1 | 0 | 0 | 0 | 0 |  | 2 | 1 | 1 | 1 | 0 | 13 | 3 | 495 | 11 |  |  | 0.9 | - |  |  | No |  | 20 | 25/23/16 | 313861 | 45519 | - | 359 |  |  |  | Resultados están dentro de los rangos aceptables. | Nivel de limpieza en estado de Crítico. | Resultados están dentro de los rangos aceptables. | Identifique las causas del origen y corrija el Codigo ISO alto del aceite. Asegúrese de que la contaminación no está siendo introducida a través de los equipos de manejo de aceite. Retome la muestra en el próximo intervalo programado.
C0014965 | TANTAHUATAY | V-1853-AL | V-1853-AL CUPO LH | CAMION VOLQUETE | VOLVO | FMX 8X4R | CUBO POST. LH | VOLVO AXLE OIL 85W-140 | 2020-10-17 | 2020-11-06 | 2020-11-09 | 2020-11-11 | 8909 | 1991 | Yes | No | No | Crítico |  | 24.5 | 0 | 41 | 0 | 0 | 0 | 0 | 0 | 1 | 1 | 0 | 0 | 0 | 0 |  | 2 | 1 | 0 | 1 | 0 | 12 | 4 | 492 | 11 |  |  | 1 | - |  |  | No |  | 18 | 25/23/15 | 259525 | 45104 | - | 302 |  |  |  | Resultados están dentro de los rangos aceptables. | Nivel de limpieza en estado de Crítico. | Resultados están dentro de los rangos aceptables. | Identifique las causas del origen y corrija el Codigo ISO alto del aceite. Asegúrese de que la contaminación no está siendo introducida a través de los equipos de manejo de aceite. Retome la muestra en el próximo intervalo programado.
C0014966 | TANTAHUATAY | V-1853-AL | V-1853-AL STHI | CAMION VOLQUETE | VOLVO | FMX 8X4R | SISTEMA HIDRAULICO | MOBIL DTE 26 | 2020-10-17 | 2020-11-06 | 2020-11-09 | 2020-11-11 | 8909 | 8909 | No | Yes | No | Precaución |  | 8.4 | 0 | 6 | 0 | 5 | 0 | 1 | 0 | 0 | 0 | 0 | 0 | 0 | 0 |  | 8 | 3 | 0 | 1 | 0 | 150 | 3 | 434 | 572 |  |  | 9.7 | - |  |  | No |  | 11 | 21/17/11 | 18477 | 709 | - | 16 |  |  |  | Resultados están dentro de los rangos aceptables. | Nivel de limpieza en estado de precaución. | Resultados están dentro de los rangos aceptables. | Identifique las causas del origen y corrija el Codigo ISO alto del aceite. Asegúrese de que la contaminación no está siendo introducida a través de los equipos de manejo de aceite. Retome la muestra en el próximo intervalo programado.
C0014967 | TANTAHUATAY | RE-42 | RE-42 MOT | EXCAVADORA DE ORUGAS | CATERPILLAR | 374DL | MOTOR | MOBIL DELVAC MX 15W-40 | 2020-10-18 | 2020-11-06 | 2020-11-09 | 2020-11-11 | 9605 | 249 | Yes | Yes | No | Crítico | 14.4 | 13.4 | 7 | 34 | 4 | 0 | 3 | 1 | 46 | 1 | 0 | 0 | 0 | 0 | 0 |  | 12 | 1 | 0 | 1 | 0 | 1526 | 1214 | 1085 | 1375 |  | 8.2 | 6.1 | 5.7 | 0 | 1.4 | No |  | 6 | - | - | - | - | - |  |  |  | Baja viscosidad por posible contaminación con un lubricante de menor viscosidad. | Contaminación de Silicio en estado crítico. Altos niveles de silicio abrasivo (polvo) causarán alto desgaste. | Desgaste de Plomo y Estaño en el límite de precaución. | Localice la fuente de silicio. Localice y corrija la causa de baja viscosidad del aceite. Una baja viscosidad puede reducir la protección por lubricación. Determine la fuente de los metales de desgaste y tome acciones correctivas. Retomar la muestra para monitorear condición.
C0014968 | TANTAHUATAY | RE-42 | RE-42 RDGI RH | EXCAVADORA DE ORUGAS | CATERPILLAR | 374DL | REDUCTOR DE GIRO RH | MOBILTRANS HD 50 | 2020-10-18 | 2020-11-06 | 2020-11-09 | 2020-11-11 | 9605 | 249 | No | No | No | Crítico |  | 18.1 | 0 | 33 | 0 | 2 | 0 | 0 | 0 | 1 | 0 | 0 | 0 | 0 | 0 |  | 8 | 2 | 1 | 1 | 0 | 3052 | 15 | 983 | 1236 |  |  | 0.9 | - |  |  | No |  | 29 | 26/25/23 | 379543 | 263540 | - | 47604 |  |  |  | Resultados están dentro de los rangos aceptables. | Nivel de limpieza en estado de Crítico. | Resultados están dentro de los rangos aceptables. | Identifique las causas del origen y corrija el Codigo ISO alto del aceite. Asegúrese de que la contaminación no está siendo introducida a través de los equipos de manejo de aceite. Retome la muestra en el próximo intervalo programado.
C0014969 | TANTAHUATAY | RE-42 | RE-42 RDGI LH | EXCAVADORA DE ORUGAS | CATERPILLAR | 374DL | REDUCTOR DE GIRO LH | MOBILTRANS HD 50 | 2020-10-18 | 2020-11-06 | 2020-11-09 | 2020-11-11 | 9605 | 249 | No | No | No | Crítico |  | 17.9 | 0 | 132 | 0 | 9 | 0 | 2 | 0 | 1 | 1 | 0 | 0 | 0 | 0 |  | 28 | 3 | 3 | 1 | 0 | 3083 | 14 | 981 | 1248 |  |  | 1.2 | - |  |  | No |  | 58 | 26/25/16 | 421184 | 163481 | - | 560 |  |  |  | Resultados están dentro de los rangos aceptables. | Contaminación de Silicio en estado crítico. Altos niveles de silicio abrasivo (polvo) causarán alto desgaste. Nivel de limpieza en estado de Crítico. | Elevado desgaste de Hierro. Presencia de aluminio mayor que el esperado puede representar contaminación con polvo (silicio abrasivo). | Localice la fuente de silicio. Identifique las causas del origen y corrija el Codigo ISO alto del aceite. Asegúrese de que la contaminación no está siendo introducida a través de los equipos de manejo de aceite. El incremento en silicio y aluminio podría potencialmente indicar una contaminación con polvo/tierra como la causa raíz del problema. Tome acciones correctivas. Retome la muestra para confirmar condición.
C0014970 | TANTAHUATAY | RE-42 | RE-42 MF RH | RETROEXCAVADORA | CATERPILLAR | 374DL | MANDO FINAL RH | MOBILTRANS HD 50 | 2020-10-18 | 2020-11-06 | 2020-11-09 | 2020-11-11 | 9605 | 249 | No | No | No | Crítico |  | 17.8 | 6 | 42 | 0 | 6 | 0 | 1 | 0 | 1 | 1 | 0 | 0 | 0 | 0 |  | 22 | 2 | 1 | 1 | 0 | 3051 | 14 | 977 | 1232 |  |  | 0.9 | - |  |  | No |  | 46 | 26/25/19 | 371651 | 163652 | - | 3928 |  |  |  | Resultados están dentro de los rangos aceptables. | Nivel de limpieza en estado de Crítico. | Resultados están dentro de los rangos aceptables. | Identifique las causas del origen y corrija el Codigo ISO alto del aceite. Asegúrese de que la contaminación no está siendo introducida a través de los equipos de manejo de aceite. Retome la muestra en el próximo intervalo programado.
C0014971 | TANTAHUATAY | RE-42 | RE-42 MF LH | RETROEXCAVADORA | CATERPILLAR | 374DL | MANDO FINAL LH | MOBILTRANS HD 50 | 2020-10-18 | 2020-11-06 | 2020-11-09 | 2020-11-11 | 9605 | 249 | No | No | No | Crítico |  | 17.8 | 5 | 21 | 0 | 5 | 0 | 0 | 0 | 1 | 0 | 0 | 0 | 0 | 0 |  | 19 | 3 | 2 | 1 | 0 | 2910 | 16 | 940 | 1152 |  |  | 0.9 | - |  |  | No |  | 26 | 25/24/18 | 258647 | 105152 | - | 2231 |  |  |  | Resultados están dentro de los rangos aceptables. | Nivel de limpieza en estado de Crítico. | Resultados están dentro de los rangos aceptables. | Identifique las causas del origen y corrija el Codigo ISO alto del aceite. Asegúrese de que la contaminación no está siendo introducida a través de los equipos de manejo de aceite. Retome la muestra en el próximo intervalo programado.
C0014972 | TANTAHUATAY | RE-42 | RE-42 STHI | EXCAVADORA DE ORUGAS | CATERPILLAR | 374DL | SISTEMA HIDRAULICO | MOBILTRANS HD 10W | 2020-10-18 | 2020-11-06 | 2020-11-09 | 2020-11-11 | 9605 | 249 | No | No | No | Crítico |  | 6 | 11 | 10 | 0 | 4 | 0 | 1 | 1 | 0 | 0 | 0 | 0 | 0 | 0 |  | 9 | 4 | 1 | 2 | 0 | 2677 | 12 | 919 | 1148 |  |  | 0.6 | - |  |  | No |  | 5 | 19/15/12 | 4710 | 293 | - | 22 |  |  |  | Resultados están dentro de los rangos aceptables. | Contaminación de Silicio en estado crítico. Altos niveles de silicio abrasivo (polvo) causarán alto desgaste. Nivel de limpieza en estado de precaución. | Presencia de aluminio mayor que el esperado puede representar contaminación con polvo (silicio abrasivo). | Identifique las causas del origen y corrija el Codigo ISO alto del aceite. Asegúrese de que la contaminación no está siendo introducida a través de los equipos de manejo de aceite. Retome la muestra en el próximo intervalo programado.
C0014973 | TANTAHUATAY | V-1877-AL | V-1877-AL MOT | CAMION VOLQUETE | VOLVO | FMX 8X4R | MOTOR | VOLVO VDS-4.5 15W-40 | 2020-10-19 | 2020-11-06 | 2020-11-09 | 2020-11-11 | 7930 | 499 | Yes | Yes | No | Crítico | 15.3 | 13.2 | 14 | 21 | 1 | 1 | 0 | 0 | 0 | 0 | 1 | 0 | 0 | 0 | 0 |  | 6 | 0 | 2 | 70 | 0 | 1432 | 818 | 714 | 930 | 0 | 6.9 | 5.6 | 5.2 | 0 | 0.2 | No |  | 12 | - | - | - | - | - |  |  |  | Baja viscosidad por posible contaminación con un lubricante de menor viscosidad o dilución con combustible. | Resultados están dentro de los rangos aceptables. | Resultados están dentro de los rangos aceptables. | Localice y corrija la causa de baja viscosidad del aceite. Una baja viscosidad puede reducir la protección por lubricación. Retome la muestra en el próximo intervalo.
C0014974 | TANTAHUATAY | V-1877-AL | V-1877-AL STDI | CAMION VOLQUETE | VOLVO | FMX 8X4R | SISTEMA DIRECCION | MOBIL ATF 220 | 2020-10-19 | 2020-11-06 | 2020-11-09 | 2020-11-11 | 7930 | 985 | Yes | Yes | No | Crítico |  | 6.1 | 0 | 15 | 0 | 9 | 0 | 0 | 0 | 0 | 0 | 0 | 0 | 0 | 0 |  | 17 | 1 | 0 | 40 | 0 | 41 | 57 | 320 | 275 | 0 |  | 6.1 | - |  |  | No |  | 16 | 19/16/12 | 2864 | 346 | - | 31 |  |  |  | Baja viscosidad por posible contaminación con un lubricante de menor viscosidad. | Nivel de Silicio en el límite de precaución. | Resultados están dentro de los rangos aceptables. | Localice la fuente de silicio. Localice y corrija la causa de baja viscosidad del aceite. Una baja viscosidad puede reducir la protección por lubricación. Retome la muestra en el próximo intervalo.
C0014975 | TANTAHUATAY | V-1877-AL | V-1877-AL TRAN | CAMION VOLQUETE | VOLVO | FMX 8X4R | TRANSMISION | VOLVO GEAR BOX OIL 80W90 | 2020-10-19 | 2020-11-06 | 2020-11-09 | 2020-11-11 | 7930 | 985 | Yes | Yes | No | Crítico |  | 13.5 | 31 | 4 | 0 | 1 | 0 | 0 | 0 | 0 | 0 | 0 | 0 | 0 | 0 |  | 6 | 0 | 0 | 0 | 0 | 303 | 2 | 889 | 1033 | 0 |  | 0.2 | - |  |  | No |  | 10 | 25/21/13 | 204745 | 10229 | - | 67 |  |  |  | Resultados están dentro de los rangos aceptables. | Nivel de limpieza en estado de Crítico. | Resultados están dentro de los rangos aceptables. | Identifique las causas del origen y corrija el Codigo ISO alto del aceite. Asegúrese de que la contaminación no está siendo introducida a través de los equipos de manejo de aceite. Retome la muestra en el próximo intervalo programado.
C0014976 | TANTAHUATAY | V-1877-AL | V-1877-AL DIFE DEL | CAMION VOLQUETE | VOLVO | FMX 8X4R | DIFERENCIAL DELANTERO | VOLVO AXLE OIL 85W-140 | 2020-10-19 | 2020-11-06 | 2020-11-09 | 2020-11-11 | 7930 | 985 | No | No | No | Crítico |  | 24.5 | 0 | 33 | 0 | 0 | 0 | 0 | 0 | 0 | 1 | 0 | 0 | 0 | 0 |  | 6 | 0 | 0 | 1 | 0 | 11 | 3 | 520 | 6 | 0 |  | 1.2 | - |  |  | No |  | 18 | 25/21/14 | 171873 | 10526 | - | 86 |  |  |  | Resultados están dentro de los rangos aceptables. | Nivel de limpieza en estado de Crítico. | Resultados están dentro de los rangos aceptables. | Identifique las causas del origen y corrija el Codigo ISO alto del aceite. Asegúrese de que la contaminación no está siendo introducida a través de los equipos de manejo de aceite. Retome la muestra en el próximo intervalo programado.
C0014977 | TANTAHUATAY | V-1877-AL | V-1877-AL CUDE RH | CAMION VOLQUETE | VOLVO | FMX 8X4R | CUBO DEL. RH | VOLVO AXLE OIL 85W-140 | 2020-10-19 | 2020-11-06 | 2020-11-09 | 2020-11-11 | 7930 | 985 | No | No | No | Crítico |  | 24.7 | 1 | 31 | 0 | 0 | 0 | 0 | 0 | 0 | 1 | 0 | 0 | 0 | 0 |  | 6 | 0 | 0 | 1 | 0 | 11 | 3 | 506 | 8 | 0 |  | 1.3 | - |  |  | No |  | 18 | 25/21/13 | 174484 | 10186 | - | 73 |  |  |  | Resultados están dentro de los rangos aceptables. | Nivel de limpieza en estado de Crítico. | Resultados están dentro de los rangos aceptables. | Identifique las causas del origen y corrija el Codigo ISO alto del aceite. Asegúrese de que la contaminación no está siendo introducida a través de los equipos de manejo de aceite. Retome la muestra en el próximo intervalo programado.
C0014978 | TANTAHUATAY | V-1877-AL | V-1877-AL CUDE LH | CAMION VOLQUETE | VOLVO | FMX 8X4R | CUBO DEL. LH | VOLVO AXLE OIL 85W-140 | 2020-10-19 | 2020-11-06 | 2020-11-09 | 2020-11-11 | 7930 | 985 | No | No | No | Crítico |  | 24.5 | 1 | 31 | 0 | 0 | 0 | 0 | 0 | 0 | 1 | 0 | 0 | 0 | 0 |  | 6 | 0 | 0 | 1 | 0 | 11 | 3 | 520 | 6 | 0 |  | 1.2 | - |  |  | No |  | 18 | 25/20/13 | 161866 | 9895 | - | 65 |  |  |  | Resultados están dentro de los rangos aceptables. | Nivel de limpieza en estado de Crítico. | Resultados están dentro de los rangos aceptables. | Identifique las causas del origen y corrija el Codigo ISO alto del aceite. Asegúrese de que la contaminación no está siendo introducida a través de los equipos de manejo de aceite. Retome la muestra en el próximo intervalo programado.
C0014979 | TANTAHUATAY | V-1877-AL | V-1877-AL DIFE POS | CAMION VOLQUETE | VOLVO | FMX 8X4R | DIFERENCIAL POSTERIOR | VOLVO AXLE OIL 85W-140 | 2020-10-19 | 2020-11-06 | 2020-11-09 | 2020-11-11 | 7930 | 985 | No | No | No | Crítico |  | 24.5 | 0 | 18 | 0 | 0 | 0 | 0 | 0 | 0 | 0 | 0 | 0 | 0 | 0 |  | 2 | 0 | 0 | 0 | 0 | 6 | 2 | 507 | 4 | 0 |  | 1.2 | - |  |  | No |  | 14 | 24/20/13 | 118236 | 8489 | - | 58 |  |  |  | Resultados están dentro de los rangos aceptables. | Nivel de limpieza en estado de Crítico. | Resultados están dentro de los rangos aceptables. | Identifique las causas del origen y corrija el Codigo ISO alto del aceite. Asegúrese de que la contaminación no está siendo introducida a través de los equipos de manejo de aceite. Retome la muestra en el próximo intervalo programado.
C0014980 | TANTAHUATAY | V-1877-AL | V-1877-AL CUPO RH | CAMION VOLQUETE | VOLVO | FMX 8X4R | CUBO POST. RH | VOLVO AXLE OIL 85W-140 | 2020-10-19 | 2020-11-06 | 2020-11-09 | 2020-11-11 | 7930 | 985 | No | No | No | Crítico |  | 24.5 | 1 | 19 | 0 | 1 | 0 | 0 | 0 | 0 | 0 | 0 | 0 | 0 | 0 |  | 2 | 0 | 0 | 0 | 0 | 7 | 1 | 504 | 4 | 0 |  | 1.2 | - |  |  | No |  | 14 | 24/20/13 | 110157 | 8324 | - | 59 |  |  |  | Resultados están dentro de los rangos aceptables. | Nivel de limpieza en estado de Crítico. | Resultados están dentro de los rangos aceptables. | Identifique las causas del origen y corrija el Codigo ISO alto del aceite. Asegúrese de que la contaminación no está siendo introducida a través de los equipos de manejo de aceite. Retome la muestra en el próximo intervalo programado.
C0014981 | TANTAHUATAY | V-1877-AL | V-1877-AL CUPO LH | CAMION VOLQUETE | VOLVO | FMX 8X4R | CUBO POST. LH | VOLVO AXLE OIL 85W-140 | 2020-10-19 | 2020-11-06 | 2020-11-09 | 2020-11-11 | 7930 | 985 | No | No | No | Crítico |  | 24.6 | 0 | 19 | 0 | 0 | 0 | 0 | 0 | 0 | 0 | 0 | 0 | 0 | 0 |  | 3 | 0 | 0 | 0 | 0 | 6 | 2 | 521 | 5 | 0 |  | 1.2 | - |  |  | No |  | 12 | 24/20/14 | 115227 | 8795 | - | 89 |  |  |  | Resultados están dentro de los rangos aceptables. | Nivel de limpieza en estado de Crítico. | Resultados están dentro de los rangos aceptables. | Identifique las causas del origen y corrija el Codigo ISO alto del aceite. Asegúrese de que la contaminación no está siendo introducida a través de los equipos de manejo de aceite. Retome la muestra en el próximo intervalo programado.
C0014982 | TANTAHUATAY | V-1877-AL | V-1877-AL STHI | CAMION VOLQUETE | VOLVO | FMX 8X4R | SISTEMA HIDRAULICO | MOBIL DTE 26 | 2020-10-19 | 2020-11-06 | 2020-11-09 | 2020-11-11 | 7930 | 7930 | No | No | No | Precaución |  | 7.8 | 0 | 3 | 0 | 4 | 0 | 2 | 0 | 0 | 0 | 0 | 0 | 0 | 0 |  | 9 | 0 | 0 | 0 | 0 | 512 | 3 | 530 | 815 | 0 |  | 0.5 | - |  |  | No |  | 12 | 22/18/12 | 33627 | 2142 | - | 22 |  |  |  | Baja viscosidad por posible contaminación con un lubricante de menor viscosidad. | Nivel de limpieza en estado de precaución. | Resultados están dentro de los rangos aceptables. | Localice y corrija la causa de baja viscosidad del aceite. Una baja viscosidad puede reducir la protección por lubricación. Identifique las causas del origen y corrija el Codigo ISO alto del aceite. Asegúrese de que la contaminación no está siendo introducida a través de los equipos de manejo de aceite. Retome la muestra en el próximo intervalo programado.
C0014983 | TANTAHUATAY | EP-32 | EP-32 MOT | PERFORADORA DE ORUGAS | INGERSOLL RAND | DML | MOTOR | MOBIL DELVAC MX 15W-40 | 2020-10-20 | 2020-11-06 | 2020-11-09 | 2020-11-11 | 2335 | 133 | Yes | Yes | No | Crítico | 14.4 | 13 | 1 | 6 | 0 | 0 | 0 | 1 | 48 | 0 | 0 | 0 | 0 | 0 | 0 |  | 3 | 0 | 0 | 0 | 0 | 1685 | 1331 | 1182 | 1603 | 0 | 8.4 | 2.2 | 2.6 | 0 | 0.2 | No |  | 10 | - | - | - | - | - |  |  |  | Baja viscosidad por posible contaminación con un lubricante de menor viscosidad. | Resultados están dentro de los rangos aceptables. | Resultados están dentro de los rangos aceptables. | Localice y corrija la causa de baja viscosidad del aceite. Una baja viscosidad puede reducir la protección por lubricación. Retome la muestra en el próximo intervalo.
C0014984 | TANTAHUATAY | EP-32 | EP-32 CJRO | PERFORADORA DE ORUGAS | INGERSOLL RAND | DML | CABEZAL DE ROTACION | MOBILUBE HD 80W-90 | 2020-10-20 | 2020-11-06 | 2020-11-09 | 2020-11-11 | 2335 | 133 | Yes | No | No | Crítico |  | 14.2 | 0 | 32 | 0 | 2 | 0 | 1 | 8 | 1 | 0 | 0 | 0 | 0 | 0 |  | 25 | 0 | 0 | 3 | 1 | 129 | 42 | 529 | 90 | 0 |  | 1.5 | - |  |  | No |  | 44 | 26/25/21 | 355661 | 207590 | - | 14039 |  |  |  | Resultados están dentro de los rangos aceptables. | Contaminación de Silicio en estado crítico. Altos niveles de silicio abrasivo (polvo) causarán alto desgaste. Nivel de limpieza en estado de Crítico. | Desgaste de Hierro en el límite de precaución. | Localice la fuente de silicio. Identifique las causas del origen y corrija el Codigo ISO alto del aceite. Asegúrese de que la contaminación no está siendo introducida a través de los equipos de manejo de aceite. Retome la muestra en el próximo intervalo programado. Determine la fuente del metal de desgaste y tome acciones correctivas. Retomar la muestra para monitorear condición.
C0014985 | TANTAHUATAY | EP-32 | EP-32 PTO | PERFORADORA DE ORUGAS | INGERSOLL RAND | DML | PTO | MOBILUBE HD 80W-90 | 2020-10-20 | 2020-11-06 | 2020-11-09 | 2020-11-11 | 2335 | 133 | No | No | No | Crítico |  | 13.7 | 0 | 28 | 0 | 2 | 0 | 0 | 0 | 0 | 0 | 0 | 0 | 0 | 0 |  | 5 | 0 | 0 | 0 | 0 | 142 | 4 | 512 | 52 | 0 |  | 1.1 | - |  |  | No |  | 20 | 25/22/15 | 260411 | 35879 | - | 241 |  |  |  | Baja viscosidad por posible contaminación con un lubricante de menor viscosidad. | Nivel de limpieza en estado de Crítico. | Resultados están dentro de los rangos aceptables. | Localice y corrija la causa de baja viscosidad del aceite. Una baja viscosidad puede reducir la protección por lubricación. Identifique las causas del origen y corrija el Codigo ISO alto del aceite. Asegúrese de que la contaminación no está siendo introducida a través de los equipos de manejo de aceite. Retome la muestra en el próximo intervalo programado.
C0014986 | TANTAHUATAY | EP-32 | EP-32 MF LH | PERFORADORA DE ORUGAS | INGERSOLL RAND | DML | MANDO FINAL LH | MOBILUBE HD 80W-90 | 2020-10-20 | 2020-11-06 | 2020-11-09 | 2020-11-11 | 2335 | 133 | No | No | No | Precaución |  | 14.7 | 0 | 7 | 0 | 0 | 0 | 0 | 0 | 0 | 0 | 0 | 0 | 0 | 0 |  | 2 | 0 | 0 | 0 | 0 | 37 | 3 | 494 | 7 | 0 |  | 1.7 | - |  |  | No |  | 6 | 23/21/15 | 72892 | 11378 | - | 184 |  |  |  | Resultados están dentro de los rangos aceptables. | Nivel de limpieza en estado de precaución. | Resultados están dentro de los rangos aceptables. | Identifique las causas del origen y corrija el Codigo ISO alto del aceite. Asegúrese de que la contaminación no está siendo introducida a través de los equipos de manejo de aceite. Retome la muestra en el próximo intervalo programado.
C0014987 | TANTAHUATAY | EP-32 | EP-32 MF RH | PERFORADORA DE ORUGAS | INGERSOLL RAND | DML | MANDO FINAL RH | MOBILUBE HD 80W-90 | 2020-10-20 | 2020-11-06 | 2020-11-09 | 2020-11-11 | 2335 | 133 | No | No | No | Precaución |  | 14.5 | 0 | 7 | 0 | 0 | 0 | 0 | 0 | 0 | 0 | 0 | 0 | 0 | 0 |  | 2 | 0 | 0 | 0 | 0 | 41 | 4 | 507 | 10 | 0 |  | 1.8 | - |  |  | No |  | 12 | 23/21/15 | 77094 | 12989 | - | 294 |  |  |  | Resultados están dentro de los rangos aceptables. | Nivel de limpieza en estado de precaución. | Resultados están dentro de los rangos aceptables. | Identifique las causas del origen y corrija el Codigo ISO alto del aceite. Asegúrese de que la contaminación no está siendo introducida a través de los equipos de manejo de aceite. Retome la muestra en el próximo intervalo programado.
C0014988 | TANTAHUATAY | EP-32 | EP-32 STHI | PERFORADORA DE ORUGAS | INGERSOLL RAND | DML | SISTEMA HIDRAULICO | MOBILTRANS HD 10W | 2020-10-20 | 2020-11-06 | 2020-11-09 | 2020-11-11 | 2335 | 1712 | No | No | No | Crítico |  | 6.1 | 7 | 22 | 0 | 8 | 0 | 7 | 1 | 0 | 0 | 0 | 0 | 0 | 0 |  | 16 | 7 | 2 | 0 | 0 | 3028 | 11 | 969 | 1244 | 0 |  | 2.6 | - |  |  | No |  | 10 | 23/17/12 | 57831 | 955 | - | 39 |  |  |  | Resultados están dentro de los rangos aceptables. | Niveles de Sodio en el límite de precuación. Contaminación de Silicio en estado crítico. Altos niveles de silicio abrasivo (polvo) causarán alto desgaste. Nivel de limpieza en estado de Crítico. | Elevado desgaste de Hierro, Cromo y Aluminio. | Localice la fuente de Sodio y Silicio. Identifique las causas del origen y corrija el Codigo ISO alto del aceite. Asegúrese de que la contaminación no está siendo introducida a través de los equipos de manejo de aceite. Determine la fuente de los metales de desgaste excesivo y tome acciones correctivas. Retomar la muestra para monitorear condición.
C0014989 | TANTAHUATAY | V-1844-AL | V-1844-AL MOT | CAMION VOLQUETE | VOLVO | FMX 8X4R | MOTOR | VOLVO VDS-4.5 15W-40 | 2020-10-22 | 2020-11-06 | 2020-11-09 | 2020-11-11 | 8256 | 514 | Yes | Yes | No | Crítico | 15.3 | 13.2 | 6 | 63 | 1 | 2 | 0 | 1 | 1 | 0 | 1 | 0 | 0 | 0 | 0 |  | 8 | 0 | 3 | 54 | 1 | 1312 | 764 | 670 | 834 | 0 | 5.5 | 9.5 | 10.4 | 0 | 1 | No |  | 18 | - | - | - | - | - |  |  |  | Baja viscosidad por posible contaminación con un lubricante de menor viscosidad o dilución con combustible. | La tasa de nitración aumenta debido a condiciones inadecuadas de combustión e ignición. | Desgaste de Hierro en el límite de precaución. | Localice y corrija causa de nitración. Localice y corrija la causa de baja viscosidad del aceite. Una baja viscosidad puede reducir la protección por lubricación. Determine la fuente del metal de desgaste y tome acciones correctivas. Retomar la muestra para monitorear condición.
C0014990 | TANTAHUATAY | V-1844-AL | V-1844-AL STDI | CAMION VOLQUETE | VOLVO | FMX 8X4R | SISTEMA DIRECCION | MOBIL ATF 220 | 2020-10-22 | 2020-11-06 | 2020-11-09 | 2020-11-11 | 8256 | 514 | No | No | No | Crítico |  | 6.1 | 0 | 14 | 0 | 9 | 0 | 0 | 0 | 0 | 0 | 0 | 0 | 0 | 0 |  | 19 | 3 | 1 | 41 | 0 | 33 | 58 | 306 | 255 | 0 |  | 3.2 | - |  |  | No |  | 12 | 20/16/13 | 6295 | 466 | - | 50 |  |  |  | Baja viscosidad por posible contaminación con un lubricante de menor viscosidad. | Nivel de Silicio en el límite de precaución. | Resultados están dentro de los rangos aceptables. | Localice la fuente de silicio. Localice y corrija la causa de baja viscosidad del aceite. Una baja viscosidad puede reducir la protección por lubricación. Retome la muestra en el próximo intervalo.
C0014991 | TANTAHUATAY | V-1844-AL | V-1844-AL TRAN | CAMION VOLQUETE | VOLVO | FMX 8X4R | TRANSMISION | VOLVO GEAR BOX OIL 80W90 | 2020-10-22 | 2020-11-06 | 2020-11-09 | 2020-11-11 | 8256 | 514 | No | No | No | Crítico |  | 13.4 | 67 | 2 | 0 | 0 | 0 | 0 | 0 | 0 | 0 | 0 | 0 | 0 | 0 |  | 2 | 0 | 0 | 3 | 0 | 347 | 7 | 867 | 958 | 0 |  | 0.4 | - |  |  | No |  | 4 | 24/20/14 | 87255 | 5049 | - | 91 |  |  |  | Baja viscosidad por posible contaminación con un lubricante de menor viscosidad. | Nivel de limpieza en estado de Crítico. | Desgaste de Cobre en el límite de precaución. | Localice y corrija la causa de baja viscosidad del aceite. Una baja viscosidad puede reducir la protección por lubricación. Identifique las causas del origen y corrija el Codigo ISO alto del aceite. Asegúrese de que la contaminación no está siendo introducida a través de los equipos de manejo de aceite. Determine la fuente del metal de desgaste y tome acciones correctivas. Retomar la muestra para monitorear condición.
C0014992 | TANTAHUATAY | V-1844-AL | V-1844-AL DIFE DEL | CAMION VOLQUETE | VOLVO | FMX 8X4R | DIFERENCIAL DELANTERO | VOLVO AXLE OIL 85W-140 | 2020-10-22 | 2020-11-06 | 2020-11-09 | 2020-11-11 | 8256 | 514 | No | No | No | Crítico |  | 24.9 | 0 | 25 | 0 | 0 | 0 | 0 | 0 | 0 | 1 | 0 | 0 | 0 | 0 |  | 3 | 0 | 0 | 2 | 0 | 8 | 2 | 519 | 7 | 0 |  | 0.8 | - |  |  | No |  | 19 | 24/20/14 | 139752 | 7476 | - | 104 |  |  |  | Resultados están dentro de los rangos aceptables. | Nivel de limpieza en estado de Crítico. | Resultados están dentro de los rangos aceptables. | Identifique las causas del origen y corrija el Codigo ISO alto del aceite. Asegúrese de que la contaminación no está siendo introducida a través de los equipos de manejo de aceite. Retome la muestra en el próximo intervalo programado.
C0014993 | TANTAHUATAY | V-1844-AL | V-1844-AL CUDE RH | CAMION VOLQUETE | VOLVO | FMX 8X4R | CUBO DEL. RH | VOLVO AXLE OIL 85W-140 | 2020-10-22 | 2020-11-06 | 2020-11-09 | 2020-11-11 | 8256 | 514 | No | No | No | Crítico |  | 24.7 | 0 | 26 | 0 | 0 | 0 | 0 | 0 | 0 | 1 | 0 | 0 | 0 | 0 |  | 2 | 0 | 0 | 2 | 0 | 7 | 1 | 516 | 6 | 0 |  | 0.8 | - |  |  | No |  | 10 | 24/20/14 | 116278 | 5719 | - | 83 |  |  |  | Resultados están dentro de los rangos aceptables. | Nivel de limpieza en estado de Crítico. | Resultados están dentro de los rangos aceptables. | Identifique las causas del origen y corrija el Codigo ISO alto del aceite. Asegúrese de que la contaminación no está siendo introducida a través de los equipos de manejo de aceite. Retome la muestra en el próximo intervalo programado.
C0014994 | TANTAHUATAY | V-1844-AL | V-1844-AL CUDE LH | CAMION VOLQUETE | VOLVO | FMX 8X4R | CUBO DEL. LH | VOLVO AXLE OIL 85W-140 | 2020-10-22 | 2020-11-06 | 2020-11-09 | 2020-11-11 | 8256 | 514 | No | No | No | Crítico |  | 24.8 | 0 | 27 | 0 | 0 | 0 | 0 | 0 | 0 | 1 | 0 | 0 | 0 | 0 |  | 3 | 0 | 0 | 2 | 0 | 7 | 1 | 512 | 6 | 0 |  | 0.8 | - |  |  | No |  | 14 | 24/20/14 | 109691 | 5525 | - | 81 |  |  |  | Resultados están dentro de los rangos aceptables. | Nivel de limpieza en estado de Crítico. | Resultados están dentro de los rangos aceptables. | Identifique las causas del origen y corrija el Codigo ISO alto del aceite. Asegúrese de que la contaminación no está siendo introducida a través de los equipos de manejo de aceite. Retome la muestra en el próximo intervalo programado.
C0014995 | TANTAHUATAY | V-1844-AL | V-1844-AL DIFE POS | CAMION VOLQUETE | VOLVO | FMX 8X4R | DIFERENCIAL POSTERIOR | VOLVO AXLE OIL 85W-140 | 2020-10-22 | 2020-11-06 | 2020-11-09 | 2020-11-11 | 8256 | 514 | No | No | No | Precaución |  | 24.7 | 1 | 17 | 0 | 0 | 0 | 0 | 0 | 0 | 0 | 0 | 0 | 0 | 0 |  | 2 | 0 | 0 | 2 | 0 | 8 | 2 | 514 | 6 | 0 |  | 0.7 | - |  |  | No |  | 16 | 23/19/14 | 65785 | 3935 | - | 83 |  |  |  | Resultados están dentro de los rangos aceptables. | Nivel de limpieza en estado de precaución. | Resultados están dentro de los rangos aceptables. | Identifique las causas del origen y corrija el Codigo ISO alto del aceite. Asegúrese de que la contaminación no está siendo introducida a través de los equipos de manejo de aceite. Retome la muestra en el próximo intervalo programado.
C0014996 | TANTAHUATAY | V-1844-AL | V-1844-AL CUPO RH | CAMION VOLQUETE | VOLVO | FMX 8X4R | CUBO POST. RH | VOLVO AXLE OIL 85W-140 | 2020-10-22 | 2020-11-06 | 2020-11-09 | 2020-11-11 | 8256 | 514 | No | No | No | Precaución |  | 24.6 | 0 | 17 | 0 | 0 | 0 | 0 | 0 | 0 | 0 | 0 | 0 | 0 | 0 |  | 2 | 0 | 0 | 1 | 0 | 9 | 2 | 514 | 7 | 0 |  | 0.8 | - |  |  | No |  | 16 | 23/19/14 | 55710 | 3654 | - | 96 |  |  |  | Resultados están dentro de los rangos aceptables. | Nivel de limpieza en estado de precaución. | Resultados están dentro de los rangos aceptables. | Identifique las causas del origen y corrija el Codigo ISO alto del aceite. Asegúrese de que la contaminación no está siendo introducida a través de los equipos de manejo de aceite. Retome la muestra en el próximo intervalo programado.
C0014997 | TANTAHUATAY | V-1844-AL | V-1844-AL CUPO LH | CAMION VOLQUETE | VOLVO | FMX 8X4R | CUBO POST. LH | VOLVO AXLE OIL 85W-140 | 2020-10-22 | 2020-11-06 | 2020-11-09 | 2020-11-11 | 8256 | 514 | No | No | No | Precaución |  | 24.7 | 0 | 17 | 0 | 0 | 0 | 0 | 0 | 0 | 0 | 0 | 0 | 0 | 0 |  | 2 | 0 | 0 | 2 | 0 | 6 | 1 | 514 | 5 | 0 |  | 0.9 | - |  |  | No |  | 14 | 23/19/13 | 56749 | 3500 | - | 67 |  |  |  | Resultados están dentro de los rangos aceptables. | Nivel de limpieza en estado de precaución. | Resultados están dentro de los rangos aceptables. | Identifique las causas del origen y corrija el Codigo ISO alto del aceite. Asegúrese de que la contaminación no está siendo introducida a través de los equipos de manejo de aceite. Retome la muestra en el próximo intervalo programado.
C0014998 | TANTAHUATAY | V-1844-AL | V-1844-AL STHI | CAMION VOLQUETE | VOLVO | FMX 8X4R | SISTEMA HIDRAULICO | MOBIL DTE 26 | 2020-10-22 | 2020-11-06 | 2020-11-09 | 2020-11-11 | 8256 | 8256 | No | No | No | Precaución |  | 8.4 | 0 | 3 | 0 | 2 | 0 | 1 | 0 | 0 | 0 | 0 | 0 | 0 | 0 |  | 5 | 0 | 0 | 3 | 0 | 141 | 2 | 468 | 701 | 0 |  | 17.1 | - |  |  | No |  | 4 | 23/19/13 | 44938 | 3277 | - | 72 |  |  |  | Resultados están dentro de los rangos aceptables. | Nivel de limpieza en estado de precaución. | Resultados están dentro de los rangos aceptables. | Identifique las causas del origen y corrija el Codigo ISO alto del aceite. Asegúrese de que la contaminación no está siendo introducida a través de los equipos de manejo de aceite. Retome la muestra en el próximo intervalo programado.
C0014999 | TANTAHUATAY | V-1912-AL | V-1912-AL MOT | CAMION VOLQUETE | VOLVO | FMX 8X4R | MOTOR | VOLVO VDS-4.5 15W-40 | 2020-10-23 | 2020-11-06 | 2020-11-09 | 2020-11-11 | 8450 | 525 | Yes | Yes | No | Precaución | 15.3 | 13.8 | 14 | 20 | 1 | 1 | 0 | 0 | 0 | 0 | 1 | 0 | 0 | 0 | 0 |  | 5 | 3 | 3 | 51 | 0 | 1352 | 797 | 699 | 850 | 0 | 6.4 | 7.3 | 6.7 | 0 | 0.3 | No |  | 13 | - | - | - | - | - |  |  |  | Baja viscosidad por posible contaminación con un lubricante de menor viscosidad o dilución con combustible. | Resultados están dentro de los rangos aceptables. | Resultados están dentro de los rangos aceptables. | Localice y corrija la causa de baja viscosidad del aceite. Una baja viscosidad puede reducir la protección por lubricación. Retome la muestra en el próximo intervalo.
C0015000 | TANTAHUATAY | V-1912-AL | V-1912-AL STDI | CAMION VOLQUETE | VOLVO | FMX 8X4R | SISTEMA DIRECCION | MOBIL ATF 220 | 2020-10-23 | 2020-11-06 | 2020-11-09 | 2020-11-11 | 8450 | 525 | No | No | No | Crítico |  | 6.2 | 0 | 22 | 0 | 5 | 0 | 0 | 0 | 0 | 0 | 0 | 0 | 0 | 0 |  | 11 | 4 | 0 | 37 | 0 | 40 | 57 | 358 | 332 | 0 |  | 1.4 | - |  |  | No |  | 26 | 19/16/13 | 3908 | 417 | - | 50 |  |  |  | Baja viscosidad por posible contaminación con un lubricante de menor viscosidad. | Resultados están dentro de los rangos aceptables. | Resultados están dentro de los rangos aceptables. | Localice y corrija la causa de baja viscosidad del aceite. Una baja viscosidad puede reducir la protección por lubricación. Retome la muestra en el próximo intervalo.
C0015001 | TANTAHUATAY | V-1912-AL | V-1912-AL TRAN | CAMION VOLQUETE | VOLVO | FMX 8X4R | TRANSMISION | VOLVO GEAR BOX OIL 80W90 | 2020-10-23 | 2020-11-06 | 2020-11-09 | 2020-11-11 | 8450 | 525 | No | No | No | Crítico |  | 13.8 | 12 | 3 | 0 | 1 | 0 | 0 | 0 | 0 | 0 | 0 | 0 | 0 | 0 |  | 3 | 0 | 0 | 1 | 0 | 298 | 1 | 880 | 1014 | 0 |  | 0.1 | - |  |  | No |  | 13 | 24/21/15 | 156247 | 16144 | - | 210 |  |  |  | Resultados están dentro de los rangos aceptables. | Nivel de limpieza en estado de Crítico. | Resultados están dentro de los rangos aceptables. | Identifique las causas del origen y corrija el Codigo ISO alto del aceite. Asegúrese de que la contaminación no está siendo introducida a través de los equipos de manejo de aceite. Retome la muestra en el próximo intervalo programado.
C0015002 | TANTAHUATAY | V-1912-AL | V-1912-AL DIFE DEL | CAMION VOLQUETE | VOLVO | FMX 8X4R | DIFERENCIAL DELANTERO | VOLVO AXLE OIL 85W-140 | 2020-10-23 | 2020-11-06 | 2020-11-09 | 2020-11-11 | 8450 | 1609 | No | No | No | Precaución |  | 24.6 | 0 | 29 | 0 | 0 | 0 | 0 | 0 | 0 | 1 | 0 | 0 | 0 | 0 |  | 2 | 0 | 0 | 3 | 0 | 8 | 4 | 517 | 7 | 0 |  | 1.1 | - |  |  | No |  | 14 | 23/19/14 | 75564 | 2869 | - | 82 |  |  |  | Resultados están dentro de los rangos aceptables. | Nivel de limpieza en estado de precaución. | Resultados están dentro de los rangos aceptables. | Identifique las causas del origen y corrija el Codigo ISO alto del aceite. Asegúrese de que la contaminación no está siendo introducida a través de los equipos de manejo de aceite. Retome la muestra en el próximo intervalo programado.
C0015003 | TANTAHUATAY | V-1912-AL | V-1912-AL CUDE RH | CAMION VOLQUETE | VOLVO | FMX 8X4R | CUBO DEL. RH | VOLVO AXLE OIL 85W-140 | 2020-10-23 | 2020-11-06 | 2020-11-09 | 2020-11-11 | 8450 | 1609 | No | No | No | Precaución |  | 25.1 | 1 | 30 | 0 | 0 | 0 | 0 | 0 | 0 | 1 | 0 | 0 | 0 | 0 |  | 3 | 0 | 0 | 3 | 0 | 7 | 4 | 508 | 9 | 0 |  | 1.2 | - |  |  | No |  | 10 | 23/19/14 | 68889 | 2603 | - | 81 |  |  |  | Resultados están dentro de los rangos aceptables. | Nivel de limpieza en estado de precaución. | Resultados están dentro de los rangos aceptables. | Identifique las causas del origen y corrija el Codigo ISO alto del aceite. Asegúrese de que la contaminación no está siendo introducida a través de los equipos de manejo de aceite. Retome la muestra en el próximo intervalo programado.
C0015004 | TANTAHUATAY | V-1912-AL | V-1912-AL CUDE LH | CAMION VOLQUETE | VOLVO | FMX 8X4R | CUBO DEL. LH | VOLVO AXLE OIL 85W-140 | 2020-10-23 | 2020-11-06 | 2020-11-09 | 2020-11-11 | 8450 | 1609 | No | No | No | Precaución |  | 24.7 | 0 | 29 | 0 | 0 | 0 | 0 | 0 | 0 | 0 | 0 | 0 | 0 | 0 |  | 2 | 0 | 0 | 3 | 0 | 8 | 4 | 520 | 8 | 0 |  | 1.1 | - |  |  | No |  | 7 | 23/19/14 | 77513 | 3250 | - | 125 |  |  |  | Resultados están dentro de los rangos aceptables. | Nivel de limpieza en estado de precaución. | Resultados están dentro de los rangos aceptables. | Identifique las causas del origen y corrija el Codigo ISO alto del aceite. Asegúrese de que la contaminación no está siendo introducida a través de los equipos de manejo de aceite. Retome la muestra en el próximo intervalo programado.
C0015005 | TANTAHUATAY | V-1912-AL | V-1912-AL DIFE POS | CAMION VOLQUETE | VOLVO | FMX 8X4R | DIFERENCIAL POSTERIOR | VOLVO AXLE OIL 85W-140 | 2020-10-23 | 2020-11-06 | 2020-11-09 | 2020-11-11 | 8450 | 1609 | No | No | No | Precaución |  | 24.5 | 0 | 13 | 0 | 0 | 0 | 0 | 0 | 0 | 0 | 0 | 0 | 0 | 0 |  | 2 | 0 | 0 | 2 | 0 | 8 | 3 | 517 | 6 | 0 |  | 1.2 | - |  |  | No |  | 12 | 23/19/14 | 56876 | 3343 | - | 115 |  |  |  | Resultados están dentro de los rangos aceptables. | Nivel de limpieza en estado de precaución. | Resultados están dentro de los rangos aceptables. | Identifique las causas del origen y corrija el Codigo ISO alto del aceite. Asegúrese de que la contaminación no está siendo introducida a través de los equipos de manejo de aceite. Retome la muestra en el próximo intervalo programado.
C0015006 | TANTAHUATAY | V-1912-AL | V-1912-AL CUPO RH | CAMION VOLQUETE | VOLVO | FMX 8X4R | CUBO POST. RH | VOLVO AXLE OIL 85W-140 | 2020-10-23 | 2020-11-06 | 2020-11-09 | 2020-11-11 | 8450 | 1609 | No | No | No | Precaución |  | 24.4 | 0 | 13 | 0 | 0 | 0 | 0 | 0 | 0 | 0 | 0 | 0 | 0 | 1 |  | 2 | 0 | 0 | 2 | 0 | 7 | 3 | 508 | 6 | 0 |  | 1.2 | - |  |  | No |  | 12 | 23/19/13 | 53734 | 2928 | - | 75 |  |  |  | Resultados están dentro de los rangos aceptables. | Nivel de limpieza en estado de precaución. | Resultados están dentro de los rangos aceptables. | Identifique las causas del origen y corrija el Codigo ISO alto del aceite. Asegúrese de que la contaminación no está siendo introducida a través de los equipos de manejo de aceite. Retome la muestra en el próximo intervalo programado.
C0015007 | TANTAHUATAY | V-1912-AL | V-1912-AL CUPO LH | CAMION VOLQUETE | VOLVO | FMX 8X4R | CUBO POST. LH | VOLVO AXLE OIL 85W-140 | 2020-10-23 | 2020-11-06 | 2020-11-09 | 2020-11-11 | 8450 | 1609 | No | No | No | Precaución |  | 24.6 | 0 | 13 | 0 | 0 | 0 | 0 | 0 | 0 | 0 | 0 | 0 | 0 | 0 |  | 2 | 0 | 0 | 2 | 0 | 7 | 2 | 516 | 5 | 0 |  | 1.1 | - |  |  | No |  | 10 | 23/19/15 | 58856 | 4028 | - | 200 |  |  |  | Resultados están dentro de los rangos aceptables. | Nivel de limpieza en estado de precaución. | Resultados están dentro de los rangos aceptables. | Identifique las causas del origen y corrija el Codigo ISO alto del aceite. Asegúrese de que la contaminación no está siendo introducida a través de los equipos de manejo de aceite. Retome la muestra en el próximo intervalo programado.
C0015008 | TANTAHUATAY | V-1912-AL | V-1912-AL STHI | CAMION VOLQUETE | VOLVO | FMX 8X4R | SISTEMA HIDRAULICO | MOBIL DTE 26 | 2020-10-23 | 2020-11-06 | 2020-11-09 | 2020-11-11 | 8450 | 8450 | No | No | No | Precaución |  | 8.2 | 0 | 6 | 0 | 5 | 0 | 1 | 0 | 0 | 0 | 0 | 0 | 0 | 0 |  | 9 | 1 | 1 | 2 | 0 | 542 | 5 | 442 | 643 | 0 |  | 1.4 | - |  |  | No |  | 6 | 23/19/13 | 61344 | 2817 | - | 49 |  |  |  | Resultados están dentro de los rangos aceptables. | Nivel de limpieza en estado de precaución. | Resultados están dentro de los rangos aceptables. | Identifique las causas del origen y corrija el Codigo ISO alto del aceite. Asegúrese de que la contaminación no está siendo introducida a través de los equipos de manejo de aceite. Retome la muestra en el próximo intervalo programado.
C0015009 | TANTAHUATAY | V-1869-AL | V-1869-AL MOT | CAMION VOLQUETE | VOLVO | FMX 8X4R | MOTOR | VOLVO VDS-4.5 15W-40 | 2020-10-24 | 2020-11-06 | 2020-11-09 | 2020-11-11 | 8112 | 512 | Yes | Yes | No | Crítico | 15.3 | 11.4 | 9 | 47 | 2 | 2 | 1 | 1 | 0 | 0 | 2 | 1 | 0 | 0 | 0 |  | 23 | 3 | 2 | 55 | 1 | 1153 | 698 | 613 | 753 | 0 | 7.1 | 19.4 | 5.3 | 0 | 0.3 | No | 8.9 | 8 | - | - | - | - | - |  |  |  | Alta oxidación por posible degradación del aceite a altas temperaturas. Baja viscosidad por posible contaminación con un lubricante de menor viscosidad o dilución con combustible. | Causas posibles de dilución con combustible: Lineas de combustible con fugas, patron de pulverización defectuoso, Inyector goteando, fugas en sellos de bombas de transferencia, bomba de inyección defectuosa, Anillos de sellos ("O-rings") de inyector gastados. | Resultados están dentro de los rangos aceptables. | Revisar el sistema de enfriamiento (termostatos, radiador, bomba de agua, mangueras, etc.). Localice y corrija la causa de baja viscosidad del aceite. Una baja viscosidad puede reducir la protección por lubricación. Retome la muestra en el próximo intervalo.
C0015010 | TANTAHUATAY | V-1869-AL | V-1869-AL STDI | CAMION VOLQUETE | VOLVO | FMX 8X4R | SISTEMA DIRECCION | MOBIL ATF 220 | 2020-10-24 | 2020-11-06 | 2020-11-09 | 2020-11-11 | 8112 | 1035 | Yes | Yes | No | Crítico |  | 6.2 | 0 | 17 | 0 | 7 | 0 | 0 | 0 | 0 | 0 | 0 | 0 | 0 | 0 |  | 15 | 4 | 1 | 42 | 0 | 36 | 61 | 319 | 271 | 0 |  | 1.6 | - |  |  | No |  | 15 | 20/16/12 | 9808 | 323 | - | 30 |  |  |  | Baja viscosidad por posible contaminación con un lubricante de menor viscosidad. | Nivel de Silicio en el límite de precaución. | Resultados están dentro de los rangos aceptables. | Localice la fuente de silicio. Localice y corrija la causa de baja viscosidad del aceite. Una baja viscosidad puede reducir la protección por lubricación. Retome la muestra en el próximo intervalo.
C0015011 | TANTAHUATAY | V-1869-AL | V-1869-AL TRAN | CAMION VOLQUETE | VOLVO | FMX 8X4R | TRANSMISION | VOLVO GEAR BOX OIL 80W90 | 2020-10-24 | 2020-11-06 | 2020-11-09 | 2020-11-11 | 8112 | 1035 | No | No | No | Crítico |  | 14.3 | 17 | 14 | 0 | 2 | 0 | 0 | 1 | 0 | 0 | 0 | 0 | 0 | 0 |  | 8 | 0 | 0 | 2 | 0 | 936 | 7 | 916 | 1052 | 0 |  | 0.3 | - |  |  | No |  | 12 | 25/22/16 | 188441 | 37251 | - | 553 |  |  |  | Resultados están dentro de los rangos aceptables. | Nivel de limpieza en estado de Crítico. | Resultados están dentro de los rangos aceptables. | Identifique las causas del origen y corrija el Codigo ISO alto del aceite. Asegúrese de que la contaminación no está siendo introducida a través de los equipos de manejo de aceite. Retome la muestra en el próximo intervalo programado.
C0015012 | TANTAHUATAY | V-1869-AL | V-1869-AL DIFE DEL | CAMION VOLQUETE | VOLVO | FMX 8X4R | DIFERENCIAL DELANTERO | VOLVO AXLE OIL 85W-140 | 2020-10-24 | 2020-11-06 | 2020-11-09 | 2020-11-11 | 8112 | 1035 | No | No | No | Crítico |  | 24.2 | 1 | 22 | 0 | 0 | 0 | 0 | 0 | 0 | 1 | 0 | 0 | 0 | 0 |  | 3 | 0 | 0 | 3 | 0 | 8 | 5 | 516 | 11 | 0 |  | 1.5 | - |  |  | No |  | 12 | 24/22/17 | 143427 | 23441 | - | 738 |  |  |  | Resultados están dentro de los rangos aceptables. | Nivel de limpieza en estado de Crítico. | Resultados están dentro de los rangos aceptables. | Identifique las causas del origen y corrija el Codigo ISO alto del aceite. Asegúrese de que la contaminación no está siendo introducida a través de los equipos de manejo de aceite. Retome la muestra en el próximo intervalo programado.
C0015013 | TANTAHUATAY | V-1869-AL | V-1869-AL CUDE RH | CAMION VOLQUETE | VOLVO | FMX 8X4R | CUBO DEL. RH | VOLVO AXLE OIL 85W-140 | 2020-10-24 | 2020-11-06 | 2020-11-09 | 2020-11-11 | 8112 | 1035 | No | No | No | Crítico |  | 24.4 | 0 | 22 | 0 | 0 | 0 | 0 | 0 | 0 | 1 | 0 | 0 | 0 | 0 |  | 2 | 0 | 0 | 3 | 0 | 9 | 6 | 515 | 11 | 0 |  | 2.5 | - |  |  | No |  | 14 | 24/20/13 | 94421 | 8480 | - | 65 |  |  |  | Resultados están dentro de los rangos aceptables. | Nivel de limpieza en estado de Crítico. | Resultados están dentro de los rangos aceptables. | Identifique las causas del origen y corrija el Codigo ISO alto del aceite. Asegúrese de que la contaminación no está siendo introducida a través de los equipos de manejo de aceite. Retome la muestra en el próximo intervalo programado.
C0015014 | TANTAHUATAY | V-1869-AL | V-1869-AL CUDE LH | CAMION VOLQUETE | VOLVO | FMX 8X4R | CUBO DEL. LH | VOLVO AXLE OIL 85W-140 | 2020-10-24 | 2020-11-06 | 2020-11-09 | 2020-11-11 | 8112 | 1035 | No | No | No | Crítico |  | 24.2 | 0 | 22 | 0 | 0 | 0 | 0 | 0 | 0 | 1 | 0 | 0 | 0 | 0 |  | 2 | 0 | 0 | 3 | 0 | 8 | 5 | 517 | 11 | 0 |  | 1.5 | - |  |  | No |  | 6 | 24/20/14 | 98263 | 8952 | - | 105 |  |  |  | Resultados están dentro de los rangos aceptables. | Nivel de limpieza en estado de Crítico. | Resultados están dentro de los rangos aceptables. | Identifique las causas del origen y corrija el Codigo ISO alto del aceite. Asegúrese de que la contaminación no está siendo introducida a través de los equipos de manejo de aceite. Retome la muestra en el próximo intervalo programado.
C0015015 | TANTAHUATAY | V-1869-AL | V-1869-AL DIFE POS | CAMION VOLQUETE | VOLVO | FMX 8X4R | DIFERENCIAL POSTERIOR | VOLVO AXLE OIL 85W-140 | 2020-10-24 | 2020-11-06 | 2020-11-09 | 2020-11-11 | 8112 | 1035 | No | No | No | Precaución |  | 24.3 | 1 | 15 | 0 | 0 | 0 | 0 | 0 | 0 | 0 | 0 | 0 | 0 | 0 |  | 2 | 0 | 0 | 3 | 0 | 9 | 5 | 513 | 9 | 0 |  | 1.4 | - |  |  | No |  | 6 | 23/19/13 | 72513 | 4174 | - | 58 |  |  |  | Resultados están dentro de los rangos aceptables. | Nivel de limpieza en estado de precaución. | Resultados están dentro de los rangos aceptables. | Identifique las causas del origen y corrija el Codigo ISO alto del aceite. Asegúrese de que la contaminación no está siendo introducida a través de los equipos de manejo de aceite. Retome la muestra en el próximo intervalo programado.
C0015016 | TANTAHUATAY | V-1869-AL | V-1869-AL CUPO RH | CAMION VOLQUETE | VOLVO | FMX 8X4R | CUBO POST. RH | VOLVO AXLE OIL 85W-140 | 2020-10-24 | 2020-11-06 | 2020-11-09 | 2020-11-11 | 8112 | 1035 | No | No | No | Precaución |  | 24.7 | 1 | 17 | 0 | 0 | 0 | 0 | 0 | 0 | 0 | 0 | 0 | 0 | 0 |  | 2 | 0 | 0 | 2 | 0 | 9 | 6 | 577 | 9 | 0 |  | 1.5 | - |  |  | No |  | 4 | 23/19/13 | 65275 | 3949 | - | 71 |  |  |  | Resultados están dentro de los rangos aceptables. | Nivel de limpieza en estado de precaución. | Resultados están dentro de los rangos aceptables. | Identifique las causas del origen y corrija el Codigo ISO alto del aceite. Asegúrese de que la contaminación no está siendo introducida a través de los equipos de manejo de aceite. Retome la muestra en el próximo intervalo programado.
C0015017 | TANTAHUATAY | V-1869-AL | V-1869-AL CUPO LH | CAMION VOLQUETE | VOLVO | FMX 8X4R | CUBO POST. LH | VOLVO AXLE OIL 85W-140 | 2020-10-24 | 2020-11-06 | 2020-11-09 | 2020-11-11 | 8112 | 1035 | No | No | No | Precaución |  | 24.4 | 1 | 15 | 0 | 0 | 0 | 0 | 0 | 0 | 0 | 0 | 0 | 0 | 1 |  | 2 | 0 | 0 | 3 | 0 | 8 | 7 | 515 | 8 | 0 |  | 1.5 | - |  |  | No |  | 14 | 23/19/14 | 66243 | 4198 | - | 93 |  |  |  | Resultados están dentro de los rangos aceptables. | Nivel de limpieza en estado de precaución. | Resultados están dentro de los rangos aceptables. | Identifique las causas del origen y corrija el Codigo ISO alto del aceite. Asegúrese de que la contaminación no está siendo introducida a través de los equipos de manejo de aceite. Retome la muestra en el próximo intervalo programado.
C0015018 | TANTAHUATAY | V-1869-AL | V-1869-AL STHI | CAMION VOLQUETE | VOLVO | FMX 8X4R | SISTEMA HIDRAULICO | MOBIL DTE 26 | 2020-10-24 | 2020-11-06 | 2020-11-09 | 2020-11-11 | 8112 | 8112 | No | Yes | No | Precaución |  | 8.2 | 0 | 6 | 0 | 6 | 0 | 2 | 0 | 0 | 0 | 0 | 0 | 0 | 0 |  | 9 | 2 | 1 | 1 | 0 | 133 | 1 | 444 | 700 | 0 |  | 0.8 | - |  |  | No |  | 14 | 23/17/12 | 50920 | 1244 | - | 24 |  |  |  | Resultados están dentro de los rangos aceptables. | Nivel de limpieza en estado de precaución. | Resultados están dentro de los rangos aceptables. | Identifique las causas del origen y corrija el Codigo ISO alto del aceite. Asegúrese de que la contaminación no está siendo introducida a través de los equipos de manejo de aceite. Retome la muestra en el próximo intervalo programado.
C0015019 | TANTAHUATAY | V-1843-AL | V-1843-AL MOT | CAMION VOLQUETE | VOLVO | FMX 8X4R | MOTOR | VOLVO VDS-4.5 15W-40 | 2020-10-25 | 2020-11-06 | 2020-11-09 | 2020-11-11 | 8566 | 528 | Yes | Yes | No | Crítico | 15.3 | 12.7 | 9 | 43 | 1 | 1 | 0 | 1 | 1 | 0 | 1 | 0 | 0 | 0 | 0 |  | 5 | 1 | 2 | 48 | 0 | 1257 | 720 | 631 | 775 | 0 | 4.9 | 10.9 | 9.6 | 0 | 1 | No |  | 12 | - | - | - | - | - |  |  |  | Alta oxidación por posible degradación del aceite a altas temperaturas. Baja viscosidad por posible contaminación con un lubricante de menor viscosidad o dilución con combustible. | Resultados están dentro de los rangos aceptables. | Resultados están dentro de los rangos aceptables. | Revisar el sistema de enfriamiento (termostatos, radiador, bomba de agua, mangueras, etc.). Localice y corrija la causa de baja viscosidad del aceite. Una baja viscosidad puede reducir la protección por lubricación. Retome la muestra en el próximo intervalo.
C0015020 | TEMBLADERA | EP-37 | EP-37 MOT | PERFORADORA DE ORUGAS | SANDVIK | DP-1100 | MOTOR | MOBIL DELVAC MX 15W-40 | 2020-10-29 | 2020-11-07 | 2020-11-10 | 2020-11-10 | 13589 | 80 | Yes | Yes | No | Crítico | 14.4 | 12.8 | 0 | 9 | 1 | 0 | 0 | 0 | 49 | 0 | 0 | 0 | 0 | 0 | 1 |  | 3 | 0 | 0 | 4 | 0 | 1645 | 1302 | 1164 | 1438 | 0 | 8.7 | 5.9 | 7.9 | 2.1 | 0.3 | No |  | 4 | - | - | - | - | - |  |  |  | Baja viscosidad por posible contaminación con un lubricante de menor viscosidad o dilución con combustible. | Resultados están dentro de los rangos aceptables. | Resultados están dentro de los rangos aceptables. | Localice y corrija la causa de baja viscosidad del aceite. Una baja viscosidad puede reducir la protección por lubricación. Retome la muestra en el próximo intervalo.
C0015021 | TEMBLADERA | C-93 | C-93 MOT | CARGADOR FRONTAL | VOLVO | L150H | MOTOR | VOLVO VDS-4.5 15W-40 | 2020-10-30 | 2020-11-07 | 2020-11-10 | 2020-11-10 | 9813 | 493 | Yes | Yes | No | Crítico | 15.3 | 12.5 | 50 | 5 | 0 | 2 | 0 | 0 | 1 | 0 | 0 | 0 | 0 | 0 | 0 |  | 4 | 2 | 3 | 54 | 0 | 1270 | 731 | 666 | 776 | 0 | 6.6 | 8.7 | 5.1 | 0 | 0.3 | No |  | 10 | - | - | - | - | - |  |  |  | Baja viscosidad por posible contaminación con un lubricante de menor viscosidad o dilución con combustible. | Resultados están dentro de los rangos aceptables. | Elevado desgaste de Cobre. | Localice y corrija la causa de baja viscosidad del aceite. Una baja viscosidad puede reducir la protección por lubricación. Identifique y evalúe los componentes a base de este elemento. Determine la fuente del metal de desgaste excesivo y tome acciones correctivas. Retomar la muestra para monitorear condición.
C0015022 | TEMBLADERA | C-93 | C-93 TRAN | CARGADOR FRONTAL | VOLVO | L150H | TRANSMISION | VOLVO AT 102 | 2020-10-30 | 2020-11-07 | 2020-11-10 | 2020-11-10 | 9813 | 1646 | No | No | No | Crítico |  | 5.6 | 3 | 80 | 0 | 1 | 0 | 0 | 0 | 0 | 1 | 0 | 0 | 0 | 0 |  | 2 | 0 | 0 | 65 | 0 | 87 | 1 | 151 | 7 | 0 |  |  | - |  |  | No |  | 20 | 20/17/13 | 8042 | 1128 | - | 41 |  |  |  | Limite no definidos, no se cuenta con este tipo de aceite para definir la linea base de la viscosidad. | Resultados están dentro de los rangos aceptables. | Elevado desgaste de Hierro. | Identifique y evalúe los componentes a base de este elemento. Determine la fuente del metal de desgaste excesivo y tome acciones correctivas. Retomar la muestra para monitorear condición.
C0015023 | TEMBLADERA | C-93 | C-93 STHI | CARGADOR FRONTAL | VOLVO | L150H | SISTEMA HIDRAULICO | VOLVO VG68 SUPER 68 | 2020-10-30 | 2020-11-07 | 2020-11-10 | 2020-11-10 | 9813 | 1646 | No | No | No | Precaución |  | 7.2 | 1 | 4 | 1 | 3 | 0 | 0 | 1 | 0 | 0 | 0 | 0 | 0 | 0 |  | 5 | 2 | 1 | 3 | 0 | 113 | 32 | 333 | 432 | 0 |  |  | - |  |  | No |  | 2 | 19/16/12 | 2568 | 457 | - | 27 |  |  |  | Limite no definidos, no se cuenta con este tipo de aceite para definir la linea base de la viscosidad. | Nivel de limpieza en estado de precaución. | Resultados están dentro de los rangos aceptables. | Identifique las causas del origen y corrija el Codigo ISO alto del aceite. Asegúrese de que la contaminación no está siendo introducida a través de los equipos de manejo de aceite. Retome la muestra en el próximo intervalo programado.
C0015024 | TEMBLADERA | C-93 | C-93 DIFE DEL | CARGADOR FRONTAL | VOLVO | L150H | DIFERENCIAL DELANTERO | VOLVO WB 102 | 2020-10-30 | 2020-11-07 | 2020-11-10 | 2020-11-10 | 9813 | 1646 | No | No | No | Normal |  | 7.4 | 0 | 35 | 0 | 0 | 0 | 1 | 0 | 0 | 1 | 0 | 0 | 0 | 0 |  | 12 | 2 | 1 | 124 | 0 | 4133 | 13 | 1281 | 1653 | 0 |  |  | - |  |  | No |  | 23 | - | - | - | - | - |  |  |  | Limite no definidos, no se cuenta con este tipo de aceite para definir la linea base de la viscosidad. | Presencia de partículas oscuras lo cual imposibilita realizar la prueba de Conteo de Partículas. | Resultados están dentro de los rangos aceptables. | Tome acciones correctivas. Retome la muestra para confirmar condición.
C0015025 | TEMBLADERA | C-93 | C-93 DIFE POS | CARGADOR FRONTAL | VOLVO | L150H | DIFERENCIAL POSTERIOR | VOLVO WB 102 | 2020-10-30 | 2020-11-07 | 2020-11-10 | 2020-11-10 | 9813 | 1646 | No | No | No | Crítico |  | 7.3 | 0 | 35 | 0 | 0 | 0 | 0 | 0 | 0 | 0 | 0 | 0 | 0 | 0 |  | 10 | 0 | 1 | 122 | 0 | 4045 | 15 | 1297 | 1647 | 0 |  |  | - |  |  | No |  | 12 | 25/23/16 | 304140 | 42918 | - | 414 |  |  |  | Limite no definidos, no se cuenta con este tipo de aceite para definir la linea base de la viscosidad. | Nivel de limpieza en estado de Crítico. | Resultados están dentro de los rangos aceptables. | Identifique las causas del origen y corrija el Codigo ISO alto del aceite. Asegúrese de que la contaminación no está siendo introducida a través de los equipos de manejo de aceite. Retome la muestra en el próximo intervalo programado.
C0015026 | TEMBLADERA | V-351 | V-351 MOT | CAMION VOLQUETE | VOLVO | FMX 8X4R | MOTOR | MOBIL DELVAC 1 ESP 5W-40 | 2020-10-30 | 2020-11-07 | 2020-11-10 | 2020-11-10 | 29865 | 1027 | Yes | Yes | No | Crítico | 13.8 | 12.4 | 2 | 22 | 9 | 2 | 2 | 1 | 44 | 1 | 0 | 0 | 0 | 0 | 0 |  | 4 | 0 | 1 | 46 | 0 | 1091 | 895 | 946 | 1252 | 0 | 6.9 | 133 | 13.3 | 49 | 0.6 | No |  | 6 | - | - | - | - | - |  |  |  | Alta oxidación por posible degradación del aceite a altas temperaturas. Baja viscosidad por posible contaminación con un lubricante de menor viscosidad o dilución con combustible. | La tasa de nitración aumenta debido a condiciones inadecuadas de combustión e ignición. | Elevado desgaste de Plomo. | Localice y corrija causa de nitración. Revisar el sistema de enfriamiento (termostatos, radiador, bomba de agua, mangueras, etc.). Localice y corrija la causa de baja viscosidad del aceite. Una baja viscosidad puede reducir la protección por lubricación. Determine la fuente del metal de desgaste excesivo y tome acciones correctivas. Retomar la muestra para monitorear condición.
C0015027 | TEMBLADERA | V-351 | V-351 TRAN | CAMION VOLQUETE | VOLVO | FMX 8X4R | TRANSMISION | MOBILUBE HD 80W-90 | 2020-10-30 | 2020-11-07 | 2020-11-10 | 2020-11-10 | 29865 | 1027 | Yes | Yes | No | Precaución |  | 13.8 | 5 | 5 | 0 | 1 | 0 | 0 | 1 | 0 | 0 | 0 | 0 | 0 | 0 |  | 6 | 0 | 0 | 0 | 0 | 6 | 1 | 516 | 5 | 0 |  | 0.8 | - |  |  | No |  | 2 | 22/19/13 | 38301 | 4529 | - | 60 |  |  |  | Baja viscosidad por posible contaminación con un lubricante de menor viscosidad. | Nivel de limpieza en estado de precaución. | Resultados están dentro de los rangos aceptables. | Localice y corrija la causa de baja viscosidad del aceite. Una baja viscosidad puede reducir la protección por lubricación. Identifique las causas del origen y corrija el Codigo ISO alto del aceite. Asegúrese de que la contaminación no está siendo introducida a través de los equipos de manejo de aceite. Retome la muestra en el próximo intervalo programado.
C0015028 | TEMBLADERA | V-351 | V-351 STDI | CAMION VOLQUETE | VOLVO | FMX 8X4R | SISTEMA DIRECCION | MOBIL ATF 220 | 2020-10-30 | 2020-11-07 | 2020-11-10 | 2020-11-10 | 29865 | 1027 | Yes | Yes | No | Crítico |  | 5.5 | 0 | 75 | 0 | 2 | 0 | 1 | 0 | 1 | 1 | 0 | 0 | 0 | 0 |  | 4 | 0 | 0 | 35 | 0 | 13 | 64 | 326 | 278 | 0 |  | 2.7 | - |  |  | No |  | 54 | 21/17/11 | 19434 | 977 | - | 20 |  |  |  | Baja viscosidad por posible contaminación con un lubricante de menor viscosidad. | Nivel de limpieza en estado de precaución. | Resultados están dentro de los rangos aceptables. | Localice y corrija la causa de baja viscosidad del aceite. Una baja viscosidad puede reducir la protección por lubricación. Identifique las causas del origen y corrija el Codigo ISO alto del aceite. Asegúrese de que la contaminación no está siendo introducida a través de los equipos de manejo de aceite. Retome la muestra en el próximo intervalo programado.
C0015029 | TEMBLADERA | V-351 | V-351 STHI | CAMION VOLQUETE | VOLVO | FMX 8X4R | SISTEMA HIDRAULICO | MOBIL DTE 24 | 2020-10-30 | 2020-11-07 | 2020-11-10 | 2020-11-10 | 29865 | 1027 | No | Yes | No | Crítico |  | 5.4 | 0 | 7 | 0 | 2 | 0 | 2 | 0 | 0 | 0 | 0 | 0 | 0 | 0 |  | 6 | 0 | 0 | 2 | 0 | 154 | 2 | 446 | 692 | 0 |  | 0.3 | - |  |  | No |  | 14 | 24/21/12 | 141435 | 12969 | - | 38 |  |  |  | Baja viscosidad por posible contaminación con un lubricante de menor viscosidad. | Nivel de limpieza en estado de Crítico. | Resultados están dentro de los rangos aceptables. | Localice y corrija la causa de baja viscosidad del aceite. Una baja viscosidad puede reducir la protección por lubricación. Identifique las causas del origen y corrija el Codigo ISO alto del aceite. Asegúrese de que la contaminación no está siendo introducida a través de los equipos de manejo de aceite. Retome la muestra en el próximo intervalo programado.
C0015030 | TEMBLADERA | V-351 | V-351 DIFE DEL | CAMION VOLQUETE | VOLVO | FMX 8X4R | DIFERENCIAL DELANTERO | MOBILUBE HD 85W-140 | 2020-10-30 | 2020-11-07 | 2020-11-10 | 2020-11-10 | 29865 | 1027 | No | No | No | Crítico |  | 24.4 | 1 | 91 | 0 | 0 | 0 | 1 | 0 | 1 | 1 | 0 | 0 | 0 | 1 |  | 2 | 0 | 0 | 2 | 0 | 7 | 2 | 512 | 5 | 0 |  | 0.5 | - |  |  | No |  | 48 | 24/20/14 | 125215 | 8247 | - | 97 |  |  |  | Resultados están dentro de los rangos aceptables. | Nivel de limpieza en estado de Crítico. | Resultados están dentro de los rangos aceptables. | Identifique las causas del origen y corrija el Codigo ISO alto del aceite. Asegúrese de que la contaminación no está siendo introducida a través de los equipos de manejo de aceite. Retome la muestra en el próximo intervalo programado.
C0015031 | TEMBLADERA | V-351 | V-351 DIFE POS | CAMION VOLQUETE | VOLVO | FMX 8X4R | DIFERENCIAL POSTERIOR | MOBILUBE HD 85W-140 | 2020-10-30 | 2020-11-07 | 2020-11-10 | 2020-11-10 | 29865 | 1027 | No | No | No | Precaución |  | 24.4 | 0 | 10 | 0 | 0 | 0 | 0 | 0 | 0 | 0 | 0 | 0 | 0 | 0 |  | 1 | 0 | 1 | 0 | 0 | 5 | 1 | 533 | 3 | 0 |  | 0.4 | - |  |  | No |  | 2 | 23/20/13 | 40259 | 5254 | - | 71 |  |  |  | Resultados están dentro de los rangos aceptables. | Nivel de limpieza en estado de precaución. | Resultados están dentro de los rangos aceptables. | Identifique las causas del origen y corrija el Codigo ISO alto del aceite. Asegúrese de que la contaminación no está siendo introducida a través de los equipos de manejo de aceite. Retome la muestra en el próximo intervalo programado.
C0015032 | TEMBLADERA | V-351 | V-351 CUDE RH | CAMION VOLQUETE | VOLVO | FMX 8X4R | CUBO DEL. RH | MOBILUBE HD 85W-140 | 2020-10-30 | 2020-11-07 | 2020-11-10 | 2020-11-10 | 29865 | 1027 | No | No | No | Crítico |  | 24.4 | 1 | 90 | 0 | 0 | 0 | 1 | 0 | 1 | 1 | 0 | 0 | 0 | 0 |  | 3 | 0 | 0 | 0 | 0 | 8 | 2 | 533 | 4 | 0 |  | 0.4 | - |  |  | No |  | 62 | 24/20/14 | 135222 | 7469 | - | 99 |  |  |  | Resultados están dentro de los rangos aceptables. | Nivel de limpieza en estado de Crítico. | Resultados están dentro de los rangos aceptables. | Identifique las causas del origen y corrija el Codigo ISO alto del aceite. Asegúrese de que la contaminación no está siendo introducida a través de los equipos de manejo de aceite. Retome la muestra en el próximo intervalo programado.
C0015033 | TEMBLADERA | V-351 | V-351 CUPO LH | CAMION VOLQUETE | VOLVO | FMX 8X4R | CUBO POST. LH | MOBILUBE HD 85W-140 | 2020-10-30 | 2020-11-07 | 2020-11-10 | 2020-11-10 | 29865 | 1027 | No | No | No | Precaución |  | 24.8 | 0 | 11 | 0 | 0 | 0 | 0 | 0 | 0 | 0 | 0 | 0 | 0 | 0 |  | 1 | 0 | 0 | 0 | 0 | 6 | 1 | 520 | 4 | 0 |  | 0.4 | - |  |  | No |  | 13 | 22/19/14 | 38627 | 4989 | - | 82 |  |  |  | Resultados están dentro de los rangos aceptables. | Nivel de limpieza en estado de precaución. | Resultados están dentro de los rangos aceptables. | Identifique las causas del origen y corrija el Codigo ISO alto del aceite. Asegúrese de que la contaminación no está siendo introducida a través de los equipos de manejo de aceite. Retome la muestra en el próximo intervalo programado.
C0015034 | TEMBLADERA | V-351 | V-351 CUPO RH | CAMION VOLQUETE | VOLVO | FMX 8X4R | CUBO POST. RH | MOBILUBE HD 85W-140 | 2020-10-30 | 2020-11-07 | 2020-11-10 | 2020-11-10 | 29865 | 1027 | No | No | No | Precaución |  | 24.4 | 0 | 12 | 0 | 0 | 0 | 0 | 0 | 0 | 0 | 0 | 0 | 0 | 0 |  | 2 | 0 | 0 | 0 | 0 | 8 | 2 | 532 | 5 | 0 |  | 0.5 | - |  |  | No |  | 6 | 22/20/14 | 37635 | 5066 | - | 108 |  |  |  | Resultados están dentro de los rangos aceptables. | Nivel de limpieza en estado de precaución. | Resultados están dentro de los rangos aceptables. | Identifique las causas del origen y corrija el Codigo ISO alto del aceite. Asegúrese de que la contaminación no está siendo introducida a través de los equipos de manejo de aceite. Retome la muestra en el próximo intervalo programado.
C0015035 | SHOUGANG | FC-73 | FC-73 MOT | CAMION | CATERPILLAR | 777F | MOTOR | MOBIL DELVAC MX 15W-40 | 2020-10-28 | 2020-11-10 | 2020-11-12 | 2020-11-13 | 36895 | 82 | No | No | No | Normal | 14.4 | 14 | 1 | 2 | 0 | 0 | 0 | 0 | 43 | 0 | 0 | 0 | 0 | 0 | 0 |  | 4 | 0 | 0 | 1 | 0 | 1401 | 1175 | 1084 | 1323 |  | 9.6 | 0 | 0 | 1.6 | 0.1 | No |  | 14 | - | - | - | - | - |  |  |  | Resultados están dentro de los rangos aceptables. | Resultados están dentro de los rangos aceptables. | Resultados están dentro de los rangos aceptables. | Retome la muestra en el próximo intervalo programado.
C0015036 | SHOUGANG | FC-127 | FC-127 MOT | CAMION | CATERPILLAR | 785D | MOTOR | MOBIL DELVAC 1 5W-40 | 2020-10-28 | 2020-11-10 | 2020-11-12 | 2020-11-13 | 17730 | 541 | Yes | Yes | No | Normal | 14.8 | 14.2 | 3 | 13 | 1 | 1 | 0 | 0 | 1 | 0 | 0 | 0 | 0 | 0 | 0 |  | 4 | 1 | 2 | 43 | 0 | 2445 | 514 | 1122 | 1397 |  | 9.9 | 7.4 | 7.5 | 2.2 | 0.3 | No |  | 11 | - | - | - | - | - |  |  |  | Resultados están dentro de los rangos aceptables. | Resultados están dentro de los rangos aceptables. | Resultados están dentro de los rangos aceptables. | Retome la muestra en el próximo intervalo programado.
C0015037 | SHOUGANG | FC-127 | FC-127 TRAN | CAMION | CATERPILLAR | 785D | TRANSMISION | MOBILTRANS HD 30 | 2020-10-28 | 2020-11-10 | 2020-11-12 | 2020-11-13 | 17730 | 541 | No | Yes | No | Normal |  | 11.1 | 3 | 3 | 0 | 1 | 0 | 0 | 0 | 0 | 0 | 0 | 0 | 0 | 0 |  | 5 | 2 | 1 | 1 | 0 | 2983 | 11 | 952 | 1168 |  |  | 0.1 | - |  |  | No |  | 13 | 19/17/14 | 3619 | 907 | - | 82 |  |  |  | Resultados están dentro de los rangos aceptables. | Resultados están dentro de los rangos aceptables. | Resultados están dentro de los rangos aceptables. | Retome la muestra en el próximo intervalo programado.
C0015038 | SHOUGANG | FC-127 | FC-127 STHI | CAMION | CATERPILLAR | 785D | SISTEMA HIDRAULICO | MOBILTRANS HD 10W | 2020-10-28 | 2020-11-10 | 2020-11-12 | 2020-11-13 | 17730 | 541 | No | Yes | No | Precaución |  | 6.2 | 2 | 12 | 1 | 3 | 0 | 1 | 0 | 4 | 0 | 0 | 0 | 0 | 0 |  | 16 | 2 | 1 | 0 | 0 | 2712 | 13 | 970 | 1190 |  |  | 0.8 | - |  |  | No |  | 14 | 21/16/13 | 14130 | 569 | - | 70 |  |  |  | Resultados están dentro de los rangos aceptables. | Nivel de limpieza en estado de precaución. | Resultados están dentro de los rangos aceptables. | Identifique las causas del origen y corrija el Codigo ISO alto del aceite. Asegúrese de que la contaminación no está siendo introducida a través de los equipos de manejo de aceite. Retome la muestra en el próximo intervalo programado.
C0015039 | SHOUGANG | FC-127 | FC-127 STDI | CAMION | CATERPILLAR | 785D | SISTEMA DIRECCION | MOBILTRANS HD 10W | 2020-10-28 | 2020-11-10 | 2020-11-12 | 2020-11-13 | 17730 | 541 | No | Yes | No | Precaución |  | 6 | 2 | 9 | 6 | 5 | 0 | 0 | 0 | 0 | 0 | 0 | 0 | 0 | 0 |  | 13 | 1 | 2 | 1 | 0 | 2871 | 15 | 916 | 1083 |  |  | 1.2 | - |  |  | No |  | 12 | 22/17/11 | 20129 | 1007 | - | 17 |  |  |  | Resultados están dentro de los rangos aceptables. | Nivel de Silicio en el límite de precaución. Nivel de limpieza en estado de precaución. | Resultados están dentro de los rangos aceptables. | Localice la fuente de silicio. Identifique las causas del origen y corrija el Codigo ISO alto del aceite. Asegúrese de que la contaminación no está siendo introducida a través de los equipos de manejo de aceite. Retome la muestra en el próximo intervalo programado.
C0015040 | SHOUGANG | FC-127 | FC-127 BM RH | CAMION | CATERPILLAR | 785D | BOCAMAZA RH | MOBILUBE XFD 60 | 2020-10-28 | 2020-11-10 | 2020-11-12 | 2020-11-13 | 17730 | 541 | No |  | No | Crítico |  | 25.1 | 0 | 15 | 0 | 0 | 0 | 0 | 0 | 0 | 0 | 0 | 0 | 0 | 0 |  | 8 | 2 | 0 | 88 | 0 | 273 | 3 | 275 | 10 |  |  | 0.2 | - |  |  | No |  | 16 | 24/20/14 | 111265 | 9191 | - | 100 |  |  |  | Resultados están dentro de los rangos aceptables. | Nivel de limpieza en estado de Crítico. | Resultados están dentro de los rangos aceptables. | Identifique las causas del origen y corrija el Codigo ISO alto del aceite. Asegúrese de que la contaminación no está siendo introducida a través de los equipos de manejo de aceite. Retome la muestra en el próximo intervalo programado.
C0015041 | SHOUGANG | FC-127 | FC-127 BM LH | CAMION | CATERPILLAR | 785D | BOCAMAZA LH | MOBILUBE XFD 60 | 2020-10-28 | 2020-11-10 | 2020-11-12 | 2020-11-13 | 17730 | 541 | No |  | No | Crítico |  | 25 | 0 | 13 | 0 | 1 | 0 | 0 | 0 | 0 | 0 | 0 | 0 | 0 | 0 |  | 8 | 4 | 0 | 95 | 0 | 277 | 2 | 266 | 12 |  |  | 0.1 | - |  |  | No |  | 13 | 24/20/14 | 94943 | 8452 | - | 121 |  |  |  | Resultados están dentro de los rangos aceptables. | Nivel de limpieza en estado de Crítico. | Resultados están dentro de los rangos aceptables. | Identifique las causas del origen y corrija el Codigo ISO alto del aceite. Asegúrese de que la contaminación no está siendo introducida a través de los equipos de manejo de aceite. Retome la muestra en el próximo intervalo programado.
C0015042 | SHOUGANG | FC-127 | FC-127 MF RH | CAMION | CATERPILLAR | 785D | MANDO FINAL RH | MOBILUBE XFD 60 | 2020-10-28 | 2020-11-10 | 2020-11-12 | 2020-11-13 | 17730 | 541 | No |  | No | Crítico |  | 25.1 | 18 | 14 | 2 | 0 | 1 | 0 | 0 | 1 | 0 | 0 | 0 | 0 | 0 |  | 3 | 4 | 0 | 95 | 0 | 275 | 3 | 288 | 7 |  |  | 2.4 | - |  |  | No |  | 6 | 25/20/15 | 189537 | 8059 | - | 206 |  |  |  | Resultados están dentro de los rangos aceptables. | Nivel de limpieza en estado de Crítico. | Elevado desgaste de Cobre. | Identifique las causas del origen y corrija el Codigo ISO alto del aceite. Asegúrese de que la contaminación no está siendo introducida a través de los equipos de manejo de aceite. Determine la fuente del metal de desgaste excesivo y tome acciones correctivas. Retomar la muestra para monitorear condición.
C0015043 | SHOUGANG | FC-127 | FC-127 MF LH | CAMION | CATERPILLAR | 785D | MANDO FINAL LH | MOBILUBE XFD 60 | 2020-10-28 | 2020-11-10 | 2020-11-12 | 2020-11-13 | 17730 | 541 | No |  | No | Crítico |  | 25.2 | 17 | 13 | 2 | 0 | 1 | 0 | 0 | 0 | 0 | 0 | 0 | 0 | 0 |  | 3 | 4 | 0 | 95 | 0 | 269 | 3 | 277 | 7 |  |  | 2.4 | - |  |  | No |  | 12 | 24/19/14 | 143266 | 4719 | - | 150 |  |  |  | Resultados están dentro de los rangos aceptables. | Nivel de limpieza en estado de Crítico. | Elevado desgaste de Cobre. | Identifique las causas del origen y corrija el Codigo ISO alto del aceite. Asegúrese de que la contaminación no está siendo introducida a través de los equipos de manejo de aceite. Determine la fuente del metal de desgaste excesivo y tome acciones correctivas. Retomar la muestra para monitorear condición.
C0015044 | SHOUGANG | FC-127 | FC-127 DIFE POS | CAMION | CATERPILLAR | 785D | DIFERENCIAL POSTERIOR | MOBILUBE XFD 60 | 2020-10-28 | 2020-11-10 | 2020-11-12 | 2020-11-13 | 17730 | 541 | No | No | No | Crítico |  | 25.2 | 18 | 14 | 2 | 0 | 1 | 0 | 0 | 1 | 0 | 0 | 0 | 0 | 0 |  | 2 | 3 | 0 | 95 | 0 | 279 | 3 | 287 | 8 |  |  | 2.4 | - |  |  | No |  | 16 | 24/20/15 | 154611 | 6206 | - | 199 |  |  |  | Resultados están dentro de los rangos aceptables. | Nivel de limpieza en estado de Crítico. | Desgaste de Cobre en el límite de precaución. | Identifique las causas del origen y corrija el Codigo ISO alto del aceite. Asegúrese de que la contaminación no está siendo introducida a través de los equipos de manejo de aceite. Determine la fuente del metal de desgaste excesivo y tome acciones correctivas. Retomar la muestra para monitorear condición.
C0015045 | SHOUGANG | EP-38 | EP-38 MOT | PERFORADORA DE ORUGAS | DRILLTECH | D75KS | MOTOR | MOBIL DELVAC MX 15W-40 | 2020-10-29 | 2020-11-10 | 2020-11-12 | 2020-11-13 | 20491 | 52 | Yes | Yes | No | Crítico | 14.4 | 13 | 4 | 8 | 2 | 0 | 0 | 0 | 45 | 0 | 0 | 0 | 0 | 0 | 1 |  | 9 | 0 | 0 | 5 | 0 | 1477 | 1197 | 1102 | 1337 |  | 8.5 | 3.4 | 3.4 | 0.7 | 0.2 | No |  | 14 | - | - | - | - | - |  |  |  | Baja viscosidad por posible contaminación con un lubricante de menor viscosidad o dilución con combustible. | Resultados están dentro de los rangos aceptables. | Resultados están dentro de los rangos aceptables. | Localice y corrija la causa de baja viscosidad del aceite. Una baja viscosidad puede reducir la protección por lubricación. Retome la muestra en el próximo intervalo.
C0015046 | SHOUGANG | EP-38 | EP-38 MDBS AXI | PERFORADORA DE ORUGAS | DRILLTECH | D75KS | MANDO DE BOMBAS AUXILIAR | MOBILUBE HD 80W-90 | 2020-10-29 | 2020-11-10 | 2020-11-12 | 2020-11-13 | 20491 | 52 | Yes |  | No | Crítico |  | 13.8 | 0 | 94 | 0 | 4 | 0 | 1 | 0 | 0 | 1 | 1 | 0 | 0 | 0 |  | 16 | 2 | 1 | 1 | 0 | 32 | 5 | 505 | 22 |  |  | 0.3 | - |  |  | No |  | 58 | 25/24/15 | 282365 | 100810 | - | 249 |  |  |  | Baja viscosidad por posible contaminación con un lubricante de menor viscosidad. | Nivel de limpieza en estado de Crítico. | Resultados están dentro de los rangos aceptables. | Localice y corrija la causa de baja viscosidad del aceite. Una baja viscosidad puede reducir la protección por lubricación. Identifique las causas del origen y corrija el Codigo ISO alto del aceite. Asegúrese de que la contaminación no está siendo introducida a través de los equipos de manejo de aceite. Retome la muestra en el próximo intervalo programado.
C0015047 | SHOUGANG | EP-38 | EP-38 MDBS PRIN | PERFORADORA DE ORUGAS | DRILLTECH | D75KS | MANDO DE BOMBAS PRINCIPAL | MOBILUBE HD 80W-90 | 2020-10-29 | 2020-11-10 | 2020-11-12 | 2020-11-13 | 20491 | 52 | Yes |  | No | Crítico |  | 13.8 | 1 | 596 | 1 | 9 | 0 | 12 | 1 | 3 | 5 | 3 | 0 | 0 | 0 |  | 40 | 0 | 2 | 0 | 0 | 51 | 7 | 490 | 50 |  |  | 0.8 | - |  |  | No |  | 1406 | - | - | - | - | - |  |  |  | Baja viscosidad por posible contaminación con un lubricante de menor viscosidad. | Presencia de partículas oscuras lo cual imposibilita realizar la prueba de Conteo de Partículas. Nivel de Silicio en el límite de precaución. | Indica presencia de partículas ferromagnéticas visibles mayores a 40 micras. Elevado desgaste de Hierro, Cromo, Aluminio y Niquel. | Determine la fuente de partículas ferromagnéticas y tome acciones correctivas de ser necesario. Localice la fuente de silicio. Localice y corrija la causa de baja viscosidad del aceite. Una baja viscosidad puede reducir la protección por lubricación. Determine la fuente de los metales de desgaste excesivo y tome acciones correctivas. Retomar la muestra para monitorear condición.
C0015048 | SHOUGANG | EP-38 | EP-38 STHI | PERFORADORA DE ORUGAS | DRILLTECH | D75KS | SISTEMA HIDRAULICO | NUTO H 68 | 2020-10-29 | 2020-11-10 | 2020-11-12 | 2020-11-13 | 20491 | 52 | Yes | Yes | No | Precaución |  | 8.7 | 1 | 1 | 0 | 0 | 0 | 0 | 0 | 1 | 0 | 0 | 0 | 0 | 0 |  | 2 | 1 | 0 | 0 | 0 | 138 | 2 | 430 | 661 |  |  | 1.8 | - |  |  | No |  | 11 | 19/17/14 | 2672 | 950 | - | 160 |  |  |  | Resultados están dentro de los rangos aceptables. | Nivel de limpieza en estado de precaución. | Resultados están dentro de los rangos aceptables. | Identifique las causas del origen y corrija el Codigo ISO alto del aceite. Asegúrese de que la contaminación no está siendo introducida a través de los equipos de manejo de aceite. Retome la muestra en el próximo intervalo programado.
C0015049 | SHOUGANG | EP-38 | EP-38 COMP | PERFORADORA DE ORUGAS | DRILLTECH | D75KS | COMPRESOR | MOBIL SHC RARUS 32 | 2020-10-29 | 2020-11-10 | 2020-11-12 | 2020-11-13 | 20491 | 52 | Yes | Yes | No | Crítico |  | 9.7 | 0 | 0 | 0 | 0 | 0 | 0 | 0 | 1 | 0 | 0 | 0 | 0 | 0 |  | 1 | 0 | 0 | 0 | 0 | 3 | 0 | 184 | 5 |  |  | 1.4 | - |  |  | No |  | 13 | 20/17/11 | 7731 | 1108 | - | 19 |  |  |  | Alta viscosidad por posible contaminación con un lubricante de mayor viscosidad. | Resultados están dentro de los rangos aceptables. | Resultados están dentro de los rangos aceptables. | Localice y corrija la causa de la alta viscosidad del aceite. Viscosidad mayor que la esperada puede restringir el flujo de aceite causando falta de aceite y desgaste. Retome la muestra en el próximo intervalo programado.
C0015050 | SHOUGANG | EP-38 | EP-38 MF LH | PERFORADORA DE ORUGAS | DRILLTECH | D75KS | MANDO FINAL LH | MOBILTRANS HD 60 | 2020-10-29 | 2020-11-10 | 2020-11-12 | 2020-11-13 | 20491 | 52 | Yes |  | No | Crítico |  | 24.6 | 5 | 57 | 1 | 2 | 0 | 1 | 0 | 0 | 1 | 0 | 0 | 0 | 0 |  | 16 | 2 | 2 | 1 | 0 | 3005 | 12 | 1015 | 1258 |  |  | 0.9 | - |  |  | No |  | 84 | 25/24/20 | 286190 | 148412 | - | 8608 |  |  |  | Resultados están dentro de los rangos aceptables. | Nivel de limpieza en estado de Crítico. | Resultados están dentro de los rangos aceptables. | Identifique las causas del origen y corrija el Codigo ISO alto del aceite. Asegúrese de que la contaminación no está siendo introducida a través de los equipos de manejo de aceite. Retome la muestra en el próximo intervalo programado.
C0015051 | SHOUGANG | EP-38 | EP-38 MF RH | PERFORADORA DE ORUGAS | DRILLTECH | D75KS | MANDO FINAL RH | MOBILTRANS HD 60 | 2020-10-29 | 2020-11-10 | 2020-11-12 | 2020-11-13 | 20491 | 52 | Yes |  | No | Crítico |  | 24.6 | 6 | 67 | 0 | 2 | 0 | 1 | 0 | 0 | 1 | 0 | 0 | 0 | 0 |  | 18 | 0 | 2 | 2 | 1 | 3031 | 11 | 977 | 1217 |  |  | 0.9 | - |  |  | No |  | 65 | 25/24/20 | 287820 | 152405 | - | 5782 |  |  |  | Resultados están dentro de los rangos aceptables. | Nivel de limpieza en estado de Crítico. | Resultados están dentro de los rangos aceptables. | Identifique las causas del origen y corrija el Codigo ISO alto del aceite. Asegúrese de que la contaminación no está siendo introducida a través de los equipos de manejo de aceite. Retome la muestra en el próximo intervalo programado.
C0015052 | SHOUGANG | EP-38 | EP-38 CJRO | PERFORADORA DE ORUGAS | DRILLTECH | D75KS | CABEZAL DE ROTACION | MOBILUBE HD 80W-90 | 2020-10-29 | 2020-11-10 | 2020-11-12 | 2020-11-13 | 20491 | 52 | Yes |  | No | Crítico |  | 14 | 5 | 247 | 1 | 4 | 0 | 3 | 0 | 2 | 4 | 2 | 0 | 0 | 0 |  | 44 | 2 | 3 | 6 | 0 | 34 | 3 | 490 | 15 |  |  | 0.7 | - |  |  | No |  | 1890 | - | - | - | - | - |  |  |  | Resultados están dentro de los rangos aceptables. | Presencia de partículas oscuras lo cual imposibilita realizar la prueba de Conteo de Partículas.Niveles de Sodio y Silicio mayores que los esperados | Indica presencia de partículas ferromagnéticas visibles mayores a 40 micras. Elevado desgaste de Hierro, Cromo y Aluminio. | Determine la fuente de partículas ferromagnéticas y tome acciones correctivas de ser necesario. Localice la fuente de Sodio y Silicio. Identifique y evalúe los componentes a base de estos elementos. Determine la fuente de los metales de desgaste excesivo y tome acciones correctivas. Retomar la muestra para monitorear condición.
C0015053 | SHOUGANG | TV-34 | TV-34 MOT | CAMION PARA ANFO | KENWORTH | T800 | MOTOR | MOBIL DELVAC MX 15W-40 | 2020-10-29 | 2020-11-10 | 2020-11-12 | 2020-11-13 | 6738 | 249 | Yes | Yes | No | Precaución | 14.4 | 13.3 | 1 | 5 | 1 | 1 | 0 | 1 | 41 | 0 | 0 | 0 | 0 | 0 | 0 |  | 5 | 0 | 2 | 91 | 0 | 1986 | 904 | 1089 | 1307 |  | 8.6 | 5.5 | 5 | 2 | 0.2 | No |  | 13 | - | - | - | - | - |  |  |  | Baja viscosidad por posible contaminación con un lubricante de menor viscosidad o dilución con combustible. | Resultados están dentro de los rangos aceptables. | Resultados están dentro de los rangos aceptables. | Localice y corrija la causa de baja viscosidad del aceite. Una baja viscosidad puede reducir la protección por lubricación. Retome la muestra en el próximo intervalo.
C0015054 | SHOUGANG | FC-61 | FC-61 MOT | CAMION | KOMATSU | HD1500 | MOTOR | CHEVRON 400 MGX 15W40 | 2020-10-31 | 2020-11-10 | 2020-11-12 | 2020-11-13 | 47083 | 516 | Yes | Yes | No | Precaución | 14.6 | 14.4 | 1 | 15 | 2 | 2 | 0 | 1 | 1 | 0 | 0 | 0 | 0 | 0 | 0 |  | 3 | 4 | 1 | 95 | 0 | 2318 | 12 | 968 | 1184 |  | 6.1 | 4.8 | 5.9 | 0 | 1 | No |  | 8 | - | - | - | - | - |  |  |  | Resultados están dentro de los rangos aceptables. | Niveles de sodio en el límite de precaución pueden representar fugas de refrigerante hacia el cárter del motor o contaminación por sal del medio ambiente. | Desgaste de Cromo en el límite de precaución. | Localice la fuente de Sodio. Identifique y evalúe los componentes a base de este elemento. Determine la fuente del metal de desgaste y tome acciones correctivas. Retomar la muestra para monitorear condición.
C0015055 | SHOUGANG | FC-61 | FC-61 TRAN | CAMION | KOMATSU | HD1500 | TRANSMISION | MOBILTRANS HD 30 | 2020-10-31 | 2020-11-10 | 2020-11-12 | 2020-11-13 | 47083 | 1079 | Yes | Yes | No | Precaución |  | 11 | 7 | 7 | 0 | 1 | 0 | 0 | 0 | 0 | 0 | 0 | 0 | 0 | 0 |  | 5 | 2 | 1 | 0 | 0 | 2898 | 11 | 991 | 1210 |  |  | 0.5 | - |  |  | No |  | 13 | 21/16/10 | 13818 | 522 | - | 6 |  |  |  | Resultados están dentro de los rangos aceptables. | Nivel de limpieza en estado de precaución. | Resultados están dentro de los rangos aceptables. | Identifique las causas del origen y corrija el Codigo ISO alto del aceite. Asegúrese de que la contaminación no está siendo introducida a través de los equipos de manejo de aceite. Retome la muestra en el próximo intervalo programado.
C0015056 | SHOUGANG | FC-61 | FC-61 STHI | CAMION | KOMATSU | HD1500 | SISTEMA HIDRAULICO | MOBILTRANS HD 30 | 2020-10-31 | 2020-11-10 | 2020-11-12 | 2020-11-13 | 47083 | 2243 | Yes | Yes | No | Precaución |  | 11 | 2 | 6 | 1 | 2 | 0 | 0 | 0 | 1 | 0 | 0 | 0 | 0 | 1 |  | 7 | 0 | 1 | 1 | 0 | 2990 | 14 | 968 | 1163 |  |  | 0.2 | - |  |  | No |  | 9 | 21/17/14 | 14083 | 1047 | - | 128 |  |  |  | Resultados están dentro de los rangos aceptables. | Nivel de limpieza en estado de precaución. | Resultados están dentro de los rangos aceptables. | Identifique las causas del origen y corrija el Codigo ISO alto del aceite. Asegúrese de que la contaminación no está siendo introducida a través de los equipos de manejo de aceite. Retome la muestra en el próximo intervalo programado.
C0015057 | SHOUGANG | FC-61 | FC-61 MF LH | CAMION | KOMATSU | HD1500 | MANDO FINAL LH | MOBILTRANS HD 50 | 2020-10-31 | 2020-11-10 | 2020-11-12 | 2020-11-13 | 47083 | 2243 | Yes |  | No | Crítico |  | 17.7 | 2 | 62 | 0 | 2 | 0 | 1 | 0 | 0 | 1 | 0 | 0 | 0 | 0 |  | 8 | 0 | 1 | 3 | 0 | 3035 | 12 | 972 | 1196 |  |  | 0.9 | - |  |  | No |  | 50 | 25/23/15 | 224538 | 57782 | - | 292 |  |  |  | Resultados están dentro de los rangos aceptables. | Nivel de limpieza en estado de Crítico. | Elevado desgaste de Hierro. | Identifique las causas del origen y corrija el Codigo ISO alto del aceite. Asegúrese de que la contaminación no está siendo introducida a través de los equipos de manejo de aceite. Determine la fuente del metal de desgaste excesivo y tome acciones correctivas. Retomar la muestra para monitorear condición.
C0015058 | SHOUGANG | FC-61 | FC-61 MF RH | CAMION | KOMATSU | HD1500 | MANDO FINAL RH | MOBILTRANS HD 50 | 2020-10-31 | 2020-11-10 | 2020-11-12 | 2020-11-13 | 47083 | 2243 | Yes |  | No | Crítico |  | 17.7 | 2 | 62 | 0 | 2 | 0 | 1 | 0 | 0 | 1 | 0 | 0 | 0 | 0 |  | 8 | 0 | 2 | 1 | 0 | 3015 | 12 | 984 | 1173 |  |  | 0.9 | - |  |  | No |  | 48 | 25/23/16 | 279320 | 62366 | - | 351 |  |  |  | Resultados están dentro de los rangos aceptables. | Nivel de limpieza en estado de Crítico. | Elevado desgaste de Hierro. | Identifique las causas del origen y corrija el Codigo ISO alto del aceite. Asegúrese de que la contaminación no está siendo introducida a través de los equipos de manejo de aceite. Determine la fuente del metal de desgaste excesivo y tome acciones correctivas. Retomar la muestra para monitorear condición.
C0015059 | SHOUGANG | FC-61 | FC-61 DIFE POS | CAMION | KOMATSU | HD1500 | DIFERENCIAL POSTERIOR | MOBILTRANS HD 50 | 2020-10-31 | 2020-11-10 | 2020-11-12 | 2020-11-13 | 47083 | 2243 | Yes |  | No | Crítico |  | 17.7 | 1 | 63 | 0 | 2 | 0 | 1 | 0 | 0 | 1 | 0 | 0 | 0 | 0 |  | 7 | 1 | 1 | 0 | 0 | 3029 | 12 | 997 | 1197 |  |  | 1 | - |  |  | No |  | 44 | 25/23/16 | 262243 | 62982 | - | 362 |  |  |  | Resultados están dentro de los rangos aceptables. | Nivel de limpieza en estado de Crítico. | Resultados están dentro de los rangos aceptables. | Identifique las causas del origen y corrija el Codigo ISO alto del aceite. Asegúrese de que la contaminación no está siendo introducida a través de los equipos de manejo de aceite. Retome la muestra en el próximo intervalo programado.
C0015060 | SHOUGANG | EP-15 | EP-15 MOT | PERFORADORA DE ORUGAS | DRILLTECH | D75KS | MOTOR | MOBIL DELVAC MX 15W-40 | 2020-10-31 | 2020-11-10 | 2020-11-12 | 2020-11-13 | 62362 | 271 | Yes | Yes | No | Precaución | 14.4 | 14.1 | 1 | 13 | 4 | 1 | 0 | 0 | 52 | 0 | 0 | 0 | 0 | 0 | 0 |  | 3 | 0 | 0 | 1 | 0 | 1658 | 1327 | 1185 | 1442 |  | 8.4 | 9.3 | 11.4 | 5.3 | 0.4 | No |  | 20 | - | - | - | - | - |  |  |  | Resultados están dentro de los rangos aceptables. | La tasa de nitración aumenta debido a condiciones inadecuadas de combustión e ignición. | Desgaste de Plomo en el límite de precaución. | Localice y corrija causa de nitración. Identifique y evalúe los componentes a base de este elemento. Determine la fuente del metal de desgaste y tome acciones correctivas. Retomar la muestra para monitorear condición.
C0015061 | SHOUGANG | EP-15 | EP-15 STHI | PERFORADORA DE ORUGAS | DRILLTECH | D75KS | SISTEMA HIDRAULICO | NUTO H 68 | 2020-10-31 | 2020-11-10 | 2020-11-12 | 2020-11-13 | 62362 | 1540 | No | Yes | No | Crítico |  | 8.6 | 3 | 21 | 0 | 8 | 0 | 1 | 1 | 0 | 0 | 0 | 0 | 0 | 0 |  | 23 | 2 | 2 | 0 | 0 | 57 | 7 | 299 | 400 |  |  | 1.3 | - |  |  | No |  | 14 | 24/20/14 | 108464 | 6173 | - | 131 |  |  |  | Resultados están dentro de los rangos aceptables. | Contaminación de Silicio en estado crítico. Altos niveles de silicio abrasivo (polvo) causarán alto desgaste. Nivel de limpieza en estado de Crítico. | Elevado desgaste de Hierro y Aluminio. | Localice la fuente de silicio. Identifique las causas del origen y corrija el Codigo ISO alto del aceite. Asegúrese de que la contaminación no está siendo introducida a través de los equipos de manejo de aceite. Determine la fuente de los metales de desgaste excesivo y tome acciones correctivas. Retomar la muestra para monitorear condición.
C0015062 | SHOUGANG | EP-15 | EP-15 COMP | PERFORADORA DE ORUGAS | DRILLTECH | D75KS | COMPRESOR | MOBIL SHC RARUS 32 | 2020-10-31 | 2020-11-10 | 2020-11-12 | 2020-11-13 | 62362 | 1540 | No | No | No | Crítico |  | 5.8 | 0 | 1 | 0 | 1 | 0 | 0 | 0 | 0 | 0 | 0 | 0 | 0 | 0 |  | 2 | 0 | 1 | 0 | 0 | 6 | 1 | 167 | 19 |  |  | 1.6 | - |  |  | No |  | 10 | 25/23/18 | 170235 | 50058 | - | 2072 |  |  |  | Baja viscosidad por posible contaminación con un lubricante de menor viscosidad. | Nivel de limpieza en estado de Crítico. | Resultados están dentro de los rangos aceptables. | Localice y corrija la causa de baja viscosidad del aceite. Una baja viscosidad puede reducir la protección por lubricación. Identifique las causas del origen y corrija el Codigo ISO alto del aceite. Asegúrese de que la contaminación no está siendo introducida a través de los equipos de manejo de aceite. Retome la muestra en el próximo intervalo programado.
C0015063 | SHOUGANG | EP-15 | EP-15 MDBS PRIN | PERFORADORA DE ORUGAS | DRILLTECH | D75KS | MANDO DE BOMBAS PRINCIPAL | MOBILUBE HD 80W-90 | 2020-10-31 | 2020-11-10 | 2020-11-12 | 2020-11-13 | 62362 | 114 | Yes |  | No | Crítico |  | 14.1 | 0 | 47 | 0 | 2 | 0 | 0 | 0 | 0 | 0 | 0 | 0 | 0 | 0 |  | 8 | 0 | 1 | 0 | 0 | 15 | 3 | 493 | 22 |  |  | 1.1 | - |  |  | No |  | 98 | 25/22/15 | 203313 | 34643 | - | 319 |  |  |  | Resultados están dentro de los rangos aceptables. | Nivel de limpieza en estado de Crítico. | Resultados están dentro de los rangos aceptables. | Identifique las causas del origen y corrija el Codigo ISO alto del aceite. Asegúrese de que la contaminación no está siendo introducida a través de los equipos de manejo de aceite. Retome la muestra en el próximo intervalo programado.
C0015064 | SHOUGANG | EP-15 | EP-15 MDBS AXI | PERFORADORA DE ORUGAS | DRILLTECH | D75KS | MANDO DE BOMBAS AUXILIAR | MOBILUBE HD 80W-90 | 2020-10-31 | 2020-11-10 | 2020-11-12 | 2020-11-13 | 62362 | 114 | Yes |  | No | Crítico |  | 14.2 | 0 | 62 | 0 | 6 | 0 | 0 | 0 | 0 | 1 | 0 | 0 | 0 | 0 |  | 21 | 0 | 2 | 1 | 0 | 13 | 5 | 483 | 9 |  |  | 1.4 | - |  |  | No |  | 81 | 25/23/16 | 217390 | 64200 | - | 508 |  |  |  | Resultados están dentro de los rangos aceptables. | Nivel de limpieza en estado de Crítico. | Resultados están dentro de los rangos aceptables. | Identifique las causas del origen y corrija el Codigo ISO alto del aceite. Asegúrese de que la contaminación no está siendo introducida a través de los equipos de manejo de aceite. Retome la muestra en el próximo intervalo programado.
C0015065 | SHOUGANG | EP-15 | EP-15 MF LH | PERFORADORA DE ORUGAS | DRILLTECH | D75KS | MANDO FINAL LH | MOBILTRANS HD 60 | 2020-10-31 | 2020-11-10 | 2020-11-12 | 2020-11-13 | 62362 | 372 | Yes |  | No | Crítico |  | 16.6 | 24 | 44 | 1 | 1 | 0 | 0 | 7 | 0 | 0 | 0 | 0 | 0 | 0 |  | 13 | 0 | 16 | 73 | 0 | 1685 | 7 | 736 | 610 |  |  | 8.5 | - |  |  | No |  | 30 | 25/23/16 | 207041 | 43657 | - | 493 |  |  |  | Baja viscosidad por posible contaminación con un lubricante de menor viscosidad. | Nivel de limpieza en estado de Crítico. | Elevado desgaste de Cobre. | Localice y corrija la causa de baja viscosidad del aceite. Una baja viscosidad puede reducir la protección por lubricación. Identifique las causas del origen y corrija el Codigo ISO alto del aceite. Asegúrese de que la contaminación no está siendo introducida a través de los equipos de manejo de aceite. Determine la fuente del metal de desgaste excesivo y tome acciones correctivas. Retomar la muestra para monitorear condición.
C0015066 | SHOUGANG | EP-15 | EP-15 MF RH | PERFORADORA DE ORUGAS | DRILLTECH | D75KS | MANDO FINAL RH | MOBILTRANS HD 60 | 2020-10-31 | 2020-11-10 | 2020-11-12 | 2020-11-13 | 62362 | 372 | Yes |  | No | Crítico |  | 16.7 | 33 | 173 | 0 | 1 | 1 | 1 | 7 | 0 | 1 | 0 | 0 | 0 | 0 |  | 13 | 0 | 18 | 69 | 0 | 1796 | 7 | 756 | 653 |  |  | 8.1 | - |  |  | No |  | 664 | - | - | - | - | - |  |  |  | Baja viscosidad por posible contaminación con un lubricante de menor viscosidad. | Presencia de partículas oscuras lo cual imposibilita realizar la prueba de Conteo de Partículas. | Indica presencia de partículas ferromagnéticas visibles mayores a 40 micras. Elevado desgaste de Hierro y Cobre. | Determine la fuente de partículas ferromagnéticas y tome acciones correctivas de ser necesario. Localice y corrija la causa de baja viscosidad del aceite. Una baja viscosidad puede reducir la protección por lubricación. Identifique y evalúe los componentes a base de estos elementos. Determine la fuente de los metales de desgaste excesivo y tome acciones correctivas. Retomar la muestra para monitorear condición.
C0015067 | SHOUGANG | EP-15 | EP-15 CJRO | PERFORADORA DE ORUGAS | DRILLTECH | D75KS | CABEZAL DE ROTACION | MOBILUBE HD 80W-90 | 2020-10-31 | 2020-11-10 | 2020-11-12 | 2020-11-13 | 62362 | 114 | Yes |  | No | Crítico |  | 14.2 | 2 | 42 | 0 | 0 | 0 | 0 | 0 | 0 | 1 | 0 | 0 | 0 | 0 |  | 4 | 0 | 0 | 3 | 0 | 13 | 2 | 471 | 17 |  |  | 0.7 | - |  |  | Si |  | 103 | 25/23/21 | 238606 | 73368 | - | 10585 |  |  |  | Esta muestra contiene agua | Nivel de limpieza en estado de Crítico. | Elevado desgaste de Hierro y Aluminio. | Identifique las causas del origen y corrija el Codigo ISO alto del aceite. Asegúrese de que la contaminación no está siendo introducida a través de los equipos de manejo de aceite. Determine la fuente de los metales de desgaste excesivo y tome acciones correctivas. Retomar la muestra para monitorear condición.
C0015068 | SHOUGANG | FC-99 | FC-99 TRAN | CAMION | KOMATSU | HD1500 | TRANSMISION | MOBILTRANS HD 30 | 2020-10-31 | 2020-11-10 | 2020-11-12 | 2020-11-13 | 26610 | 697 | No | No | No | Precaución |  | 10.9 | 8 | 5 | 0 | 1 | 0 | 0 | 0 | 2 | 0 | 0 | 0 | 0 | 0 |  | 9 | 4 | 2 | 1 | 0 | 2941 | 12 | 957 | 1172 |  |  | 1.3 | - |  |  | No |  | 8 | 19/17/14 | 4421 | 1151 | - | 89 |  |  |  | Resultados están dentro de los rangos aceptables. | Nivel de Silicio en el límite de precaución. | Resultados están dentro de los rangos aceptables. | Localice la fuente de silicio. Tome acciones correctivas. Retomar la muestra para confirmar condición.
C0015069 | SHOUGANG | FC-104 | FC-104 MOT | CAMION | CATERPILLAR | 785D | MOTOR | MOBIL DELVAC 1 5W-40 | 2020-10-31 | 2020-11-10 | 2020-11-12 | 2020-11-13 | 30997 | 121 | Yes | Yes | No | Crítico | 14.8 | 15.7 | 5 | 7 | 1 | 1 | 0 | 0 | 1 | 0 | 0 | 0 | 0 | 0 | 0 |  | 7 | 0 | 2 | 59 | 0 | 2668 | 555 | 1230 | 1499 |  | 9.4 | 9.3 | 9.6 | 9.7 | 0.1 | No |  | 13 | - | - | - | - | - |  |  |  | Alta viscosidad podría ser consecuencia de la elevación de la oxidación por degradación del aceite a altas temperaturas. | Contaminación con Sufatación | Resultados están dentro de los rangos aceptables. | Revisar el sistema de enfriamiento (termostatos, radiador, bomba de agua, mangueras, etc.). Localice y corrija causa de Sulfatación. Localice y corrija la causa de la alta viscosidad del aceite. Viscosidad mayor que la esperada puede restringir el flujo de aceite causando falta de aceite y desgaste. Retome la muestra en el próximo intervalo programado.
C0015070 | SHOUGANG | FC-104 | FC-104 TRAN | CAMION | CATERPILLAR | 785D | TRANSMISION | MOBILTRANS HD 30 | 2020-10-31 | 2020-11-10 | 2020-11-12 | 2020-11-13 | 30997 | 1070 | Yes | Yes | No | Precaución |  | 11.1 | 2 | 4 | 0 | 1 | 0 | 0 | 0 | 0 | 0 | 0 | 0 | 0 | 0 |  | 5 | 1 | 1 | 0 | 0 | 2951 | 11 | 976 | 1187 |  |  | 0.3 | - |  |  | No |  | 7 | 22/20/15 | 23529 | 5750 | - | 275 |  |  |  | Resultados están dentro de los rangos aceptables. | Nivel de limpieza en estado de precaución. | Resultados están dentro de los rangos aceptables. | Identifique las causas del origen y corrija el Codigo ISO alto del aceite. Asegúrese de que la contaminación no está siendo introducida a través de los equipos de manejo de aceite. Retome la muestra en el próximo intervalo programado.
C0015071 | SHOUGANG | FC-104 | FC-104 STHI | CAMION | CATERPILLAR | 785D | SISTEMA HIDRAULICO | MOBILTRANS HD 10W | 2020-10-31 | 2020-11-10 | 2020-11-12 | 2020-11-13 | 30997 | 1080 | No | Yes | No | Precaución |  | 6 | 1 | 7 | 0 | 3 | 0 | 0 | 1 | 2 | 0 | 0 | 0 | 0 | 0 |  | 14 | 0 | 1 | 0 | 0 | 2886 | 24 | 976 | 1175 |  |  | 1.1 | - |  |  | No |  | 12 | 21/18/15 | 11827 | 1756 | - | 202 |  |  |  | Resultados están dentro de los rangos aceptables. | Nivel de limpieza en estado de precaución. | Resultados están dentro de los rangos aceptables. | Identifique las causas del origen y corrija el Codigo ISO alto del aceite. Asegúrese de que la contaminación no está siendo introducida a través de los equipos de manejo de aceite. Retome la muestra en el próximo intervalo programado.
C0015072 | SHOUGANG | FC-104 | FC-104 STDI | CAMION | CATERPILLAR | 785D | SISTEMA DIRECCION | MOBILTRANS HD 10W | 2020-10-31 | 2020-11-10 | 2020-11-12 | 2020-11-13 | 30997 | 1070 | No | Yes | No | Precaución |  | 6 | 2 | 7 | 9 | 4 | 0 | 0 | 0 | 1 | 0 | 0 | 0 | 0 | 0 |  | 12 | 0 | 2 | 0 | 0 | 2932 | 19 | 944 | 1147 |  |  | 1.1 | - |  |  | No |  | 11 | 21/17/15 | 19694 | 1258 | - | 168 |  |  |  | Resultados están dentro de los rangos aceptables. | Nivel de Silicio en el límite de precaución. Nivel de limpieza en estado de precaución. | Resultados están dentro de los rangos aceptables. | Localice la fuente de silicio. Identifique las causas del origen y corrija el Codigo ISO alto del aceite. Asegúrese de que la contaminación no está siendo introducida a través de los equipos de manejo de aceite. Retome la muestra en el próximo intervalo programado.
C0015073 | SHOUGANG | FC-104 | FC-104 BM RH | CAMION | CATERPILLAR | 785D | BOCAMAZA RH | MOBILUBE XFD 60 | 2020-10-31 | 2020-11-10 | 2020-11-12 | 2020-11-13 | 30997 | 515 | Yes |  | No | Precaución |  | 24.4 | 0 | 13 | 0 | 0 | 0 | 0 | 0 | 0 | 0 | 0 | 0 | 0 | 0 |  | 5 | 5 | 0 | 94 | 0 | 318 | 4 | 294 | 23 |  |  | 0.9 | - |  |  | No |  | 6 | 23/19/15 | 52638 | 4344 | - | 265 |  |  |  | Resultados están dentro de los rangos aceptables. | Nivel de Sodio en el límite de precaución. Nivel de limpieza en estado de precaución. | Resultados están dentro de los rangos aceptables. | Localice la fuente de Sodio. Identifique las causas del origen y corrija el Codigo ISO alto del aceite. Asegúrese de que la contaminación no está siendo introducida a través de los equipos de manejo de aceite. Retome la muestra en el próximo intervalo programado.
C0015074 | SHOUGANG | FC-104 | FC-104 BM LH | CAMION | CATERPILLAR | 785D | BOCAMAZA LH | MOBILUBE XFD 60 | 2020-10-31 | 2020-11-10 | 2020-11-12 | 2020-11-13 | 30997 | 515 | Yes |  | No | Precaución |  | 25.1 | 0 | 7 | 0 | 0 | 0 | 0 | 0 | 0 | 0 | 0 | 0 | 0 | 0 |  | 5 | 3 | 0 | 93 | 0 | 285 | 3 | 288 | 11 |  |  | 0.9 | - |  |  | No |  | 7 | 23/20/15 | 52802 | 5084 | - | 244 |  |  |  | Resultados están dentro de los rangos aceptables. | Nivel de limpieza en estado de precaución. | Resultados están dentro de los rangos aceptables. | Identifique las causas del origen y corrija el Codigo ISO alto del aceite. Asegúrese de que la contaminación no está siendo introducida a través de los equipos de manejo de aceite. Retome la muestra en el próximo intervalo programado.
C0015075 | SHOUGANG | FC-104 | FC-104 MF RH | CAMION | CATERPILLAR | 785D | MANDO FINAL RH | MOBILUBE XFD 60 | 2020-10-31 | 2020-11-10 | 2020-11-12 | 2020-11-13 | 30997 | 214 | No |  | No | Precaución |  | 25.1 | 2 | 7 | 0 | 0 | 0 | 0 | 0 | 0 | 0 | 0 | 0 | 0 | 0 |  | 3 | 2 | 0 | 92 | 0 | 279 | 3 | 281 | 5 |  |  | 0.4 | - |  |  | No |  | 12 | 23/18/15 | 50411 | 1583 | - | 195 |  |  |  | Resultados están dentro de los rangos aceptables. | Nivel de limpieza en estado de precaución. | Resultados están dentro de los rangos aceptables. | Identifique las causas del origen y corrija el Codigo ISO alto del aceite. Asegúrese de que la contaminación no está siendo introducida a través de los equipos de manejo de aceite. Retome la muestra en el próximo intervalo programado.
C0015076 | SHOUGANG | FC-104 | FC-104 MF LH | CAMION | CATERPILLAR | 785D | MANDO FINAL LH | MOBILUBE XFD 60 | 2020-10-31 | 2020-11-10 | 2020-11-12 | 2020-11-13 | 30997 | 214 | No |  | No | Precaución |  | 25 | 2 | 7 | 0 | 0 | 0 | 0 | 0 | 0 | 0 | 0 | 0 | 0 | 0 |  | 3 | 2 | 0 | 90 | 0 | 275 | 3 | 277 | 5 |  |  | 0.3 | - |  |  | No |  | 14 | 23/18/15 | 43429 | 1863 | - | 221 |  |  |  | Resultados están dentro de los rangos aceptables. | Nivel de limpieza en estado de precaución. | Resultados están dentro de los rangos aceptables. | Identifique las causas del origen y corrija el Codigo ISO alto del aceite. Asegúrese de que la contaminación no está siendo introducida a través de los equipos de manejo de aceite. Retome la muestra en el próximo intervalo programado.
C0015077 | SHOUGANG | FC-104 | FC-104 DIFE POS | CAMION | CATERPILLAR | 785D | DIFERENCIAL POSTERIOR | MOBILUBE XFD 60 | 2020-10-31 | 2020-11-10 | 2020-11-12 | 2020-11-13 | 30997 | 214 | No |  | No | Precaución |  | 25.1 | 2 | 6 | 0 | 0 | 0 | 0 | 0 | 0 | 0 | 0 | 0 | 0 | 2 |  | 3 | 5 | 0 | 88 | 0 | 274 | 3 | 274 | 5 |  |  | 0.4 | - |  |  | No |  | 13 | 23/18/15 | 53809 | 2427 | - | 251 |  |  |  | Resultados están dentro de los rangos aceptables. | Niveles de Sodio en el límite de precuación. Nivel de limpieza en estado de precaución. | Resultados están dentro de los rangos aceptables. | Localice la fuente de Sodio. Identifique las causas del origen y corrija el Codigo ISO alto del aceite. Asegúrese de que la contaminación no está siendo introducida a través de los equipos de manejo de aceite. Retome la muestra en el próximo intervalo programado.
C0015078 | SHOUGANG | C-45 | C-45 MOT | CARGADOR FRONTAL | CATERPILLAR | 994F | MOTOR | MOBIL DELVAC 1 5W-40 | 2020-10-31 | 2020-11-10 | 2020-11-12 | 2020-11-13 | 46029 | 152 | No | No | No | Crítico | 14.8 | 15 | 0 | 4 | 1 | 1 | 0 | 0 | 1 | 0 | 0 | 0 | 0 | 0 | 0 |  | 7 | 30 | 2 | 35 | 0 | 2510 | 517 | 1160 | 1404 |  | 10.3 | 6.2 | 6.3 | 4.4 | 0.1 | No |  | 8 | - | - | - | - | - |  |  |  | Resultados están dentro de los rangos aceptables. | Niveles de sodio mayores que los esperados pueden representar fugas de refrigerante hacia el cárter del motor o contaminación por sal del medio ambiente. Nivel de Silicio en el límite de precaución. | Resultados están dentro de los rangos aceptables. | Localice la fuente de Sodio y Silicio. Tome acciones correctivas. Retomar la muestra para confirmar condición.
C0015079 | SHOUGANG | C-45 | C-45 MDBS | CARGADOR FRONTAL | CATERPILLAR | 994F | MANDO DE BOMBAS | MOBILTRANS HD 30 | 2020-10-31 | 2020-11-10 | 2020-11-12 | 2020-11-13 | 46029 | 152 | No | No | No | Precaución |  | 10.1 | 0 | 6 | 0 | 1 | 0 | 0 | 0 | 0 | 0 | 0 | 0 | 0 | 0 |  | 5 | 1 | 1 | 0 | 0 | 3028 | 12 | 977 | 1195 |  |  | 0 | - |  |  | No |  | 14 | 21/18/15 | 14793 | 2366 | - | 205 |  |  |  | Baja viscosidad por posible contaminación con un lubricante de menor viscosidad. | Nivel de limpieza en estado de precaución. | Resultados están dentro de los rangos aceptables. | Localice y corrija la causa de baja viscosidad del aceite. Una baja viscosidad puede reducir la protección por lubricación. Identifique las causas del origen y corrija el Codigo ISO alto del aceite. Asegúrese de que la contaminación no está siendo introducida a través de los equipos de manejo de aceite. Retome la muestra en el próximo intervalo programado.
C0015080 | TANTAHUATAY | V-1878-AL | V-1878-AL MOT | CAMION VOLQUETE | VOLVO | FMX 8X4R | MOTOR | VOLVO VDS-4.5 15W-40 | 2020-10-29 | 2020-11-09 | 2020-11-11 | 2020-11-12 | 8984 | 491 | Yes | Yes | No | Precaución | 15.3 | 14 | 2 | 24 | 1 | 1 | 0 | 0 | 0 | 0 | 1 | 0 | 0 | 0 | 0 |  | 4 | 4 | 3 | 52 | 0 | 1332 | 788 | 710 | 828 |  | 6.3 | 8.6 | 8.6 | 0 | 0.4 | No |  | 5 | - | - | - | - | - |  |  |  | Baja viscosidad por posible contaminación con un lubricante de menor viscosidad o dilución con combustible. | Resultados están dentro de los rangos aceptables. | Resultados están dentro de los rangos aceptables. | Localice y corrija la causa de baja viscosidad del aceite. Una baja viscosidad puede reducir la protección por lubricación. Retome la muestra en el próximo intervalo.
C0015081 | TANTAHUATAY | V-1878-AL | V-1878-AL STDI | CAMION VOLQUETE | VOLVO | FMX 8X4R | SISTEMA DIRECCION | MOBIL ATF 220 | 2020-10-29 | 2020-11-09 | 2020-11-11 | 2020-11-12 | 8984 | 1045 | Yes | Yes | No | Crítico |  | 6.1 | 0 | 42 | 0 | 6 | 0 | 1 | 0 | 0 | 0 | 0 | 0 | 0 | 0 |  | 13 | 5 | 1 | 37 | 0 | 43 | 58 | 316 | 245 |  |  | 7.1 | - |  |  | No |  | 40 | 20/17/14 | 5760 | 1078 | - | 146 |  |  |  | Baja viscosidad por posible contaminación con un lubricante de menor viscosidad. | Resultados están dentro de los rangos aceptables. | Resultados están dentro de los rangos aceptables. | Localice y corrija la causa de baja viscosidad del aceite. Una baja viscosidad puede reducir la protección por lubricación. Retome la muestra en el próximo intervalo.
C0015082 | TANTAHUATAY | V-1878-AL | V-1878-AL TRAN | CAMION VOLQUETE | VOLVO | FMX 8X4R | TRANSMISION | VOLVO GEAR BOX OIL 80W90 | 2020-10-29 | 2020-11-09 | 2020-11-11 | 2020-11-12 | 8984 | 1045 | Yes | Yes | No | Crítico |  | 13.5 | 58 | 7 | 0 | 2 | 0 | 0 | 0 | 0 | 0 | 0 | 0 | 0 | 0 |  | 3 | 1 | 0 | 0 | 0 | 281 | 1 | 890 | 999 |  |  | 0.2 | - |  |  | No |  | 12 | 25/22/15 | 234165 | 26934 | - | 266 |  |  |  | Resultados están dentro de los rangos aceptables. | Nivel de limpieza en estado de Crítico. | Desgaste de Cobre en el límite de precaución. | Identifique las causas del origen y corrija el Codigo ISO alto del aceite. Asegúrese de que la contaminación no está siendo introducida a través de los equipos de manejo de aceite. Determine la fuente del metal de desgaste y tome acciones correctivas. Retomar la muestra para monitorear condición.
C0015083 | TANTAHUATAY | V-1878-AL | V-1878-AL DIFE DEL | CAMION VOLQUETE | VOLVO | FMX 8X4R | DIFERENCIAL DELANTERO | VOLVO AXLE OIL 85W-140 | 2020-10-29 | 2020-11-09 | 2020-11-11 | 2020-11-12 | 8984 | 2030 | Yes | No | No | Crítico |  | 24.2 | 6 | 535 | 0 | 1 | 0 | 3 | 10 | 1 | 7 | 0 | 0 | 0 | 0 |  | 4 | 2 | 1 | 0 | 0 | 6 | 5 | 510 | 17 |  |  | 1.6 | - |  |  | No |  | 318 | 25/23/17 | 299363 | 54218 | - | 918 |  |  |  | Resultados están dentro de los rangos aceptables. | Nivel de limpieza en estado de Crítico. | Elevado desgaste de Hierro. | Identifique las causas del origen y corrija el Codigo ISO alto del aceite. Asegúrese de que la contaminación no está siendo introducida a través de los equipos de manejo de aceite. Determine la fuente del metal de desgaste y tome acciones correctivas. Retomar la muestra para monitorear condición.
C0015084 | TANTAHUATAY | V-1878-AL | V-1878-AL CUDE RH | CAMION VOLQUETE | VOLVO | FMX 8X4R | CUBO DEL. RH | VOLVO AXLE OIL 85W-140 | 2020-10-29 | 2020-11-09 | 2020-11-11 | 2020-11-12 | 8984 | 2030 | Yes | No | No | Crítico |  | 24.3 | 5 | 521 | 0 | 1 | 0 | 3 | 10 | 1 | 7 | 0 | 0 | 0 | 0 |  | 4 | 1 | 0 | 0 | 0 | 5 | 4 | 514 | 17 |  |  | 1.6 | - |  |  | No |  | 186 | 25/22/15 | 264303 | 30076 | - | 252 |  |  |  | Resultados están dentro de los rangos aceptables. | Nivel de limpieza en estado de Crítico. | Elevado desgaste de Hierro. | Identifique las causas del origen y corrija el Codigo ISO alto del aceite. Asegúrese de que la contaminación no está siendo introducida a través de los equipos de manejo de aceite. Determine la fuente del metal de desgaste y tome acciones correctivas. Retomar la muestra para monitorear condición.
C0015085 | TANTAHUATAY | V-1878-AL | V-1878-AL CUDE LH | CAMION VOLQUETE | VOLVO | FMX 8X4R | CUBO DEL. LH | VOLVO AXLE OIL 85W-140 | 2020-10-29 | 2020-11-09 | 2020-11-11 | 2020-11-12 | 8984 | 2030 | Yes | No | No | Crítico |  | 24.2 | 5 | 512 | 1 | 1 | 0 | 3 | 10 | 1 | 7 | 0 | 0 | 0 | 0 |  | 4 | 0 | 0 | 2 | 0 | 10 | 5 | 525 | 20 |  |  | 1.6 | - |  |  | No |  | 288 | 25/22/15 | 279198 | 30591 | - | 282 |  |  |  | Resultados están dentro de los rangos aceptables. | Nivel de limpieza en estado de Crítico. | Elevado desgaste de Hierro. | Identifique las causas del origen y corrija el Codigo ISO alto del aceite. Asegúrese de que la contaminación no está siendo introducida a través de los equipos de manejo de aceite. Determine la fuente del metal de desgaste y tome acciones correctivas. Retomar la muestra para monitorear condición.
C0015086 | TANTAHUATAY | V-1878-AL | V-1878-AL DIFE POS | CAMION VOLQUETE | VOLVO | FMX 8X4R | DIFERENCIAL POSTERIOR | VOLVO AXLE OIL 85W-140 | 2020-10-29 | 2020-11-09 | 2020-11-11 | 2020-11-12 | 8984 | 2030 | Yes | No | No | Crítico |  | 23.9 | 6 | 395 | 1 | 1 | 0 | 2 | 1 | 0 | 5 | 0 | 0 | 0 | 0 |  | 4 | 0 | 1 | 0 | 0 | 42 | 5 | 528 | 40 |  |  | 1.5 | - |  |  | No |  | 214 | 25/22/15 | 278582 | 21617 | - | 217 |  |  |  | Resultados están dentro de los rangos aceptables. | Nivel de limpieza en estado de Crítico. | Elevado desgaste de Hierro. | Identifique las causas del origen y corrija el Codigo ISO alto del aceite. Asegúrese de que la contaminación no está siendo introducida a través de los equipos de manejo de aceite. Determine la fuente del metal de desgaste y tome acciones correctivas. Retomar la muestra para monitorear condición.
C0015087 | TANTAHUATAY | V-1878-AL | V-1878-AL CUPO RH | CAMION VOLQUETE | VOLVO | FMX 8X4R | CUBO POST. RH | VOLVO AXLE OIL 85W-140 | 2020-10-29 | 2020-11-09 | 2020-11-11 | 2020-11-12 | 8984 | 2030 | Yes | No | No | Crítico |  | 24 | 6 | 392 | 1 | 1 | 0 | 2 | 1 | 0 | 5 | 0 | 0 | 0 | 0 |  | 4 | 0 | 1 | 0 | 0 | 43 | 5 | 534 | 42 |  |  | 1.5 | - |  |  | No |  | 210 | 25/21/13 | 255832 | 14399 | - | 72 |  |  |  | Resultados están dentro de los rangos aceptables. | Nivel de limpieza en estado de Crítico. | Elevado desgaste de Hierro. | Identifique las causas del origen y corrija el Codigo ISO alto del aceite. Asegúrese de que la contaminación no está siendo introducida a través de los equipos de manejo de aceite. Determine la fuente del metal de desgaste y tome acciones correctivas. Retomar la muestra para monitorear condición.
C0015088 | TANTAHUATAY | V-1878-AL | V-1878-AL CUPO LH | CAMION VOLQUETE | VOLVO | FMX 8X4R | CUBO POST. LH | VOLVO AXLE OIL 85W-140 | 2020-10-29 | 2020-11-09 | 2020-11-11 | 2020-11-12 | 8984 | 2030 | Yes | No | No | Crítico |  | 23.9 | 6 | 394 | 1 | 1 | 0 | 2 | 1 | 0 | 5 | 0 | 0 | 0 | 0 |  | 4 | 0 | 0 | 0 | 0 | 44 | 5 | 533 | 42 |  |  | 1.6 | - |  |  | No |  | 212 | 25/21/13 | 267115 | 17465 | - | 79 |  |  |  | Resultados están dentro de los rangos aceptables. | Nivel de limpieza en estado de Crítico. | Elevado desgaste de Hierro. | Identifique las causas del origen y corrija el Codigo ISO alto del aceite. Asegúrese de que la contaminación no está siendo introducida a través de los equipos de manejo de aceite. Determine la fuente del metal de desgaste y tome acciones correctivas. Retomar la muestra para monitorear condición.
C0015089 | TANTAHUATAY | V-1878-AL | V-1878-AL STHI | CAMION VOLQUETE | VOLVO | FMX 8X4R | SISTEMA HIDRAULICO | MOBIL DTE 26 | 2020-10-29 | 2020-11-09 | 2020-11-11 | 2020-11-12 | 8984 | 8984 | No | No | No | Crítico |  | 6.8 | 0 | 49 | 0 | 7 | 0 | 1 | 0 | 0 | 1 | 0 | 0 | 0 | 0 |  | 15 | 2 | 1 | 0 | 0 | 105 | 1 | 629 | 846 |  |  | 1.6 | - |  |  | No |  | 30 | 25/22/15 | 205375 | 31071 | - | 161 |  |  |  | Baja viscosidad por posible contaminación con un lubricante de menor viscosidad. | Nivel de Silicio en el límite de precaución. Nivel de limpieza en estado de Crítico. | Elevado desgaste de Hierro. | Localice la fuente de silicio. Localice y corrija la causa de baja viscosidad del aceite. Una baja viscosidad puede reducir la protección por lubricación. Identifique las causas del origen y corrija el Codigo ISO alto del aceite. Asegúrese de que la contaminación no está siendo introducida a través de los equipos de manejo de aceite. Determine la fuente del metal de desgaste excesivo y tome acciones correctivas. Retomar la muestra para monitorear condición.
C0015090 | TANTAHUATAY | V-1915-AL | V-1915-AL MOT | CAMION VOLQUETE | VOLVO | FMX 8X4R | MOTOR | VOLVO VDS-4.5 15W-40 | 2020-10-31 | 2020-11-09 | 2020-11-11 | 2020-11-12 | 9598 | 525 | Yes | Yes | No | Precaución | 15.3 | 13.6 | 8 | 50 | 1 | 1 | 0 | 0 | 0 | 0 | 1 | 0 | 0 | 0 | 0 |  | 7 | 2 | 3 | 47 | 1 | 1312 | 775 | 689 | 818 |  | 5.9 | 7.4 | 6.9 | 0 | 0.4 | No |  | 12 | - | - | - | - | - |  |  |  | Baja viscosidad por posible contaminación con un lubricante de menor viscosidad o dilución con combustible. | Resultados están dentro de los rangos aceptables. | Desgaste de Hierro en el límite de precaución. | Localice y corrija la causa de baja viscosidad del aceite. Una baja viscosidad puede reducir la protección por lubricación. Determine la fuente del metal de desgaste y tome acciones correctivas. Retomar la muestra para monitorear condición.
C0015091 | TANTAHUATAY | V-1916-AL | V-1916-AL MOT | CAMION VOLQUETE | VOLVO | FMX 8X4R | MOTOR | VOLVO VDS-4.5 15W-40 | 2020-11-01 | 2020-11-09 | 2020-11-11 | 2020-11-12 | 8694 | 573 | Yes | Yes | No | Crítico | 15.3 | 13.4 | 3 | 17 | 1 | 1 | 0 | 0 | 0 | 0 | 0 | 0 | 0 | 0 | 0 |  | 5 | 2 | 3 | 44 | 0 | 1272 | 749 | 677 | 801 |  | 6.4 | 8.6 | 7.1 | 0 | 0.3 | No |  | 4 | - | - | - | - | - |  |  |  | Baja viscosidad por posible contaminación con un lubricante de menor viscosidad o dilución con combustible. | Resultados están dentro de los rangos aceptables. | Resultados están dentro de los rangos aceptables. | Localice y corrija la causa de baja viscosidad del aceite. Una baja viscosidad puede reducir la protección por lubricación. Retome la muestra en el próximo intervalo.
C0015092 | TANTAHUATAY | V-1816-AL | V-1816-AL MOT | CAMION VOLQUETE | VOLVO | FMX 8X4R | MOTOR | VOLVO VDS-4.5 15W-40 | 2020-11-02 | 2020-11-09 | 2020-11-11 | 2020-11-12 | 9543 | 540 | Yes | Yes | No | Crítico | 15.3 | 13.5 | 10 | 86 | 0 | 2 | 0 | 1 | 0 | 0 | 1 | 0 | 0 | 0 | 0 |  | 7 | 2 | 3 | 50 | 1 | 1275 | 740 | 666 | 781 |  | 6.6 | 6.9 | 6.1 | 0 | 0.4 | No |  | 22 | - | - | - | - | - |  |  |  | Baja viscosidad por posible contaminación con un lubricante de menor viscosidad o dilución con combustible. | Resultados están dentro de los rangos aceptables. | Elevado desgaste de Hierro. | Localice y corrija la causa de baja viscosidad del aceite. Una baja viscosidad puede reducir la protección por lubricación. Determine la fuente del metal de desgaste excesivo y tome acciones correctivas. Retomar la muestra para monitorear condición.
C0015093 | TANTAHUATAY | V-1852-AL | V-1852-AL MOT | CAMION VOLQUETE | VOLVO | FMX 8X4R | MOTOR | VOLVO VDS-4.5 15W-40 | 2020-11-01 | 2020-11-09 | 2020-11-11 | 2020-11-12 | 8532 | 503 | Yes | Yes | No | Crítico | 15.3 | 11.4 | 4 | 30 | 3 | 1 | 0 | 0 | 0 | 0 | 1 | 0 | 0 | 0 | 0 |  | 6 | 3 | 2 | 49 | 0 | 1140 | 669 | 587 | 699 |  | 5.3 | 19.8 | 8.5 | 0 | 0.7 | No | 6.2 | 13 | - | - | - | - | - |  |  |  | Alta oxidación por posible degradación del aceite a altas temperaturas. Baja viscosidad por posible contaminación con un lubricante de menor viscosidad o dilución con combustible. | Causas posibles de dilución con combustible: Lineas de combustible con fugas, patron de pulverización defectuoso, Inyector goteando, fugas en sellos de bombas de transferencia, bomba de inyección defectuosa, Anillos de sellos ("O-rings") de inyector gastados. | Resultados están dentro de los rangos aceptables. | Revisar el sistema de enfriamiento (termostatos, radiador, bomba de agua, mangueras, etc.). Localice y corrija la causa de baja viscosidad del aceite. Una baja viscosidad puede reducir la protección por lubricación. Retome la muestra en el próximo intervalo.
C0015094 | TANTAHUATAY | V-1870-AL | V-1870-AL MOT | CAMION VOLQUETE | VOLVO | FMX 8X4R | MOTOR | VOLVO VDS-4.5 15W-40 | 2020-11-03 | 2020-11-09 | 2020-11-11 | 2020-11-12 | 9300 | 568 | Yes | Yes | No | Crítico | 15.3 | 13.5 | 22 | 140 | 1 | 3 | 0 | 1 | 3 | 0 | 3 | 0 | 0 | 0 | 0 |  | 10 | 2 | 4 | 39 | 2 | 1307 | 779 | 702 | 838 |  | 6.6 | 7.5 | 7 | 0 | 0.4 | No |  | 44 | - | - | - | - | - |  |  |  | Baja viscosidad por posible contaminación con un lubricante de menor viscosidad o dilución con combustible. | Resultados están dentro de los rangos aceptables. | Elevado desgaste de Hierro y Cobre. | Localice y corrija la causa de baja viscosidad del aceite. Una baja viscosidad puede reducir la protección por lubricación. Determine la fuente de los metales de desgaste excesivo y tome acciones correctivas. Retomar la muestra para monitorear condición.
C0015095 | TANTAHUATAY | V-1870-AL | V-1870-AL STDI | CAMION VOLQUETE | VOLVO | FMX 8X4R | SISTEMA DIRECCION | MOBIL ATF 220 | 2020-11-03 | 2020-11-09 | 2020-11-11 | 2020-11-12 | 9300 | 1103 | Yes | Yes | No | Crítico |  | 6.1 | 0 | 62 | 0 | 14 | 0 | 1 | 0 | 0 | 1 | 0 | 0 | 0 | 0 |  | 26 | 1 | 1 | 41 | 0 | 39 | 57 | 318 | 252 |  |  | 6.9 | - |  |  | No |  | 53 | 21/17/14 | 12933 | 957 | - | 147 |  |  |  | Baja viscosidad por posible contaminación con un lubricante de menor viscosidad. | Contaminación de Silicio en estado crítico. Altos niveles de silicio abrasivo (polvo) causarán alto desgaste. Nivel de limpieza en estado de precaución. | Resultados están dentro de los rangos aceptables. | Localice la fuente de silicio. Localice y corrija la causa de baja viscosidad del aceite. Una baja viscosidad puede reducir la protección por lubricación. Identifique las causas del origen y corrija el Codigo ISO alto del aceite. Asegúrese de que la contaminación no está siendo introducida a través de los equipos de manejo de aceite. Retome la muestra en el próximo intervalo programado
C0015096 | TANTAHUATAY | V-1870-AL | V-1870-AL TRAN | CAMION VOLQUETE | VOLVO | FMX 8X4R | TRANSMISION | VOLVO GEAR BOX OIL 80W90 | 2020-11-03 | 2020-11-09 | 2020-11-11 | 2020-11-12 | 9300 | 1103 | Yes | Yes | No | Crítico |  | 13.7 | 18 | 5 | 0 | 1 | 0 | 0 | 0 | 0 | 0 | 0 | 0 | 0 | 0 |  | 4 | 0 | 0 | 0 | 0 | 282 | 1 | 893 | 1002 |  |  | 0.2 | - |  |  | No |  | 4 | 25/21/15 | 170182 | 14241 | - | 193 |  |  |  | Resultados están dentro de los rangos aceptables. | Nivel de limpieza en estado de Crítico. | Resultados están dentro de los rangos aceptables. | Identifique las causas del origen y corrija el Codigo ISO alto del aceite. Asegúrese de que la contaminación no está siendo introducida a través de los equipos de manejo de aceite. Retome la muestra en el próximo intervalo programado.
C0015097 | TANTAHUATAY | V-1870-AL | V-1870-AL STHI | CAMION VOLQUETE | VOLVO | FMX 8X4R | SISTEMA HIDRAULICO | MOBIL DTE 26 | 2020-11-03 | 2020-11-09 | 2020-11-11 | 2020-11-12 | 9300 | 9300 | No | Yes | No | Crítico |  | 6.8 | 0 | 9 | 0 | 5 | 0 | 3 | 0 | 0 | 0 | 0 | 0 | 0 | 0 |  | 12 | 0 | 0 | 1 | 0 | 151 | 4 | 335 | 459 |  |  | 1.3 | - |  |  | No |  | 12 | 23/18/14 | 41928 | 1810 | - | 130 |  |  |  | Baja viscosidad por posible contaminación con un lubricante de menor viscosidad. | Nivel de limpieza en estado de precaución. | Resultados están dentro de los rangos aceptables. | Localice y corrija la causa de baja viscosidad del aceite. Una baja viscosidad puede reducir la protección por lubricación. Identifique las causas del origen y corrija el Codigo ISO alto del aceite. Asegúrese de que la contaminación no está siendo introducida a través de los equipos de manejo de aceite. Retome la muestra en el próximo intervalo programado.
C0015098 | TANTAHUATAY | RE-42 | RE-42 MOT | EXCAVADORA DE ORUGAS | CATERPILLAR | 374DL | MOTOR | MOBIL DELVAC MX 15W-40 | 2020-11-02 | 2020-11-09 | 2020-11-11 | 2020-11-12 | 9909 | 304 | Yes | Yes | No | Precaución | 14.4 | 13.5 | 6 | 65 | 3 | 0 | 1 | 1 | 41 | 0 | 1 | 0 | 0 | 0 | 0 |  | 6 | 0 | 0 | 1 | 0 | 1365 | 1162 | 1034 | 1291 |  | 8.4 | 7.8 | 5.4 | 0 | 2 | No |  | 12 | - | - | - | - | - |  |  |  | Alta oxidación por posible degradación del aceite a altas temperaturas. Baja viscosidad por posible contaminación con un lubricante de menor viscosidad o dilución con combustible. | Elevado nivel de hollín, como resultado de una combustión incompleta. | Desgaste de Plomo en el límite de precaución. | Revisar la presión de compresión, admisión de aire y sistema de inyección. Revisar el sistema de enfriamiento (termostatos, radiador, bomba de agua, mangueras, etc.). Localice y corrija la causa de baja viscosidad del aceite. Una baja viscosidad puede reducir la protección por lubricación. Determine la fuente del metal de desgaste y tome acciones correctivas. Retomar la muestra para monitorear condición.
C0015099 | TANTAHUATAY | MO-19 | MO-19 MOT | MOTONIVELADORA | CATERPILLAR | 140K | MOTOR | MOBIL DELVAC MX 15W-40 | 2020-10-25 | 2020-11-09 | 2020-11-11 | 2020-11-12 | 9393 | 270 | Yes | Yes | No | Crítico | 14.4 | 12.6 | 1 | 37 | 2 | 2 | 0 | 1 | 46 | 0 | 0 | 0 | 0 | 0 | 0 |  | 3 | 1 | 0 | 2 | 0 | 1545 | 1289 | 1158 | 1410 |  | 8.4 | 5.7 | 8.3 | 0 | 0.9 | No |  | 3 | - | - | - | - | - |  |  |  | Baja viscosidad por posible contaminación con un lubricante de menor viscosidad o dilución con combustible. | Resultados están dentro de los rangos aceptables. | Desgaste de Plomo en el límite de precaución. | Localice y corrija la causa de baja viscosidad del aceite. Una baja viscosidad puede reducir la protección por lubricación. Determine la fuente del metal de desgaste y tome acciones correctivas. Retomar la muestra para monitorear condición.
C0015100 | TANTAHUATAY | EP-32 | EP-32 MOT | PERFORADORA DE ORUGAS | INGERSOLL RAND | DML | MOTOR | MOBIL DELVAC MX 15W-40 | 2020-10-29 | 2020-11-09 | 2020-11-11 | 2020-11-12 | 2473 | 138 | Yes | Yes | No | Crítico | 14.4 | 12.9 | 1 | 8 | 0 | 1 | 0 | 1 | 43 | 0 | 0 | 0 | 0 | 0 | 0 |  | 4 | 0 | 0 | 1 | 0 | 1443 | 1234 | 1128 | 1384 |  | 8.7 | 2.1 | 2.3 | 0 | 0.2 | No |  | 6 | - | - | - | - | - |  |  |  | Baja viscosidad por posible contaminación con un lubricante de menor viscosidad o dilución con combustible. | Resultados están dentro de los rangos aceptables. | Resultados están dentro de los rangos aceptables. | Localice y corrija la causa de baja viscosidad del aceite. Una baja viscosidad puede reducir la protección por lubricación. Retome la muestra en el próximo intervalo.
C0015101 | TANTAHUATAY | EP-32 | EP-32 CJRO | PERFORADORA DE ORUGAS | INGERSOLL RAND | DML | CABEZAL DE ROTACION | MOBILUBE HD 80W-90 | 2020-10-29 | 2020-11-09 | 2020-11-11 | 2020-11-12 | 2473 | 138 | Yes | No | No | Crítico |  | 14.2 | 0 | 21 | 0 | 1 | 0 | 0 | 9 | 2 | 0 | 0 | 0 | 0 | 0 |  | 9 | 1 | 0 | 2 | 0 | 52 | 9 | 506 | 24 |  |  | 1.7 | - |  |  | No |  | 49 | 25/24/20 | 240839 | 146451 | - | 6397 |  |  |  | Resultados están dentro de los rangos aceptables. | Nivel de limpieza en estado de Crítico. | Resultados están dentro de los rangos aceptables. | Identifique las causas del origen y corrija el Codigo ISO alto del aceite. Asegúrese de que la contaminación no está siendo introducida a través de los equipos de manejo de aceite. Retome la muestra en el próximo intervalo programado.
C0015102 | TEMBLADERA | V-351 | V-351 CUDE LH | CAMION VOLQUETE | VOLVO | FMX 8X4R | CUBO DEL. RH | MOBILUBE HD 85W-140 | 2020-10-30 | 2020-11-07 | 2020-11-12 | 2020-11-13 | 29865 | 1027 | No | No | No | Crítico |  | 24.5 | 1 | 82 | 0 | 0 | 0 | 1 | 0 | 1 | 1 | 0 | 0 | 0 | 0 |  | 2 | 0 | 0 | 0 | 0 | 7 | 1 | 494 | 3 |  |  | 0.6 | - |  |  | No |  | 62 | 24/20/14 | 154832 | 7776 | - | 110 |  |  |  | Resultados están dentro de los rangos aceptables. | Nivel de limpieza en estado de Crítico. | Resultados están dentro de los rangos aceptables. | Identifique las causas del origen y corrija el Codigo ISO alto del aceite. Asegúrese de que la contaminación no está siendo introducida a través de los equipos de manejo de aceite. Retome la muestra en el próximo intervalo programado.
C0015103 | TANTAHUATAY | EP-32 | EP-32 COMP | PERFORADORA DE ORUGAS | INGERSOLL RAND | DML | COMPRESOR | MOBIL SHC RARUS 68 | 2020-10-20 | 2020-11-11 | 2020-11-12 | 2020-11-13 | 2335 | 304 | No | No | No | Precaución |  | 10.1 | 0 | 4 | 0 | 1 | 0 | 0 | 0 | 0 | 0 | 0 | 0 | 0 | 0 |  | 1 | 1 | 0 | 0 | 0 | 3 | 1 | 190 | 15 |  |  | 13.2 | - |  |  | No |  | 14 | 23/19/13 | 67755 | 4241 | - | 43 |  |  |  | Alta viscosidad por posible contaminación con un lubricante de mayor viscosidad. | Nivel de limpieza en estado de precaución. | Resultados están dentro de los rangos aceptables. | Localice y corrija la causa de la alta viscosidad del aceite. Viscosidad mayor que la esperada puede restringir el flujo de aceite causando falta de aceite y desgaste. Identifique las causas del origen y corrija el Codigo ISO alto del aceite. Asegúrese de que la contaminación no está siendo introducida a través de los equipos de manejo de aceite. Retome la muestra en el próximo intervalo programado.
C0015104 | BAMBAS | FC-113 | FC-113 STDI | CAMION | CATERPILLAR | 793F | SISTEMA DIRECCION | MOBILTRANS HD 10W | 2020-08-28 | 2020-11-11 | 2020-11-12 | 2020-11-16 | 37115 | 296 | No | No | No | Normal |  | 6.1 | 1 | 2 | 0 | 1 | 0 | 0 | 1 | 0 | 0 | 0 | 0 | 0 | 0 |  | 6 | 0 | 1 | 6 | 0 | 3033 | 10 | 894 | 1124 |  |  | 4 | - |  |  | No |  | 10 | 20/17/14 | 5318 | 915 | - | 104 |  |  |  | Resultados están dentro de los rangos aceptables. | Resultados están dentro de los rangos aceptables. | Resultados están dentro de los rangos aceptables. | Retome la muestra en el próximo intervalo programado.
C0015105 | BAMBAS | FC-129 | FC-129 TRAN | CAMION | CATERPILLAR | 793F | TRANSMISION | MOBILTRANS HD 30 | 2020-09-01 | 2020-11-11 | 2020-11-12 | 2020-11-16 | 13130 | 310 | No | No | No | Precaución |  | 10.9 | 3 | 3 | 1 | 1 | 0 | 0 | 1 | 0 | 0 | 0 | 0 | 0 | 0 |  | 5 | 2 | 1 | 2 | 0 | 2948 | 9 | 934 | 1185 |  |  | 2.7 | - |  |  | No |  | 10 | 21/19/15 | 11163 | 2527 | - | 186 |  |  |  | Resultados están dentro de los rangos aceptables. | Nivel de limpieza en estado de precaución. | Resultados están dentro de los rangos aceptables. | Identifique las causas del origen y corrija el Codigo ISO alto del aceite. Asegúrese de que la contaminación no está siendo introducida a través de los equipos de manejo de aceite. Retome la muestra en el próximo intervalo programado.
C0015106 | BAMBAS | FC-129 | FC-129 MF RH | CAMION | CATERPILLAR | 793F | MANDO FINAL RH | MOBILUBE XFD 60 | 2020-09-01 | 2020-11-11 | 2020-11-12 | 2020-11-16 | 13130 | 937 | Yes |  | No | Precaución |  | 25.2 | 5 | 10 | 1 | 0 | 0 | 0 | 0 | 0 | 0 | 0 | 0 | 0 | 0 |  | 3 | 4 | 0 | 102 | 0 | 296 | 3 | 292 | 10 |  |  | 3.2 | - |  |  | No |  | 12 | 22/19/15 | 39111 | 3046 | - | 235 |  |  |  | Resultados están dentro de los rangos aceptables. | Nivel de limpieza en estado de precaución. | Resultados están dentro de los rangos aceptables. | Identifique las causas del origen y corrija el Codigo ISO alto del aceite. Asegúrese de que la contaminación no está siendo introducida a través de los equipos de manejo de aceite. Retome la muestra en el próximo intervalo programado.
C0015107 | BAMBAS | FC-132 | FC-132 TRAN | CAMION | CATERPILLAR | 793F | TRANSMISION | MOBILTRANS HD 30 | 2020-09-27 | 2020-11-11 | 2020-11-12 | 2020-11-16 | 15733 | 704 | No | Yes | No | Normal |  | 10.9 | 2 | 5 | 1 | 1 | 0 | 0 | 1 | 0 | 0 | 0 | 0 | 0 | 0 |  | 5 | 2 | 1 | 1 | 0 | 3018 | 9 | 950 | 1199 |  |  | 3 | - |  |  | No |  | 10 | 20/17/14 | 7464 | 959 | - | 139 |  |  |  | Resultados están dentro de los rangos aceptables. | Resultados están dentro de los rangos aceptables. | Resultados están dentro de los rangos aceptables. | Retome la muestra en el próximo intervalo programado.
C0015108 | BAMBAS | FC-123 | FC-123 TRAN | CAMION | CATERPILLAR | 785D | TRANSMISION | MOBILTRANS HD 30 | 2020-09-28 | 2020-11-11 | 2020-11-12 | 2020-11-16 | 7120 | 700 | Yes | Yes | No | Normal |  | 10.9 | 1 | 3 | 0 | 0 | 0 | 0 | 0 | 0 | 0 | 0 | 0 | 0 | 0 |  | 5 | 2 | 1 | 1 | 0 | 3061 | 10 | 954 | 1203 |  |  | 4.6 | - |  |  | No |  | 1 | 18/17/14 | 2055 | 904 | - | 150 | - | - |  | Resultados están dentro de los rangos aceptables. | Resultados están dentro de los rangos aceptables. | Resultados están dentro de los rangos aceptables. | Retome la muestra en el próximo intervalo programado.
C0015109 | BAMBAS | FC-123 | FC-123 STHI | CAMION | CATERPILLAR | 785D | SISTEMA HIDRAULICO | MOBILTRANS HD 10W | 2020-09-28 | 2020-11-11 | 2020-11-12 | 2020-11-16 | 7120 | 700 | Yes | Yes | No | Precaución |  | 6.3 | 1 | 3 | 0 | 1 | 0 | 0 | 1 | 2 | 0 | 0 | 0 | 0 | 0 |  | 9 | 2 | 1 | 1 | 0 | 2953 | 11 | 893 | 1105 |  |  | 3.5 | - |  |  | No |  | 11 | 20/17/14 | 6679 | 785 | - | 105 | - | - |  | Resultados están dentro de los rangos aceptables. | Nivel de limpieza en estado de precaución. | Resultados están dentro de los rangos aceptables. | Identifique las causas del origen y corrija el Codigo ISO alto del aceite. Asegúrese de que la contaminación no está siendo introducida a través de los equipos de manejo de aceite. Retome la muestra en el próximo intervalo programado.
C0015110 | BAMBAS | FC-123 | FC-123 STDI | CAMION | CATERPILLAR | 785D | SISTEMA DIRECCION | MOBILTRANS HD 10W | 2020-09-28 | 2020-11-11 | 2020-11-12 | 2020-11-16 | 7120 | 700 | Yes | Yes | No | Crítico |  | 6.1 | 16 | 2 | 6 | 2 | 0 | 0 | 0 | 0 | 0 | 0 | 0 | 0 | 0 |  | 6 | 3 | 1 | 1 | 0 | 2954 | 10 | 907 | 1108 |  |  | 4.8 | - |  |  | No |  | 10 | 21/17/14 | 11494 | 1048 | - | 134 |  |  |  | Resultados están dentro de los rangos aceptables. | Nivel de limpieza en estado de precaución. | Elevado desgaste de Cobre. | Identifique las causas del origen y corrija el Codigo ISO alto del aceite. Asegúrese de que la contaminación no está siendo introducida a través de los equipos de manejo de aceite. Identifique y evalúe los componentes a base de este elemento. Determine la fuente del metal de desgaste excesivo y tome acciones correctivas. Retomar la muestra para monitorear condición.
C0015111 | BAMBAS | FC-123 | FC-123 BM RH | CAMION | CATERPILLAR | 785D | BOCAMAZA RH | MOBILUBE XFD 60 | 2020-09-28 | 2020-11-11 | 2020-11-12 | 2020-11-16 | 7120 | 700 | Yes |  | No | Precaución |  | 24.4 | 0 | 8 | 0 | 0 | 0 | 0 | 0 | 0 | 0 | 0 | 0 | 0 | 0 |  | 6 | 6 | 0 | 98 | 0 | 316 | 4 | 297 | 22 |  |  | 1.3 | - |  |  | No |  | 12 | 23/19/15 | 43887 | 3664 | - | 207 |  |  |  | Resultados están dentro de los rangos aceptables. | Niveles de Sodio en el límite de precuación. Nivel de limpieza en estado de precaución. | Resultados están dentro de los rangos aceptables. | Localice la fuente de Sodio. Identifique las causas del origen y corrija el Codigo ISO alto del aceite. Asegúrese de que la contaminación no está siendo introducida a través de los equipos de manejo de aceite. Retome la muestra en el próximo intervalo programado.
C0015112 | BAMBAS | FC-123 | FC-123 BM LH | CAMION | CATERPILLAR | 785D | BOCAMAZA LH | MOBILUBE XFD 60 | 2020-09-28 | 2020-11-11 | 2020-11-12 | 2020-11-16 | 7120 | 700 | Yes |  | No | Precaución |  | 24.7 | 0 | 15 | 0 | 0 | 0 | 0 | 0 | 0 | 0 | 0 | 0 | 0 | 0 |  | 6 | 4 | 0 | 97 | 0 | 294 | 3 | 293 | 14 |  |  | 1.3 | - |  |  | No |  | 15 | 23/19/15 | 66673 | 4193 | - | 212 |  |  |  | Resultados están dentro de los rangos aceptables. | Nivel de limpieza en estado de precaución. | Resultados están dentro de los rangos aceptables. | Identifique las causas del origen y corrija el Codigo ISO alto del aceite. Asegúrese de que la contaminación no está siendo introducida a través de los equipos de manejo de aceite. Retome la muestra en el próximo intervalo programado.
C0015113 | BAMBAS | FC-123 | FC-123 MF RH | CAMION | CATERPILLAR | 785D | MANDO FINAL RH | MOBILUBE XFD 60 | 2020-09-28 | 2020-11-11 | 2020-11-12 | 2020-11-16 | 7120 | 700 | Yes |  | No | Crítico |  | 25 | 11 | 26 | 1 | 0 | 1 | 0 | 0 | 0 | 0 | 0 | 0 | 0 | 0 |  | 3 | 6 | 0 | 97 | 0 | 278 | 3 | 288 | 6 |  |  | 3.1 | - |  |  | No |  | 20 | 25/23/15 | 300421 | 48261 | - | 192 |  |  |  | Resultados están dentro de los rangos aceptables. | Niveles de Sodio en el límite de precuación. Nivel de limpieza en estado de Crítico. | Resultados están dentro de los rangos aceptables. | Localice la fuente de Sodio. Identifique las causas del origen y corrija el Codigo ISO alto del aceite. Asegúrese de que la contaminación no está siendo introducida a través de los equipos de manejo de aceite. Retome la muestra en el próximo intervalo programado.
C0015114 | BAMBAS | FC-123 | FC-123 MF LH | CAMION | CATERPILLAR | 785D | MANDO FINAL LH | MOBILUBE XFD 60 | 2020-09-28 | 2020-11-11 | 2020-11-12 | 2020-11-16 | 7120 | 700 | Yes |  | No | Crítico |  | 25.4 | 11 | 23 | 1 | 0 | 1 | 0 | 0 | 0 | 0 | 0 | 0 | 0 | 0 |  | 3 | 5 | 0 | 97 | 0 | 281 | 3 | 292 | 8 |  |  | 3 | - |  |  | No |  | 20 | 25/23/15 | 280875 | 45196 | - | 171 |  |  |  | Resultados están dentro de los rangos aceptables. | Niveles de Sodio en el límite de precuación. Nivel de limpieza en estado de Crítico. | Resultados están dentro de los rangos aceptables. | Localice la fuente de Sodio. Identifique las causas del origen y corrija el Codigo ISO alto del aceite. Asegúrese de que la contaminación no está siendo introducida a través de los equipos de manejo de aceite. Retome la muestra en el próximo intervalo programado.
C0015115 | BAMBAS | FC-123 | FC-123 DIFE POS | CAMION | CATERPILLAR | 785D | DIFERENCIAL POSTERIOR | MOBILUBE XFD 60 | 2020-09-28 | 2020-11-11 | 2020-11-12 | 2020-11-16 | 7120 | 700 | Yes |  | No | Crítico |  | 25.2 | 11 | 24 | 1 | 0 | 1 | 0 | 0 | 0 | 0 | 0 | 0 | 0 | 0 |  | 3 | 5 | 0 | 98 | 0 | 274 | 3 | 284 | 7 |  |  | 3.1 | - |  |  | No |  | 20 | 25/23/15 | 283413 | 56672 | - | 197 |  |  |  | Resultados están dentro de los rangos aceptables. | Niveles de Sodio en el límite de precuación. Nivel de limpieza en estado de Crítico. | Resultados están dentro de los rangos aceptables. | Localice la fuente de Sodio. Identifique las causas del origen y corrija el Codigo ISO alto del aceite. Asegúrese de que la contaminación no está siendo introducida a través de los equipos de manejo de aceite. Retome la muestra en el próximo intervalo programado.
C0015116 | BAMBAS | FC-133 | FC-133 TRAN | CAMION | CATERPILLAR | 793F | TRANSMISION | MOBILTRANS HD 30 | 2020-10-03 | 2020-11-11 | 2020-11-12 | 2020-11-16 | 16713 | 1032 | Yes | Yes | No | Precaución |  | 10.9 | 3 | 7 | 1 | 1 | 0 | 0 | 0 | 0 | 0 | 0 | 0 | 0 | 0 |  | 5 | 4 | 1 | 2 | 0 | 2955 | 9 | 948 | 1171 |  |  | 0.7 | - |  |  | No |  | 12 | 22/17/14 | 20598 | 885 | - | 121 |  |  |  | Resultados están dentro de los rangos aceptables. | Nivel de limpieza en estado de precaución. | Resultados están dentro de los rangos aceptables. | Identifique las causas del origen y corrija el Codigo ISO alto del aceite. Asegúrese de que la contaminación no está siendo introducida a través de los equipos de manejo de aceite. Retome la muestra en el próximo intervalo programado.
C0015117 | BAMBAS | FC-133 | FC-133 BM RH | CAMION | CATERPILLAR | 793F | BOCAMAZA RH | MOBILUBE XFD 60 | 2020-10-03 | 2020-11-11 | 2020-11-12 | 2020-11-16 | 16713 | 1032 | Yes |  | No | Crítico |  | 23.9 | 0 | 12 | 0 | 0 | 0 | 0 | 0 | 1 | 0 | 0 | 0 | 0 | 0 |  | 8 | 4 | 0 | 94 | 0 | 352 | 4 | 302 | 35 |  |  | 1.3 | - |  |  | No |  | 7 | 24/22/16 | 138488 | 21949 | - | 632 |  |  |  | Baja viscosidad por posible contaminación con un lubricante de menor viscosidad. | Nivel de limpieza en estado de Crítico. | Resultados están dentro de los rangos aceptables. | Localice y corrija la causa de baja viscosidad del aceite. Una baja viscosidad puede reducir la protección por lubricación. Identifique las causas del origen y corrija el Codigo ISO alto del aceite. Asegúrese de que la contaminación no está siendo introducida a través de los equipos de manejo de aceite. Retome la muestra en el próximo intervalo programado.
C0015118 | BAMBAS | FC-133 | FC-133 BM LH | CAMION | CATERPILLAR | 793F | BOCAMAZA LH | MOBILUBE XFD 60 | 2020-10-03 | 2020-11-11 | 2020-11-12 | 2020-11-16 | 16713 | 1032 | Yes |  | No | Crítico |  | 24.2 | 0 | 17 | 0 | 0 | 0 | 0 | 0 | 1 | 0 | 0 | 0 | 0 | 0 |  | 7 | 4 | 0 | 94 | 0 | 331 | 3 | 292 | 27 |  |  | 1.6 | - |  |  | No |  | 14 | 25/23/18 | 235606 | 54537 | - | 2197 |  |  |  | Resultados están dentro de los rangos aceptables. | Nivel de limpieza en estado de Crítico. | Resultados están dentro de los rangos aceptables. | Identifique las causas del origen y corrija el Codigo ISO alto del aceite. Asegúrese de que la contaminación no está siendo introducida a través de los equipos de manejo de aceite. Retome la muestra en el próximo intervalo programado.
C0015119 | BAMBAS | FC-124 | FC-124 TRAN | CAMION | CATERPILLAR | 785D | TRANSMISION | MOBILTRANS HD 30 | 2020-10-04 | 2020-11-11 | 2020-11-12 | 2020-11-16 | 7081 | 1276 | Yes | Yes | No | Precaución |  | 10.9 | 6 | 4 | 1 | 0 | 0 | 0 | 0 | 0 | 0 | 0 | 0 | 0 | 0 |  | 5 | 2 | 1 | 3 | 0 | 2955 | 9 | 916 | 1142 |  |  | 2.6 | - |  |  | No |  | 10 | 22/20/15 | 34993 | 8725 | - | 269 |  |  |  | Resultados están dentro de los rangos aceptables. | Nivel de limpieza en estado de precaución. | Resultados están dentro de los rangos aceptables. | Identifique las causas del origen y corrija el Codigo ISO alto del aceite. Asegúrese de que la contaminación no está siendo introducida a través de los equipos de manejo de aceite. Retome la muestra en el próximo intervalo programado.
C0015120 | BAMBAS | FC-124 | FC-124 BM RH | CAMION | CATERPILLAR | 785D | BOCAMAZA RH | MOBILUBE XFD 60 | 2020-10-04 | 2020-11-11 | 2020-11-12 | 2020-11-16 | 7081 | 664 | Yes |  | No | Crítico |  | 23.6 | 0 | 8 | 0 | 0 | 0 | 0 | 0 | 0 | 0 | 0 | 0 | 0 | 0 |  | 8 | 5 | 0 | 100 | 0 | 320 | 2 | 292 | 18 |  |  | 1.6 | - |  |  | No |  | 11 | 24/21/15 | 93135 | 11135 | - | 268 |  |  |  | Baja viscosidad por posible contaminación con un lubricante de menor viscosidad. | Niveles de Sodio en el límite de precuación. Nivel de limpieza en estado de Crítico. | Resultados están dentro de los rangos aceptables. | Localice la fuente de Sodio. Localice y corrija la causa de baja viscosidad del aceite. Una baja viscosidad puede reducir la protección por lubricación. Identifique las causas del origen y corrija el Codigo ISO alto del aceite. Asegúrese de que la contaminación no está siendo introducida a través de los equipos de manejo de aceite. Retome la muestra en el próximo intervalo programado.
C0015121 | BAMBAS | FC-124 | FC-124 BM LH | CAMION | CATERPILLAR | 785D | BOCAMAZA LH | MOBILUBE XFD 60 | 2020-10-04 | 2020-11-11 | 2020-11-12 | 2020-11-16 | 7081 | 664 | Yes |  | No | Crítico |  | 22.8 | 0 | 16 | 0 | 0 | 0 | 0 | 0 | 0 | 0 | 0 | 0 | 0 | 0 |  | 7 | 5 | 1 | 98 | 0 | 426 | 2 | 319 | 57 |  |  | 0.7 | - |  |  | No |  | 13 | 25/21/15 | 203864 | 10786 | - | 261 |  |  |  | Baja viscosidad por posible contaminación con un lubricante de menor viscosidad. | Niveles de Sodio en el límite de precuación. Nivel de limpieza en estado de Crítico. | Resultados están dentro de los rangos aceptables. | Localice la fuente de Sodio. Localice y corrija la causa de baja viscosidad del aceite. Una baja viscosidad puede reducir la protección por lubricación. Identifique las causas del origen y corrija el Codigo ISO alto del aceite. Asegúrese de que la contaminación no está siendo introducida a través de los equipos de manejo de aceite. Retome la muestra en el próximo intervalo programado.
C0015122 | BAMBAS | FC-121 | FC-121 TRAN | CAMION | CATERPILLAR | 785D | TRANSMISION | MOBILTRANS HD 30 | 2020-10-07 | 2020-11-11 | 2020-11-12 | 2020-11-16 | 7445 | 394 | No | No | No | Normal |  | 10.9 | 1 | 3 | 0 | 1 | 0 | 0 | 0 | 0 | 0 | 0 | 0 | 0 | 0 |  | 6 | 3 | 1 | 2 | 0 | 3000 | 10 | 929 | 1152 |  |  | 2.4 | - |  |  | No |  | 9 | 19/17/14 | 3950 | 998 | - | 150 |  |  |  | Resultados están dentro de los rangos aceptables. | Resultados están dentro de los rangos aceptables. | Resultados están dentro de los rangos aceptables. | Retome la muestra en el próximo intervalo programado.
C0015123 | BAMBAS | FC-121 | FC-121 STHI | CAMION | CATERPILLAR | 785D | SISTEMA HIDRAULICO | MOBILTRANS HD 10W | 2020-10-07 | 2020-11-11 | 2020-11-12 | 2020-11-16 | 7445 | 394 | Yes | Yes | No | Precaución |  | 6.3 | 2 | 4 | 0 | 2 | 0 | 1 | 0 | 5 | 0 | 0 | 0 | 0 | 0 |  | 11 | 3 | 1 | 2 | 0 | 2924 | 10 | 894 | 1106 |  |  | 4.5 | - |  |  | No |  | 3 | 21/19/15 | 17381 | 2780 | - | 161 |  |  |  | Resultados están dentro de los rangos aceptables. | Nivel de limpieza en estado de precaución. | Resultados están dentro de los rangos aceptables. | Identifique las causas del origen y corrija el Codigo ISO alto del aceite. Asegúrese de que la contaminación no está siendo introducida a través de los equipos de manejo de aceite. Retome la muestra en el próximo intervalo programado.
C0015124 | BAMBAS | FC-121 | FC-121 STDI | CAMION | CATERPILLAR | 785D | SISTEMA DIRECCION | MOBILTRANS HD 10W | 2020-10-07 | 2020-11-11 | 2020-11-12 | 2020-11-16 | 7445 | 394 | Yes | Yes | No | Crítico |  | 6.9 | 23 | 8 | 14 | 1 | 0 | 0 | 1 | 2 | 0 | 0 | 0 | 0 | 0 |  | 7 | 3 | 1 | 11 | 0 | 2724 | 11 | 843 | 1016 |  |  | 5.5 | - |  |  | No |  | 16 | 25/23/15 | 164588 | 42487 | - | 234 |  |  |  | Alta viscosidad por posible contaminación con un lubricante de mayor viscosidad. | Nivel de limpieza en estado de Crítico. | Elevado desgaste de Cobre. | Localice y corrija la causa de la alta viscosidad del aceite. Viscosidad mayor que la esperada puede restringir el flujo de aceite causando falta de aceite y desgaste. Identifique las causas del origen y corrija el Codigo ISO alto del aceite. Asegúrese de que la contaminación no está siendo introducida a través de los equipos de manejo de aceite. Determine la fuente del metal de desgaste excesivo y tome acciones correctivas. Retomar la muestra para monitorear condición.
C0015125 | BAMBAS | FC-121 | FC-121 BM RH | CAMION | CATERPILLAR | 785D | BOCAMAZA RH | MOBILUBE XFD 60 | 2020-10-07 | 2020-11-11 | 2020-11-12 | 2020-11-16 | 7445 | 394 | Yes |  | No | Precaución |  | 25.1 | 0 | 7 | 0 | 0 | 0 | 0 | 0 | 0 | 0 | 0 | 0 | 0 | 0 |  | 5 | 6 | 1 | 100 | 0 | 287 | 4 | 292 | 12 |  |  | 1 | - |  |  | No |  | 8 | 23/20/15 | 52162 | 5283 | - | 206 |  |  |  | Resultados están dentro de los rangos aceptables. | Niveles de Sodio en el límite de precuación. Nivel de limpieza en estado de precaución. | Resultados están dentro de los rangos aceptables. | Localice la fuente de Sodio. Identifique las causas del origen y corrija el Codigo ISO alto del aceite. Asegúrese de que la contaminación no está siendo introducida a través de los equipos de manejo de aceite. Retome la muestra en el próximo intervalo programado.
C0015126 | BAMBAS | FC-121 | FC-121 BM LH | CAMION | CATERPILLAR | 785D | BOCAMAZA LH | MOBILUBE XFD 60 | 2020-10-07 | 2020-11-11 | 2020-11-12 | 2020-11-16 | 7445 | 394 | Yes |  | No | Precaución |  | 24.4 | 0 | 9 | 0 | 0 | 0 | 0 | 0 | 0 | 0 | 0 | 0 | 0 | 0 |  | 5 | 6 | 0 | 99 | 0 | 312 | 4 | 294 | 21 |  |  | 1.1 | - |  |  | No |  | 12 | 23/19/15 | 41516 | 4085 | - | 197 |  |  |  | Resultados están dentro de los rangos aceptables. | Niveles de Sodio en el límite de precuación. Nivel de limpieza en estado de precaución. | Resultados están dentro de los rangos aceptables. | Localice la fuente de Sodio. Identifique las causas del origen y corrija el Codigo ISO alto del aceite. Asegúrese de que la contaminación no está siendo introducida a través de los equipos de manejo de aceite. Retome la muestra en el próximo intervalo programado.
C0015127 | BAMBAS | FC-121 | FC-121 MF RH | CAMION | CATERPILLAR | 785D | MANDO FINAL RH | MOBILUBE XFD 60 | 2020-10-07 | 2020-11-11 | 2020-11-12 | 2020-11-16 | 7445 | 394 | Yes |  | No | Crítico |  | 25.1 | 27 | 41 | 3 | 0 | 1 | 0 | 0 | 0 | 0 | 0 | 0 | 0 | 0 |  | 2 | 4 | 0 | 98 | 0 | 261 | 4 | 290 | 6 |  |  | 4.5 | - |  |  | No |  | 38 | 26/24/17 | 396831 | 158994 | - | 1086 |  |  |  | Resultados están dentro de los rangos aceptables. | Nivel de limpieza en estado de Crítico. | Elevado desgaste de Cobre y Plomo. | Identifique las causas del origen y corrija el Codigo ISO alto del aceite. Asegúrese de que la contaminación no está siendo introducida a través de los equipos de manejo de aceite. Determine la fuente de los metales de desgaste excesivo y tome acciones correctivas. Retomar la muestra para monitorear condición.
C0015128 | BAMBAS | FC-121 | FC-121 MF LH | CAMION | CATERPILLAR | 785D | MANDO FINAL LH | MOBILUBE XFD 60 | 2020-10-07 | 2020-11-11 | 2020-11-12 | 2020-11-16 | 7445 | 394 | Yes |  | No | Crítico |  | 25.4 | 28 | 48 | 3 | 0 | 2 | 0 | 0 | 0 | 1 | 0 | 0 | 0 | 0 |  | 2 | 4 | 0 | 97 | 0 | 279 | 3 | 293 | 7 |  |  | 4.5 | - |  |  | No |  | 48 | 26/25/17 | 529622 | 207572 | - | 1236 |  |  |  | Resultados están dentro de los rangos aceptables. | Nivel de limpieza en estado de Crítico. | Elevado desgaste de Hierro, Cobre y Plomo. | Identifique las causas del origen y corrija el Codigo ISO alto del aceite. Asegúrese de que la contaminación no está siendo introducida a través de los equipos de manejo de aceite. Determine la fuente de los metales de desgaste excesivo y tome acciones correctivas. Retomar la muestra para monitorear condición.
C0015129 | BAMBAS | FC-121 | FC-121 DIFE POS | CAMION | CATERPILLAR | 785D | DIFERENCIAL POSTERIOR | MOBILUBE XFD 60 | 2020-10-07 | 2020-11-11 | 2020-11-12 | 2020-11-16 | 7445 | 394 | Yes |  | No | Crítico |  | 25.3 | 28 | 50 | 3 | 1 | 2 | 0 | 0 | 0 | 1 | 0 | 0 | 0 | 0 |  | 4 | 6 | 0 | 96 | 0 | 276 | 4 | 287 | 7 |  |  | 4.5 | - |  |  | No |  | 42 | 26/25/17 | 481912 | 200565 | - | 1296 |  |  |  | Resultados están dentro de los rangos aceptables. | Niveles de Sodio en el límite de precuación. Nivel de limpieza en estado de Crítico. | Elevado desgaste de Cobre. | Localice la fuente de Sodio. Identifique las causas del origen y corrija el Codigo ISO alto del aceite. Asegúrese de que la contaminación no está siendo introducida a través de los equipos de manejo de aceite. Determine la fuente del metal de desgaste excesivo y tome acciones correctivas. Retomar la muestra para monitorear condición.
C0015130 | BAMBAS | FC-125 | FC-125 BM RH | CAMION | CATERPILLAR | 785D | BOCAMAZA RH | MOBILUBE XFD 60 | 2020-10-08 | 2020-11-11 | 2020-11-12 | 2020-11-16 | 24128 | 382 | Yes |  | No | Precaución |  | 25.1 | 0 | 8 | 0 | 0 | 0 | 0 | 0 | 0 | 0 | 0 | 0 | 0 | 0 |  | 7 | 5 | 0 | 102 | 0 | 278 | 4 | 294 | 6 |  |  | 1.3 | - |  |  | No |  | 12 | 23/21/16 | 77380 | 10053 | - | 343 |  |  |  | Resultados están dentro de los rangos aceptables. | Niveles de Sodio en el límite de precuación. Nivel de limpieza en estado de precaución. | Resultados están dentro de los rangos aceptables. | Localice la fuente de silicio. Identifique las causas del origen y corrija el Codigo ISO alto del aceite. Asegúrese de que la contaminación no está siendo introducida a través de los equipos de manejo de aceite. Retome la muestra en el próximo intervalo programado.
C0015131 | BAMBAS | FC-125 | FC-125 BM LH | CAMION | CATERPILLAR | 785D | BOCAMAZA LH | MOBILUBE XFD 60 | 2020-10-08 | 2020-11-11 | 2020-11-12 | 2020-11-16 | 24128 | 382 | Yes |  | No | Precaución |  | 24.6 | 0 | 10 | 0 | 0 | 0 | 0 | 0 | 0 | 0 | 0 | 0 | 0 | 0 |  | 6 | 4 | 0 | 101 | 0 | 304 | 3 | 300 | 17 |  |  | 1.4 | - |  |  | No |  | 4 | 23/21/16 | 67205 | 10468 | - | 333 |  |  |  | Resultados están dentro de los rangos aceptables. | Nivel de limpieza en estado de precaución. | Resultados están dentro de los rangos aceptables. | Identifique las causas del origen y corrija el Codigo ISO alto del aceite. Asegúrese de que la contaminación no está siendo introducida a través de los equipos de manejo de aceite. Retome la muestra en el próximo intervalo programado.
C0015132 | BAMBAS | FC-125 | FC-125 MF RH | CAMION | CATERPILLAR | 785D | MANDO FINAL RH | MOBILUBE XFD 60 | 2020-10-08 | 2020-11-11 | 2020-11-12 | 2020-11-16 | 24128 | 382 | Yes |  | No | Crítico |  | 25.1 | 26 | 22 | 3 | 0 | 2 | 0 | 0 | 1 | 0 | 0 | 0 | 0 | 0 |  | 2 | 4 | 0 | 97 | 0 | 305 | 5 | 303 | 21 |  |  | 4.2 | - |  |  | No |  | 16 | 25/21/15 | 219246 | 16212 | - | 267 |  |  |  | Resultados están dentro de los rangos aceptables. | Nivel de limpieza en estado de Crítico. | Elevado desgaste de Cobre y Plomo. | Identifique las causas del origen y corrija el Codigo ISO alto del aceite. Asegúrese de que la contaminación no está siendo introducida a través de los equipos de manejo de aceite. Identifique y evalúe los componentes a base de estos elementos. Determine la fuente de los metales de desgaste excesivo y tome acciones correctivas. Retomar la muestra para monitorear condición.
C0015133 | BAMBAS | FC-125 | FC-125 MF LH | CAMION | CATERPILLAR | 785D | MANDO FINAL LH | MOBILUBE XFD 60 | 2020-10-08 | 2020-11-11 | 2020-11-12 | 2020-11-16 | 24128 | 382 | Yes |  | No | Crítico |  | 24.7 | 26 | 22 | 3 | 0 | 2 | 0 | 0 | 1 | 0 | 0 | 0 | 0 | 0 |  | 3 | 5 | 0 | 96 | 0 | 300 | 3 | 297 | 19 |  |  | 4.2 | - |  |  | No |  | 16 | 25/21/15 | 216374 | 14250 | - | 184 |  |  |  | Resultados están dentro de los rangos aceptables. | Niveles de Sodio en el límite de precuación. Nivel de limpieza en estado de Crítico. | Elevado desgaste de Cobre y Plomo. | Localice la fuente de Sodio. Identifique las causas del origen y corrija el Codigo ISO alto del aceite. Asegúrese de que la contaminación no está siendo introducida a través de los equipos de manejo de aceite. Identifique y evalúe los componentes a base de estos elementos. Determine la fuente de los metales de desgaste excesivo y tome acciones correctivas. Retomar la muestra para monitorear condición.
C0015134 | BAMBAS | FC-125 | FC-125 DIFE POS | CAMION | CATERPILLAR | 785D | DIFERENCIAL POSTERIOR | MOBILUBE XFD 60 | 2020-10-08 | 2020-11-11 | 2020-11-12 | 2020-11-16 | 24128 | 382 | Yes |  | No | Crítico |  | 24.9 | 27 | 22 | 3 | 0 | 2 | 0 | 0 | 1 | 0 | 0 | 0 | 0 | 0 |  | 2 | 4 | 0 | 100 | 0 | 307 | 4 | 299 | 20 |  |  | 4.2 | - |  |  | No |  | 10 | 25/21/15 | 226334 | 15714 | - | 233 |  |  |  | Resultados están dentro de los rangos aceptables. | Niveles de Sodio en el límite de precuación. Nivel de limpieza en estado de Crítico. | Elevado desgaste de Cobre. | Localice la fuente de Sodio. Identifique las causas del origen y corrija el Codigo ISO alto del aceite. Asegúrese de que la contaminación no está siendo introducida a través de los equipos de manejo de aceite. Determine la fuente del metal de desgaste excesivo y tome acciones correctivas. Retomar la muestra para monitorear condición.
C0015135 | BAMBAS | FC-131 | FC-131 TRAN | CAMION | CATERPILLAR | 793F | TRANSMISION | MOBILTRANS HD 30 | 2020-10-09 | 2020-11-11 | 2020-11-12 | 2020-11-16 | 15840 | 744 | No | Yes | No | Normal |  | 10.9 | 2 | 5 | 0 | 1 | 0 | 0 | 1 | 0 | 0 | 0 | 0 | 0 | 0 |  | 5 | 2 | 1 | 3 | 0 | 2933 | 9 | 907 | 1137 |  |  | 3.5 | - |  |  | No |  | 3 | 19/17/14 | 4124 | 1133 | - | 142 |  |  |  | Resultados están dentro de los rangos aceptables. | Resultados están dentro de los rangos aceptables. | Resultados están dentro de los rangos aceptables. | Retome la muestra en el próximo intervalo programado.
C0015136 | BAMBAS | FC-131 | FC-131 STHI | CAMION | CATERPILLAR | 793F | SISTEMA HIDRAULICO | MOBILTRANS HD 10W | 2020-10-09 | 2020-11-11 | 2020-11-12 | 2020-11-16 | 15840 | 744 | Yes | Yes | No | Precaución |  | 6.3 | 1 | 6 | 0 | 1 | 0 | 0 | 1 | 2 | 0 | 0 | 0 | 0 | 0 |  | 11 | 1 | 1 | 2 | 0 | 2974 | 10 | 908 | 1137 |  |  | 5 | - |  |  | No |  | 12 | 20/18/15 | 5547 | 1438 | - | 167 |  |  |  | Resultados están dentro de los rangos aceptables. | Nivel de limpieza en estado de precaución. | Resultados están dentro de los rangos aceptables. | Identifique las causas del origen y corrija el Codigo ISO alto del aceite. Asegúrese de que la contaminación no está siendo introducida a través de los equipos de manejo de aceite. Retome la muestra en el próximo intervalo programado.
C0015137 | BAMBAS | FC-131 | FC-131 STDI | CAMION | CATERPILLAR | 793F | SISTEMA DIRECCION | MOBILTRANS HD 30 | 2020-10-09 | 2020-11-11 | 2020-11-12 | 2020-11-16 | 15840 | 744 | No | Yes | No | Normal |  | 10.9 | 1 | 3 | 0 | 1 | 0 | 0 | 0 | 0 | 0 | 0 | 0 | 0 | 0 |  | 5 | 1 | 1 | 0 | 0 | 3033 | 10 | 923 | 1157 |  |  | 3 | - |  |  | No |  | 11 | 19/17/14 | 4025 | 1137 | - | 152 |  |  |  | Resultados están dentro de los rangos aceptables. | Resultados están dentro de los rangos aceptables. | Resultados están dentro de los rangos aceptables. | Retome la muestra en el próximo intervalo programado.
C0015138 | BAMBAS | FC-131 | FC-131 BM RH | CAMION | CATERPILLAR | 793F | BOCAMAZA RH | MOBILUBE XFD 60 | 2020-10-09 | 2020-11-11 | 2020-11-12 | 2020-11-16 | 15840 | 744 | No |  | No | Precaución |  | 25.5 | 0 | 4 | 0 | 0 | 0 | 0 | 0 | 0 | 0 | 0 | 0 | 0 | 0 |  | 5 | 3 | 0 | 101 | 0 | 270 | 2 | 286 | 4 |  |  | 1.5 | - |  |  | No |  | 5 | 23/20/15 | 58643 | 6611 | - | 272 |  |  |  | Resultados están dentro de los rangos aceptables. | Nivel de limpieza en estado de precaución. | Resultados están dentro de los rangos aceptables. | Identifique las causas del origen y corrija el Codigo ISO alto del aceite. Asegúrese de que la contaminación no está siendo introducida a través de los equipos de manejo de aceite. Retome la muestra en el próximo intervalo programado.
C0015139 | BAMBAS | FC-131 | FC-131 BM LH | CAMION | CATERPILLAR | 793F | BOCAMAZA LH | MOBILUBE XFD 60 | 2020-10-09 | 2020-11-11 | 2020-11-12 | 2020-11-16 | 15840 | 744 | No |  | No | Precaución |  | 25.2 | 0 | 6 | 0 | 0 | 0 | 0 | 0 | 0 | 0 | 0 | 0 | 0 | 0 |  | 6 | 4 | 0 | 101 | 0 | 273 | 3 | 294 | 5 |  |  | 1.6 | - |  |  | No |  | 2 | 23/20/16 | 53215 | 6890 | - | 356 |  |  |  | Resultados están dentro de los rangos aceptables. | Nivel de limpieza en estado de precaución. | Resultados están dentro de los rangos aceptables. | Identifique las causas del origen y corrija el Codigo ISO alto del aceite. Asegúrese de que la contaminación no está siendo introducida a través de los equipos de manejo de aceite. Retome la muestra en el próximo intervalo programado.
C0015140 | BAMBAS | FC-131 | FC-131 MF RH | CAMION | CATERPILLAR | 793F | MANDO FINAL RH | MOBILUBE XFD 60 | 2020-10-09 | 2020-11-11 | 2020-11-12 | 2020-11-16 | 15840 | 744 | Yes |  | No | Crítico |  | 23.7 | 4 | 20 | 0 | 0 | 0 | 0 | 0 | 1 | 0 | 0 | 0 | 0 | 0 |  | 3 | 4 | 0 | 95 | 0 | 398 | 2 | 322 | 57 |  |  | 2.3 | - |  |  | No |  | 12 | 25/21/15 | 200006 | 17669 | - | 253 |  |  |  | Baja viscosidad por posible contaminación con un lubricante de menor viscosidad. | Nivel de limpieza en estado de Crítico. | Resultados están dentro de los rangos aceptables. | Localice y corrija la causa de baja viscosidad del aceite. Una baja viscosidad puede reducir la protección por lubricación. Identifique las causas del origen y corrija el Codigo ISO alto del aceite. Asegúrese de que la contaminación no está siendo introducida a través de los equipos de manejo de aceite. Retome la muestra en el próximo intervalo programado.
C0015141 | BAMBAS | FC-131 | FC-131 MF LH | CAMION | CATERPILLAR | 793F | MANDO FINAL LH | MOBILUBE XFD 60 | 2020-10-09 | 2020-11-11 | 2020-11-12 | 2020-11-16 | 15840 | 744 | Yes |  | No | Crítico |  | 23.7 | 3 | 20 | 0 | 0 | 0 | 0 | 0 | 1 | 0 | 0 | 0 | 0 | 0 |  | 3 | 3 | 1 | 95 | 0 | 413 | 2 | 326 | 58 |  |  | 2.4 | - |  |  | No |  | 12 | 25/21/15 | 190546 | 18397 | - | 223 |  |  |  | Baja viscosidad por posible contaminación con un lubricante de menor viscosidad. | Nivel de limpieza en estado de Crítico. | Resultados están dentro de los rangos aceptables. | Localice y corrija la causa de baja viscosidad del aceite. Una baja viscosidad puede reducir la protección por lubricación. Identifique las causas del origen y corrija el Codigo ISO alto del aceite. Asegúrese de que la contaminación no está siendo introducida a través de los equipos de manejo de aceite. Retome la muestra en el próximo intervalo programado.
C0015142 | BAMBAS | FC-131 | FC-131 DIFE POS | CAMION | CATERPILLAR | 793F | DIFERENCIAL POSTERIOR | MOBILUBE XFD 60 | 2020-10-09 | 2020-11-11 | 2020-11-12 | 2020-11-16 | 15840 | 744 | Yes | Yes | No | Crítico |  | 23.7 | 3 | 19 | 0 | 0 | 0 | 0 | 0 | 1 | 0 | 0 | 0 | 0 | 0 |  | 3 | 3 | 1 | 92 | 0 | 403 | 2 | 324 | 57 |  |  | 2.4 | - |  |  | No |  | 15 | 25/21/14 | 162418 | 13245 | - | 154 |  |  |  | Baja viscosidad por posible contaminación con un lubricante de menor viscosidad. | Nivel de limpieza en estado de Crítico. | Resultados están dentro de los rangos aceptables. | Localice y corrija la causa de baja viscosidad del aceite. Una baja viscosidad puede reducir la protección por lubricación. Identifique las causas del origen y corrija el Codigo ISO alto del aceite. Asegúrese de que la contaminación no está siendo introducida a través de los equipos de manejo de aceite. Retome la muestra en el próximo intervalo programado.
C0015143 | BAMBAS | FC-120 | FC-120 TRAN | CAMION | CATERPILLAR | 785D | TRANSMISION | MOBILTRANS HD 30 | 2020-10-10 | 2020-11-11 | 2020-11-12 | 2020-11-16 | 7400 | 503 | Yes | Yes | No | Precaución |  | 10.9 | 1 | 4 | 0 | 1 | 0 | 0 | 0 | 0 | 0 | 0 | 0 | 0 | 0 |  | 7 | 1 | 1 | 1 | 0 | 3016 | 11 | 944 | 1183 |  |  | 1.9 | - |  |  | No |  | 10 | 21/18/14 | 14798 | 1411 | - | 135 |  |  |  | Resultados están dentro de los rangos aceptables. | Nivel de limpieza en estado de precaución. | Resultados están dentro de los rangos aceptables. | Identifique las causas del origen y corrija el Codigo ISO alto del aceite. Asegúrese de que la contaminación no está siendo introducida a través de los equipos de manejo de aceite. Retome la muestra en el próximo intervalo programado.
C0015144 | BAMBAS | FC-120 | FC-120 STHI | CAMION | CATERPILLAR | 785D | SISTEMA HIDRAULICO | MOBILTRANS HD 10W | 2020-10-10 | 2020-11-11 | 2020-11-12 | 2020-11-16 | 7400 | 503 | No | Yes | No | Crítico |  | 6.2 | 1 | 4 | 0 | 2 | 0 | 0 | 0 | 1 | 0 | 0 | 0 | 0 | 1 |  | 8 | 2 | 1 | 0 | 0 | 2923 | 10 | 897 | 1096 |  |  | 4.6 | - |  |  | No |  | 10 | 25/23/15 | 247556 | 43900 | - | 255 |  |  |  | Resultados están dentro de los rangos aceptables. | Nivel de limpieza en estado de Crítico. | Resultados están dentro de los rangos aceptables. | Identifique las causas del origen y corrija el Codigo ISO alto del aceite. Asegúrese de que la contaminación no está siendo introducida a través de los equipos de manejo de aceite. Retome la muestra en el próximo intervalo programado.
C0015145 | BAMBAS | FC-120 | FC-120 STDI | CAMION | CATERPILLAR | 785D | SISTEMA DIRECCION | MOBILTRANS HD 10W | 2020-10-10 | 2020-11-11 | 2020-11-12 | 2020-11-16 | 7400 | 503 | No | Yes | No | Crítico |  | 6.2 | 28 | 4 | 14 | 1 | 0 | 0 | 0 | 1 | 0 | 0 | 0 | 0 | 0 |  | 6 | 1 | 1 | 0 | 0 | 2979 | 10 | 914 | 1144 |  |  | 6.1 | - |  |  | No |  | 10 | 24/20/14 | 81499 | 5091 | - | 118 |  |  |  | Resultados están dentro de los rangos aceptables. | Nivel de limpieza en estado de Crítico. | Elevado desgaste de Cobre. | Identifique las causas del origen y corrija el Codigo ISO alto del aceite. Asegúrese de que la contaminación no está siendo introducida a través de los equipos de manejo de aceite. Identifique y evalúe los componentes a base de este elemento. Determine la fuente del metal de desgaste excesivo y tome acciones correctivas. Retomar la muestra para monitorear condición.
C0015146 | BAMBAS | FC-120 | FC-120 BM RH | CAMION | CATERPILLAR | 785D | BOCAMAZA RH | MOBILUBE XFD 60 | 2020-10-10 | 2020-11-11 | 2020-11-12 | 2020-11-16 | 7400 | 503 | No |  | No | Crítico |  | 24 | 0 | 6 | 0 | 0 | 0 | 0 | 0 | 0 | 0 | 0 | 0 | 0 | 0 |  | 5 | 4 | 1 | 101 | 0 | 319 | 2 | 304 | 17 |  |  | 1.2 | - |  |  | No |  | 10 | 24/21/16 | 122108 | 19762 | - | 529 |  |  |  | Baja viscosidad por posible contaminación con un lubricante de menor viscosidad. | Nivel de limpieza en estado de Crítico. | Resultados están dentro de los rangos aceptables. | Localice y corrija la causa de baja viscosidad del aceite. Una baja viscosidad puede reducir la protección por lubricación. Identifique las causas del origen y corrija el Codigo ISO alto del aceite. Asegúrese de que la contaminación no está siendo introducida a través de los equipos de manejo de aceite. Retome la muestra en el próximo intervalo programado.
C0015147 | BAMBAS | FC-120 | FC-120 BM LH | CAMION | CATERPILLAR | 785D | BOCAMAZA LH | MOBILUBE XFD 60 | 2020-10-10 | 2020-11-11 | 2020-11-12 | 2020-11-16 | 7400 | 503 | No |  | No | Crítico |  | 24.5 | 0 | 14 | 0 | 0 | 0 | 0 | 0 | 0 | 0 | 0 | 0 | 0 | 0 |  | 6 | 3 | 1 | 99 | 0 | 325 | 4 | 291 | 21 |  |  | 1.4 | - |  |  | No |  | 13 | 24/21/16 | 129142 | 16935 | - | 416 |  |  |  | Resultados están dentro de los rangos aceptables. | Nivel de limpieza en estado de Crítico. | Resultados están dentro de los rangos aceptables. | Identifique las causas del origen y corrija el Codigo ISO alto del aceite. Asegúrese de que la contaminación no está siendo introducida a través de los equipos de manejo de aceite. Retome la muestra en el próximo intervalo programado.
C0015148 | BAMBAS | FC-120 | FC-120 MF RH | CAMION | CATERPILLAR | 785D | MANDO FINAL RH | MOBILUBE XFD 60 | 2020-10-10 | 2020-11-11 | 2020-11-12 | 2020-11-16 | 7400 | 503 | No |  | No | Crítico |  | 25.1 | 17 | 30 | 2 | 0 | 1 | 0 | 0 | 0 | 0 | 0 | 0 | 0 | 0 |  | 3 | 5 | 1 | 99 | 0 | 294 | 4 | 294 | 12 |  |  | 2.9 | - |  |  | No |  | 12 | 25/22/15 | 314718 | 35005 | - | 165 |  |  |  | Resultados están dentro de los rangos aceptables. | Niveles de Sodio en el límite de precuación. Nivel de limpieza en estado de Crítico. | Elevado desgaste de Cobre. | Localice la fuente de Sodio. Identifique las causas del origen y corrija el Codigo ISO alto del aceite. Asegúrese de que la contaminación no está siendo introducida a través de los equipos de manejo de aceite. Determine la fuente del metal de desgaste excesivo y tome acciones correctivas. Retomar la muestra para monitorear condición.
C0015149 | BAMBAS | FC-120 | FC-120 MF LH | CAMION | CATERPILLAR | 785D | MANDO FINAL LH | MOBILUBE XFD 60 | 2020-10-10 | 2020-11-11 | 2020-11-12 | 2020-11-16 | 7400 | 503 | No |  | No | Crítico |  | 25 | 16 | 31 | 2 | 0 | 1 | 0 | 0 | 0 | 0 | 0 | 0 | 0 | 0 |  | 2 | 4 | 0 | 97 | 0 | 290 | 4 | 291 | 11 |  |  | 2.9 | - |  |  | No |  | 18 | 26/22/15 | 328751 | 31564 | - | 197 |  |  |  | Resultados están dentro de los rangos aceptables. | Nivel de limpieza en estado de Crítico. | Elevado desgaste de Cobre. | Identifique las causas del origen y corrija el Codigo ISO alto del aceite. Asegúrese de que la contaminación no está siendo introducida a través de los equipos de manejo de aceite. Determine la fuente del metal de desgaste excesivo y tome acciones correctivas. Retomar la muestra para monitorear condición.
C0015150 | BAMBAS | FC-120 | FC-120 DIFE POS | CAMION | CATERPILLAR | 785D | DIFERENCIAL POSTERIOR | MOBILUBE XFD 60 | 2020-10-10 | 2020-11-11 | 2020-11-12 | 2020-11-16 | 7400 | 503 | No |  | No | Crítico |  | 25 | 17 | 35 | 2 | 0 | 1 | 0 | 0 | 0 | 0 | 0 | 0 | 0 | 0 |  | 4 | 4 | 1 | 96 | 0 | 297 | 4 | 292 | 13 |  |  | 3 | - |  |  | No |  | 26 | 26/23/15 | 333816 | 62198 | - | 195 |  |  |  | Resultados están dentro de los rangos aceptables. | Niveles de Sodio en el límite de precuación. Nivel de limpieza en estado de Crítico. | Resultados están dentro de los rangos aceptables. | Localice la fuente de Sodio. Identifique las causas del origen y corrija el Codigo ISO alto del aceite. Asegúrese de que la contaminación no está siendo introducida a través de los equipos de manejo de aceite. Retome la muestra en el próximo intervalo programado.
C0015151 | BAMBAS | C-39 | C-39 TRAN | CAMION | CATERPILLAR | 992G | TRANSMISION | MOBILTRANS HD 30 | 2020-10-12 | 2020-11-11 | 2020-11-12 | 2020-11-16 | 41375 | 582 | No | Yes | No | Normal |  | 10.9 | 5 | 6 | 2 | 1 | 0 | 0 | 1 | 0 | 0 | 0 | 0 | 0 | 0 |  | 6 | 2 | 1 | 4 | 0 | 2940 | 10 | 931 | 1166 |  |  | 2.2 | - |  |  | No |  | 4 | 22/18/15 | 33907 | 2463 | - | 194 |  |  |  | Resultados están dentro de los rangos aceptables. | Resultados están dentro de los rangos aceptables. | Resultados están dentro de los rangos aceptables. | Retome la muestra en el próximo intervalo programado.
C0015152 | BAMBAS | C-39 | C-39 STHI | CAMION | CATERPILLAR | 992G | SISTEMA HIDRAULICO | MOBILTRANS HD 10W | 2020-10-12 | 2020-11-11 | 2020-11-12 | 2020-11-16 | 41375 | 582 | No | Yes | No | Normal |  | 6.1 | 0 | 6 | 0 | 1 | 0 | 1 | 1 | 0 | 0 | 0 | 0 | 0 | 0 |  | 5 | 1 | 1 | 0 | 0 | 3085 | 10 | 899 | 1114 |  |  | 7.6 | - |  |  | No |  | 9 | 22/18/14 | 39002 | 2137 | - | 150 |  |  |  | Resultados están dentro de los rangos aceptables. | Resultados están dentro de los rangos aceptables. | Resultados están dentro de los rangos aceptables. | Retome la muestra en el próximo intervalo programado.
C0015153 | BAMBAS | C-39 | C-39 STDI | CAMION | CATERPILLAR | 992G | SISTEMA DIRECCION | MOBILTRANS HD 10W | 2020-10-12 | 2020-11-11 | 2020-11-12 | 2020-11-16 | 41375 | 582 | No | Yes | No | Normal |  | 6.1 | 1 | 3 | 0 | 2 | 0 | 0 | 1 | 0 | 0 | 0 | 0 | 0 | 0 |  | 8 | 1 | 1 | 1 | 0 | 3437 | 13 | 1046 | 1290 |  |  | 6.1 | - |  |  | No |  | 8 | 20/18/14 | 6284 | 1464 | - | 148 |  |  |  | Resultados están dentro de los rangos aceptables. | Resultados están dentro de los rangos aceptables. | Resultados están dentro de los rangos aceptables. | Retome la muestra en el próximo intervalo programado.
C0015154 | BAMBAS | FC-115 | FC-115 BM RH | CAMION | CATERPILLAR | 793C | BOCAMAZA RH | MOBILUBE XFD 60 | 2020-10-16 | 2020-11-11 | 2020-11-12 | 2020-11-16 | 62347 | 228 | Yes | No | No | Crítico |  | 24.3 | 1 | 6 | 0 | 0 | 0 | 0 | 0 | 0 | 0 | 0 | 0 | 0 | 0 |  | 5 | 3 | 1 | 94 | 0 | 344 | 2 | 300 | 34 |  |  | 0.2 | - |  |  | No |  | 10 | 24/21/16 | 96486 | 11751 | - | 434 |  |  |  | Resultados están dentro de los rangos aceptables. | Nivel de limpieza en estado de Crítico. | Resultados están dentro de los rangos aceptables. | Identifique las causas del origen y corrija el Codigo ISO alto del aceite. Asegúrese de que la contaminación no está siendo introducida a través de los equipos de manejo de aceite. Retome la muestra en el próximo intervalo programado.
C0015155 | BAMBAS | FC-115 | FC-115 BM LH | CAMION | CATERPILLAR | 793C | BOCAMAZA LH | MOBILUBE XFD 60 | 2020-10-16 | 2020-11-11 | 2020-11-12 | 2020-11-16 | 62347 | 228 | Yes | No | No | Crítico |  | 24.8 | 0 | 19 | 0 | 0 | 0 | 0 | 0 | 0 | 0 | 0 | 0 | 0 | 0 |  | 5 | 3 | 0 | 98 | 0 | 305 | 2 | 293 | 15 |  |  | 0.8 | - |  |  | No |  | 12 | 25/22/16 | 231883 | 28071 | - | 441 |  |  |  | Resultados están dentro de los rangos aceptables. | Nivel de limpieza en estado de Crítico. | Resultados están dentro de los rangos aceptables. | Identifique las causas del origen y corrija el Codigo ISO alto del aceite. Asegúrese de que la contaminación no está siendo introducida a través de los equipos de manejo de aceite. Retome la muestra en el próximo intervalo programado.
C0015156 | ATOCONGO | C-75 | C-75 DIFE DEL | CARGADOR FRONTAL | CATERPILLAR | 966H | DIFERENCIAL DELANTERO | MOBILTRANS HD 50 | 2020-11-01 | 2020-11-11 | 2020-11-12 | 2020-11-13 | 17487 | 310 | No | Yes | No | Crítico |  | 17.9 | 2 | 16 | 0 | 2 | 0 | 0 | 0 | 0 | 0 | 0 | 0 | 0 | 0 |  | 10 | 1 | 1 | 2 | 0 | 2866 | 14 | 992 | 1232 | 0 |  | 0.9 | - |  |  | No |  | 20 | 24/21/16 | 115555 | 15703 | - | 447 |  |  |  | Resultados están dentro de los rangos aceptables. | Nivel de limpieza en estado de Crítico. | Resultados están dentro de los rangos aceptables. | Identifique las causas del origen y corrija el Codigo ISO alto del aceite. Asegúrese de que la contaminación no está siendo introducida a través de los equipos de manejo de aceite. Retome la muestra en el próximo intervalo programado.
C0015157 | ATOCONGO | C-75 | C-75 MOT | CARGADOR FRONTAL | CATERPILLAR | 966H | MOTOR | MOBIL DELVAC MX 15W-40 | 2020-10-31 | 2020-11-11 | 2020-11-12 | 2020-11-13 | 17486 | 309 | No | Yes | No | Crítico | 14.4 | 13.1 | 1 | 14 | 1 | 1 | 0 | 1 | 42 | 0 | 0 | 0 | 0 | 0 | 0 |  | 7 | 0 | 1 | 1 | 0 | 1419 | 1151 | 1058 | 1307 | 0 | 8.5 | 6.1 | 6.3 | 0.8 | 0.3 | No |  | 10 | - | - | - | - | - |  |  |  | Baja viscosidad por posible contaminación con un lubricante de menor viscosidad o dilución con combustible. | Resultados están dentro de los rangos aceptables. | Resultados están dentro de los rangos aceptables. | Localice y corrija la causa de baja viscosidad del aceite. Una baja viscosidad puede reducir la protección por lubricación. Retome la muestra en el próximo intervalo.
C0015158 | ATOCONGO | C-75 | C-75 DIFE POS | CARGADOR FRONTAL | CATERPILLAR | 966H | DIFERENCIAL POSTERIOR | MOBILTRANS HD 50 | 2020-11-01 | 2020-11-11 | 2020-11-12 | 2020-11-13 | 17487 | 278 | No | Yes | No | Precaución |  | 17.9 | 1 | 6 | 0 | 1 | 0 | 0 | 0 | 0 | 0 | 0 | 0 | 0 | 0 |  | 7 | 2 | 1 | 3 | 0 | 2863 | 17 | 995 | 1230 | 0 |  | 0.9 | - |  |  | No |  | 10 | 23/20/15 | 63730 | 7922 | - | 312 |  |  |  | Resultados están dentro de los rangos aceptables. | Nivel de limpieza en estado de precaución. | Resultados están dentro de los rangos aceptables. | Identifique las causas del origen y corrija el Codigo ISO alto del aceite. Asegúrese de que la contaminación no está siendo introducida a través de los equipos de manejo de aceite. Retome la muestra en el próximo intervalo programado.
C0015159 | ATOCONGO | C-72 | C-72 MOT | CARGADOR FRONTAL | CATERPILLAR | 966H | MOTOR | MOBIL DELVAC 1 5W-40 | 2020-11-05 | 2020-11-11 | 2020-11-12 | 2020-11-13 | 23924 | 442 | No | Yes | No | Crítico | 14.8 | 13.8 | 2 | 18 | 1 | 2 | 0 | 1 | 1 | 0 | 1 | 0 | 0 | 0 | 0 |  | 10 | 1 | 2 | 49 | 0 | 2550 | 531 | 1142 | 1403 | 0 | 9.4 | 18.2 | 13.2 | 1.1 | 0.4 | No |  | 6 | - | - | - | - | - | - | - | - | Alta oxidación por posible degradación del aceite a altas temperaturas. | Resultados están dentro de los rangos aceptables. | Resultados están dentro de los rangos aceptables. | Revisar el sistema de enfriamiento (termostatos, radiador, bomba de agua, mangueras, etc.). Tome acciones correctivas. Retome la muestra para confirmar condición.
C0015160 | ATOCONGO | C-72 | C-72 TRAN | CARGADOR FRONTAL | CATERPILLAR | 966H | TRANSMISION | MOBILTRANS HD 30 | 2020-10-22 | 2020-11-11 | 2020-11-12 | 2020-11-13 | 23803 | 1152 | Yes | Yes | No | Precaución |  | 11 | 7 | 13 | 1 | 1 | 0 | 0 | 0 | 0 | 0 | 0 | 0 | 0 | 0 |  | 4 | 6 | 1 | 1 | 0 | 2971 | 9 | 971 | 1187 | 0 |  | 1.1 | - |  |  | No |  | 12 | 23/19/15 | 51967 | 2886 | - | 213 | - | - |  | Resultados están dentro de los rangos aceptables. | Nivel de limpieza en estado de precaución. | Resultados están dentro de los rangos aceptables. | Identifique las causas del origen y corrija el Codigo ISO alto del aceite. Asegúrese de que la contaminación no está siendo introducida a través de los equipos de manejo de aceite. Retome la muestra en el próximo intervalo programado.
C0015161 | ATOCONGO | C-72 | C-72 STHI | CARGADOR FRONTAL | CATERPILLAR | 966H | SISTEMA HIDRAULICO | MOBILTRANS HD 10W | 2020-10-22 | 2020-11-11 | 2020-11-12 | 2020-11-13 | 23803 | 1152 | No | Yes | No | Crítico |  | 6.2 | 5 | 12 | 1 | 8 | 0 | 1 | 0 | 0 | 0 | 0 | 0 | 0 | 0 |  | 19 | 5 | 5 | 1 | 0 | 3000 | 14 | 961 | 1190 | 0 |  | 2.2 | - |  |  | No |  | 11 | 23/19/14 | 73873 | 3895 | - | 157 | - | - |  | Resultados están dentro de los rangos aceptables. | Contaminación de Silicio en estado crítico. Altos niveles de silicio abrasivo (polvo) causarán alto desgaste. Nivel de limpieza en estado de Crítico. | Presencia de aluminio mayor que el esperado puede representar contaminación con polvo (silicio abrasivo). | Localice la fuente de silicio. El incremento en silicio y aluminio podría potencialmente indicar una contaminación con polvo/tierra como la causa raíz del problema. Identifique las causas del origen y corrija el Codigo ISO alto del aceite. Asegúrese de que la contaminación no está siendo introducida a través de los equipos de manejo de aceite. Retome la muestra en el próximo intervalo programado.
C0015162 | ATOCONGO | C-72 | C-72 DIFE DEL | CARGADOR FRONTAL | CATERPILLAR | 966H | DIFERENCIAL DELANTERO | MOBILTRANS HD 50 | 2020-10-22 | 2020-11-11 | 2020-11-12 | 2020-11-13 | 23803 | 1152 | No | Yes | No | Crítico |  | 18.1 | 1 | 21 | 0 | 1 | 0 | 0 | 0 | 0 | 0 | 0 | 0 | 0 | 0 |  | 5 | 0 | 1 | 1 | 0 | 2993 | 12 | 1003 | 1262 | 0 |  | 0.9 | - |  |  | No |  | 26 | 24/21/16 | 146065 | 10737 | - | 341 | - | - |  | Resultados están dentro de los rangos aceptables. | Nivel de limpieza en estado de Crítico. | Resultados están dentro de los rangos aceptables. | Identifique las causas del origen y corrija el Codigo ISO alto del aceite. Asegúrese de que la contaminación no está siendo introducida a través de los equipos de manejo de aceite. Retome la muestra en el próximo intervalo programado.
C0015163 | ATOCONGO | C-72 | C-72 DIFE POS | CARGADOR FRONTAL | CATERPILLAR | 966H | DIFERENCIAL POSTERIOR | MOBILTRANS HD 50 | 2020-10-22 | 2020-11-11 | 2020-11-12 | 2020-11-13 | 23803 | 1152 | No | Yes | No | Crítico |  | 17.6 | 1 | 11 | 0 | 1 | 0 | 0 | 0 | 0 | 0 | 0 | 0 | 0 | 0 |  | 6 | 0 | 1 | 1 | 0 | 2977 | 13 | 981 | 1216 | 0 |  | 1 | - |  |  | No |  | 18 | 24/21/16 | 142240 | 10931 | - | 362 | - | - |  | Resultados están dentro de los rangos aceptables. | Nivel de limpieza en estado de Crítico. | Resultados están dentro de los rangos aceptables. | Identifique las causas del origen y corrija el Codigo ISO alto del aceite. Asegúrese de que la contaminación no está siendo introducida a través de los equipos de manejo de aceite. Retome la muestra en el próximo intervalo programado.
C0015164 | ATOCONGO | C-79 | C-79 MOT | CARGADOR FRONTAL | CATERPILLAR | 980H | MOTOR | MOBIL DELVAC MX 15W-40 | 2020-11-03 | 2020-11-11 | 2020-11-12 | 2020-11-13 | 21333 | 255 | Yes | Yes | No | Crítico | 14.4 | 12.8 | 6 | 26 | 1 | 0 | 2 | 1 | 43 | 0 | 1 | 0 | 0 | 0 | 0 |  | 13 | 1 | 0 | 1 | 0 | 1449 | 1182 | 1090 | 1342 | 0 | 8.7 | 6.5 | 4.1 | 0 | 0.3 | No |  | 4 | - | - | - | - | - | - | - |  | Baja viscosidad por posible contaminación con un lubricante de menor viscosidad o dilución con combustible. | Resultados están dentro de los rangos aceptables. | Resultados están dentro de los rangos aceptables. | Localice y corrija la causa de baja viscosidad del aceite. Una baja viscosidad puede reducir la protección por lubricación. Retome la muestra en el próximo intervalo.
C0015165 | ATOCONGO | C-79 | C-79 TRAN | CARGADOR FRONTAL | CATERPILLAR | 980H | TRANSMISION | MOBILTRANS HD 30 | 2020-11-03 | 2020-11-11 | 2020-11-12 | 2020-11-13 | 21333 | 355 | Yes | Yes | No | Crítico |  | 10.2 | 39 | 24 | 2 | 1 | 0 | 0 | 1 | 0 | 0 | 0 | 0 | 0 | 0 |  | 6 | 3 | 0 | 2 | 0 | 2693 | 12 | 942 | 1143 | 0 |  | 0.7 | - |  |  | No |  | 21 | 25/21/14 | 178110 | 19683 | - | 122 | - | - |  | Baja viscosidad por posible contaminación con un lubricante de menor viscosidad. | Nivel de limpieza en estado de Crítico. | Elevado desgaste de Hierro y Cobre. | Localice y corrija la causa de baja viscosidad del aceite. Una baja viscosidad puede reducir la protección por lubricación. Determine la fuente de los metales de desgaste excesivo y tome acciones correctivas. Retomar la muestra para monitorear condición. Identifique las causas del origen y corrija el Codigo ISO alto del aceite. Asegúrese de que la contaminación no está siendo introducida a través de los equipos de manejo de aceite. Retome la muestra en el próximo intervalo programado.
C0015166 | ATOCONGO | C-79 | C-79 STHI | CARGADOR FRONTAL | CATERPILLAR | 980H | SISTEMA HIDRAULICO | MOBILTRANS HD 10W | 2020-11-03 | 2020-11-11 | 2020-11-12 | 2020-11-13 | 21333 | 355 | No | Yes | No | Crítico |  | 6.1 | 2 | 8 | 1 | 2 | 0 | 0 | 1 | 0 | 0 | 0 | 0 | 0 | 0 |  | 7 | 4 | 2 | 4 | 0 | 2622 | 22 | 882 | 1096 | 0 |  | 5.4 | - |  |  | No |  | 2 | 23/17/14 | 48044 | 1295 | - | 133 | - | - |  | Resultados están dentro de los rangos aceptables. | Niveles de Sodio en el límite de precuación. Nivel de limpieza en estado de Crítico. | Resultados están dentro de los rangos aceptables. | Localice la fuente de Sodio. Identifique las causas del origen y corrija el Codigo ISO alto del aceite. Asegúrese de que la contaminación no está siendo introducida a través de los equipos de manejo de aceite. Retome la muestra en el próximo intervalo programado.
C0015167 | ATOCONGO | C-79 | C-79 DIFE DEL | CARGADOR FRONTAL | CATERPILLAR | 980H | DIFERENCIAL DELANTERO | MOBILTRANS HD 50 | 2020-11-03 | 2020-11-11 | 2020-11-12 | 2020-11-13 | 21333 | 355 | No | Yes | No | Crítico |  | 17.8 | 14 | 454 | 1 | 3 | 0 | 3 | 0 | 1 | 4 | 0 | 0 | 0 | 0 |  | 14 | 4 | 1 | 0 | 0 | 2934 | 11 | 958 | 1208 | 0 |  | 1.5 | - |  |  | No |  | 249 | - | - | - | - | - | - | - |  | Resultados están dentro de los rangos aceptables. | Presencia de partículas oscuras lo cual imposibilita realizar la prueba de Conteo de Partículas. | Elevado desgaste de Hierro y Cromo. Indica presencia de partículas ferromagnéticas visibles mayores a 40 micras. | Determine la fuente de partículas ferromagnéticas y tome acciones correctivas de ser necesario. Identifique y evalúe los componentes a base de estos elementos. Determine la fuente de los metales de desgaste excesivo y tome acciones correctivas. Retomar la muestra para monitorear condición.
C0015168 | ATOCONGO | C-79 | C-79 DIFE POS | CARGADOR FRONTAL | CATERPILLAR | 980H | DIFERENCIAL POSTERIOR | MOBILTRANS HD 50 | 2020-11-03 | 2020-11-11 | 2020-11-12 | 2020-11-13 | 21333 | 355 | No | Yes | No | Normal |  | 17.6 | 8 | 122 | 1 | 3 | 0 | 1 | 0 | 0 | 1 | 1 | 0 | 0 | 0 |  | 11 | 4 | 1 | 0 | 0 | 2930 | 11 | 956 | 1208 | 0 |  | 0.9 | - |  |  | No |  | 84 | - | - | - | - | - | - | - |  | Resultados están dentro de los rangos aceptables. | Presencia de partículas oscuras lo cual imposibilita realizar la prueba de Conteo de Partículas. | Resultados están dentro de los rangos aceptables. | Retome la muestra en el próximo intervalo programado.
C0015169 | ATOCONGO | C-79 | C-79 MFDEL RH | CARGADOR FRONTAL | CATERPILLAR | 980H | MANDO FINAL DEL. RH | MOBILTRANS HD 50 | 2020-11-03 | 2020-11-11 | 2020-11-12 | 2020-11-13 | 21333 | 355 | No | No | No | Crítico |  | 17.8 | 14 | 453 | 1 | 4 | 0 | 3 | 0 | 1 | 4 | 1 | 0 | 0 | 0 |  | 14 | 5 | 1 | 0 | 0 | 2945 | 11 | 958 | 1209 | 0 |  | 1.5 | - |  |  | No |  | 262 | - | - | - | - | - | - | - |  | Resultados están dentro de los rangos aceptables. | Niveles de Sodio en el límite de precuación. Presencia de partículas oscuras lo cual imposibilita realizar la prueba de Conteo de Partículas. | Indica presencia de partículas ferromagnéticas visibles mayores a 40 micras. Elevado desgaste de Hierro y Cromo. | Determine la fuente de partículas ferromagnéticas y tome acciones correctivas de ser necesario. Localice la fuente de Sodio. Identifique y evalúe los componentes a base de estos elementos. Determine la fuente de los metales de desgaste excesivo y tome acciones correctivas. Retomar la muestra para monitorear condición.
C0015170 | ATOCONGO | C-79 | C-79 MFDEL LH | CARGADOR FRONTAL | CATERPILLAR | 980H | MANDO FINAL DEL. LH | MOBILTRANS HD 50 | 2020-11-03 | 2020-11-11 | 2020-11-12 | 2020-11-13 | 21333 | 355 | No | No | No | Crítico |  | 17.7 | 13 | 463 | 0 | 3 | 0 | 3 | 0 | 1 | 4 | 0 | 0 | 0 | 0 |  | 13 | 4 | 2 | 0 | 0 | 2944 | 11 | 955 | 1202 | 0 |  | 1.5 | - |  |  | No |  | 256 | - | - | - | - | - | - | - |  | Resultados están dentro de los rangos aceptables. | Presencia de partículas oscuras lo cual imposibilita realizar la prueba de Conteo de Partículas. | Indica presencia de partículas ferromagnéticas visibles mayores a 40 micras. Elevado desgaste de Hierro y Cromo. | Determine la fuente de partículas ferromagnéticas y tome acciones correctivas de ser necesario. Identifique y evalúe los componentes a base de estos elementos. Determine la fuente de los metales de desgaste excesivo y tome acciones correctivas. Retomar la muestra para monitorear condición.
C0015171 | ATOCONGO | C-79 | C-79 MFPOS RH | CARGADOR FRONTAL | CATERPILLAR | 980H | MANDO FINAL POST. RH | MOBILTRANS HD 50 | 2020-11-03 | 2020-11-11 | 2020-11-12 | 2020-11-13 | 21333 | 355 | No | No | No | Crítico |  | 17.7 | 8 | 127 | 1 | 3 | 0 | 1 | 0 | 0 | 1 | 1 | 0 | 0 | 0 |  | 10 | 3 | 1 | 1 | 0 | 2905 | 11 | 947 | 1189 | 0 |  | 1 | - |  |  | No |  | 82 | 26/25/21 | 404830 | 261440 | - | 15265 | - | - |  | Resultados están dentro de los rangos aceptables. | Nivel de limpieza en estado de Crítico. | Resultados están dentro de los rangos aceptables. | Identifique las causas del origen y corrija el Codigo ISO alto del aceite. Asegúrese de que la contaminación no está siendo introducida a través de los equipos de manejo de aceite. Retome la muestra en el próximo intervalo programado.
C0015172 | ATOCONGO | C-79 | C-79 MFPOS LH | CARGADOR FRONTAL | CATERPILLAR | 980H | MANDO FINAL POST. LH | MOBILTRANS HD 50 | 2020-11-03 | 2020-11-11 | 2020-11-12 | 2020-11-13 | 21333 | 355 | No | No | No | Normal |  | 17.7 | 8 | 125 | 0 | 3 | 0 | 1 | 0 | 0 | 1 | 1 | 0 | 0 | 0 |  | 10 | 2 | 1 | 1 | 0 | 2927 | 11 | 950 | 1204 | 0 |  | 1 | - |  |  | No |  | 80 | - | - | - | - | - | - | - |  | Resultados están dentro de los rangos aceptables. | Presencia de partículas oscuras lo cual imposibilita realizar la prueba de Conteo de Partículas. | Resultados están dentro de los rangos aceptables. | Retome la muestra en el próximo intervalo programado.
C0015173 | ATOCONGO | C-46 | C-46 STHI | CARGADOR FRONTAL | CATERPILLAR | 988H | SISTEMA HIDRAULICO | MOBILTRANS HD 10W | 2020-10-22 | 2020-11-11 | 2020-11-12 | 2020-11-13 | 32561 | 1521 | No | Yes | No | Crítico |  | 5.8 | 4 | 19 | 0 | 7 | 0 | 1 | 0 | 0 | 1 | 0 | 0 | 0 | 0 |  | 19 | 7 | 15 | 2 | 0 | 2820 | 17 | 915 | 1140 | 0 |  | 3.4 | - |  |  | No |  | 5 | 21/18/15 | 13573 | 1924 | - | 177 | - | - |  | Resultados están dentro de los rangos aceptables. | Niveles de Sodio y Potasio mayores que los esperados. Contaminación de Silicio en estado crítico. Altos niveles de silicio abrasivo (polvo) causarán alto desgaste. Nivel de limpieza en estado de precaución. | Presencia de aluminio mayor que el esperado puede representar contaminación con polvo (silicio abrasivo). | Localice la fuente de Sodio y Potasio. Localice la fuente de silicio. Identifique las causas del origen y corrija el Codigo ISO alto del aceite. Asegúrese de que la contaminación no está siendo introducida a través de los equipos de manejo de aceite. Retome la muestra en el próximo intervalo programado.
C0015174 | ATOCONGO | C-46 | C-46 STHI | CARGADOR FRONTAL | CATERPILLAR | 988H | SISTEMA HIDRAULICO | MOBILTRANS HD 10W | 2020-10-22 | 2020-11-11 | 2020-11-12 | 2020-11-13 | 32561 | 5555 | No | Yes | Yes | Crítico |  | 6 | 5 | 19 | 1 | 7 | 0 | 1 | 1 | 0 | 0 | 0 | 0 | 0 | 0 |  | 19 | 8 | 14 | 2 | 0 | 2838 | 18 | 919 | 1148 | 0 |  | 3.5 | - |  |  | No |  | 8 | 20/18/15 | 9894 | 1804 | - | 201 | - | - |  | Resultados están dentro de los rangos aceptables. | Niveles de Sodio y Potasio mayores que los esperados. Contaminación de Silicio en estado crítico. Altos niveles de silicio abrasivo (polvo) causarán alto desgaste. Nivel de limpieza en estado de precaución. | Presencia de aluminio mayor que el esperado puede representar contaminación con polvo (silicio abrasivo). | Localice la fuente de Sodio y Potasio. El incremento en silicio y aluminio podría potencialmente indicar una contaminación con polvo/tierra como la causa raíz del problema. Identifique las causas del origen y corrija el Codigo ISO alto del aceite. Asegúrese de que la contaminación no está siendo introducida a través de los equipos de manejo de aceite. Retome la muestra en el próximo intervalo programado.
C0015175 | ATOCONGO | CI-25 | CI-25 MOT | CAMION CISTERNA DE COMBUSTIBLE | MERCEDES BENZ | AXOR 2628/45 6X4 | MOTOR | MOBIL DELVAC MX 15W-40 | 2020-09-21 | 2020-11-11 | 2020-11-12 | 2020-11-13 | 14138 | 295 | Yes | No | No | Crítico | 14.4 | 12.5 | 0 | 6 | 0 | 0 | 0 | 0 | 41 | 0 | 0 | 0 | 0 | 0 | 0 |  | 3 | 1 | 1 | 1 | 0 | 1391 | 1137 | 1054 | 1298 | 0 | 8.2 | 10.3 | 2.9 | 0 | 0.4 | No |  | 12 | - | - | - | - | - | - | - |  | Alta oxidación por posible degradación del aceite a altas temperaturas. Baja viscosidad por posible contaminación con un lubricante de menor viscosidad o dilución con combustible. | Resultados están dentro de los rangos aceptables. | Resultados están dentro de los rangos aceptables. | Revisar el sistema de enfriamiento (termostatos, radiador, bomba de agua, mangueras, etc.). Localice y corrija la causa de baja viscosidad del aceite. Una baja viscosidad puede reducir la protección por lubricación. Retome la muestra en el próximo intervalo.
C0015176 | ATOCONGO | V-430 | V-430 MOT | CAMION VOLQUETE | VOLVO | FMX 8X4R | MOTOR | MOBIL DELVAC MX 15W-40 | 2020-10-24 | 2020-11-11 | 2020-11-12 | 2020-11-13 | 9166 | 373 | Yes | Yes | No | Crítico | 14.4 | 12.2 | 3 | 18 | 2 | 1 | 0 | 0 | 42 | 0 | 0 | 0 | 0 | 0 | 0 |  | 4 | 1 | 0 | 2 | 0 | 1373 | 1137 | 1013 | 1261 | 0 | 8.3 | 12.3 | 6.4 | 0 | 0.4 | No |  | 14 | - | - | - | - | - | - | - |  | Alta oxidación por posible degradación del aceite a altas temperaturas. Baja viscosidad por posible contaminación con un lubricante de menor viscosidad o dilución con combustible. | Resultados están dentro de los rangos aceptables. | Resultados están dentro de los rangos aceptables. | Revisar el sistema de enfriamiento (termostatos, radiador, bomba de agua, mangueras, etc.). Localice y corrija la causa de baja viscosidad del aceite. Una baja viscosidad puede reducir la protección por lubricación. Retome la muestra en el próximo intervalo.
C0015177 | ATOCONGO | V-430 | V-430 STDI | CAMION VOLQUETE | VOLVO | FMX 8X4R | SISTEMA DIRECCION | MOBIL ATF 220 | 2020-10-24 | 2020-11-11 | 2020-11-12 | 2020-11-13 | 9166 | 849 | No | Yes | No | Crítico |  | 5.8 | 2 | 47 | 0 | 2 | 0 | 0 | 0 | 0 | 1 | 0 | 0 | 0 | 0 |  | 6 | 2 | 1 | 32 | 0 | 25 | 55 | 305 | 233 | 0 |  | 1.7 | - |  |  | No |  | 24 | 22/19/13 | 38217 | 2901 | - | 71 | - | - |  | Baja viscosidad por posible contaminación con un lubricante de menor viscosidad. | Nivel de limpieza en estado de precaución. | Resultados están dentro de los rangos aceptables. | Localice y corrija la causa de baja viscosidad del aceite. Una baja viscosidad puede reducir la protección por lubricación. Identifique las causas del origen y corrija el Codigo ISO alto del aceite. Asegúrese de que la contaminación no está siendo introducida a través de los equipos de manejo de aceite. Retome la muestra en el próximo intervalo programado.
C0015178 | ATOCONGO | V-430 | V-430 TRAN | CAMION VOLQUETE | VOLVO | FMX 8X4R | TRANSMISION | MOBILUBE HD 80W-90 | 2020-10-24 | 2020-11-11 | 2020-11-12 | 2020-11-13 | 9166 | 526 | No | Yes | No | Precaución |  | 14.2 | 21 | 3 | 0 | 0 | 0 | 0 | 0 | 0 | 0 | 0 | 0 | 0 | 0 |  | 3 | 0 | 0 | 0 | 0 | 7 | 1 | 505 | 10 | 0 |  | 1.4 | - |  |  | No |  | 10 | 21/19/16 | 13736 | 3861 | - | 463 | - | - |  | Resultados están dentro de los rangos aceptables. | Nivel de limpieza en estado de precaución. | Resultados están dentro de los rangos aceptables. | Identifique las causas del origen y corrija el Codigo ISO alto del aceite. Asegúrese de que la contaminación no está siendo introducida a través de los equipos de manejo de aceite. Retome la muestra en el próximo intervalo programado.
C0015179 | ATOCONGO | V-430 | V-430 STHI | CAMION VOLQUETE | VOLVO | FMX 8X4R | SISTEMA HIDRAULICO | MOBILTRANS HD 10W | 2020-10-24 | 2020-11-11 | 2020-11-12 | 2020-11-13 | 9166 | 3185 | No | Yes | No | Precaución |  | 6.1 | 0 | 3 | 0 | 2 | 0 | 0 | 0 | 0 | 0 | 0 | 0 | 0 | 0 |  | 8 | 0 | 2 | 0 | 0 | 2628 | 12 | 886 | 1115 | 0 |  | 2.7 | - |  |  | No |  | 6 | 23/20/13 | 61460 | 5271 | - | 64 | - | - |  | Resultados están dentro de los rangos aceptables. | Nivel de limpieza en estado de precaución. | Resultados están dentro de los rangos aceptables. | Identifique las causas del origen y corrija el Codigo ISO alto del aceite. Asegúrese de que la contaminación no está siendo introducida a través de los equipos de manejo de aceite. Retome la muestra en el próximo intervalo programado.
C0015180 | ATOCONGO | V-430 | V-430 CUDE LH | CAMION VOLQUETE | VOLVO | FMX 8X4R | CUBO DEL. LH | MOBILUBE HD 85W-140 | 2020-10-24 | 2020-11-11 | 2020-11-12 | 2020-11-13 | 9166 | 849 | No | No | No | Crítico |  | 25.1 | 0 | 29 | 0 | 0 | 0 | 0 | 0 | 0 | 1 | 0 | 0 | 0 | 1 |  | 1 | 0 | 1 | 1 | 0 | 8 | 1 | 493 | 4 | 0 |  | 0.4 | - |  |  | No |  | 15 | 24/20/14 | 144639 | 7009 | - | 124 | - | - |  | Resultados están dentro de los rangos aceptables. | Nivel de limpieza en estado de Crítico. | Resultados están dentro de los rangos aceptables. | Identifique las causas del origen y corrija el Codigo ISO alto del aceite. Asegúrese de que la contaminación no está siendo introducida a través de los equipos de manejo de aceite. Retome la muestra en el próximo intervalo programado.
C0015181 | ATOCONGO | V-430 | V-430 DIFE DEL | CAMION VOLQUETE | VOLVO | FMX 8X4R | DIFERENCIAL DELANTERO | MOBILUBE HD 85W-140 | 2020-10-24 | 2020-11-11 | 2020-11-12 | 2020-11-13 | 9166 | 849 | No | No | No | Crítico |  | 25.2 | 0 | 31 | 0 | 0 | 0 | 0 | 0 | 0 | 1 | 0 | 0 | 0 | 0 |  | 1 | 0 | 0 | 0 | 0 | 10 | 2 | 497 | 6 | 0 |  | 0.4 | - |  |  | No |  | 16 | 24/20/14 | 152452 | 7658 | - | 140 | - | - |  | Resultados están dentro de los rangos aceptables. | Nivel de limpieza en estado de Crítico. | Resultados están dentro de los rangos aceptables. | Identifique las causas del origen y corrija el Codigo ISO alto del aceite. Asegúrese de que la contaminación no está siendo introducida a través de los equipos de manejo de aceite. Retome la muestra en el próximo intervalo programado.
C0015182 | ATOCONGO | V-430 | V-430 CUDE RH | CAMION VOLQUETE | VOLVO | FMX 8X4R | CUBO DEL. RH | MOBILUBE HD 85W-140 | 2020-10-24 | 2020-11-11 | 2020-11-12 | 2020-11-13 | 9166 | 849 | No | No | No | Precaución |  | 24.8 | 0 | 17 | 0 | 0 | 0 | 0 | 0 | 0 | 1 | 0 | 0 | 0 | 0 |  | 2 | 0 | 0 | 0 | 0 | 10 | 3 | 510 | 6 | 0 |  | 0.5 | - |  |  | No |  | 2 | 23/20/17 | 41507 | 7229 | - | 819 | - | - |  | Resultados están dentro de los rangos aceptables. | Nivel de limpieza en estado de precaución. | Resultados están dentro de los rangos aceptables. | Identifique las causas del origen y corrija el Codigo ISO alto del aceite. Asegúrese de que la contaminación no está siendo introducida a través de los equipos de manejo de aceite. Retome la muestra en el próximo intervalo programado.
C0015183 | ATOCONGO | V-430 | V-430 CUPO LH | CAMION VOLQUETE | VOLVO | FMX 8X4R | CUBO POST. LH | MOBILUBE HD 85W-140 | 2020-10-24 | 2020-11-11 | 2020-11-12 | 2020-11-13 | 9166 | 849 | No | No | No | Precaución |  | 24.7 | 0 | 17 | 0 | 0 | 0 | 0 | 0 | 0 | 1 | 0 | 0 | 0 | 0 |  | 2 | 0 | 0 | 0 | 0 | 9 | 2 | 519 | 4 | 0 |  | 0.6 | - |  |  | No |  | 12 | 22/19/14 | 33490 | 3025 | - | 150 | - | - |  | Resultados están dentro de los rangos aceptables. | Nivel de limpieza en estado de precaución. | Resultados están dentro de los rangos aceptables. | Identifique las causas del origen y corrija el Codigo ISO alto del aceite. Asegúrese de que la contaminación no está siendo introducida a través de los equipos de manejo de aceite. Retome la muestra en el próximo intervalo programado.
C0015184 | ATOCONGO | V-430 | V-430 DIFE POS | CAMION VOLQUETE | VOLVO | FMX 8X4R | DIFERENCIAL POSTERIOR | MOBILUBE HD 85W-140 | 2020-10-24 | 2020-11-11 | 2020-11-12 | 2020-11-13 | 9166 | 849 | No | No | No | Precaución |  | 24.6 | 0 | 19 | 0 | 0 | 0 | 0 | 0 | 0 | 1 | 0 | 0 | 0 | 0 |  | 3 | 0 | 0 | 0 | 0 | 14 | 2 | 512 | 5 | 0 |  | 0.6 | - |  |  | No |  | 12 | 22/19/14 | 35270 | 2730 | - | 86 | - | - |  | Resultados están dentro de los rangos aceptables. | Nivel de limpieza en estado de precaución. | Resultados están dentro de los rangos aceptables. | Identifique las causas del origen y corrija el Codigo ISO alto del aceite. Asegúrese de que la contaminación no está siendo introducida a través de los equipos de manejo de aceite. Retome la muestra en el próximo intervalo programado.
C0015185 | ATOCONGO | V-430 | V-430 CUPO RH | CAMION VOLQUETE | VOLVO | FMX 8X4R | CUBO POST. RH | MOBILUBE HD 85W-140 | 2020-10-24 | 2020-11-11 | 2020-11-12 | 2020-11-13 | 9166 | 849 | No | No | No | Crítico |  | 25.2 | 1 | 34 | 0 | 1 | 0 | 0 | 1 | 0 | 1 | 0 | 0 | 0 | 0 |  | 2 | 0 | 1 | 1 | 0 | 17 | 2 | 501 | 7 | 0 |  | 0.4 | - |  |  | No |  | 16 | 24/20/13 | 136509 | 6035 | - | 52 | - | - |  | Resultados están dentro de los rangos aceptables. | Nivel de limpieza en estado de Crítico. | Resultados están dentro de los rangos aceptables. | Identifique las causas del origen y corrija el Codigo ISO alto del aceite. Asegúrese de que la contaminación no está siendo introducida a través de los equipos de manejo de aceite. Retome la muestra en el próximo intervalo programado.
C0015186 | ATOCONGO | C-76 | C-76 DIFE DEL | CARGADOR FRONTAL | LIEBHERR | L-566 | DIFERENCIAL DELANTERO | MOBILUBE HD 80W-90 | 2020-10-09 | 2020-11-11 | 2020-11-12 | 2020-11-13 | 17273 | 533 | No | Yes | No | Normal |  | 14.4 | 12 | 186 | 0 | 0 | 1 | 2 | 2 | 0 | 2 | 0 | 0 | 0 | 0 |  | 2 | 0 | 0 | 0 | 0 | 8 | 2 | 447 | 7 | 0 |  | 0.3 | - |  |  | No |  | 1006 | - | - | - | - | - | - | - |  | Retome la muestra en el próximo intervalo programado. | Presencia de partículas oscuras lo cual imposibilita realizar la prueba de Conteo de Partículas. | Indica presencia de partículas ferromagnéticas visibles mayores a 40 micras. | Determine la fuente de partículas ferromagnéticas y tome acciones correctivas de ser necesario. Tome acciones correctivas. Retome la muestra para confirmar condición.
C0015187 | ATOCONGO | C-76 | C-76 PTO | CARGADOR FRONTAL | LIEBHERR | L-566 | PTO | MOBILUBE HD 80W-90 | 2020-10-09 | 2020-11-11 | 2020-11-12 | 2020-11-13 | 17273 | 533 | No | Yes | No | Normal |  | 14.4 | 2 | 10 | 0 | 0 | 0 | 0 | 0 | 0 | 0 | 0 | 0 | 0 | 0 |  | 13 | 0 | 0 | 1 | 0 | 16 | 2 | 298 | 47 | 0 |  | 2.3 | - |  |  | No |  | 12 | 25/23/16 | 257798 | 59884 | - | 502 | - | - |  | Resultados están dentro de los rangos aceptables. | Nivel de limpieza en estado de Crítico. | Resultados están dentro de los rangos aceptables. | Identifique las causas del origen y corrija el Codigo ISO alto del aceite. Asegúrese de que la contaminación no está siendo introducida a través de los equipos de manejo de aceite. Retome la muestra en el próximo intervalo programado.
C0015188 | ATOCONGO | C-76 | C-76 DIFE POS | CARGADOR FRONTAL | LIEBHERR | L-566 | DIFERENCIAL POSTERIOR | MOBILUBE HD 80W-90 | 2020-10-09 | 2020-11-11 | 2020-11-12 | 2020-11-13 | 17273 | 533 | No | Yes | No | Crítico |  | 14.4 | 1 | 202 | 0 | 0 | 0 | 2 | 2 | 0 | 2 | 0 | 0 | 0 | 0 |  | 3 | 0 | 0 | 0 | 0 | 9 | 2 | 449 | 5 | 0 |  | 0.4 | - |  |  | No |  | 64 | 25/24/18 | 292166 | 87590 | - | 1877 | - | - |  | Resultados están dentro de los rangos aceptables. | Nivel de limpieza en estado de Crítico. | Resultados están dentro de los rangos aceptables. | Identifique las causas del origen y corrija el Codigo ISO alto del aceite. Asegúrese de que la contaminación no está siendo introducida a través de los equipos de manejo de aceite. Retome la muestra en el próximo intervalo programado.
C0015189 | ATOCONGO | C-76 | C-76 STHI | CARGADOR FRONTAL | LIEBHERR | L-566 | SISTEMA HIDRAULICO | MOBIL DELVAC MX 15W-40 | 2020-10-09 | 2020-11-11 | 2020-11-12 | 2020-11-13 | 17273 | 3455 | No | Yes | No | Crítico |  | 11 | 3 | 9 | 1 | 3 | 0 | 0 | 40 | 0 | 0 | 0 | 0 | 0 | 0 |  | 11 | 3 | 4 | 1 | 0 | 1603 | 1055 | 1073 | 1262 | 0 |  | 2.9 | - |  |  | No |  | 12 | 23/20/16 | 60666 | 8909 | - | 592 | - | - |  | Baja viscosidad por posible contaminación con un lubricante de menor viscosidad o dilución con combustible. | Niveles de Sodio y Potasio en precaución. Nivel de limpieza en estado de Crítico. | Resultados están dentro de los rangos aceptables. | Localice la fuente de Sodio y Potasio. Localice y corrija la causa de baja viscosidad del aceite. Una baja viscosidad puede reducir la protección por lubricación. Identifique las causas del origen y corrija el Codigo ISO alto del aceite. Asegúrese de que la contaminación no está siendo introducida a través de los equipos de manejo de aceite. Retome la muestra en el próximo intervalo programado.
C0015190 | ATOCONGO | C-76 | C-76 TRAN | CARGADOR FRONTAL | LIEBHERR | L-566 | TRANSMISION | MOBIL ATF 220 | 2020-10-09 | 2020-11-11 | 2020-11-12 | 2020-11-13 | 17273 | 533 | No | Yes | No | Crítico |  | 5.7 | 0 | 55 | 1 | 1 | 0 | 1 | 2 | 0 | 1 | 0 | 0 | 0 | 0 |  | 4 | 2 | 1 | 36 | 0 | 178 | 105 | 379 | 348 | 0 |  | 1.1 | - |  |  | No |  | 16 | - | - | - | - | - | - | - |  | Baja viscosidad por posible contaminación con un lubricante de menor viscosidad. | Muestra oscura no se realizó nivel de limpieza. | Elevado desgaste de Hierro. | Localice y corrija la causa de baja viscosidad del aceite. Una baja viscosidad puede reducir la protección por lubricación. Identifique y evalúe los componentes a base de este elemento. Determine la fuente del metal de desgaste excesivo y tome acciones correctivas. Retomar la muestra para monitorear condición.
C0015191 | ATOCONGO | C-76 | C-76 MOT | CARGADOR FRONTAL | LIEBHERR | L-566 | MOTOR | MOBIL DELVAC MX 15W-40 | 2020-10-09 | 2020-11-11 | 2020-11-12 | 2020-11-13 | 17273 | 268 | Yes | Yes | No | Crítico | 14.4 | 13.6 | 14 | 7 | 2 | 0 | 1 | 0 | 43 | 0 | 0 | 0 | 0 | 0 | 0 |  | 6 | 0 | 1 | 0 | 0 | 1440 | 1179 | 1101 | 1364 | 0 | 8.5 | 3.2 | 4.6 | 0 | 0.6 | No |  | 9 | - | - | - | - | - | - | - |  | Baja viscosidad por posible contaminación con un lubricante de menor viscosidad o dilución con combustible. | Resultados están dentro de los rangos aceptables. | Elevado desgaste de Plomo y Cobre. | Localice y corrija la causa de baja viscosidad del aceite. Una baja viscosidad puede reducir la protección por lubricación. Identifique y evalúe los componentes a base de estos elementos. Determine la fuente de los metales de desgaste excesivo y tome acciones correctivas. Retomar la muestra para monitorear condición.
C0015192 | ATOCONGO | C-75 | C-75 TRAN | CARGADOR FRONTAL | CATERPILLAR | 966H | TRANSMISION | MOBILTRANS HD 30 | 2020-11-06 | 2020-11-11 | 2020-11-12 | 2020-11-13 | 17528 | 319 | No | Yes | No | Precaución |  | 11 | 2 | 9 | 0 | 1 | 0 | 0 | 0 | 0 | 0 | 0 | 0 | 0 | 0 |  | 5 | 2 | 2 | 0 | 0 | 2931 | 13 | 986 | 1237 | 0 |  | 0.2 | - |  |  | No |  | 12 | 22/17/14 | 35574 | 1221 | - | 97 | - | - |  | Resultados están dentro de los rangos aceptables. | Nivel de limpieza en estado de precaución. | Resultados están dentro de los rangos aceptables. | Identifique las causas del origen y corrija el Codigo ISO alto del aceite. Asegúrese de que la contaminación no está siendo introducida a través de los equipos de manejo de aceite. Retome la muestra en el próximo intervalo programado.
C0015193 | ATOCONGO | C-71 | C-71 MOT | CARGADOR FRONTAL | KOMATSU | WA500 | MOTOR | MOBIL DELVAC MX 15W-40 | 2020-10-07 | 2020-11-11 | 2020-11-12 | 2020-11-13 | 21319 | 313 | Yes | Yes | No | Crítico | 14.4 | 13 | 1 | 5 | 6 | 0 | 1 | 0 | 44 | 0 | 0 | 0 | 0 | 0 | 0 |  | 3 | 0 | 1 | 0 | 0 | 1531 | 1233 | 1145 | 1415 | 0 | 8.4 | 7.7 | 10.2 | 5.9 | 0.2 | No |  | 2 | - | - | - | - | - | - | - |  | Baja viscosidad por posible contaminación con un lubricante de menor viscosidad o dilución con combustible. | La tasa de nitración aumenta debido a condiciones inadecuadas de combustión e ignición. | Elevado desgaste de Plomo. | Localice y corrija causa de nitración. Localice y corrija la causa de baja viscosidad del aceite. Una baja viscosidad puede reducir la protección por lubricación. Identifique y evalúe los componentes a base de este elemento. Determine la fuente del metal de desgaste excesivo y tome acciones correctivas. Retomar la muestra para monitorear condición.
C0015194 | ATOCONGO | C-80 | C-80 MOT | CARGADOR FRONTAL | CATERPILLAR | 980H | MOTOR | MOBIL DELVAC 1 5W-40 | 2020-10-19 | 2020-11-11 | 2020-11-12 | 2020-11-13 | 22644 | 347 | No | No | No | Crítico | 14.8 | 13.3 | 2 | 14 | 1 | 1 | 0 | 0 | 0 | 0 | 0 | 0 | 0 | 0 | 0 |  | 5 | 0 | 1 | 49 | 0 | 2422 | 500 | 1121 | 1354 | 0 | 9.7 | 15.6 | 11.3 | 0 | 0.7 | No |  | 8 | - | - | - | - | - | - | - |  | Alta oxidación por posible degradación del aceite a altas temperaturas. Baja viscosidad por posible contaminación con un lubricante de menor viscosidad o dilución con combustible. | La tasa de nitración aumenta debido a condiciones inadecuadas de combustión e ignición. | Resultados están dentro de los rangos aceptables. | Localice y corrija causa de nitración. Revisar el sistema de enfriamiento (termostatos, radiador, bomba de agua, mangueras, etc.). Localice y corrija la causa de baja viscosidad del aceite. Una baja viscosidad puede reducir la protección por lubricación. Retome la muestra en el próximo intervalo.
C0015195 | ATOCONGO | C-72 | C-72 MOT | CARGADOR FRONTAL | CATERPILLAR | 966H | MOTOR | MOBIL DELVAC 1 5W-40 | 2020-10-21 | 2020-11-11 | 2020-11-12 | 2020-11-13 | 23797 | 127 | No | Yes | No | Crítico | 14.8 | 13.9 | 1 | 11 | 0 | 1 | 0 | 0 | 1 | 0 | 0 | 0 | 0 | 0 | 0 |  | 5 | 0 | 1 | 51 | 0 | 2456 | 515 | 1140 | 1385 | 0 | 9.2 | 17.6 | 11.8 | 1.2 | 0.3 | No |  | 12 | - | - | - | - | - | - | - |  | Alta oxidación por posible degradación del aceite a altas temperaturas. | Resultados están dentro de los rangos aceptables. | Resultados están dentro de los rangos aceptables. | Revisar el sistema de enfriamiento (termostatos, radiador, bomba de agua, mangueras, etc.). Tome acciones correctivas. Retome la muestra para confirmar condición.
C0015196 | ATOCONGO | V-401 | V-401 TRAN | CAMION VOLQUETE | VOLVO | FMX 8X4R | TRANSMISION | MOBILUBE HD 80W-90 | 2020-10-10 | 2020-11-11 | 2020-11-12 | 2020-11-13 | 8568 | 776 | Yes | No | No | Crítico |  | 14.8 | 139 | 4 | 0 | 1 | 0 | 0 | 0 | 0 | 0 | 0 | 0 | 0 | 0 |  | 12 | 0 | 0 | 1 | 0 | 50 | 2 | 579 | 157 | 0 |  | 0.7 | - |  |  | No |  | 10 | 22/19/15 | 28538 | 4033 | - | 254 | - | - |  | Resultados están dentro de los rangos aceptables. | Nivel de limpieza en estado de precaución. | Elevado desgaste de Cobre. | Identifique las causas del origen y corrija el Codigo ISO alto del aceite. Asegúrese de que la contaminación no está siendo introducida a través de los equipos de manejo de aceite. Determine la fuente del metal de desgaste excesivo y tome acciones correctivas. Retomar la muestra para monitorear condición.
C0015197 | ATOCONGO | V-401 | V-401 CUDE RH | CAMION VOLQUETE | VOLVO | FMX 8X4R | CUBO DEL. RH | MOBILUBE HD 85W-140 | 2020-10-10 | 2020-11-11 | 2020-11-12 | 2020-11-13 | 8568 | 776 | Yes | No | No | Normal |  | 25.1 | 1 | 103 | 0 | 0 | 0 | 1 | 0 | 0 | 2 | 0 | 0 | 0 | 0 |  | 2 | 0 | 0 | 1 | 0 | 5 | 2 | 499 | 5 | 0 |  | 0.6 | - |  |  | No |  | 538 | - | - | - | - | - | - | - |  | Retome la muestra en el próximo intervalo programado. | Presencia de partículas oscuras lo cual imposibilita realizar la prueba de Conteo de Partículas. | Indica presencia de partículas ferromagnéticas visibles mayores a 40 micras. | Determine la fuente de partículas ferromagnéticas y tome acciones correctivas de ser necesario. Tome acciones correctivas. Retome la muestra para confirmar condición.
C0015198 | ATOCONGO | V-401 | V-401 CUPO LH | CAMION VOLQUETE | VOLVO | FMX 8X4R | CUBO POST. LH | MOBILUBE HD 85W-140 | 2020-10-10 | 2020-11-11 | 2020-11-12 | 2020-11-13 | 8568 | 776 | Yes | No | No | Precaución |  | 25.2 | 1 | 43 | 0 | 0 | 0 | 0 | 0 | 0 | 1 | 0 | 0 | 0 | 0 |  | 2 | 0 | 0 | 1 | 0 | 5 | 1 | 499 | 3 | 0 |  | 0.5 | - |  |  | No |  | 28 | 23/19/13 | 77120 | 4802 | - | 47 | - | - |  | Resultados están dentro de los rangos aceptables. | Nivel de limpieza en estado de precaución. | Resultados están dentro de los rangos aceptables. | Identifique las causas del origen y corrija el Codigo ISO alto del aceite. Asegúrese de que la contaminación no está siendo introducida a través de los equipos de manejo de aceite. Retome la muestra en el próximo intervalo programado.
C0015199 | ATOCONGO | V-401 | V-401 CUPO RH | CAMION VOLQUETE | VOLVO | FMX 8X4R | CUBO POST. RH | MOBILUBE HD 85W-140 | 2020-10-10 | 2020-11-11 | 2020-11-12 | 2020-11-13 | 8568 | 776 | Yes | No | No | Crítico |  | 25 | 1 | 41 | 2 | 0 | 0 | 0 | 0 | 0 | 1 | 0 | 0 | 0 | 0 |  | 2 | 0 | 0 | 1 | 0 | 5 | 2 | 507 | 4 | 0 |  | 0.5 | - |  |  | No |  | 24 | 24/20/15 | 84475 | 7172 | - | 287 | - | - |  | Resultados están dentro de los rangos aceptables. | Nivel de limpieza en estado de Crítico. | Resultados están dentro de los rangos aceptables. | Identifique las causas del origen y corrija el Codigo ISO alto del aceite. Asegúrese de que la contaminación no está siendo introducida a través de los equipos de manejo de aceite. Retome la muestra en el próximo intervalo programado.
C0015200 | ATOCONGO | MO-17 | MO-17 MOT | MOTONIVELADORA | CATERPILLAR | 140K | MOTOR | MOBIL DELVAC MX 15W-40 | 2020-10-17 | 2020-11-11 | 2020-11-12 | 2020-11-13 | 17270 | 270 | Yes | Yes | No | Crítico | 14.4 | 12.3 | 1 | 14 | 0 | 1 | 0 | 1 | 38 | 0 | 0 | 0 | 0 | 0 | 0 |  | 3 | 0 | 0 | 9 | 0 | 1707 | 1132 | 1143 | 1428 | 0 | 8.5 | 6.4 | 7.3 | 1.8 | 0.3 | No |  | 12 | - | - | - | - | - | - | - |  | Baja viscosidad por posible contaminación con un lubricante de menor viscosidad o dilución con combustible. | Resultados están dentro de los rangos aceptables. | Resultados están dentro de los rangos aceptables. | Localice y corrija la causa de baja viscosidad del aceite. Una baja viscosidad puede reducir la protección por lubricación. Retome la muestra en el próximo intervalo.
C0015201 | ATOCONGO | V-399 | V-399 MOT | CAMION VOLQUETE | VOLVO | FMX 8X4R | MOTOR | MOBIL DELVAC MX 15W-40 | 2020-10-12 | 2020-11-11 | 2020-11-12 | 2020-11-13 | 9764 | 393 | Yes | Yes | No | Crítico | 14.4 | 11.5 | 23 | 107 | 3 | 2 | 0 | 1 | 43 | 0 | 2 | 0 | 0 | 0 | 0 |  | 9 | 1 | 0 | 1 | 2 | 1421 | 1153 | 1053 | 1307 | 0 | 8 | 16.1 | 5.1 | 2.1 | 0.3 | No | 5.3 | 35 | - | - | - | - | - | - | - |  | Alta oxidación por posible degradación del aceite a altas temperaturas. Baja viscosidad por posible contaminación con un lubricante de menor viscosidad o dilución con combustible. | Causas posibles de dilución con combustible: Lineas de combustible con fugas, patron de pulverización defectuoso, Inyector goteando, fugas en sellos de bombas de transferencia, bomba de inyección defectuosa, Anillos de sellos ("O-rings") de inyector gastados. | Elevado desgaste de Hierro y Cobre. | Revisar el sistema de enfriamiento (termostatos, radiador, bomba de agua, mangueras, etc.). Localice y corrija la causa de baja viscosidad del aceite. Una baja viscosidad puede reducir la protección por lubricación. Determine la fuente de los metales de desgaste excesivo y tome acciones correctivas. Retomar la muestra para monitorear condición.
C0015202 | ATOCONGO | V-403 | V-403 MOT | CAMION VOLQUETE | VOLVO | FMX 8X4R | MOTOR | MOBIL DELVAC MX 15W-40 | 2020-10-13 | 2020-11-11 | 2020-11-12 | 2020-11-13 | 9399 | 378 | Yes | Yes | No | Crítico | 14.4 | 11.6 | 3 | 19 | 3 | 1 | 0 | 0 | 44 | 0 | 0 | 0 | 0 | 0 | 0 |  | 3 | 0 | 2 | 1 | 0 | 1451 | 1205 | 1085 | 1372 | 0 | 8.2 | 16.8 | 6.4 | 0.4 | 0.4 | No | 4.7 | 14 | - | - | - | - | - | - | - |  | Alta oxidación por posible degradación del aceite a altas temperaturas. Baja viscosidad por posible contaminación con un lubricante de menor viscosidad o dilución con combustible. | Causas posibles de dilución con combustible: Lineas de combustible con fugas, patron de pulverización defectuoso, Inyector goteando, fugas en sellos de bombas de transferencia, bomba de inyección defectuosa, Anillos de sellos ("O-rings") de inyector gastados. | Resultados están dentro de los rangos aceptables. | Revisar el sistema de enfriamiento (termostatos, radiador, bomba de agua, mangueras, etc.). Localice y corrija la causa de baja viscosidad del aceite. Una baja viscosidad puede reducir la protección por lubricación. Retome la muestra en el próximo intervalo.
C0015203 | ATOCONGO | V-400 | V-400 MOT | CAMION VOLQUETE | VOLVO | FMX 8X4R | MOTOR | MOBIL DELVAC MX 15W-40 | 2020-10-05 | 2020-11-11 | 2020-11-12 | 2020-11-13 | 8902 | 366 | Yes | Yes | No | Crítico | 14.4 | 12.1 | 1 | 11 | 3 | 1 | 0 | 0 | 46 | 0 | 0 | 0 | 0 | 0 | 0 |  | 4 | 0 | 2 | 1 | 0 | 1487 | 1196 | 1116 | 1376 | 0 | 8.3 | 11.3 | 5.5 | 1.2 | 0.3 | No |  | 13 | - | - | - | - | - | - | - |  | Alta oxidación por posible degradación del aceite a altas temperaturas. Baja viscosidad por posible contaminación con un lubricante de menor viscosidad o dilución con combustible. | Resultados están dentro de los rangos aceptables. | Resultados están dentro de los rangos aceptables. | Revisar el sistema de enfriamiento (termostatos, radiador, bomba de agua, mangueras, etc.). Localice y corrija la causa de baja viscosidad del aceite. Una baja viscosidad puede reducir la protección por lubricación. Retome la muestra en el próximo intervalo.
C0015204 | ATOCONGO | V-420 | V-420 MOT | CAMION VOLQUETE | VOLVO | FMX 8X4R | MOTOR | MOBIL DELVAC MX 15W-40 | 2020-10-03 | 2020-11-11 | 2020-11-12 | 2020-11-13 | 8370 | 364 | Yes | Yes | No | Crítico | 14.4 | 12.2 | 3 | 12 | 4 | 0 | 0 | 0 | 43 | 0 | 0 | 0 | 0 | 0 | 0 |  | 3 | 0 | 0 | 1 | 0 | 1416 | 1188 | 1057 | 1370 | 0 | 7.7 | 14.9 | 6.1 | 1.7 | 0.4 | No |  | 12 | - | - | - | - | - | - | - |  | Alta oxidación por posible degradación del aceite a altas temperaturas. Baja viscosidad por posible contaminación con un lubricante de menor viscosidad o dilución con combustible. | Resultados están dentro de los rangos aceptables. | Resultados están dentro de los rangos aceptables. | Revisar el sistema de enfriamiento (termostatos, radiador, bomba de agua, mangueras, etc.). Localice y corrija la causa de baja viscosidad del aceite. Una baja viscosidad puede reducir la protección por lubricación. Retome la muestra en el próximo intervalo.
C0015205 | ATOCONGO | V-412 | V-412 MOT | CAMION VOLQUETE | VOLVO | FMX 8X4R | MOTOR | MOBIL DELVAC MX 15W-40 | 2020-10-13 | 2020-11-11 | 2020-11-12 | 2020-11-13 | 9086 | 406 | Yes | Yes | No | Crítico | 14.4 | 12 | 5 | 30 | 3 | 1 | 0 | 0 | 45 | 0 | 1 | 0 | 0 | 0 | 0 |  | 4 | 0 | 2 | 1 | 0 | 1486 | 1212 | 1099 | 1379 | 0 | 8.7 | 14.2 | 7.2 | 0.5 | 0.4 | No |  | 9 | - | - | - | - | - | - | - |  | Alta oxidación por posible degradación del aceite a altas temperaturas. Baja viscosidad por posible contaminación con un lubricante de menor viscosidad o dilución con combustible. | Resultados están dentro de los rangos aceptables. | Resultados están dentro de los rangos aceptables. | Revisar el sistema de enfriamiento (termostatos, radiador, bomba de agua, mangueras, etc.). Localice y corrija la causa de baja viscosidad del aceite. Una baja viscosidad puede reducir la protección por lubricación. Retome la muestra en el próximo intervalo.
C0015206 | ATOCONGO | V-321 | V-321 MOT | CAMION VOLQUETE | VOLVO | FMX 8X4R | MOTOR | MOBIL DELVAC MX 15W-40 | 2020-10-19 | 2020-11-11 | 2020-11-12 | 2020-11-13 | 12974 | 352 | Yes | Yes | No | Crítico | 14.4 | 12.7 | 2 | 6 | 1 | 1 | 0 | 0 | 38 | 1 | 0 | 0 | 0 | 0 | 0 |  | 2 | 0 | 0 | 1 | 0 | 1224 | 1019 | 927 | 1174 | 0 | 8.3 | 7.6 | 4.7 | 0.6 | 0.3 | No |  | 2 | - | - | - | - | - | - | - |  | Baja viscosidad por posible contaminación con un lubricante de menor viscosidad o dilución con combustible. | Resultados están dentro de los rangos aceptables. | Resultados están dentro de los rangos aceptables. | Localice y corrija la causa de baja viscosidad del aceite. Una baja viscosidad puede reducir la protección por lubricación. Retome la muestra en el próximo intervalo.
C0015207 | ATOCONGO | V-405 | V-405 MOT | CAMION VOLQUETE | VOLVO | FMX 8X4R | MOTOR | MOBIL DELVAC MX 15W-40 | 2020-10-16 | 2020-11-11 | 2020-11-12 | 2020-11-13 | 9536 | 406 | Yes | Yes | No | Crítico | 14.4 | 11.5 | 5 | 23 | 2 | 0 | 0 | 0 | 39 | 0 | 0 | 0 | 0 | 0 | 0 |  | 4 | 0 | 0 | 1 | 0 | 1315 | 1083 | 975 | 1237 | 0 | 8.7 | 18.6 | 7.3 | 0 | 0.5 | No | 5 | 11 | - | - | - | - | - | - | - |  | Alta oxidación por posible degradación del aceite a altas temperaturas. Baja viscosidad por posible contaminación con un lubricante de menor viscosidad o dilución con combustible. | Causas posibles de dilución con combustible: Lineas de combustible con fugas, patron de pulverización defectuoso, Inyector goteando, fugas en sellos de bombas de transferencia, bomba de inyección defectuosa, Anillos de sellos ("O-rings") de inyector gastados. | Resultados están dentro de los rangos aceptables. | Revisar el sistema de enfriamiento (termostatos, radiador, bomba de agua, mangueras, etc.). Localice y corrija la causa de baja viscosidad del aceite. Una baja viscosidad puede reducir la protección por lubricación. Retome la muestra en el próximo intervalo.
C0015208 | ATOCONGO | CI-32 | CI-32 MOT | CAMION CISTERNA DE AGUA | FREIGHTLINER | M2-106 | MOTOR | MOBIL DELVAC MX 15W-40 | 2020-10-15 | 2020-11-11 | 2020-11-12 | 2020-11-13 | 14713 | 299 | Yes | Yes | No | Crítico | 14.4 | 13.2 | 1 | 16 | 0 | 2 | 0 | 1 | 45 | 0 | 0 | 0 | 0 | 0 | 0 |  | 7 | 0 | 1 | 1 | 0 | 1472 | 1241 | 1136 | 1434 | 0 | 8.8 | 6 | 3.2 | 0 | 0.3 | No |  | 3 | - | - | - | - | - | - | - |  | Baja viscosidad por posible contaminación con un lubricante de menor viscosidad o dilución con combustible. | Resultados están dentro de los rangos aceptables. | Resultados están dentro de los rangos aceptables. | Localice y corrija la causa de baja viscosidad del aceite. Una baja viscosidad puede reducir la protección por lubricación. Retome la muestra en el próximo intervalo.
C0015209 | ATOCONGO | V-364 | V-364 MOT | CAMION VOLQUETE | VOLVO | FMX 8X4R | MOTOR | MOBIL DELVAC MX 15W-40 | 2020-10-08 | 2020-11-11 | 2020-11-12 | 2020-11-13 | 11527 | 411 | Yes | Yes | No | Crítico | 14.4 | 11.6 | 2 | 7 | 2 | 0 | 0 | 0 | 42 | 0 | 0 | 0 | 0 | 0 | 0 |  | 3 | 0 | 1 | 1 | 0 | 1399 | 1164 | 1058 | 1346 | 0 | 8.8 | 15.5 | 4.5 | 2 | 0.3 | No | 4.9 | 12 | - | - | - | - | - | - | - |  | Alta oxidación por posible degradación del aceite a altas temperaturas. Baja viscosidad por posible contaminación con un lubricante de menor viscosidad o dilución con combustible. | Causas posibles de dilución con combustible: Lineas de combustible con fugas, patron de pulverización defectuoso, Inyector goteando, fugas en sellos de bombas de transferencia, bomba de inyección defectuosa, Anillos de sellos ("O-rings") de inyector gastados. | Resultados están dentro de los rangos aceptables. | Revisar el sistema de enfriamiento (termostatos, radiador, bomba de agua, mangueras, etc.). Localice y corrija la causa de baja viscosidad del aceite. Una baja viscosidad puede reducir la protección por lubricación. Retome la muestra en el próximo intervalo.
C0015210 | ATOCONGO | V-364 | V-364 STDI | CAMION VOLQUETE | VOLVO | FMX 8X4R | SISTEMA DIRECCION | MOBIL ATF 220 | 2020-10-08 | 2020-11-11 | 2020-11-12 | 2020-11-13 | 11527 | 784 | No | Yes | No | Crítico |  | 5.9 | 1 | 21 | 0 | 2 | 0 | 0 | 0 | 0 | 0 | 0 | 0 | 0 | 0 |  | 5 | 0 | 0 | 45 | 0 | 38 | 47 | 288 | 202 | 0 |  | 1 | - |  |  | No |  | 26 | 22/19/14 | 22711 | 2962 | - | 145 | - | - |  | Baja viscosidad por posible contaminación con un lubricante de menor viscosidad. | Nivel de limpieza en estado de precaución. | Resultados están dentro de los rangos aceptables. | Localice y corrija la causa de baja viscosidad del aceite. Una baja viscosidad puede reducir la protección por lubricación. Identifique las causas del origen y corrija el Codigo ISO alto del aceite. Asegúrese de que la contaminación no está siendo introducida a través de los equipos de manejo de aceite. Retome la muestra en el próximo intervalo programado.
C0015211 | ATOCONGO | V-364 | V-364 STHI | CAMION VOLQUETE | VOLVO | FMX 8X4R | SISTEMA HIDRAULICO | MOBILTRANS HD 10W | 2020-10-08 | 2020-11-11 | 2020-11-12 | 2020-11-13 | 11527 | 784 | No | Yes | No | Crítico |  | 6.1 | 1 | 4 | 0 | 2 | 0 | 0 | 0 | 0 | 0 | 0 | 0 | 0 | 0 |  | 10 | 4 | 3 | 2 | 0 | 2661 | 10 | 870 | 1092 | 0 |  | 3.3 | - |  |  | No |  | 11 | 24/20/15 | 84742 | 8785 | - | 225 | - | - |  | Resultados están dentro de los rangos aceptables. | Nivel de limpieza en estado de Crítico. | Resultados están dentro de los rangos aceptables. | Identifique las causas del origen y corrija el Codigo ISO alto del aceite. Asegúrese de que la contaminación no está siendo introducida a través de los equipos de manejo de aceite. Retome la muestra en el próximo intervalo programado.
C0015212 | ATOCONGO | V-364 | V-364 TRAN | CAMION VOLQUETE | VOLVO | FMX 8X4R | TRANSMISION | MOBILUBE HD 80W-90 | 2020-10-08 | 2020-11-11 | 2020-11-12 | 2020-11-13 | 11527 | 3134 | No | Yes | No | Precaución |  | 13.9 | 95 | 3 | 0 | 0 | 0 | 0 | 0 | 0 | 0 | 0 | 0 | 0 | 0 |  | 3 | 0 | 0 | 0 | 0 | 45 | 2 | 513 | 19 | 0 |  | 0.7 | - |  |  | No |  | 5 | 22/19/14 | 21234 | 3120 | - | 133 | - | - |  | Baja viscosidad por posible contaminación con un lubricante de menor viscosidad. | Nivel de limpieza en estado de precaución. | Desgaste de Cobre en el límite de precaución. | Localice y corrija la causa de baja viscosidad del aceite. Una baja viscosidad puede reducir la protección por lubricación. Identifique las causas del origen y corrija el Codigo ISO alto del aceite. Asegúrese de que la contaminación no está siendo introducida a través de los equipos de manejo de aceite. Determine la fuente del metal de desgaste y tome acciones correctivas. Retomar la muestra para monitorear condición.
C0015213 | ATOCONGO | V-364 | V-364 DIFE DEL | CAMION VOLQUETE | VOLVO | FMX 8X4R | DIFERENCIAL DELANTERO | MOBILUBE HD 85W-140 | 2020-10-08 | 2020-11-11 | 2020-11-12 | 2020-11-13 | 11527 | 784 | No | No | No | Crítico |  | 24.5 | 1 | 30 | 0 | 1 | 0 | 0 | 0 | 0 | 1 | 0 | 0 | 0 | 0 |  | 3 | 0 | 0 | 7 | 0 | 18 | 19 | 523 | 7 | 0 |  | 0.7 | - |  |  | No |  | 24 | 25/22/17 | 192440 | 38847 | - | 1257 | - | - |  | Resultados están dentro de los rangos aceptables. | Nivel de limpieza en estado de Crítico. | Resultados están dentro de los rangos aceptables. | Identifique las causas del origen y corrija el Codigo ISO alto del aceite. Asegúrese de que la contaminación no está siendo introducida a través de los equipos de manejo de aceite. Retome la muestra en el próximo intervalo programado.
C0015214 | ATOCONGO | V-364 | V-364 CUDE RH | CAMION VOLQUETE | VOLVO | FMX 8X4R | CUBO DEL. RH | MOBILUBE HD 85W-140 | 2020-10-08 | 2020-11-11 | 2020-11-12 | 2020-11-13 | 11527 | 784 | No | No | No | Crítico |  | 24.4 | 1 | 36 | 0 | 0 | 0 | 0 | 0 | 0 | 1 | 0 | 0 | 0 | 0 |  | 4 | 0 | 0 | 7 | 0 | 14 | 20 | 533 | 8 | 0 |  | 0.8 | - |  |  | No |  | 25 | 24/20/16 | 99715 | 8833 | - | 356 | - | - |  | Resultados están dentro de los rangos aceptables. | Nivel de limpieza en estado de Crítico. | Resultados están dentro de los rangos aceptables. | Identifique las causas del origen y corrija el Codigo ISO alto del aceite. Asegúrese de que la contaminación no está siendo introducida a través de los equipos de manejo de aceite. Retome la muestra en el próximo intervalo programado.
C0015215 | ATOCONGO | V-364 | V-364 CUDE LH | CAMION VOLQUETE | VOLVO | FMX 8X4R | CUBO DEL. LH | MOBILUBE HD 85W-140 | 2020-10-08 | 2020-11-11 | 2020-11-12 | 2020-11-13 | 11527 | 784 | No | No | No | Precaución |  | 24.4 | 0 | 34 | 0 | 1 | 0 | 0 | 0 | 0 | 1 | 0 | 0 | 0 | 0 |  | 4 | 1 | 0 | 10 | 0 | 12 | 18 | 508 | 6 | 0 |  | 0.8 | - |  |  | No |  | 19 | 23/20/15 | 77000 | 5308 | - | 292 | - | - |  | Resultados están dentro de los rangos aceptables. | Nivel de limpieza en estado de precaución. | Resultados están dentro de los rangos aceptables. | Identifique las causas del origen y corrija el Codigo ISO alto del aceite. Asegúrese de que la contaminación no está siendo introducida a través de los equipos de manejo de aceite. Retome la muestra en el próximo intervalo programado.
C0015216 | ATOCONGO | V-364 | V-364 DIFE POS | CAMION VOLQUETE | VOLVO | FMX 8X4R | DIFERENCIAL POSTERIOR | MOBILUBE HD 85W-140 | 2020-10-08 | 2020-11-11 | 2020-11-12 | 2020-11-13 | 11527 | 784 | No | No | No | Precaución |  | 24.5 | 0 | 29 | 0 | 0 | 0 | 0 | 0 | 0 | 1 | 0 | 0 | 0 | 0 |  | 2 | 0 | 1 | 2 | 0 | 10 | 3 | 506 | 5 | 0 |  | 0.8 | - |  |  | No |  | 15 | 23/21/17 | 60693 | 10941 | - | 956 | - | - |  | Resultados están dentro de los rangos aceptables. | Nivel de limpieza en estado de precaución. | Resultados están dentro de los rangos aceptables. | Identifique las causas del origen y corrija el Codigo ISO alto del aceite. Asegúrese de que la contaminación no está siendo introducida a través de los equipos de manejo de aceite. Retome la muestra en el próximo intervalo programado.
C0015217 | ATOCONGO | V-364 | V-364 CUPO RH | CAMION VOLQUETE | VOLVO | FMX 8X4R | CUBO POST. RH | MOBILUBE HD 85W-140 | 2020-10-08 | 2020-11-11 | 2020-11-12 | 2020-11-13 | 11527 | 784 | No | No | No | Crítico |  | 24.4 | 1 | 30 | 0 | 0 | 0 | 0 | 0 | 0 | 1 | 0 | 0 | 0 | 1 |  | 3 | 0 | 0 | 0 | 0 | 11 | 3 | 514 | 6 | 0 |  | 0.9 | - |  |  | No |  | 12 | 24/21/17 | 90102 | 17521 | - | 1176 | - | - |  | Resultados están dentro de los rangos aceptables. | Nivel de limpieza en estado de Crítico. | Resultados están dentro de los rangos aceptables. | Identifique las causas del origen y corrija el Codigo ISO alto del aceite. Asegúrese de que la contaminación no está siendo introducida a través de los equipos de manejo de aceite. Retome la muestra en el próximo intervalo programado.
C0015218 | ATOCONGO | V-364 | V-364 CUPO LH | CAMION VOLQUETE | VOLVO | FMX 8X4R | CUBO POST. LH | MOBILUBE HD 85W-140 | 2020-10-08 | 2020-11-11 | 2020-11-12 | 2020-11-13 | 11527 | 784 | No | No | No | Precaución |  | 24.6 | 0 | 30 | 0 | 0 | 0 | 0 | 0 | 0 | 1 | 0 | 0 | 0 | 0 |  | 3 | 1 | 0 | 3 | 0 | 12 | 3 | 512 | 6 | 0 |  | 0.8 | - |  |  | No |  | 14 | 23/20/17 | 55630 | 9685 | - | 846 | - | - |  | Resultados están dentro de los rangos aceptables. | Nivel de limpieza en estado de precaución. | Resultados están dentro de los rangos aceptables. | Identifique las causas del origen y corrija el Codigo ISO alto del aceite. Asegúrese de que la contaminación no está siendo introducida a través de los equipos de manejo de aceite. Retome la muestra en el próximo intervalo programado.
C0015219 | SHOUGANG | FC-126 | FC-126 MOT | CAMION | CATERPILLAR | 785D | MOTOR | MOBIL DELVAC 1 5W-40 | 2020-11-01 | 2020-11-11 | 2020-11-16 | 2020-11-17 | 23131 | 430 | Yes | Yes | No | Normal | 14.8 | 14 | 2 | 12 | 1 | 1 | 0 | 0 | 1 | 0 | 0 | 0 | 0 | 0 | 0 |  | 4 | 0 | 1 | 76 | 0 | 2404 | 488 | 1145 | 1393 | 0 | 10 | 6.7 | 6.9 | 1.7 | 0.3 | No |  | 10 | - | - | - | - | - |  |  |  | Resultados están dentro de los rangos aceptables. | Resultados están dentro de los rangos aceptables. | Resultados están dentro de los rangos aceptables. | Retome la muestra en el próximo intervalo programado.
C0015220 | SHOUGANG | FC-126 | FC-126 TRAN | CAMION | CATERPILLAR | 785D | TRANSMISION | MOBILTRANS HD 30 | 2020-11-01 | 2020-11-11 | 2020-11-16 | 2020-11-17 | 23131 | 977 | Yes | Yes | No | Normal |  | 11 | 5 | 3 | 1 | 1 | 0 | 0 | 0 | 0 | 0 | 0 | 0 | 0 | 0 |  | 4 | 0 | 1 | 4 | 0 | 2948 | 12 | 969 | 1230 | 0 |  | 1.8 | - |  |  | No |  | 8 | 18/15/11 | 1819 | 173 | - | 16 |  |  |  | Resultados están dentro de los rangos aceptables. | Resultados están dentro de los rangos aceptables. | Resultados están dentro de los rangos aceptables. | Retome la muestra en el próximo intervalo programado.
C0015221 | SHOUGANG | FC-126 | FC-126 STHI | CAMION | CATERPILLAR | 785D | SISTEMA HIDRAULICO | MOBILTRANS HD 10W | 2020-11-01 | 2020-11-11 | 2020-11-16 | 2020-11-17 | 23131 | 2195 | Yes | Yes | No | Precaución |  | 6.1 | 3 | 14 | 1 | 3 | 0 | 1 | 0 | 4 | 0 | 0 | 0 | 0 | 1 |  | 23 | 4 | 1 | 2 | 0 | 2681 | 14 | 965 | 1143 | 0 |  | 2.4 | - |  |  | No |  | 30 | 20/17/13 | 9425 | 946 | - | 43 |  |  |  | Resultados están dentro de los rangos aceptables. | Niveles de Sodio en el límite de precuación. Nivel de limpieza en estado de precaución. | Resultados están dentro de los rangos aceptables. | Localice la fuente de Sodio. Identifique las causas del origen y corrija el Codigo ISO alto del aceite. Asegúrese de que la contaminación no está siendo introducida a través de los equipos de manejo de aceite. Retome la muestra en el próximo intervalo programado.
C0015222 | SHOUGANG | FC-126 | FC-126 STDI | CAMION | CATERPILLAR | 785D | SISTEMA DIRECCION | MOBILTRANS HD 10W | 2020-11-01 | 2020-11-11 | 2020-11-16 | 2020-11-17 | 23131 | 2195 | Yes | Yes | No | Crítico |  | 6 | 4 | 13 | 8 | 6 | 0 | 0 | 0 | 0 | 0 | 0 | 0 | 0 | 0 |  | 16 | 4 | 3 | 1 | 0 | 2807 | 17 | 924 | 1121 |  |  | 2.8 | - |  |  | No |  | 12 | 20/17/14 | 9723 | 1160 | - | 136 |  |  |  | Resultados están dentro de los rangos aceptables. | Niveles de Potasio mayores que los esperados. Contaminación de Silicio en estado crítico. Altos niveles de silicio abrasivo (polvo) causarán alto desgaste. | Resultados están dentro de los rangos aceptables. | Localice la fuente de Silicio y Potasio. Tome acciones correctivas. Retomar la muestra para confirmar condición.
C0015223 | SHOUGANG | FC-126 | FC-126 BM LH | CAMION | CATERPILLAR | 785D | BOCAMAZA LH | MOBILUBE XFD 60 | 2020-11-01 | 2020-11-11 | 2020-11-16 | 2020-11-17 | 23131 | 430 | Yes | No | No | Precaución |  | 24 | 0 | 17 | 0 | 0 | 0 | 0 | 0 | 0 | 0 | 0 | 0 | 0 | 0 |  | 7 | 5 | 0 | 95 | 0 | 338 | 3 | 306 | 27 | 0 |  | 0.5 | - |  |  | No |  | 15 | 23/20/15 | 78623 | 5926 | - | 184 |  |  |  | Baja viscosidad por posible contaminación con un lubricante de menor viscosidad. | Niveles de Sodio en el límite de precuación. Nivel de limpieza en estado de precaución. | Resultados están dentro de los rangos aceptables. | Localice la fuente de Sodio. Localice y corrija la causa de baja viscosidad del aceite. Una baja viscosidad puede reducir la protección por lubricación. Identifique las causas del origen y corrija el Codigo ISO alto del aceite. Asegúrese de que la contaminación no está siendo introducida a través de los equipos de manejo de aceite. Retome la muestra en el próximo intervalo programado.
C0015224 | SHOUGANG | FC-126 | FC-126 BM RH | CAMION | CATERPILLAR | 785D | BOCAMAZA RH | MOBILUBE XFD 60 | 2020-11-01 | 2020-11-11 | 2020-11-16 | 2020-11-17 | 23131 | 430 | Yes | No | No | Precaución |  | 24.6 | 0 | 12 | 0 | 0 | 0 | 0 | 0 | 0 | 0 | 0 | 0 | 0 | 0 |  | 7 | 6 | 1 | 102 | 0 | 295 | 3 | 300 | 7 | 0 |  | 0.8 | - |  |  | No |  | 13 | 23/19/13 | 57642 | 3199 | - | 65 |  |  |  | Resultados están dentro de los rangos aceptables. | Niveles de Sodio en el límite de precuación. Nivel de limpieza en estado de precaución. | Resultados están dentro de los rangos aceptables. | Localice la fuente de Sodio. Identifique las causas del origen y corrija el Codigo ISO alto del aceite. Asegúrese de que la contaminación no está siendo introducida a través de los equipos de manejo de aceite. Retome la muestra en el próximo intervalo programado.
C0015225 | SHOUGANG | FC-126 | FC-126 MF LH | CAMION | CATERPILLAR | 785D | MANDO FINAL LH | MOBILUBE XFD 60 | 2020-11-01 | 2020-11-11 | 2020-11-16 | 2020-11-17 | 23131 | 430 | Yes | No | No | Crítico |  | 25.1 | 18 | 24 | 2 | 0 | 1 | 0 | 0 | 0 | 0 | 0 | 0 | 0 | 0 |  | 3 | 3 | 0 | 96 | 0 | 299 | 3 | 297 | 9 | 0 |  | 4.9 | - |  |  | No |  | 18 | 25/20/15 | 193503 | 5831 | - | 212 |  |  |  | Resultados están dentro de los rangos aceptables. | Nivel de limpieza en estado de Crítico. | Elevado desgaste de Cobre. | Identifique las causas del origen y corrija el Codigo ISO alto del aceite. Asegúrese de que la contaminación no está siendo introducida a través de los equipos de manejo de aceite. Determine la fuente del metal de desgaste excesivo y tome acciones correctivas. Retomar la muestra para monitorear condición.
C0015226 | SHOUGANG | FC-126 | FC-126 MF RH | CAMION | CATERPILLAR | 785D | MANDO FINAL RH | MOBILUBE XFD 60 | 2020-11-01 | 2020-11-11 | 2020-11-16 | 2020-11-17 | 23131 | 430 | Yes | No | No | Crítico |  | 25 | 18 | 22 | 2 | 0 | 1 | 0 | 0 | 0 | 0 | 0 | 0 | 0 | 0 |  | 2 | 7 | 1 | 99 | 0 | 296 | 4 | 307 | 10 | 0 |  | 5 | - |  |  | No |  | 17 | 25/18/12 | 178890 | 2306 | - | 26 |  |  |  | Resultados están dentro de los rangos aceptables. | Niveles de Sodio mayores que los esperados. Nivel de limpieza en estado de Crítico. | Elevado desgaste de Cobre. | Localice la fuente de Sodio. Identifique las causas del origen y corrija el Codigo ISO alto del aceite. Asegúrese de que la contaminación no está siendo introducida a través de los equipos de manejo de aceite. Determine la fuente del metal de desgaste excesivo y tome acciones correctivas. Retomar la muestra para monitorear condición.
C0015227 | SHOUGANG | FC-126 | FC-126 DIFE POS | CAMION | CATERPILLAR | 785D | DIFERENCIAL POSTERIOR | MOBILUBE XFD 60 | 2020-11-01 | 2020-11-11 | 2020-11-16 | 2020-11-17 | 23131 | 430 | Yes | No | No | Crítico |  | 25 | 19 | 25 | 2 | 0 | 1 | 0 | 0 | 0 | 0 | 0 | 0 | 0 | 0 |  | 3 | 8 | 0 | 100 | 0 | 292 | 4 | 296 | 10 | 0 |  | 5.1 | - |  |  | No |  | 18 | 25/20/12 | 254300 | 5806 | - | 29 |  |  |  | Resultados están dentro de los rangos aceptables. | Niveles de Sodio mayores que los esperados. Nivel de limpieza en estado de Crítico. | Desgaste de Cobre en el límite de precaución. | Localice la fuente de Sodio. Identifique las causas del origen y corrija el Codigo ISO alto del aceite. Asegúrese de que la contaminación no está siendo introducida a través de los equipos de manejo de aceite. Determine la fuente del metal de desgaste excesivo y tome acciones correctivas. Retomar la muestra para monitorear condición.
C0015228 | SHOUGANG | EP-28 | EP-28 MOT | PERFORADORA DE ORUGAS | ATLAS COPCO | DML | MOTOR | MOBIL DELVAC MX 15W-40 | 2020-11-01 | 2020-11-11 | 2020-11-16 | 2020-11-17 | 24820 | 139 | Yes | Yes | No | Crítico | 14.4 | 12.7 | 2 | 12 | 1 | 0 | 1 | 1 | 45 | 0 | 0 | 0 | 0 | 0 | 0 |  | 5 | 0 | 0 | 0 | 0 | 1454 | 1189 | 1110 | 1341 | 0 | 8.6 | 2.8 | 3 | 0 | 0.3 | No |  | 12 | - | - | - | - | - |  |  |  | Baja viscosidad por posible contaminación con un lubricante de menor viscosidad o dilución con combustible. | Resultados están dentro de los rangos aceptables. | Resultados están dentro de los rangos aceptables. | Localice y corrija la causa de baja viscosidad del aceite. Una baja viscosidad puede reducir la protección por lubricación. Retome la muestra en el próximo intervalo.
C0015229 | SHOUGANG | EP-28 | EP-28 CJRO | PERFORADORA DE ORUGAS | ATLAS COPCO | DML | CABEZAL DE ROTACION | MOBILUBE HD 80W-90 | 2020-11-01 | 2020-11-11 | 2020-11-16 | 2020-11-17 | 24820 | 139 | Yes |  | No | Crítico |  | 14.5 | 0 | 19 | 0 | 0 | 0 | 0 | 0 | 0 | 0 | 0 | 0 | 0 | 1 |  | 4 | 1 | 1 | 3 | 0 | 12 | 3 | 514 | 8 | 0 |  | 1.7 | - |  |  | No |  | 14 | 25/22/15 | 206494 | 23509 | - | 211 |  |  |  | Resultados están dentro de los rangos aceptables. | Nivel de limpieza en estado de Crítico. | Resultados están dentro de los rangos aceptables. | Identifique las causas del origen y corrija el Codigo ISO alto del aceite. Asegúrese de que la contaminación no está siendo introducida a través de los equipos de manejo de aceite. Retome la muestra en el próximo intervalo programado.
C0015230 | SHOUGANG | EP-28 | EP-28 MDBS | PERFORADORA DE ORUGAS | ATLAS COPCO | DML | MANDO DE BOMBAS | MOBILUBE HD 80W-90 | 2020-11-01 | 2020-11-11 | 2020-11-16 | 2020-11-17 | 24820 | 139 | Yes |  | No | Crítico |  | 13.8 | 1 | 58 | 0 | 2 | 0 | 0 | 0 | 0 | 1 | 0 | 0 | 0 | 0 |  | 9 | 1 | 4 | 2 | 0 | 58 | 4 | 514 | 35 | 0 |  | 1.2 | - |  |  | No |  | 46 | 25/22/15 | 261762 | 24784 | - | 235 |  |  |  | Baja viscosidad por posible contaminación con un lubricante de menor viscosidad. | Nivel de limpieza en estado de Crítico. | Resultados están dentro de los rangos aceptables. | Localice y corrija la causa de baja viscosidad del aceite. Una baja viscosidad puede reducir la protección por lubricación. Identifique las causas del origen y corrija el Codigo ISO alto del aceite. Asegúrese de que la contaminación no está siendo introducida a través de los equipos de manejo de aceite. Retome la muestra en el próximo intervalo programado.
C0015231 | SHOUGANG | FC-111 | FC-111 MOT | CAMION | CATERPILLAR | 785D | MOTOR | MOBIL DELVAC 1 5W-40 | 2020-11-02 | 2020-11-11 | 2020-11-16 | 2020-11-17 | 29149 | 331 | No | No | No | Crítico | 14.8 | 14.9 | 2 | 10 | 0 | 1 | 0 | 0 | 1 | 0 | 0 | 0 | 0 | 0 | 0 |  | 5 | 1 | 2 | 56 | 0 | 2650 | 536 | 1227 | 1511 | 0 | 8.8 | 8.8 | 9 | 7.3 | 0.2 | No |  | 15 | - | - | - | - | - |  |  |  | Alta oxidación por posible degradación del aceite a altas temperaturas. | Resultados están dentro de los rangos aceptables. | Resultados están dentro de los rangos aceptables. | Revisar el sistema de enfriamiento (termostatos, radiador, bomba de agua, mangueras, etc.). Tome acciones correctivas. Retome la muestra para confirmar condición.
C0015232 | SHOUGANG | FC-70 | FC-70 MOT | CAMION | CATERPILLAR | 777F | MOTOR | MOBIL DELVAC 1 5W-40 | 2020-11-03 | 2020-11-11 | 2020-11-16 | 2020-11-17 | 43336 | 330 | No | No | No | Normal | 14.8 | 14.3 | 4 | 7 | 0 | 1 | 0 | 0 | 1 | 0 | 0 | 0 | 0 | 0 | 0 |  | 4 | 1 | 2 | 49 | 0 | 2525 | 528 | 1168 | 1444 | 0 | 9.1 | 7.4 | 7.7 | 4.3 | 0.2 | No |  | 12 | - | - | - | - | - |  |  |  | Resultados están dentro de los rangos aceptables. | Resultados están dentro de los rangos aceptables. | Resultados están dentro de los rangos aceptables. | Retome la muestra en el próximo intervalo programado.
C0015233 | SHOUGANG | FC-107 | FC-107 MOT | CAMION | KOMATSU | HD1500 | MOTOR | CHEVRON 400 MGX 15W40 | 2020-11-01 | 2020-11-11 | 2020-11-16 | 2020-11-17 | 18382 | 341 | No | No | No | Normal | 14.6 | 14.5 | 1 | 20 | 1 | 1 | 0 | 0 | 1 | 0 | 0 | 0 | 0 | 0 | 0 |  | 2 | 0 | 0 | 163 | 0 | 2200 | 16 | 938 | 1156 | 0 | 6.6 | 4.7 | 5.1 | 0 | 0.6 | No |  | 12 | - | - | - | - | - |  |  |  | Resultados están dentro de los rangos aceptables. | Resultados están dentro de los rangos aceptables. | Resultados están dentro de los rangos aceptables. | Retome la muestra en el próximo intervalo programado.
C0015234 | SHOUGANG | FC-109 | FC-109 MOT | CAMION | KOMATSU | HD1500 | MOTOR | CHEVRON 400 MGX 15W40 | 2020-11-02 | 2020-11-11 | 2020-11-16 | 2020-11-17 | 19718 | 105 | No | No | No | Normal | 14.6 | 14.2 | 0 | 9 | 0 | 2 | 0 | 0 | 1 | 0 | 0 | 0 | 0 | 0 | 0 |  | 3 | 3 | 1 | 124 | 0 | 2282 | 15 | 973 | 1207 | 0 | 6.7 | 2.5 | 2.9 | 0 | 0.4 | No |  | 13 | - | - | - | - | - |  |  |  | Resultados están dentro de los rangos aceptables. | Resultados están dentro de los rangos aceptables. | Resultados están dentro de los rangos aceptables. | Retome la muestra en el próximo intervalo programado.
C0015235 | SHOUGANG | FC-109 | FC-109 TRAN | CAMION | KOMATSU | HD1500 | TRANSMISION | MOBILTRANS HD 30 | 2020-11-02 | 2020-11-11 | 2020-11-16 | 2020-11-17 | 19718 | 360 | No | No | No | Normal |  | 11 | 3 | 3 | 0 | 1 | 0 | 0 | 0 | 0 | 0 | 0 | 0 | 0 | 0 |  | 5 | 0 | 1 | 1 | 0 | 2978 | 14 | 983 | 1243 | 0 |  | 0.2 | - |  |  | No |  | 6 | 20/17/14 | 6367 | 1219 | - | 139 |  |  |  | Resultados están dentro de los rangos aceptables. | Resultados están dentro de los rangos aceptables. | Resultados están dentro de los rangos aceptables. | Retome la muestra en el próximo intervalo programado.
C0015236 | SHOUGANG | FC-105 | FC-105 MOT | CAMION | CATERPILLAR | 785D | MOTOR | CHEVRON 400 MGX 15W40 | 2020-11-02 | 2020-11-11 | 2020-11-16 | 2020-11-17 | 25065 | 445 | No | No | No | Precaución | 14.6 | 14.2 | 2 | 8 | 0 | 1 | 0 | 0 | 1 | 0 | 0 | 0 | 0 | 0 | 0 |  | 2 | 5 | 1 | 96 | 0 | 2394 | 15 | 994 | 1249 | 0 | 6.7 | 7.8 | 7.9 | 2.8 | 0.2 | No |  | 10 | - | - | - | - | - |  |  |  | Alta oxidación por posible degradación del aceite a altas temperaturas. | Niveles de Sodio en el límite de precuación. | Resultados están dentro de los rangos aceptables. | Localice la fuente de Sodio. Revisar el sistema de enfriamiento (termostatos, radiador, bomba de agua, mangueras, etc.). Tome acciones correctivas. Retome la muestra para confirmar condición.
C0015237 | SHOUGANG | FC-105 | FC-105 STHI | CAMION | CATERPILLAR | 785D | SISTEMA HIDRAULICO | MOBILTRANS HD 10W | 2020-11-02 | 2020-11-11 | 2020-11-16 | 2020-11-17 | 25065 | 968 | No | No | No | Crítico |  | 6 | 1 | 14 | 1 | 4 | 0 | 1 | 0 | 1 | 0 | 0 | 0 | 0 | 1 |  | 16 | 6 | 2 | 2 | 0 | 2856 | 14 | 946 | 1137 | 0 |  | 1 | - |  |  | No |  | 13 | 20/16/12 | 7830 | 448 | - | 22 |  |  |  | Resultados están dentro de los rangos aceptables. | Niveles de Sodio y Potasio mayores que los esperados. Nivel de limpieza en estado de precaución. | Resultados están dentro de los rangos aceptables. | Localice la fuente de Sodio y Potasio. Identifique las causas del origen y corrija el Codigo ISO alto del aceite. Asegúrese de que la contaminación no está siendo introducida a través de los equipos de manejo de aceite. Retome la muestra en el próximo intervalo programado.
C0015238 | SHOUGANG | EP-33 | EP-33 MOT | PERFORADORA DE ORUGAS | ATLAS COPCO | DML | MOTOR | MOBIL DELVAC MX 15W-40 | 2020-11-02 | 2020-11-11 | 2020-11-16 | 2020-11-17 | 7050 | 73 | Yes | Yes | No | Crítico | 14.4 | 13 | 0 | 6 | 0 | 0 | 0 | 0 | 44 | 0 | 0 | 0 | 0 | 0 | 0 |  | 2 | 1 | 0 | 2 | 0 | 1438 | 1192 | 1151 | 1373 | 0 | 9 | 4.7 | 2.7 | 1.1 | 0.2 | No |  | 16 | - | - | - | - | - |  |  |  | Baja viscosidad por posible contaminación con un lubricante de menor viscosidad o dilución con combustible. | Resultados están dentro de los rangos aceptables. | Resultados están dentro de los rangos aceptables. | Localice y corrija la causa de baja viscosidad del aceite. Una baja viscosidad puede reducir la protección por lubricación. Retome la muestra en el próximo intervalo.
C0015239 | SHOUGANG | EP-33 | EP-33 CJRO | PERFORADORA DE ORUGAS | ATLAS COPCO | DML | CABEZAL DE ROTACION | MOBILUBE HD 80W-90 | 2020-11-02 | 2020-11-11 | 2020-11-16 | 2020-11-17 | 7050 | 73 | Yes |  | No | Crítico |  | 14.5 | 0 | 38 | 0 | 0 | 0 | 0 | 1 | 0 | 0 | 0 | 0 | 0 | 0 |  | 4 | 1 | 0 | 1 | 0 | 17 | 4 | 496 | 12 | 0 |  | 1.7 | - |  |  | No |  | 18 | 25/22/16 | 237868 | 33471 | - | 437 |  |  |  | Resultados están dentro de los rangos aceptables. | Nivel de limpieza en estado de Crítico. | Elevado desgaste de Hierro. | Identifique las causas del origen y corrija el Codigo ISO alto del aceite. Asegúrese de que la contaminación no está siendo introducida a través de los equipos de manejo de aceite. Determine la fuente del metal de desgaste excesivo y tome acciones correctivas. Retomar la muestra para monitorear condición.
C0015240 | SHOUGANG | EP-33 | EP-33 MDBS | PERFORADORA DE ORUGAS | ATLAS COPCO | DML | MANDO DE BOMBAS | MOBILUBE HD 80W-90 | 2020-11-02 | 2020-11-11 | 2020-11-16 | 2020-11-17 | 7050 | 73 | Yes |  | No | Crítico |  | 14.2 | 0 | 203 | 0 | 1 | 0 | 1 | 0 | 1 | 2 | 0 | 0 | 0 | 0 |  | 7 | 1 | 3 | 1 | 0 | 24 | 4 | 507 | 15 | 0 |  | 1.6 | - |  |  | No |  | 94 | 25/22/15 | 299321 | 33818 | - | 182 |  |  |  | Resultados están dentro de los rangos aceptables. | Nivel de limpieza en estado de Crítico. | Resultados están dentro de los rangos aceptables. | Identifique las causas del origen y corrija el Codigo ISO alto del aceite. Asegúrese de que la contaminación no está siendo introducida a través de los equipos de manejo de aceite. Retome la muestra en el próximo intervalo programado.
C0015241 | SHOUGANG | EP-39 | EP-39 MOT | PERFORADORA DE ORUGAS | SANDVIK | DR460 | MOTOR | MOBIL DELVAC MX 15W-40 | 2020-11-03 | 2020-11-11 | 2020-11-16 | 2020-11-17 | 6459 | 324 | Yes | Yes | No | Crítico | 14.4 | 13.5 | 3 | 14 | 8 | 1 | 0 | 2 | 48 | 0 | 0 | 0 | 0 | 0 | 0 |  | 8 | 3 | 1 | 7 | 0 | 1600 | 1272 | 1187 | 1449 | 0 | 8.6 | 6.7 | 7.9 | 5.5 | 0.2 | No |  | 29 | - | - | - | - | - |  |  |  | Baja viscosidad por posible contaminación con un lubricante de menor viscosidad. | Resultados están dentro de los rangos aceptables. | Elevado desgaste de Plomo. | Localice y corrija la causa de baja viscosidad del aceite. Una baja viscosidad puede reducir la protección por lubricación. Determine la fuente del metal de desgaste excesivo y tome acciones correctivas. Retomar la muestra para monitorear condición.
C0015242 | SHOUGANG | EP-39 | EP-39 MDBS | PERFORADORA DE ORUGAS | SANDVIK | DR460 | MANDO DE BOMBAS | MOBILUBE HD 80W-90 | 2020-11-03 | 2020-11-11 | 2020-11-16 | 2020-11-17 | 6459 | 168 | Yes |  | No | Crítico |  | 11.4 | 4 | 105 | 0 | 2 | 0 | 1 | 0 | 0 | 1 | 0 | 0 | 0 | 0 |  | 11 | 4 | 2 | 2 | 0 | 31 | 3 | 434 | 162 | 0 |  | 0.4 | - |  |  | No |  | 42 | 26/24/16 | 405197 | 90165 | - | 425 |  |  |  | Baja viscosidad por posible contaminación con un lubricante de menor viscosidad. | Nivel de limpieza en estado de Crítico. | Desgaste de Cobre en el límite de precaución. | Localice y corrija la causa de baja viscosidad del aceite. Una baja viscosidad puede reducir la protección por lubricación. Identifique las causas del origen y corrija el Codigo ISO alto del aceite. Asegúrese de que la contaminación no está siendo introducida a través de los equipos de manejo de aceite. Determine la fuente del metal de desgaste y tome acciones correctivas. Retomar la muestra para monitorear condición.
C0015243 | SHOUGANG | FC-29 | FC-29 MOT | CAMION | CATERPILLAR | 785C | MOTOR | MOBIL DELVAC 1 5W-40 | 2020-11-03 | 2020-11-11 | 2020-11-16 | 2020-11-17 | 68796 | 523 | Yes | Yes | No | Normal | 14.8 | 14.4 | 2 | 4 | 0 | 0 | 0 | 0 | 1 | 0 | 0 | 0 | 0 | 0 | 0 |  | 4 | 0 | 1 | 96 | 0 | 2343 | 490 | 1148 | 1380 | 0 | 8.9 | 4.6 | 4.7 | 2.9 | 0.1 | No |  | 13 | - | - | - | - | - |  |  |  | Resultados están dentro de los rangos aceptables. | Resultados están dentro de los rangos aceptables. | Resultados están dentro de los rangos aceptables. | Retome la muestra en el próximo intervalo programado.
C0015244 | SHOUGANG | FC-29 | FC-29 TRAN | CAMION | CATERPILLAR | 785C | TRANSMISION | MOBILTRANS HD 30 | 2020-11-03 | 2020-11-11 | 2020-11-16 | 2020-11-17 | 68796 | 1054 | Yes | Yes | No | Normal |  | 10.7 | 3 | 6 | 0 | 1 | 0 | 0 | 0 | 0 | 0 | 0 | 0 | 0 | 0 |  | 4 | 5 | 1 | 1 | 0 | 2947 | 11 | 1003 | 1223 | 0 |  | 0.4 | - |  |  | No |  | 12 | 20/15/11 | 7923 | 225 | - | 17 |  |  |  | Resultados están dentro de los rangos aceptables. | Resultados están dentro de los rangos aceptables. | Resultados están dentro de los rangos aceptables. | Retome la muestra en el próximo intervalo programado.
C0015245 | SHOUGANG | FC-29 | FC-29 STHI | CAMION | CATERPILLAR | 785C | SISTEMA HIDRAULICO | MOBILTRANS HD 10W | 2020-11-03 | 2020-11-11 | 2020-11-16 | 2020-11-17 | 68796 | 1054 | No | Yes | No | Crítico |  | 6 | 1 | 7 | 0 | 2 | 0 | 1 | 0 | 1 | 0 | 0 | 0 | 0 | 0 |  | 18 | 6 | 1 | 1 | 0 | 2860 | 13 | 984 | 1162 | 0 |  | 0.6 | - |  |  | No |  | 23 | 22/18/12 | 20695 | 1975 | - | 30 |  |  |  | Resultados están dentro de los rangos aceptables. | Niveles de Sodio mayores que los esperados. Nivel de limpieza en estado de Crítico. | Resultados están dentro de los rangos aceptables. | Localice la fuente de Sodio. Identifique las causas del origen y corrija el Codigo ISO alto del aceite. Asegúrese de que la contaminación no está siendo introducida a través de los equipos de manejo de aceite. Retome la muestra en el próximo intervalo programado.
C0015246 | SHOUGANG | FC-29 | FC-29 STDI | CAMION | CATERPILLAR | 785C | SISTEMA DIRECCION | MOBILTRANS HD 10W | 2020-11-03 | 2020-11-11 | 2020-11-16 | 2020-11-17 | 68796 | 1054 | No | Yes | No | Crítico |  | 5.9 | 3 | 7 | 3 | 2 | 0 | 0 | 0 | 0 | 0 | 0 | 0 | 0 | 0 |  | 9 | 5 | 1 | 1 | 0 | 2912 | 14 | 988 | 1215 | 0 |  | 1 | - |  |  | No |  | 12 | 24/19/11 | 100268 | 3819 | - | 19 |  |  |  | Resultados están dentro de los rangos aceptables. | Niveles de Sodio en el límite de precuación. Nivel de limpieza en estado de Crítico. | Resultados están dentro de los rangos aceptables. | Localice la fuente de Sodio. Identifique las causas del origen y corrija el Codigo ISO alto del aceite. Asegúrese de que la contaminación no está siendo introducida a través de los equipos de manejo de aceite. Retome la muestra en el próximo intervalo programado.
C0015247 | SHOUGANG | FC-29 | FC-29 BM RH | CAMION | CATERPILLAR | 785C | BOCAMAZA RH | MOBILUBE XFD 60 | 2020-11-03 | 2020-11-11 | 2020-11-16 | 2020-11-17 | 68796 | 962 | Yes |  | No | Crítico |  | 24.8 | 0 | 13 | 0 | 0 | 0 | 0 | 0 | 2 | 0 | 0 | 0 | 0 | 0 |  | 9 | 7 | 1 | 100 | 0 | 278 | 3 | 273 | 11 | 0 |  | 0.2 | - |  |  | No |  | 16 | 24/21/14 | 133558 | 12931 | - | 145 |  |  |  | Resultados están dentro de los rangos aceptables. | Niveles de Sodio mayores que los esperados. Nivel de limpieza en estado de Crítico. | Resultados están dentro de los rangos aceptables. | Localice la fuente de Sodio. Identifique las causas del origen y corrija el Codigo ISO alto del aceite. Asegúrese de que la contaminación no está siendo introducida a través de los equipos de manejo de aceite. Retome la muestra en el próximo intervalo programado.
C0015248 | SHOUGANG | FC-29 | FC-29 BM LH | CAMION | CATERPILLAR | 785C | BOCAMAZA LH | MOBILUBE XFD 60 | 2020-11-03 | 2020-11-11 | 2020-11-16 | 2020-11-17 | 68796 | 962 | Yes |  | No | Crítico |  | 25.2 | 0 | 39 | 0 | 0 | 0 | 0 | 0 | 0 | 1 | 0 | 0 | 0 | 0 |  | 8 | 5 | 0 | 95 | 0 | 273 | 3 | 270 | 10 | 0 |  | 2.2 | - |  |  | No |  | 22 | 25/22/15 | 169981 | 20534 | - | 210 |  |  |  | Resultados están dentro de los rangos aceptables. | Niveles de Sodio en el límite de precuación. Nivel de limpieza en estado de Crítico. | Resultados están dentro de los rangos aceptables. | Localice la fuente de Sodio. Identifique las causas del origen y corrija el Codigo ISO alto del aceite. Asegúrese de que la contaminación no está siendo introducida a través de los equipos de manejo de aceite. Retome la muestra en el próximo intervalo programado.
C0015249 | SHOUGANG | FC-29 | FC-29 MF RH | CAMION | CATERPILLAR | 785C | MANDO FINAL RH | MOBILUBE XFD 60 | 2020-11-03 | 2020-11-11 | 2020-11-16 | 2020-11-17 | 68796 | 962 | No |  | No | Crítico |  | 25.6 | 37 | 16 | 4 | 0 | 3 | 0 | 0 | 0 | 0 | 0 | 0 | 0 | 0 |  | 4 | 4 | 0 | 95 | 0 | 258 | 3 | 269 | 8 | 0 |  | 6.5 | - |  |  | No |  | 15 | 25/21/13 | 238805 | 15395 | - | 67 |  |  |  | Resultados están dentro de los rangos aceptables. | Nivel de limpieza en estado de Crítico. | Elevado desgaste de Cobre, Plomo y Estaño. | Identifique las causas del origen y corrija el Codigo ISO alto del aceite. Asegúrese de que la contaminación no está siendo introducida a través de los equipos de manejo de aceite. Determine la fuente de los metales de desgaste excesivo y tome acciones correctivas. Retomar la muestra para monitorear condición.
C0015250 | SHOUGANG | FC-29 | FC-29 MF LH | CAMION | CATERPILLAR | 785C | MANDO FINAL LH | MOBILUBE XFD 60 | 2020-11-03 | 2020-11-11 | 2020-11-16 | 2020-11-17 | 68796 | 962 | No |  | No | Crítico |  | 25.6 | 40 | 17 | 4 | 0 | 3 | 0 | 0 | 0 | 0 | 0 | 0 | 0 | 0 |  | 4 | 6 | 0 | 100 | 0 | 269 | 2 | 277 | 8 | 0 |  | 6.5 | - |  |  | No |  | 16 | 25/21/13 | 237578 | 15330 | - | 46 |  |  |  | Resultados están dentro de los rangos aceptables. | Niveles de Sodio en el límite de precuación. Nivel de limpieza en estado de Crítico. | Elevado desgaste de Cobre, Plomo y Estaño. | Localice la fuente de Sodio. Identifique las causas del origen y corrija el Codigo ISO alto del aceite. Asegúrese de que la contaminación no está siendo introducida a través de los equipos de manejo de aceite. Determine la fuente de los metales de desgaste excesivo y tome acciones correctivas. Retomar la muestra para monitorear condición.
C0015251 | SHOUGANG | FC-29 | FC-29 DIFE POS | CAMION | CATERPILLAR | 785C | DIFERENCIAL POSTERIOR | MOBILUBE XFD 60 | 2020-11-03 | 2020-11-11 | 2020-11-16 | 2020-11-17 | 68796 | 962 | No | Yes | No | Crítico |  | 25.2 | 38 | 18 | 4 | 0 | 3 | 0 | 0 | 0 | 0 | 0 | 0 | 0 | 0 |  | 4 | 4 | 0 | 93 | 0 | 270 | 3 | 274 | 8 | 0 |  | 6.4 | - |  |  | No |  | 14 | 25/21/13 | 219849 | 14064 | - | 53 |  |  |  | Resultados están dentro de los rangos aceptables. | Niveles de Sodio en el límite de precuación. Nivel de limpieza en estado de Crítico. | Elevado desgaste de Cobre, Plomo y Estaño. | Localice la fuente de Sodio. Identifique las causas del origen y corrija el Codigo ISO alto del aceite. Asegúrese de que la contaminación no está siendo introducida a través de los equipos de manejo de aceite. Determine la fuente de los metales de desgaste excesivo y tome acciones correctivas. Retomar la muestra para monitorear condición.
C0015252 | SHOUGANG | FC-103 | FC-103 MOT | CAMION | CATERPILLAR | 785D | MOTOR | MOBIL DELVAC 1 5W-40 | 2020-11-04 | 2020-11-11 | 2020-11-16 | 2020-11-17 | 32440 | 288 | Yes | Yes | No | Crítico | 14.8 | 14.8 | 1 | 10 | 0 | 1 | 0 | 0 | 1 | 0 | 0 | 0 | 0 | 0 | 0 |  | 6 | 0 | 2 | 57 | 0 | 2796 | 551 | 1248 | 1555 | 0 | 9.3 | 9.5 | 10 | 9.7 | 0.2 | No |  | 11 | - | - | - | - | - |  |  |  | Alta oxidación por posible degradación del aceite a altas temperaturas. | Resultados están dentro de los rangos aceptables. | Resultados están dentro de los rangos aceptables. | Revisar el sistema de enfriamiento (termostatos, radiador, bomba de agua, mangueras, etc.). Tome acciones correctivas. Retome la muestra para confirmar condición.
C0015253 | SHOUGANG | FC-86 | FC-86 MOT | CAMION | CATERPILLAR | 777F | MOTOR | MOBIL DELVAC 1 5W-40 | 2020-11-04 | 2020-11-11 | 2020-11-16 | 2020-11-17 | 31849 | 298 | No | No | No | Normal | 14.8 | 14.7 | 1 | 5 | 0 | 1 | 0 | 0 | 1 | 0 | 0 | 0 | 0 | 0 | 0 |  | 4 | 0 | 1 | 54 | 0 | 2500 | 521 | 1201 | 1458 | 0 | 10.1 | 6.4 | 6.6 | 3.2 | 0.2 | No |  | 11 | - | - | - | - | - |  |  |  | Resultados están dentro de los rangos aceptables. | Resultados están dentro de los rangos aceptables. | Resultados están dentro de los rangos aceptables. | Retome la muestra en el próximo intervalo programado.
C0015254 | SHOUGANG | FC-59 | FC-59 MOT | CAMION | KOMATSU | HD1500 | MOTOR | CHEVRON 400 MGX 15W40 | 2020-11-05 | 2020-11-11 | 2020-11-16 | 2020-11-17 | 53105 | 222 | No | No | No | Normal | 14.6 | 14 | 0 | 8 | 0 | 1 | 0 | 0 | 1 | 0 | 0 | 0 | 0 | 0 | 0 |  | 2 | 1 | 0 | 117 | 0 | 2127 | 10 | 925 | 1137 | 0 | 6.4 | 3.4 | 3.9 | 0 | 0.5 | No |  | 10 | - | - | - | - | - |  |  |  | Resultados están dentro de los rangos aceptables. | Resultados están dentro de los rangos aceptables. | Resultados están dentro de los rangos aceptables. | Retome la muestra en el próximo intervalo programado.
C0015255 | SHOUGANG | C-66 | C-66 MOT | CARGADOR FRONTAL | CATERPILLAR | 992K | MOTOR | MOBIL DELVAC 1 5W-40 | 2020-11-05 | 2020-11-11 | 2020-11-16 | 2020-11-17 | 20816 | 216 | No | No | No | Normal | 14.8 | 14 | 1 | 5 | 0 | 1 | 0 | 0 | 1 | 0 | 0 | 0 | 0 | 0 | 0 |  | 4 | 3 | 1 | 57 | 0 | 2383 | 489 | 1155 | 1397 | 0 | 10.2 | 4.3 | 4.4 | 1.7 | 0.2 | No |  | 12 | - | - | - | - | - |  |  |  | Resultados están dentro de los rangos aceptables. | Resultados están dentro de los rangos aceptables. | Resultados están dentro de los rangos aceptables. | Retome la muestra en el próximo intervalo programado.
C0015256 | SHOUGANG | LN-SH | LN-SH MDTE 10 EX46 | LUBRICANTE NUEVO | MOBIL | MOBIL | ACEITE NUEVO | MOBIL DTE 10 EXCEL 46 | 2020-11-12 | 2020-11-11 | 2020-11-16 | 2020-11-17 |  |  |  |  | No | Normal |  | 8.4 | 0 | 2 | 0 | 0 | 0 | 0 | 0 | 0 | 0 | 0 | 0 | 0 | 0 |  | 1 | 4 | 1 | 2 | 0 | 119 | 2 | 426 | 3 | 0 |  | 2.4 | - |  |  | No |  | 6 | 17/15/11 | 1068 | 188 | - | 14 |  |  |  | Resultados están dentro de los rangos aceptables. | Resultados están dentro de los rangos aceptables. |  | Retome la muestra en el próximo intervalo programado.
C0015257 | BAMBAS | LN-BM | LN-AT MD ELITE 5W40 | LUBRICANTE NUEVO | MOBIL | MOBIL | ACEITE NUEVO | MOBIL DELVAC ELITE 15W 40 | 2020-11-12 | 2020-11-11 | 2020-11-16 | 2020-11-17 | [5 empty] | Normal |  | 15.3 | 0 | 1 | 0 | 0 | 0 | 0 | 41 | 0 | 0 | 0 | 0 | 0 | 0 |  | 6 | 2 | 1 | 55 | 0 | 1161 | 742 | 952 | 1145 | 0 | 8.3 | 0 | - |  |  | No |  | 2 | - | - | - | - | - |  |  |  | Resultados están dentro de los rangos aceptables. | Resultados están dentro de los rangos aceptables. |  | Retome la muestra en el próximo intervalo programado.
C0015258 | BROCAL | V-1821-AL | V-1821-AL MOT | CAMION VOLQUETE | VOLVO | FMX 8X4R | MOTOR | MOBIL DELVAC MX 15W-40 | 2020-10-12 | 2020-11-12 | 2020-11-20 | 2020-11-20 | 8241 | 538 | Yes | Yes | No | Crítico | 14.4 | 13.3 | 25 | 93 | 1 | 4 | 0 | 1 | 39 | 0 | 2 | 0 | 0 | 0 | 0 |  | 10 | 15 | 3 | 32 | 1 | 1615 | 501 | 702 | 876 | 0 | 7.7 | 29.9 | 9.5 | 16.3 | 0.3 | No |  | 32 | - | - | - | - | - |  |  |  | Alta oxidación por posible degradación del aceite a altas temperaturas. Baja viscosidad por posible contaminación con un lubricante de menor viscosidad o dilución con combustible. | Niveles de sodio en el límite de precaución pueden representar fugas de refrigerante hacia el cárter del motor o contaminación por sal del medio ambiente. | Elevado desgaste de Hierro y Cobre. | Localice la fuente de Sodio. Revisar el sistema de enfriamiento (termostatos, radiador, bomba de agua, mangueras, etc.). Localice y corrija la causa de baja viscosidad del aceite. Una baja viscosidad puede reducir la protección por lubricación. Determine la fuente de los metales de desgaste excesivo y tome acciones correctivas. Retomar la muestra para monitorear condición.
C0015259 | BROCAL | EP-102 | EP-102 MOT | PERFORADORA DE ORUGAS | INGERSOLL RAND | DML | MOTOR | MOBIL DELVAC MX 15W-40 | 2020-10-12 | 2020-11-12 | 2020-11-20 | 2020-11-20 | 11272 | 917 | Yes | Yes | No | Crítico | 14.4 |  | 0 | 0 | 0 | 0 | 0 | 0 | 0 | 0 | 0 | 0 | 0 | 0 | 0 |  | 0 | 1 | 0 | 0 | 0 | 1 | 0 | 176 | 2 | 0 |  | 7.5 | 15.2 | 0 | 0.1 | Si |  | 12 | - | - | - | - | - |  |  |  | Esta muestra contiene una cantidad excesiva de agua y por ello no es posible analizar ciertas pruebas. | La tasa de nitración aumenta debido a condiciones inadecuadas de combustión e ignición. | Esta muestra contiene una cantidad excesiva de agua | Localice y corrija causa de nitración. Tome acciones correctivas. Retomar la muestra para monitorear condición.
C0015260 | BROCAL | EP-102 | EP-102 CJRO | PERFORADORA DE ORUGAS | INGERSOLL RAND | DML | CABEZAL DE ROTACION | MOBILUBE HD 80W-90 | 2020-10-12 | 2020-11-12 | 2020-11-20 | 2020-11-20 | 11272 | 464 | Yes | Yes | No | Crítico |  |  | 2 | 229 | 2 | 5 | 0 | 2 | 6 | 1 | 3 | 0 | 0 | 2 | 1 |  | 21 | 9 | 5 | 24 | 2 | 111 | 42 | 467 | 79 | 0 |  | 0 | - |  |  | Si |  | 126 | - | - | - | - | - |  |  |  | Esta muestra contiene una cantidad excesiva de agua y por ello no es posible analizar ciertas pruebas. | Niveles de Sodio y Silicio mayores que los esperados. Muestra emulsionada (apariencia lechosa) lo cual es indicio de contaminación con agua y presencia de sedimentos. Motivo por el cual no se realizo su análisis debido a que pueda dañar las celdas de los equipo de laboratorio. | Elevado desgaste de Hierro, Cromo, Plomo y Cobre. | Localice la fuente de Sodio y Silicio. Identifique y evalúe los componentes a base de estos elementos. Determine la fuente de los metales de desgaste excesivo y tome acciones correctivas. Retomar la muestra para monitorear condición.
C0015261 | BROCAL | EP-19 | EP-19 MOT | PERFORADORA DE ORUGAS | INGERSOLL RAND | DM45 | MOTOR | MOBIL DELVAC MX 15W-40 | 2020-11-03 | 2020-11-12 | 2020-11-18 | 2020-11-20 | 24090 | 276 | Yes | Yes | No | Precaución | 14.4 | 14.5 | 4 | 28 | 2 | 0 | 0 | 1 | 47 | 0 | 0 | 0 | 0 | 0 | 0 |  | 4 | 3 | 1 | 2 | 0 | 1538 | 1240 | 1110 | 1377 |  | 8.6 | 7.1 | 10.8 | 0 | 1.4 | No |  | 9 | - | - | - | - | - |  |  |  | Resultados están dentro de los rangos aceptables. | La tasa de nitración aumenta debido a condiciones inadecuadas de combustión e ignición. | Desgaste de Plomo en el límite de precaución. | Localice y corrija causa de nitración. Identifique y evalúe los componentes a base de este elemento. Determine la fuente del metal de desgaste y tome acciones correctivas. Retomar la muestra para monitorear condición.
C0015262 | BROCAL | EP-19 | EP-19 STHI | PERFORADORA DE ORUGAS | INGERSOLL RAND | DM45 | SISTEMA HIDRAULICO | MOBIL DTE 10 EXCEL 32 | 2020-11-03 | 2020-11-12 | 2020-11-18 | 2020-11-20 | 24090 | 276 | Yes | Yes | No | Crítico |  | 7 | 5 | 5 | 1 | 1 | 0 | 1 | 0 | 0 | 0 | 0 | 0 | 0 | 0 |  | 6 | 8 | 1 | 2 | 0 | 462 | 5 | 471 | 219 |  |  | 0 | - |  |  | No |  | 11 | 23/18/11 | 77884 | 2411 | - | 10 |  |  |  | Resultados están dentro de los rangos aceptables. | Niveles de Sodio mayores que los esperados. Nivel de limpieza en estado de Crítico. | Resultados están dentro de los rangos aceptables. | Localice la fuente de Sodio. Identifique las causas del origen y corrija el Codigo ISO alto del aceite. Asegúrese de que la contaminación no está siendo introducida a través de los equipos de manejo de aceite. Retome la muestra en el próximo intervalo programado.
C0015263 | BROCAL | EP-19 | EP-19 TRAN | PERFORADORA DE ORUGAS | INGERSOLL RAND | DM45 | TRANSMISION | MOBILUBE HD 80W-90 | 2020-11-03 | 2020-11-12 | 2020-11-18 | 2020-11-20 | 24090 | 540 | Yes | No | No | Crítico |  | 13.7 | 2 | 640 | 2 | 17 | 0 | 5 | 1 | 4 | 11 | 1 | 0 | 0 | 0 |  | 95 | 5 | 7 | 0 | 1 | 93 | 16 | 510 | 26 |  |  | 1.8 | - |  |  | No |  | 285 | 26/25/18 | 355047 | 220452 | - | 1962 |  |  |  | Baja viscosidad por posible contaminación con un lubricante de menor viscosidad. | Nivel de limpieza en estado de Crítico. | Indica presencia de partículas ferromagnéticas visibles mayores a 40 micras. Presenta incremento desgaste de Hierro, no se cuenta límites definidos para metales. | Determine la fuente de partículas ferromagnéticas y tome acciones correctivas de ser necesario. Localice y corrija la causa de baja viscosidad del aceite. Una baja viscosidad puede reducir la protección por lubricación. Identifique las causas del origen y corrija el Codigo ISO alto del aceite. Asegúrese de que la contaminación no está siendo introducida a través de los equipos de manejo de aceite. Retome la muestra en el próximo intervalo programado.
C0015264 | BROCAL | EP-19 | EP-19 MF RH | PERFORADORA DE ORUGAS | INGERSOLL RAND | DM45 | MANDO FINAL RH | MOBILUBE HD 80W-90 | 2020-11-03 | 2020-11-12 | 2020-11-18 | 2020-11-20 | 24090 | 540 | Yes | No | No | Crítico |  | 13 | 6 | 286 | 2 | 37 | 0 | 3 | 0 | 0 | 9 | 1 | 0 | 0 | 0 |  | 154 | 3 | 15 | 0 | 1 | 145 | 27 | 511 | 44 |  |  | 3.6 | - |  |  | No |  | 62 | 25/25/21 | 242349 | 184192 | - | 12416 |  |  |  | Baja viscosidad por posible contaminación con un lubricante de menor viscosidad. | Contaminación de Silicio en estado crítico. Altos niveles de silicio abrasivo (polvo) causarán alto desgaste. Nivel de limpieza en estado de Crítico. | Elevado desgaste de Hierro. Presencia de aluminio mayor que el esperado puede representar contaminación con polvo (silicio abrasivo). | El incremento en silicio y aluminio podría potencialmente indicar una contaminación con polvo/tierra como la causa raíz del problema. Localice y corrija la causa de baja viscosidad del aceite. Una baja viscosidad puede reducir la protección por lubricación. Identifique las causas del origen y corrija el Codigo ISO alto del aceite. Asegúrese de que la contaminación no está siendo introducida a través de los equipos de manejo de aceite. Determine la fuente del metal de desgaste excesivo y tome acciones correctivas. Retomar la muestra para monitorear condición.
C0015265 | BROCAL | EP-19 | EP-19 MF LH | PERFORADORA DE ORUGAS | INGERSOLL RAND | DM45 | MANDO FINAL LH | MOBILUBE HD 80W-90 | 2020-11-03 | 2020-11-12 | 2020-11-18 | 2020-11-20 | 24090 | 540 | Yes | No | No | Crítico |  | 12 | 3 | 117 | 1 | 5 | 0 | 1 | 0 | 0 | 2 | 0 | 0 | 0 | 0 |  | 19 | 4 | 2 | 1 | 0 | 126 | 4 | 512 | 56 |  |  | 5 | - |  |  | No |  | 40 | 25/23/16 | 209598 | 55066 | - | 431 |  |  |  | Baja viscosidad por posible contaminación con un lubricante de menor viscosidad. | Nivel de limpieza en estado de Crítico. | Desgaste de Hierro en el límite de precaución. | Localice y corrija la causa de baja viscosidad del aceite. Una baja viscosidad puede reducir la protección por lubricación. Identifique las causas del origen y corrija el Codigo ISO alto del aceite. Asegúrese de que la contaminación no está siendo introducida a través de los equipos de manejo de aceite. Determine la fuente del metal de desgaste y tome acciones correctivas. Retomar la muestra para monitorear condición.
C0015266 | BROCAL | EP-19 | EP-19 CJRO | PERFORADORA DE ORUGAS | INGERSOLL RAND | DM45 | CABEZAL DE ROTACION | MOBILUBE HD 80W-90 | 2020-11-03 | 2020-11-12 | 2020-11-18 | 2020-11-20 | 24090 | 276 | Yes | No | No | Precaución |  | 14.6 | 0 | 17 | 0 | 1 | 0 | 0 | 124 | 0 | 0 | 0 | 0 | 0 | 1 |  | 7 | 3 | 1 | 6 | 0 | 33 | 0 | 519 | 40 |  |  | 1.7 | - |  |  | No |  | 18 | - | - | - | - | - |  |  |  | Resultados están dentro de los rangos aceptables. | Niveles de Sodio en el límite de precuación. No se realizó nivel de limpieza por particulas visibles mayores a 40 micras. | Resultados están dentro de los rangos aceptables. | Localice la fuente de Sodio. Tome acciones correctivas. Retome la muestra para confirmar condición.
C0015267 | BROCAL | RE-60 | RE-60 MOT | EXCAVADORA DE ORUGAS | CATERPILLAR | 374FL | MOTOR | MOBIL DELVAC MX 15W-40 | 2020-11-07 | 2020-11-16 | 2020-11-18 | 2020-11-20 | 11374 | 283 | Yes | Yes | No | Precaución | 14.4 | 13.4 | 1 | 31 | 0 | 0 | 0 | 1 | 45 | 0 | 0 | 0 | 0 | 0 | 0 |  | 3 | 0 | 0 | 1 | 0 | 1453 | 1171 | 1095 | 1312 |  | 8.9 | 4.9 | 4.2 | 0 | 0.9 | No |  | 10 | - | - | - | - | - |  |  |  | Baja viscosidad por posible contaminación con un lubricante de menor viscosidad o dilución con combustible. | Resultados están dentro de los rangos aceptables. | Resultados están dentro de los rangos aceptables. | Localice y corrija la causa de baja viscosidad del aceite. Una baja viscosidad puede reducir la protección por lubricación. Retome la muestra en el próximo intervalo.
C0015268 | BROCAL | C-86 | C-86 MOT | CARGADOR FRONTAL | CATERPILLAR | 966H | MOTOR | MOBIL DELVAC MX 15W-40 | 2020-11-09 | 2020-11-16 | 2020-11-18 | 2020-11-20 | 11964 | 266 | Yes | Yes | No | Precaución | 14.4 | 13.6 | 2 | 25 | 1 | 0 | 0 | 1 | 43 | 0 | 0 | 0 | 0 | 0 | 0 |  | 3 | 0 | 1 | 2 | 0 | 1450 | 1150 | 1085 | 1311 |  | 8.9 | 5.3 | 6.6 | 0 | 0.8 | No |  | 0 | - | - | - | - | - |  |  |  | Baja viscosidad por posible contaminación con un lubricante de menor viscosidad o dilución con combustible. | Resultados están dentro de los rangos aceptables. | Resultados están dentro de los rangos aceptables. | Localice y corrija la causa de baja viscosidad del aceite. Una baja viscosidad puede reducir la protección por lubricación. Retome la muestra en el próximo intervalo.
C0015269 | BROCAL | EP-102 | EP-102 CJRO | PERFORADORA DE ORUGAS | INGERSOLL RAND | DML | CABEZAL DE ROTACION | MOBILUBE HD 80W-90 | 2020-11-09 | 2020-11-16 | 2020-11-18 | 2020-11-20 | 11675 | 176 | Yes | Yes | No | Crítico |  |  | 3 | 1107 | 0 | 3 | 1 | 7 | 10 | 8 | 12 | 0 | 0 | 0 | 0 |  | 18 | 0 | 1 | 11 | 0 | 83 | 11 | 473 | 35 |  |  | 33.4 | - |  |  | Si |  | 2436 | - | - | - | - | - |  |  |  | Esta muestra contiene una cantidad excesiva de agua y por ello no es posible analizar ciertas pruebas. | Contaminación de Silicio en estado crítico. Altos niveles de silicio abrasivo (polvo) causarán alto desgaste. Muestra emulsionada (apariencia lechosa) lo cual es indicio de contaminación con agua y presencia de sedimentos. Motivo por el cual no se realizo su análisis debido a que pueda dañar las celdas de los equipo de laboratorio. | Elevado desgaste de Hierro, Cromo, y Cobre. | Localice la fuente de Silicio. Identifique y evalúe los componentes a base de estos elementos. Determine la fuente de los metales de desgaste excesivo y tome acciones correctivas. Retomar la muestra para monitorear condición.
C0015270 | LA ZANJA | V-301 | V-301 MOT | CAMION VOLQUETE | VOLVO | FMX 8X4R | MOTOR | MOBIL DELVAC MX 15W-40 | 2020-10-16 | 2020-11-14 | 2020-11-18 | 2020-11-19 | 10668 | 299 | Yes | Yes | No | Crítico | 14.4 | 13.1 | 2 | 20 | 2 | 2 | 1 | 1 | 43 | 1 | 0 | 0 | 0 | 0 | 0 |  | 3 | 0 | 4 | 1 | 0 | 1438 | 1127 | 1020 | 1265 |  | 8.2 | 5.3 | 6.5 | 0 | 0.6 | No |  | 10 | - | - | - | - | - | - | - |  | Baja viscosidad por posible contaminación con un lubricante de menor viscosidad o dilución con combustible. | Resultados están dentro de los rangos aceptables. | Resultados están dentro de los rangos aceptables. | Localice y corrija la causa de baja viscosidad del aceite. Una baja viscosidad puede reducir la protección por lubricación. Retome la muestra en el próximo intervalo.
C0015271 | LA ZANJA | V-301 | V-301 STDI | CAMION VOLQUETE | VOLVO | FMX 8X4R | SISTEMA DIRECCION | MOBIL DTE 26 | 2020-10-16 | 2020-11-14 | 2020-11-18 | 2020-11-19 | 10668 | 299 | No | No | No | Crítico |  | 6 | 0 | 14 | 0 | 4 | 0 | 1 | 0 | 0 | 0 | 0 | 0 | 0 | 0 |  | 8 | 2 | 1 | 49 | 0 | 45 | 54 | 303 | 234 |  |  | 11.1 | - |  |  | No |  | 13 | 20/16/12 | 8823 | 496 | - | 39 | - | - |  | Baja viscosidad por posible contaminación con un lubricante de menor viscosidad. | Resultados están dentro de los rangos aceptables. | Resultados están dentro de los rangos aceptables. | Localice y corrija la causa de baja viscosidad del aceite. Una baja viscosidad puede reducir la protección por lubricación. Retome la muestra en el próximo intervalo.
C0015272 | LA ZANJA | V-301 | V-301 STHI | CAMION VOLQUETE | VOLVO | FMX 8X4R | SISTEMA HIDRAULICO | MOBIL DTE 26 | 2020-10-16 | 2020-11-14 | 2020-11-18 | 2020-11-19 | 10668 | 299 | No | No | No | Crítico |  | 7.5 | 1 | 37 | 0 | 5 | 0 | 4 | 0 | 0 | 1 | 0 | 0 | 0 | 0 |  | 10 | 1 | 2 | 2 | 0 | 836 | 8 | 532 | 722 |  |  | 2.3 | - |  |  | No |  | 35 | 26/24/18 | 329365 | 150581 | - | 1843 | - | - |  | Baja viscosidad por posible contaminación con un lubricante de menor viscosidad. | Nivel de limpieza en estado de Crítico. | Elevado desgaste de Hierro y Cromo. | Localice y corrija la causa de baja viscosidad del aceite. Una baja viscosidad puede reducir la protección por lubricación. Identifique las causas del origen y corrija el Codigo ISO alto del aceite. Asegúrese de que la contaminación no está siendo introducida a través de los equipos de manejo de aceite. Determine la fuente de los metales de desgaste excesivo y tome acciones correctivas. Retomar la muestra para monitorear condición.
C0015273 | LA ZANJA | V-301 | V-301 TRAN | CAMION VOLQUETE | VOLVO | FMX 8X4R | TRANSMISION | MOBILUBE HD 80W-90 | 2020-10-16 | 2020-11-14 | 2020-11-18 | 2020-11-19 | 10668 | 299 | No | No | No | Crítico |  | 13.7 | 81 | 6 | 0 | 0 | 0 | 0 | 0 | 0 | 0 | 0 | 0 | 0 | 0 |  | 5 | 0 | 0 | 1 | 0 | 43 | 1 | 531 | 139 |  |  | 0.7 | - |  |  | No |  | 12 | 24/21/15 | 80347 | 10753 | - | 160 | - | - |  | Baja viscosidad por posible contaminación con un lubricante de menor viscosidad. | Nivel de limpieza en estado de Crítico. | Desgaste de Cobre en el límite de precaución. | Localice y corrija la causa de baja viscosidad del aceite. Una baja viscosidad puede reducir la protección por lubricación. Identifique las causas del origen y corrija el Codigo ISO alto del aceite. Asegúrese de que la contaminación no está siendo introducida a través de los equipos de manejo de aceite. Determine la fuente del metal de desgaste y tome acciones correctivas. Retomar la muestra para monitorear condición.
C0015274 | LA ZANJA | V-301 | V-301 DIFE DEL | CAMION VOLQUETE | VOLVO | FMX 8X4R | DIFERENCIAL DELANTERO | MOBILUBE HD 85W-140 | 2020-10-16 | 2020-11-14 | 2020-11-18 | 2020-11-19 | 10668 | 299 | No | No | No | Crítico |  | 24.2 | 8 | 70 | 0 | 0 | 0 | 0 | 0 | 0 | 1 | 0 | 0 | 0 | 0 |  | 2 | 3 | 0 | 2 | 0 | 17 | 7 | 489 | 17 |  |  | 0.5 | - |  |  | No |  | 21 | 25/22/16 | 279845 | 29259 | - | 327 | - | - |  | Resultados están dentro de los rangos aceptables. | Nivel de limpieza en estado de Crítico. | Resultados están dentro de los rangos aceptables. | Identifique las causas del origen y corrija el Codigo ISO alto del aceite. Asegúrese de que la contaminación no está siendo introducida a través de los equipos de manejo de aceite. Retome la muestra en el próximo intervalo programado.
C0015275 | LA ZANJA | V-301 | V-301 DIFE POS | CAMION VOLQUETE | VOLVO | FMX 8X4R | DIFERENCIAL POSTERIOR | MOBILUBE HD 85W-140 | 2020-10-16 | 2020-11-14 | 2020-11-18 | 2020-11-19 | 10668 | 299 | No | No | No | Crítico |  | 24.3 | 6 | 160 | 0 | 2 | 0 | 2 | 0 | 1 | 3 | 0 | 0 | 0 | 0 |  | 13 | 2 | 1 | 2 | 0 | 28 | 8 | 473 | 20 |  |  | 0.4 | - |  |  | No |  | 77 | 26/25/16 | 488304 | 263125 | - | 603 | - | - |  | Resultados están dentro de los rangos aceptables. | Nivel de limpieza en estado de Crítico. | Desgaste de Hierro en el límite de precaución. | Identifique las causas del origen y corrija el Codigo ISO alto del aceite. Asegúrese de que la contaminación no está siendo introducida a través de los equipos de manejo de aceite. Determine la fuente del metal de desgaste y tome acciones correctivas. Retomar la muestra para monitorear condición.
C0015276 | LA ZANJA | V-301 | V-301 CUDE RH | CAMION VOLQUETE | VOLVO | FMX 8X4R | CUBO DEL. RH | MOBILUBE HD 85W-140 | 2020-10-16 | 2020-11-14 | 2020-11-18 | 2020-11-19 | 10668 | 299 | No | No | No | Crítico |  | 24.3 | 8 | 67 | 0 | 0 | 0 | 0 | 0 | 0 | 1 | 0 | 0 | 0 | 0 |  | 2 | 2 | 1 | 2 | 0 | 22 | 8 | 489 | 19 |  |  | 0.5 | - |  |  | No |  | 22 | 25/21/14 | 227058 | 19818 | - | 152 | - | - |  | Resultados están dentro de los rangos aceptables. | Nivel de limpieza en estado de Crítico. | Resultados están dentro de los rangos aceptables. | Identifique las causas del origen y corrija el Codigo ISO alto del aceite. Asegúrese de que la contaminación no está siendo introducida a través de los equipos de manejo de aceite. Retome la muestra en el próximo intervalo programado.
C0015277 | LA ZANJA | V-301 | V-301 CUDE LH | CAMION VOLQUETE | VOLVO | FMX 8X4R | CUBO DEL. LH | MOBILUBE HD 85W-140 | 2020-10-16 | 2020-11-14 | 2020-11-18 | 2020-11-19 | 10668 | 299 | No | No | No | Crítico |  | 24.3 | 8 | 66 | 0 | 0 | 0 | 0 | 0 | 0 | 1 | 0 | 0 | 0 | 0 |  | 2 | 1 | 1 | 2 | 0 | 18 | 7 | 474 | 17 |  |  | 0.5 | - |  |  | No |  | 22 | 25/22/15 | 243123 | 21022 | - | 190 | - | - |  | Resultados están dentro de los rangos aceptables. | Nivel de limpieza en estado de Crítico. | Resultados están dentro de los rangos aceptables. | Identifique las causas del origen y corrija el Codigo ISO alto del aceite. Asegúrese de que la contaminación no está siendo introducida a través de los equipos de manejo de aceite. Retome la muestra en el próximo intervalo programado.
C0015278 | LA ZANJA | V-301 | V-301 CUPO RH | CAMION VOLQUETE | VOLVO | FMX 8X4R | CUBO POST. RH | MOBILUBE HD 85W-140 | 2020-10-16 | 2020-11-14 | 2020-11-18 | 2020-11-19 | 10668 | 299 | No | No | No | Crítico |  | 24.2 | 6 | 163 | 0 | 2 | 0 | 1 | 1 | 0 | 3 | 0 | 0 | 0 | 0 |  | 14 | 0 | 1 | 3 | 0 | 27 | 8 | 477 | 20 |  |  | 0.4 | - |  |  | No |  | 78 | 26/25/16 | 435808 | 212506 | - | 484 | - | - |  | Resultados están dentro de los rangos aceptables. | Nivel de limpieza en estado de Crítico | Desgaste de Hierro en el límite de precaución. | Identifique las causas del origen y corrija el Codigo ISO alto del aceite. Asegúrese de que la contaminación no está siendo introducida a través de los equipos de manejo de aceite. Determine la fuente del metal de desgaste y tome acciones correctivas. Retomar la muestra para monitorear condición.
C0015279 | LA ZANJA | V-301 | V-301 CUPO LH | CAMION VOLQUETE | VOLVO | FMX 8X4R | CUBO POST. LH | MOBILUBE HD 85W-140 | 2020-10-16 | 2020-11-14 | 2020-11-18 | 2020-11-19 | 10668 | 299 | No | No | No | Crítico |  | 24.5 | 6 | 170 | 0 | 2 | 0 | 2 | 0 | 1 | 3 | 0 | 0 | 0 | 0 |  | 14 | 1 | 1 | 2 | 0 | 28 | 9 | 484 | 19 |  |  | 0.4 | - |  |  | No |  | 90 | 26/25/16 | 491217 | 231785 | - | 473 | - | - |  | Resultados están dentro de los rangos aceptables. | Nivel de limpieza en estado de Crítico | Desgaste de Hierro en el límite de precaución. | Identifique las causas del origen y corrija el Codigo ISO alto del aceite. Asegúrese de que la contaminación no está siendo introducida a través de los equipos de manejo de aceite. Determine la fuente del metal de desgaste y tome acciones correctivas. Retomar la muestra para monitorear condición.
C0015280 | LA ZANJA | V-391 | V-391 MOT | CAMION VOLQUETE | SCANIA | G460 B8X4 | MOTOR | MOBIL DELVAC MX 15W-40 | 2020-10-12 | 2020-11-14 | 2020-11-18 | 2020-11-19 | 10146 | 306 | Yes | Yes | No | Crítico | 14.4 | 13.2 | 4 | 8 | 2 | 0 | 0 | 1 | 44 | 0 | 0 | 0 | 0 | 0 | 0 |  | 3 | 1 | 4 | 2 | 0 | 1422 | 1139 | 1031 | 1264 |  | 8.6 | 3.5 | 5.2 | 0 | 0.4 | No |  | 6 | - | - | - | - | - | - | - |  | Baja viscosidad por posible contaminación con un lubricante de menor viscosidad o dilución con combustible. | Resultados están dentro de los rangos aceptables. | Resultados están dentro de los rangos aceptables. | Localice y corrija la causa de baja viscosidad del aceite. Una baja viscosidad puede reducir la protección por lubricación. Retome la muestra en el próximo intervalo.
C0015281 | LA ZANJA | V-391 | V-391 STHI | CAMION VOLQUETE | SCANIA | G460 B8X4 | SISTEMA HIDRAULICO | MOBIL DTE 26 | 2020-10-12 | 2020-11-14 | 2020-11-18 | 2020-11-19 | 10146 | 306 | No | Yes | No | Crítico |  | 5.9 | 0 | 6 | 0 | 5 | 0 | 3 | 1 | 0 | 0 | 0 | 0 | 0 | 0 |  | 11 | 4 | 3 | 2 | 0 | 2657 | 20 | 867 | 1131 |  |  | 2.9 | - |  |  | No |  | 4 | 24/21/13 | 87670 | 11304 | - | 79 | - | - |  | Baja viscosidad por posible contaminación con un lubricante de menor viscosidad. | Nivel de limpieza en estado de Crítico. | Resultados están dentro de los rangos aceptables. | Localice y corrija la causa de baja viscosidad del aceite. Una baja viscosidad puede reducir la protección por lubricación. Identifique las causas del origen y corrija el Codigo ISO alto del aceite. Asegúrese de que la contaminación no está siendo introducida a través de los equipos de manejo de aceite. Retome la muestra en el próximo intervalo programado.
C0015282 | LA ZANJA | V-391 | V-391 STDI | CAMION VOLQUETE | SCANIA | G460 B8X4 | SISTEMA DIRECCION | MOBIL ATF 220 | 2020-10-12 | 2020-11-14 | 2020-11-18 | 2020-11-19 | 10146 | 306 | No | No | No | Crítico |  | 5.3 | 2 | 22 | 0 | 8 | 0 | 1 | 0 | 0 | 0 | 0 | 0 | 0 | 0 |  | 16 | 6 | 2 | 54 | 0 | 159 | 5 | 240 | 51 |  |  | 46.5 | - |  |  | No |  | 13 | 24/21/13 | 107838 | 10042 | - | 79 | - | - |  | Alta oxidación por posible degradación del aceite. Baja viscosidad por posible contaminación con un lubricante de menor viscosidad. | Nivel de limpieza en estado de Crítico, Nivel de Silicio en el límite de precaución.. | Resultados están dentro de los rangos aceptables. | Localice la fuente de silicio. Localice y corrija la causa de baja viscosidad del aceite. Una baja viscosidad puede reducir la protección por lubricación. Identifique las causas del origen y corrija el Codigo ISO alto del aceite. Asegúrese de que la contaminación no está siendo introducida a través de los equipos de manejo de aceite. Retome la muestra en el próximo intervalo programado.
C0015283 | LA ZANJA | V-391 | V-391 TRAN | CAMION VOLQUETE | SCANIA | G460 B8X4 | TRANSMISION | MOBILUBE HD 80W-90 | 2020-10-12 | 2020-11-14 | 2020-11-18 | 2020-11-19 | 10146 | 306 | No | No | No | Precaución |  | 13.9 | 22 | 5 | 0 | 0 | 0 | 0 | 3 | 0 | 0 | 0 | 0 | 0 | 0 |  | 1 | 3 | 0 | 1 | 0 | 134 | 12 | 481 | 24 |  |  | 1.2 | - |  |  | No |  | 11 | 22/18/13 | 32876 | 1324 | - | 47 | - | - |  | Baja viscosidad por posible contaminación con un lubricante de menor viscosidad. | Nivel de limpieza en estado de precaución. | Resultados están dentro de los rangos aceptables. | Localice y corrija la causa de baja viscosidad del aceite. Una baja viscosidad puede reducir la protección por lubricación. Identifique las causas del origen y corrija el Codigo ISO alto del aceite. Asegúrese de que la contaminación no está siendo introducida a través de los equipos de manejo de aceite. Retome la muestra en el próximo intervalo programado.
C0015284 | LA ZANJA | V-391 | V-391 RET | CAMION VOLQUETE | SCANIA | G460 B8X4 | RETARDADOR | MOBIL DELVAC MX 15W-40 | 2020-10-12 | 2020-11-14 | 2020-11-18 | 2020-11-19 | 10146 | 306 | Yes | No | No | Crítico |  | 12.2 | 10 | 3 | 0 | 16 | 0 | 0 | 44 | 0 | 0 | 0 | 0 | 0 | 0 |  | 6 | 3 | 1 | 3 | 0 | 1407 | 1114 | 1077 | 1262 |  | 8.7 | 0 | - |  | 0.1 | No |  | 7 | - | - | - | - | - | - | - |  | Baja viscosidad por posible contaminación con un lubricante de menor viscosidad. | Resultados están dentro de los rangos aceptables. | Desgaste de Aluminio en el límite de precaución. | Localice y corrija la causa de baja viscosidad del aceite. Una baja viscosidad puede reducir la protección por lubricación. Determine la fuente del metal de desgaste y tome acciones correctivas. Retomar la muestra para monitorear condición.
C0015285 | LA ZANJA | V-391 | V-391 DIFE DEL | CAMION VOLQUETE | SCANIA | G460 B8X4 | DIFERENCIAL DELANTERO | MOBILUBE HD 85W-140 | 2020-10-12 | 2020-11-14 | 2020-11-18 | 2020-11-19 | 10146 | 306 | No | No | No | Crítico |  | 24 | 24 | 102 | 0 | 5 | 0 | 2 | 0 | 2 | 8 | 0 | 0 | 0 | 0 |  | 31 | 8 | 2 | 99 | 0 | 61 | 1 | 1265 | 27 |  |  | 4.4 | - |  |  | No |  | 39 | 26/23/13 | 345198 | 69274 | - | 51 | - | - |  | Resultados están dentro de los rangos aceptables. | Contaminación de Silicio en estado crítico. Altos niveles de silicio abrasivo (polvo) causarán alto desgaste. Nivel de limpieza en estado de Crítico. | Resultados están dentro de los rangos aceptables. | Localice la fuente de silicio. Identifique las causas del origen y corrija el Codigo ISO alto del aceite. Asegúrese de que la contaminación no está siendo introducida a través de los equipos de manejo de aceite. Retome la muestra en el próximo intervalo programado.
C0015286 | LA ZANJA | V-391 | V-391 DIFE POS | CAMION VOLQUETE | SCANIA | G460 B8X4 | DIFERENCIAL POSTERIOR | MOBILUBE HD 85W-140 | 2020-10-12 | 2020-11-14 | 2020-11-18 | 2020-11-19 | 10146 | 306 | No | No | No | Crítico |  | 25.5 | 73 | 449 | 0 | 21 | 0 | 3 | 1 | 4 | 5 | 1 | 0 | 0 | 0 |  | 55 | 2 | 3 | 1 | 0 | 18 | 1 | 477 | 8 |  |  | 0.4 | - |  |  | No |  | 1228 | 26/25/17 | 455143 | 259700 | - | 891 | - | - |  | Resultados están dentro de los rangos aceptables. | Contaminación de Silicio en estado crítico. Altos niveles de silicio abrasivo (polvo) causarán alto desgaste. Nivel de limpieza en estado de Crítico. | Elevado desgaste de Hierro y Cobre. | Localice la fuente de silicio. Identifique las causas del origen y corrija el Codigo ISO alto del aceite. Asegúrese de que la contaminación no está siendo introducida a través de los equipos de manejo de aceite. Determine la fuente de los metales de desgaste excesivo y tome acciones correctivas. Retomar la muestra para monitorear condición.
C0015287 | LA ZANJA | V-391 | V-391 CUDE LH | CAMION VOLQUETE | SCANIA | G460 B8X4 | CUBO DEL. LH | MOBILUBE HD 85W-140 | 2020-10-12 | 2020-11-14 | 2020-11-18 | 2020-11-19 | 10146 | 306 | No | No | No | Crítico |  | 23.8 | 22 | 97 | 1 | 6 | 0 | 2 | 0 | 2 | 8 | 1 | 0 | 0 | 0 |  | 33 | 7 | 2 | 92 | 0 | 61 | 2 | 1258 | 27 |  |  | 4.4 | - |  |  | No |  | 38 | 25/22/13 | 315723 | 38615 | - | 73 | - | - |  | Resultados están dentro de los rangos aceptables. | Contaminación de Silicio en estado crítico. Altos niveles de silicio abrasivo (polvo) causarán alto desgaste. Nivel de limpieza en estado de Crítico. | Resultados están dentro de los rangos aceptables. | Localice la fuente de silicio. Identifique las causas del origen y corrija el Codigo ISO alto del aceite. Asegúrese de que la contaminación no está siendo introducida a través de los equipos de manejo de aceite. Retome la muestra en el próximo intervalo programado.
C0015288 | LA ZANJA | V-391 | V-391 CUDE RH | CAMION VOLQUETE | SCANIA | G460 B8X4 | CUBO DEL. RH | MOBILUBE HD 85W-140 | 2020-10-12 | 2020-11-14 | 2020-11-18 | 2020-11-19 | 10146 | 306 | No | No | No | Crítico |  | 24.1 | 23 | 95 | 0 | 6 | 0 | 1 | 0 | 2 | 8 | 1 | 0 | 0 | 0 |  | 31 | 8 | 2 | 96 | 0 | 59 | 1 | 1257 | 27 |  |  | 4.3 | - |  |  | No |  | 38 | 25/22/13 | 306120 | 36910 | - | 75 | - | - |  | Resultados están dentro de los rangos aceptables. | Contaminación de Silicio en estado crítico. Altos niveles de silicio abrasivo (polvo) causarán alto desgaste. Nivel de limpieza en estado de Crítico. | Resultados están dentro de los rangos aceptables. | Localice la fuente de silicio. Identifique las causas del origen y corrija el Codigo ISO alto del aceite. Asegúrese de que la contaminación no está siendo introducida a través de los equipos de manejo de aceite. Retome la muestra en el próximo intervalo programado.
C0015289 | LA ZANJA | V-391 | V-391 CUPO LH | CAMION VOLQUETE | SCANIA | G460 B8X4 | CUBO POST. LH | MOBILUBE HD 85W-140 | 2020-10-12 | 2020-11-14 | 2020-11-18 | 2020-11-19 | 10146 | 306 | No | No | No | Crítico |  | 25.5 | 70 | 444 | 0 | 21 | 0 | 3 | 1 | 4 | 5 | 1 | 0 | 0 | 0 |  | 54 | 0 | 2 | 2 | 0 | 17 | 2 | 500 | 7 |  |  | 0.4 | - |  |  | No |  | 1174 | 26/25/16 | 442403 | 234253 | - | 431 | - | - |  | Resultados están dentro de los rangos aceptables. | Contaminación de Silicio en estado crítico. Altos niveles de silicio abrasivo (polvo) causarán alto desgaste. Nivel de limpieza en estado de Crítico. | Elevado desgaste de Hierro y Cobre. | Localice la fuente de silicio. Identifique las causas del origen y corrija el Codigo ISO alto del aceite. Asegúrese de que la contaminación no está siendo introducida a través de los equipos de manejo de aceite. Determine la fuente de los metales de desgaste excesivo y tome acciones correctivas. Retomar la muestra para monitorear condición.
C0015290 | LA ZANJA | V-391 | V-391 CUPO RH | CAMION VOLQUETE | SCANIA | G460 B8X4 | CUBO POST. RH | MOBILUBE HD 85W-140 | 2020-10-12 | 2020-11-14 | 2020-11-18 | 2020-11-19 | 10146 | 306 | No | No | No | Crítico |  | 25.6 | 79 | 495 | 0 | 22 | 0 | 4 | 1 | 5 | 6 | 1 | 0 | 0 | 0 |  | 58 | 0 | 3 | 1 | 0 | 19 | 1 | 477 | 8 |  |  | 0.4 | - |  |  | No |  | 1146 | 26/25/17 | 488793 | 275643 | - | 715 | - | - |  | Resultados están dentro de los rangos aceptables. | Contaminación de Silicio en estado crítico. Altos niveles de silicio abrasivo (polvo) causarán alto desgaste. Nivel de limpieza en estado de Crítico. | Elevado desgaste de Hierro y Cobre. | Localice la fuente de silicio. Identifique las causas del origen y corrija el Codigo ISO alto del aceite. Asegúrese de que la contaminación no está siendo introducida a través de los equipos de manejo de aceite. Determine la fuente de los metales de desgaste excesivo y tome acciones correctivas. Retomar la muestra para monitorear condición.
C0015291 | LA ZANJA | MT-25 | MT-25 MOT | MOTOSOLDADORA | LINCOLELECTRIC | VANTAGE 500 | MOTOR | MOBIL DELVAC MX 15W-40 | 2020-10-10 | 2020-11-14 | 2020-11-18 | 2020-11-19 | 1353 | 247 | Yes | Yes | No | Precaución | 14.4 | 14.5 | 2 | 59 | 0 | 2 | 0 | 2 | 38 | 0 | 1 | 0 | 0 | 0 | 0 |  | 2 | 0 | 1 | 11 | 0 | 1297 | 931 | 917 | 1101 |  | 7.7 | 7.3 | 6.9 | 0 | 2.1 | No |  | 12 | - | - | - | - | - | - | - |  | Resultados están dentro de los rangos aceptables. | Elevado nivel de hollín, como resultado de una combustión incompleta. | Resultados están dentro de los rangos aceptables. | Revisar la presión de compresión, admisión de aire y sistema de inyección. Tome acciones correctivas. Retome la muestra para confirmar condición.
C0015292 | LA ZANJA | V-363 | V-363 MOT | CAMION VOLQUETE | VOLVO | FMX 8X4R | MOTOR | MOBIL DELVAC MX 15W-40 | 2020-10-08 | 2020-11-14 | 2020-11-18 | 2020-11-19 | 9999 | 487 | Yes | Yes | No | Precaución | 14.4 | 13.5 | 4 | 53 | 3 | 5 | 1 | 1 | 43 | 0 | 1 | 0 | 0 | 0 | 0 |  | 4 | 1 | 8 | 4 | 0 | 1493 | 1117 | 1000 | 1262 |  | 7.9 | 10.8 | 11.1 | 0 | 0.8 | No |  | 10 | - | - | - | - | - | - | - |  | Alta oxidación por posible degradación del aceite a altas temperaturas. Baja viscosidad por posible contaminación con un lubricante de menor viscosidad o dilución con combustible. | La tasa de nitración aumenta debido a condiciones inadecuadas de combustión e ignición. | Desgaste de Hierro en el límite de precaución. | Localice y corrija causa de nitración. Revisar el sistema de enfriamiento (termostatos, radiador, bomba de agua, mangueras, etc.). Localice y corrija la causa de baja viscosidad del aceite. Una baja viscosidad puede reducir la protección por lubricación. Determine la fuente del metal de desgaste y tome acciones correctivas. Retomar la muestra para monitorear condición.
C0015293 | LA ZANJA | V-363 | V-363 STDI | CAMION VOLQUETE | VOLVO | FMX 8X4R | SISTEMA DIRECCION | MOBIL ATF 220 | 2020-10-08 | 2020-11-14 | 2020-11-18 | 2020-11-19 | 9999 | 487 | Yes | Yes | No | Crítico |  | 6 | 1 | 40 | 0 | 4 | 0 | 1 | 0 | 0 | 0 | 0 | 0 | 0 | 0 |  | 8 | 5 | 2 | 42 | 0 | 30 | 55 | 310 | 243 |  |  | 6.2 | - |  |  | No |  | 22 | 23/17/13 | 44173 | 763 | - | 41 | - | - |  | Baja viscosidad por posible contaminación con un lubricante de menor viscosidad. | Nivel de limpieza en estado de precaución. | Resultados están dentro de los rangos aceptables. | Localice y corrija la causa de baja viscosidad del aceite. Una baja viscosidad puede reducir la protección por lubricación. Identifique las causas del origen y corrija el Codigo ISO alto del aceite. Asegúrese de que la contaminación no está siendo introducida a través de los equipos de manejo de aceite. Retome la muestra en el próximo intervalo programado.
C0015294 | LA ZANJA | V-363 | V-363 STHI | CAMION VOLQUETE | VOLVO | FMX 8X4R | SISTEMA HIDRAULICO | MOBIL DTE 26 | 2020-10-08 | 2020-11-14 | 2020-11-18 | 2020-11-19 | 9999 | 487 | Yes | Yes | No | Crítico |  | 5.9 | 0 | 2 | 0 | 1 | 0 | 1 | 0 | 0 | 0 | 0 | 0 | 0 | 0 |  | 4 | 1 | 1 | 1 | 0 | 620 | 3 | 499 | 720 |  |  | 0.9 | - |  |  | No |  | 12 | 23/20/15 | 52298 | 9030 | - | 177 | - | - |  | Baja viscosidad por posible contaminación con un lubricante de menor viscosidad. | Nivel de limpieza en estado de precaución. | Resultados están dentro de los rangos aceptables. | Localice y corrija la causa de baja viscosidad del aceite. Una baja viscosidad puede reducir la protección por lubricación. Identifique las causas del origen y corrija el Codigo ISO alto del aceite. Asegúrese de que la contaminación no está siendo introducida a través de los equipos de manejo de aceite. Retome la muestra en el próximo intervalo programado.
C0015295 | LA ZANJA | V-363 | V-363 TRAN | CAMION VOLQUETE | VOLVO | FMX 8X4R | TRANSMISION | MOBILUBE HD 80W-90 | 2020-10-08 | 2020-11-14 | 2020-11-18 | 2020-11-19 | 9999 | 487 | Yes | Yes | No | Crítico |  | 13.4 | 30 | 12 | 0 | 2 | 0 | 0 | 0 | 0 | 0 | 0 | 0 | 0 | 0 |  | 4 | 1 | 1 | 1 | 0 | 249 | 1 | 863 | 922 |  |  | 0 | - |  |  | No |  | 14 | 25/21/15 | 225811 | 15026 | - | 221 | - | - |  | Baja viscosidad por posible contaminación con un lubricante de menor viscosidad. | Nivel de limpieza en estado de Crítico. | Resultados están dentro de los rangos aceptables. | Localice y corrija la causa de baja viscosidad del aceite. Una baja viscosidad puede reducir la protección por lubricación. Identifique las causas del origen y corrija el Codigo ISO alto del aceite. Asegúrese de que la contaminación no está siendo introducida a través de los equipos de manejo de aceite. Retome la muestra en el próximo intervalo programado.
C0015296 | LA ZANJA | V-304 | V-304 MOT | CAMION VOLQUETE | VOLVO | FMX 8X4R | MOTOR | MOBIL DELVAC MX 15W-40 | 2020-10-15 | 2020-11-14 | 2020-11-18 | 2020-11-19 | 14916 | 346 | Yes | Yes | No | Crítico | 14.4 | 13.1 | 2 | 13 | 1 | 2 | 0 | 0 | 39 | 1 | 0 | 0 | 0 | 0 | 0 |  | 4 | 0 | 3 | 6 | 0 | 1437 | 1092 | 989 | 1233 |  | 8.6 | 4.6 | 6.9 | 0 | 0.6 | No |  | 11 | - | - | - | - | - | - | - |  | Baja viscosidad por posible contaminación con un lubricante de menor viscosidad o dilución con combustible. | Resultados están dentro de los rangos aceptables. | Resultados están dentro de los rangos aceptables. | Localice y corrija la causa de baja viscosidad del aceite. Una baja viscosidad puede reducir la protección por lubricación. Retome la muestra en el próximo intervalo.
C0015297 | LA ZANJA | V-304 | V-304 STDI | CAMION VOLQUETE | VOLVO | FMX 8X4R | SISTEMA DIRECCION | MOBIL ATF 220 | 2020-10-15 | 2020-11-14 | 2020-11-18 | 2020-11-19 | 14916 | 346 | No | No | No | Crítico |  | 6.1 | 1 | 50 | 0 | 1 | 0 | 0 | 0 | 0 | 1 | 0 | 0 | 0 | 0 |  | 55 | 0 | 1 | 43 | 0 | 32 | 59 | 316 | 267 |  |  | 1.5 | - |  |  | No |  | 10 | 23/20/15 | 65948 | 5876 | - | 206 | - | - |  | Baja viscosidad por posible contaminación con un lubricante de menor viscosidad. | Contaminación de Silicio en estado crítico. Altos niveles de silicio abrasivo (polvo) causarán alto desgaste. Nivel de limpieza en estado de precaución. | Resultados están dentro de los rangos aceptables. | Localice la fuente de silicio. Localice y corrija la causa de baja viscosidad del aceite. Una baja viscosidad puede reducir la protección por lubricación. Identifique las causas del origen y corrija el Codigo ISO alto del aceite. Asegúrese de que la contaminación no está siendo introducida a través de los equipos de manejo de aceite. Retome la muestra en el próximo intervalo programado.
C0015298 | LA ZANJA | V-304 | V-304 STHI | CAMION VOLQUETE | VOLVO | FMX 8X4R | SISTEMA HIDRAULICO | MOBIL DTE 26 | 2020-10-15 | 2020-11-14 | 2020-11-18 | 2020-11-19 | 14916 | 346 | No | No | No | Crítico |  | 8.5 | 0 | 32 | 0 | 6 | 0 | 1 | 0 | 0 | 0 | 0 | 0 | 0 | 0 |  | 6 | 1 | 1 | 2 | 0 | 342 | 20 | 355 | 445 |  |  | 2.1 | - |  |  | No |  | 30 | 25/24/15 | 306421 | 110062 | - | 170 | - | - |  | Resultados están dentro de los rangos aceptables. | Nivel de limpieza en estado de Crítico. | Elevado desgaste de Hierro. | Identifique las causas del origen y corrija el Codigo ISO alto del aceite. Asegúrese de que la contaminación no está siendo introducida a través de los equipos de manejo de aceite. Determine la fuente del metal de desgaste excesivo y tome acciones correctivas. Retomar la muestra para monitorear condición.
C0015299 | LA ZANJA | V-304 | V-304 TRAN | CAMION VOLQUETE | VOLVO | FMX 8X4R | TRANSMISION | MOBILUBE HD 80W-90 | 2020-10-15 | 2020-11-14 | 2020-11-18 | 2020-11-19 | 14916 | 346 | No | No | No | Precaución |  | 13.9 | 15 | 6 | 0 | 0 | 0 | 0 | 0 | 0 | 0 | 0 | 0 | 0 | 0 |  | 4 | 1 | 1 | 1 | 0 | 41 | 1 | 521 | 118 |  |  | 0.4 | - |  |  | No |  | 6 | 23/20/15 | 40945 | 7604 | - | 183 | - | - |  | Baja viscosidad por posible contaminación con un lubricante de menor viscosidad. | Nivel de limpieza en estado de precaución. | Resultados están dentro de los rangos aceptables. | Localice y corrija la causa de baja viscosidad del aceite. Una baja viscosidad puede reducir la protección por lubricación. Identifique las causas del origen y corrija el Codigo ISO alto del aceite. Asegúrese de que la contaminación no está siendo introducida a través de los equipos de manejo de aceite. Retome la muestra en el próximo intervalo programado.
C0015300 | LA ZANJA | V-304 | V-304 DIFE DEL | CAMION VOLQUETE | VOLVO | FMX 8X4R | DIFERENCIAL DELANTERO | MOBILUBE HD 85W-140 | 2020-10-15 | 2020-11-14 | 2020-11-18 | 2020-11-19 | 14916 | 346 | No | No | No | Crítico |  | 24.5 | 1 | 78 | 0 | 0 | 0 | 0 | 0 | 0 | 1 | 0 | 0 | 0 | 0 |  | 2 | 0 | 1 | 2 | 0 | 16 | 8 | 474 | 14 |  |  | 0.5 | - |  |  | No |  | 26 | 25/22/15 | 309529 | 38626 | - | 236 | - | - |  | Resultados están dentro de los rangos aceptables. | Nivel de limpieza en estado de Crítico. | Resultados están dentro de los rangos aceptables. | Identifique las causas del origen y corrija el Codigo ISO alto del aceite. Asegúrese de que la contaminación no está siendo introducida a través de los equipos de manejo de aceite. Retome la muestra en el próximo intervalo programado.
C0015301 | LA ZANJA | V-304 | V-304 DIFE POS | CAMION VOLQUETE | VOLVO | FMX 8X4R | DIFERENCIAL POSTERIOR | MOBILUBE HD 85W-140 | 2020-10-15 | 2020-11-14 | 2020-11-18 | 2020-11-19 | 14916 | 346 | No | No | No | Crítico |  | 24.1 | 2 | 192 | 0 | 1 | 0 | 1 | 0 | 0 | 2 | 0 | 0 | 0 | 0 |  | 6 | 0 | 2 | 1 | 0 | 16 | 8 | 475 | 14 |  |  | 0.4 | - |  |  | No |  | 152 | 26/26/22 | 511188 | 368261 | - | 33756 | - | - |  | Resultados están dentro de los rangos aceptables. | Nivel de limpieza en estado de Crítico. | Desgaste de Hierro en el límite de precaución. | Identifique las causas del origen y corrija el Codigo ISO alto del aceite. Asegúrese de que la contaminación no está siendo introducida a través de los equipos de manejo de aceite. Identifique y evalúe los componentes a base de este elemento. Determine la fuente del metal de desgaste y tome acciones correctivas. Retomar la muestra para monitorear condición.
C0015302 | LA ZANJA | V-304 | V-304 CUDE RH | CAMION VOLQUETE | VOLVO | FMX 8X4R | CUBO DEL. RH | MOBILUBE HD 85W-140 | 2020-10-15 | 2020-11-14 | 2020-11-18 | 2020-11-19 | 14916 | 346 | No | No | No | Crítico |  | 24.4 | 1 | 78 | 0 | 0 | 0 | 0 | 0 | 0 | 1 | 0 | 0 | 0 | 0 |  | 2 | 0 | 1 | 2 | 0 | 14 | 7 | 477 | 13 |  |  | 0.6 | - |  |  | No |  | 30 | 25/23/17 | 291555 | 43623 | - | 814 | - | - |  | Resultados están dentro de los rangos aceptables. | Nivel de limpieza en estado de Crítico. | Resultados están dentro de los rangos aceptables. | Identifique las causas del origen y corrija el Codigo ISO alto del aceite. Asegúrese de que la contaminación no está siendo introducida a través de los equipos de manejo de aceite. Retome la muestra en el próximo intervalo programado.
C0015303 | LA ZANJA | V-304 | V-304 CUDE LH | CAMION VOLQUETE | VOLVO | FMX 8X4R | CUBO DEL. LH | MOBILUBE HD 85W-140 | 2020-10-15 | 2020-11-14 | 2020-11-18 | 2020-11-19 | 14916 | 346 | No | No | No | Crítico |  | 24.3 | 1 | 76 | 0 | 0 | 0 | 0 | 0 | 0 | 1 | 0 | 0 | 0 | 0 |  | 2 | 0 | 1 | 2 | 0 | 14 | 7 | 469 | 13 |  |  | 0.6 | - |  |  | No |  | 28 | 26/22/17 | 325383 | 30884 | - | 1072 | - | - |  | Resultados están dentro de los rangos aceptables. | Nivel de limpieza en estado de Crítico. | Resultados están dentro de los rangos aceptables. | Identifique las causas del origen y corrija el Codigo ISO alto del aceite. Asegúrese de que la contaminación no está siendo introducida a través de los equipos de manejo de aceite. Retome la muestra en el próximo intervalo programado.
C0015304 | LA ZANJA | V-304 | V-304 CUPO RH | CAMION VOLQUETE | VOLVO | FMX 8X4R | CUBO POST. RH | MOBILUBE HD 85W-140 | 2020-10-15 | 2020-11-14 | 2020-11-18 | 2020-11-19 | 14916 | 346 | No | No | No | Crítico |  | 24.2 | 2 | 205 | 0 | 1 | 0 | 1 | 0 | 0 | 2 | 0 | 0 | 0 | 0 |  | 6 | 0 | 1 | 1 | 0 | 15 | 8 | 472 | 14 |  |  | 0.4 | - |  |  | No |  | 206 | 26/26/22 | 515638 | 366794 | - | 32617 | - | - |  | Resultados están dentro de los rangos aceptables. | Nivel de limpieza en estado de Crítico. | Desgaste de Hierro en el límite de precaución. | Identifique las causas del origen y corrija el Codigo ISO alto del aceite. Asegúrese de que la contaminación no está siendo introducida a través de los equipos de manejo de aceite. Determine la fuente del metal de desgaste y tome acciones correctivas. Retomar la muestra para monitorear condición.
C0015305 | LA ZANJA | V-304 | V-304 CUPO LH | CAMION VOLQUETE | VOLVO | FMX 8X4R | CUBO POST. LH | MOBILUBE HD 85W-140 | 2020-10-15 | 2020-11-14 | 2020-11-18 | 2020-11-19 | 14916 | 346 | No | No | No | Crítico |  | 24.4 | 2 | 202 | 0 | 1 | 0 | 1 | 0 | 0 | 2 | 0 | 0 | 0 | 0 |  | 6 | 0 | 1 | 2 | 0 | 16 | 7 | 478 | 14 |  |  | 0.4 | - |  |  | No |  | 200 | 26/26/22 | 599645 | 407961 | - | 29344 | - | - |  | Resultados están dentro de los rangos aceptables. | Nivel de limpieza en estado de Crítico. | Desgaste de Hierro en el límite de precaución. | Identifique las causas del origen y corrija el Codigo ISO alto del aceite. Asegúrese de que la contaminación no está siendo introducida a través de los equipos de manejo de aceite. Determine la fuente del metal de desgaste y tome acciones correctivas. Retomar la muestra para monitorear condición.
C0015306 | LA ZANJA | V-299 | V-299 MOT | CAMION VOLQUETE | VOLVO | FMX 8X4R | MOTOR | MOBIL DELVAC MX 15W-40 | 2020-10-19 | 2020-11-14 | 2020-11-18 | 2020-11-19 | 10256 | 614 | Yes | Yes | No | Precaución | 14.4 | 13.4 | 3 | 53 | 4 | 4 | 1 | 1 | 45 | 7 | 1 | 0 | 0 | 0 | 0 |  | 7 | 2 | 12 | 3 | 0 | 1542 | 1146 | 1023 | 1287 |  | 7.6 | 9.1 | 10.3 | 0 | 1.2 | No |  | 4 | - | - | - | - | - | - | - |  | Baja viscosidad por posible contaminación con un lubricante de menor viscosidad. | La tasa de nitración aumenta debido a condiciones inadecuadas de combustión e ignición. Niveles de Potasio en el límite de precuación. | Desgaste de Hierro en el límite de precaución. | Localice la fuente de Potasio. Localice y corrija causa de nitración. Localice y corrija la causa de baja viscosidad del aceite. Una baja viscosidad puede reducir la protección por lubricación. Determine la fuente del metal de desgaste y tome acciones correctivas. Retomar la muestra para monitorear condición.
C0015307 | LA ZANJA | V-299 | V-299 STDI | CAMION VOLQUETE | VOLVO | FMX 8X4R | SISTEMA DIRECCION | MOBIL ATF 220 | 2020-10-19 | 2020-11-14 | 2020-11-18 | 2020-11-19 | 10256 | 614 | Yes | Yes | No | Crítico |  | 6.2 | 1 | 9 | 0 | 0 | 0 | 0 | 0 | 0 | 0 | 0 | 0 | 0 | 0 |  | 3 | 3 | 1 | 73 | 0 | 124 | 17 | 256 | 76 |  |  | 30.6 | - |  |  | No |  | 13 | 23/18/11 | 63001 | 1741 | - | 12 | - | - |  | Alta oxidación por posible degradación. Baja viscosidad por posible contaminación con un lubricante de menor viscosidad. | Nivel de limpieza en estado de precaución. | Resultados están dentro de los rangos aceptables. | Localice y corrija la causa de baja viscosidad del aceite. Una baja viscosidad puede reducir la protección por lubricación. Identifique las causas del origen y corrija el Codigo ISO alto del aceite. Asegúrese de que la contaminación no está siendo introducida a través de los equipos de manejo de aceite. Retome la muestra en el próximo intervalo programado.
C0015308 | LA ZANJA | V-299 | V-299 STHI | CAMION VOLQUETE | VOLVO | FMX 8X4R | SISTEMA HIDRAULICO | MOBIL DTE 26 | 2020-10-19 | 2020-11-14 | 2020-11-18 | 2020-11-19 | 10256 | 614 | Yes | Yes | No | Crítico |  | 7.3 | 1 | 84 | 0 | 5 | 0 | 0 | 1 | 0 | 1 | 0 | 0 | 0 | 0 |  | 13 | 1 | 2 | 1 | 0 | 1192 | 56 | 603 | 755 |  |  | 2.3 | - |  |  | No |  | 48 | 25/24/17 | 210988 | 116577 | - | 1116 | - | - |  | Baja viscosidad por posible contaminación con un lubricante de menor viscosidad. | Nivel de limpieza en estado de Crítico. | Elevado desgaste de Hierro. | Localice y corrija la causa de baja viscosidad del aceite. Una baja viscosidad puede reducir la protección por lubricación. Identifique las causas del origen y corrija el Codigo ISO alto del aceite. Asegúrese de que la contaminación no está siendo introducida a través de los equipos de manejo de aceite. Identifique y evalúe los componentes a base de este elemento. Determine la fuente del metal de desgaste excesivo y tome acciones correctivas. Retomar la muestra para monitorear condición.
C0015309 | LA ZANJA | V-299 | V-299 TRAN | CAMION VOLQUETE | VOLVO | FMX 8X4R | TRANSMISION | MOBILUBE HD 80W-90 | 2020-10-19 | 2020-11-14 | 2020-11-18 | 2020-11-19 | 10256 | 614 | Yes | Yes | No | Crítico |  | 13.3 | 68 | 32 | 0 | 2 | 0 | 0 | 0 | 0 | 1 | 0 | 0 | 0 | 0 |  | 7 | 1 | 1 | 0 | 0 | 246 | 2 | 861 | 870 |  |  | 0 | - |  |  | No |  | 21 | 25/23/17 | 290937 | 69023 | - | 755 | - | - |  | Baja viscosidad por posible contaminación con un lubricante de menor viscosidad. | Nivel de limpieza en estado de Crítico. | Desgaste de Cobre en el límite de precaución. | Localice y corrija la causa de baja viscosidad del aceite. Una baja viscosidad puede reducir la protección por lubricación. Identifique las causas del origen y corrija el Codigo ISO alto del aceite. Asegúrese de que la contaminación no está siendo introducida a través de los equipos de manejo de aceite. Identifique y evalúe los componentes a base de este elemento. Determine la fuente del metal de desgaste excesivo y tome acciones correctivas. Retomar la muestra para monitorear condición.
C0015310 | LA ZANJA | V-299 | V-299 DIFE DEL | CAMION VOLQUETE | VOLVO | FMX 8X4R | DIFERENCIAL DELANTERO | MOBILUBE HD 85W-140 | 2020-10-19 | 2020-11-14 | 2020-11-18 | 2020-11-19 | 10256 | 614 | Yes | No | No | Crítico |  | 25.1 | 10 | 430 | 0 | 3 | 0 | 6 | 1 | 1 | 5 | 0 | 0 | 0 | 0 |  | 16 | 0 | 1 | 1 | 0 | 14 | 3 | 339 | 19 |  |  | 0.5 | - |  |  | No |  | 340 | 26/25/17 | 476351 | 229283 | - | 1023 | - | - |  | Resultados están dentro de los rangos aceptables. | Nivel de limpieza en estado de Crítico. | Elevado desgaste de Hierro. | Identifique las causas del origen y corrija el Codigo ISO alto del aceite. Asegúrese de que la contaminación no está siendo introducida a través de los equipos de manejo de aceite. Determine la fuente del metal de desgaste excesivo y tome acciones correctivas. Retomar la muestra para monitorear condición.
C0015311 | LA ZANJA | V-299 | V-299 DIFE POS | CAMION VOLQUETE | VOLVO | FMX 8X4R | DIFERENCIAL POSTERIOR | MOBILUBE HD 85W-140 | 2020-10-19 | 2020-11-14 | 2020-11-18 | 2020-11-19 | 10256 | 614 | Yes | No | No | Crítico |  | 25.3 | 37 | 170 | 0 | 1 | 0 | 1 | 1 | 1 | 3 | 0 | 0 | 0 | 0 |  | 17 | 0 | 1 | 3 | 0 | 9 | 2 | 293 | 52 |  |  | 0.7 | - |  |  | No |  | 45 | 26/23/16 | 337141 | 75595 | - | 436 | - | - |  | Resultados están dentro de los rangos aceptables. | Nivel de limpieza en estado de Crítico. | Desgaste de Hierro en el límite de precaución. | Identifique las causas del origen y corrija el Codigo ISO alto del aceite. Asegúrese de que la contaminación no está siendo introducida a través de los equipos de manejo de aceite. Determine la fuente del metal de desgaste y tome acciones correctivas. Retomar la muestra para monitorear condición.
C0015312 | LA ZANJA | V-299 | V-299 CUDE RH | CAMION VOLQUETE | VOLVO | FMX 8X4R | CUBO DEL. RH | MOBILUBE HD 85W-140 | 2020-10-19 | 2020-11-14 | 2020-11-18 | 2020-11-19 | 10256 | 614 | Yes | No | No | Crítico |  | 25.3 | 39 | 185 | 0 | 1 | 0 | 1 | 1 | 1 | 4 | 0 | 0 | 0 | 0 |  | 18 | 0 | 1 | 3 | 0 | 7 | 3 | 310 | 55 |  |  | 0.7 | - |  |  | No |  | 54 | 25/24/17 | 319738 | 88438 | - | 1166 | - | - |  | Resultados están dentro de los rangos aceptables. | Nivel de limpieza en estado de Crítico. | Desgaste de Hierro en el límite de precaución. | Identifique las causas del origen y corrija el Codigo ISO alto del aceite. Asegúrese de que la contaminación no está siendo introducida a través de los equipos de manejo de aceite. Determine la fuente del metal de desgaste y tome acciones correctivas. Retomar la muestra para monitorear condición.
C0015313 | LA ZANJA | V-299 | V-299 CUDE LH | CAMION VOLQUETE | VOLVO | FMX 8X4R | CUBO DEL. LH | MOBILUBE HD 85W-140 | 2020-10-19 | 2020-11-14 | 2020-11-18 | 2020-11-19 | 10256 | 614 | Yes | No | No | Crítico |  | 25 | 36 | 166 | 0 | 1 | 0 | 1 | 1 | 1 | 3 | 0 | 0 | 0 | 0 |  | 16 | 1 | 1 | 3 | 0 | 8 | 3 | 284 | 51 |  |  | 0.7 | - |  |  | No |  | 42 | 26/23/16 | 347077 | 70658 | - | 403 | - | - |  | Resultados están dentro de los rangos aceptables. | Nivel de limpieza en estado de Crítico. | Desgaste de Hierro en el límite de precaución. | Identifique las causas del origen y corrija el Codigo ISO alto del aceite. Asegúrese de que la contaminación no está siendo introducida a través de los equipos de manejo de aceite. Determine la fuente del metal de desgaste y tome acciones correctivas. Retomar la muestra para monitorear condición.
C0015314 | LA ZANJA | V-299 | V-299 CUPO RH | CAMION VOLQUETE | VOLVO | FMX 8X4R | CUBO POST. RH | MOBILUBE HD 85W-140 | 2020-10-19 | 2020-11-14 | 2020-11-18 | 2020-11-19 | 10256 | 614 | Yes | No | No | Crítico |  | 25.4 | 17 | 663 | 0 | 4 | 0 | 9 | 1 | 1 | 7 | 0 | 0 | 0 | 0 |  | 25 | 1 | 1 | 1 | 0 | 14 | 4 | 356 | 20 |  |  | 0.5 | - |  |  | No |  | 313 | 26/25/18 | 528929 | 257478 | - | 2464 | - | - |  | Resultados están dentro de los rangos aceptables. | Nivel de Silicio en el límite de precaución. Nivel de limpieza en estado de Crítico. | Elevado desgaste de Hierro. | Localice la fuente de silicio. Identifique las causas del origen y corrija el Codigo ISO alto del aceite. Asegúrese de que la contaminación no está siendo introducida a través de los equipos de manejo de aceite. Determine la fuente del metal de desgaste excesivo y tome acciones correctivas. Retomar la muestra para monitorear condición.
C0015315 | LA ZANJA | V-299 | V-299 CUPO LH | CAMION VOLQUETE | VOLVO | FMX 8X4R | CUBO POST. LH | MOBILUBE HD 85W-140 | 2020-10-19 | 2020-11-14 | 2020-11-18 | 2020-11-19 | 10256 | 614 | Yes | No | No | Crítico |  | 25.3 | 13 | 571 | 0 | 3 | 0 | 7 | 1 | 1 | 7 | 0 | 0 | 0 | 0 |  | 22 | 1 | 1 | 2 | 0 | 14 | 3 | 379 | 21 |  |  | 0.5 | - |  |  | No |  | 247 | 26/25/18 | 517416 | 243883 | - | 1384 | - | - |  | Resultados están dentro de los rangos aceptables. | Nivel de Silicio en el límite de precaución. Nivel de limpieza en estado de Crítico. | Elevado desgaste de Hierro. | Localice la fuente de silicio. Identifique las causas del origen y corrija el Codigo ISO alto del aceite. Asegúrese de que la contaminación no está siendo introducida a través de los equipos de manejo de aceite. Determine la fuente del metal de desgaste excesivo y tome acciones correctivas. Retomar la muestra para monitorear condición.
C0015316 | LA ZANJA | TV-35 | TV-35 MOT | CAMION DE SERVICIO | KENWORTH | T800 | MOTOR | MOBIL DELVAC MX 15W-40 | 2020-10-18 | 2020-11-14 | 2020-11-18 | 2020-11-19 | 6224 | 258 | Yes | Yes | No | Crítico | 14.4 | 12 | 1 | 9 | 1 | 2 | 1 | 1 | 19 | 0 | 0 | 0 | 0 | 0 | 0 |  | 2 | 0 | 10 | 12 | 0 | 2507 | 233 | 1080 | 1282 |  | 7.7 | 3.5 | 4.1 | 0.9 | 0.2 | No |  | 14 | - | - | - | - | - | - | - |  | Baja viscosidad por posible contaminación con un lubricante de menor viscosidad o dilución con combustible. | Niveles de Potasio mayores que los esperados. | Límites para metales de desgaste no definidos. | Localice la fuente de Potasio. Localice y corrija la causa de baja viscosidad del aceite. Una baja viscosidad puede reducir la protección por lubricación. Retome la muestra en el próximo intervalo.
C0015317 | LA ZANJA | TV-35 | TV-35 STDI | CAMION DE SERVICIO | KENWORTH | T800 | SISTEMA DIRECCION | MOBIL ATF 220 | 2020-10-18 | 2020-11-14 | 2020-11-18 | 2020-11-19 | 6224 | 258 | No | No | No | Crítico |  | 5.3 | 3 | 12 | 12 | 0 | 0 | 0 | 0 | 0 | 1 | 0 | 0 | 0 | 0 |  | 2 | 15 | 3 | 49 | 0 | 192 | 11 | 211 | 76 |  |  | 44.9 | - |  |  | No |  | 3 | 17/15/11 | 672 | 199 | - | 15 | - | - |  | Baja viscosidad por posible contaminación con un lubricante de menor viscosidad. | Resultados están dentro de los rangos aceptables. | Resultados están dentro de los rangos aceptables. | Localice y corrija la causa de baja viscosidad del aceite. Una baja viscosidad puede reducir la protección por lubricación. Retome la muestra en el próximo intervalo.
C0015318 | LA ZANJA | TV-35 | TV-35 TRAN | CAMION LUBRICADOR | KENWORTH | T800 | TRANSMISION | MOBILUBE HD 80W-90 | 2020-10-18 | 2020-11-14 | 2020-11-18 | 2020-11-19 | 6224 | 258 | No | No | No | Crítico |  | 14.9 | 115 | 40 | 0 | 1 | 0 | 0 | 0 | 0 | 1 | 0 | 0 | 0 | 0 |  | 8 | 0 | 1 | 196 | 0 | 195 | 3 | 920 | 74 |  |  | 188 | - |  |  | No |  | 10 | 25/24/15 | 312395 | 94647 | - | 268 | - | - |  | Resultados están dentro de los rangos aceptables. | Nivel de limpieza en estado de Crítico. | Presenta incremento desgaste de Cobre, no se cuenta límites definidos para metales. | Identifique las causas del origen y corrija el Codigo ISO alto del aceite. Asegúrese de que la contaminación no está siendo introducida a través de los equipos de manejo de aceite. Retome la muestra en el próximo intervalo programado.
C0015319 | LA ZANJA | TV-35 | TV-35 DIFE DEL | CAMION LUBRICADOR | KENWORTH | T800 | DIFERENCIAL DELANTERO | MOBILUBE HD 85W-140 | 2020-10-18 | 2020-11-14 | 2020-11-18 | 2020-11-19 | 6224 | 258 | No | No | No | Crítico |  | 26.7 | 6 | 55 | 0 | 6 | 0 | 0 | 0 | 0 | 1 | 0 | 0 | 0 | 0 |  | 30 | 0 | 1 | 183 | 0 | 10 | 1 | 1008 | 6 |  |  | 252 | - |  |  | No |  | 43 | 26/25/20 | 502679 | 264888 | - | 6244 | - | - |  | Resultados están dentro de los rangos aceptables. | Nivel de limpieza en estado de Crítico. | Límites para metales de desgaste no definidos. | Identifique las causas del origen y corrija el Codigo ISO alto del aceite. Asegúrese de que la contaminación no está siendo introducida a través de los equipos de manejo de aceite. Retome la muestra en el próximo intervalo programado.
C0015320 | LA ZANJA | TV-35 | TV-35 DIFE POS | CAMION LUBRICADOR | KENWORTH | T800 | DIFERENCIAL POSTERIOR | MOBILUBE HD 85W-140 | 2020-10-18 | 2020-11-14 | 2020-11-18 | 2020-11-19 | 6224 | 258 | No | No | No | Crítico |  | 26.7 | 6 | 48 | 0 | 5 | 0 | 0 | 0 | 0 | 1 | 0 | 0 | 0 | 0 |  | 28 | 0 | 1 | 179 | 0 | 9 | 1 | 994 | 5 |  |  | 250.5 | - |  |  | No |  | 24 | 26/25/18 | 440472 | 215500 | - | 1366 | - | - |  | Resultados están dentro de los rangos aceptables. | Nivel de limpieza en estado de Crítico. | Límites para metales de desgaste no definidos. | Identifique las causas del origen y corrija el Codigo ISO alto del aceite. Asegúrese de que la contaminación no está siendo introducida a través de los equipos de manejo de aceite. Retome la muestra en el próximo intervalo programado.
C0015321 | LA ZANJA | TV-35 | TV-35 CUPO LH | CAMION LUBRICADOR | KENWORTH | T800 | CUBO POST. LH | MOBILUBE HD 85W-140 | 2020-10-18 | 2020-11-14 | 2020-11-18 | 2020-11-19 | 6224 | 258 | No | No | No | Crítico |  | 26.9 | 7 | 54 | 0 | 6 | 0 | 0 | 0 | 0 | 1 | 0 | 0 | 0 | 0 |  | 30 | 0 | 1 | 194 | 0 | 9 | 1 | 1044 | 6 |  |  | 249.1 | - |  |  | No |  | 35 | 25/25/18 | 301953 | 162764 | - | 1528 | - | - |  | Resultados están dentro de los rangos aceptables. | Nivel de limpieza en estado de Crítico. | Límites para metales de desgaste no definidos. | Identifique las causas del origen y corrija el Codigo ISO alto del aceite. Asegúrese de que la contaminación no está siendo introducida a través de los equipos de manejo de aceite. Retome la muestra en el próximo intervalo programado.
C0015322 | LA ZANJA | V-427 | V-427 MOT | CAMION VOLQUETE | VOLVO | FMX 8X4R | MOTOR | MOBIL DELVAC MX 15W-40 | 2020-10-11 | 2020-11-14 | 2020-11-18 | 2020-11-19 | 7894 | 655 | Yes | Yes | No | Crítico | 14.4 | 12.7 | 5 | 57 | 5 | 1 | 1 | 1 | 43 | 0 | 1 | 0 | 0 | 0 | 0 |  | 6 | 0 | 2 | 2 | 0 | 1417 | 1147 | 992 | 1271 |  | 7.9 | 14.7 | 10.8 | 0 | 0.8 | No |  | 6 | - | - | - | - | - | - | - |  | Alta oxidación por posible degradación del aceite a altas temperaturas. Baja viscosidad por posible contaminación con un lubricante de menor viscosidad o dilución con combustible. | La tasa de nitración aumenta debido a condiciones inadecuadas de combustión e ignición. | Desgaste de Hierro y Plomo en el límite de precaución. | Localice y corrija causa de nitración. Revisar el sistema de enfriamiento (termostatos, radiador, bomba de agua, mangueras, etc.). Localice y corrija la causa de baja viscosidad del aceite. Una baja viscosidad puede reducir la protección por lubricación. Determine la fuente de los metales de desgaste y tome acciones correctivas. Retomar la muestra para monitorear condición.
C0015323 | LA ZANJA | V-427 | V-427 STDI | CAMION VOLQUETE | VOLVO | FMX 8X4R | SISTEMA DIRECCION | MOBIL ATF 220 | 2020-10-11 | 2020-11-14 | 2020-11-18 | 2020-11-19 | 7894 | 655 | No | No | No | Crítico |  | 6.1 | 1 | 18 | 0 | 2 | 0 | 0 | 1 | 0 | 0 | 0 | 0 | 0 | 0 |  | 5 | 0 | 0 | 42 | 0 | 24 | 56 | 308 | 251 |  |  | 2.2 | - |  |  | No |  | 11 | 21/19/15 | 18677 | 3066 | - | 204 | - | - |  | Baja viscosidad por posible contaminación con un lubricante de menor viscosidad. | Nivel de limpieza en estado de precaución. | Resultados están dentro de los rangos aceptables. | Localice y corrija la causa de baja viscosidad del aceite. Una baja viscosidad puede reducir la protección por lubricación. Identifique las causas del origen y corrija el Codigo ISO alto del aceite. Asegúrese de que la contaminación no está siendo introducida a través de los equipos de manejo de aceite. Retome la muestra en el próximo intervalo programado.
C0015324 | LA ZANJA | V-427 | V-427 STHI | CAMION VOLQUETE | VOLVO | FMX 8X4R | SISTEMA HIDRAULICO | MOBIL DTE 26 | 2020-10-11 | 2020-11-14 | 2020-11-18 | 2020-11-19 | 7894 | 655 | No | No | No | Precaución |  | 8.4 | 0 | 3 | 0 | 1 | 0 | 0 | 0 | 0 | 0 | 0 | 0 | 0 | 0 |  | 3 | 0 | 0 | 2 | 0 | 173 | 4 | 466 | 724 |  |  | 0.4 | - |  |  | No |  | 11 | 23/20/15 | 67397 | 9526 | - | 238 | - | - |  | Resultados están dentro de los rangos aceptables. | Nivel de limpieza en estado de precaución. | Resultados están dentro de los rangos aceptables. | Identifique las causas del origen y corrija el Codigo ISO alto del aceite. Asegúrese de que la contaminación no está siendo introducida a través de los equipos de manejo de aceite. Retome la muestra en el próximo intervalo programado.
C0015325 | LA ZANJA | V-427 | V-427 TRAN | CAMION VOLQUETE | VOLVO | FMX 8X4R | TRANSMISION | MOBILUBE HD 80W-90 | 2020-10-11 | 2020-11-14 | 2020-11-18 | 2020-11-19 | 7894 | 655 | No | No | No | Precaución |  | 14.2 | 84 | 4 | 0 | 0 | 0 | 0 | 0 | 0 | 0 | 0 | 0 | 0 | 0 |  | 4 | 1 | 0 | 2 | 0 | 22 | 1 | 518 | 64 |  |  | 0.6 | - |  |  | No |  | 7 | 22/19/15 | 37032 | 4894 | - | 224 | - | - |  | Resultados están dentro de los rangos aceptables. | Nivel de limpieza en estado de precaución. | Desgaste de Cobre en el límite de precaución. | Identifique las causas del origen y corrija el Codigo ISO alto del aceite. Asegúrese de que la contaminación no está siendo introducida a través de los equipos de manejo de aceite. Determine la fuente del metal de desgaste y tome acciones correctivas. Retomar la muestra para monitorear condición.
C0015326 | LA ZANJA | V-427 | V-427 DIFE DEL | CAMION VOLQUETE | VOLVO | FMX 8X4R | DIFERENCIAL DELANTERO | MOBILUBE HD 85W-140 | 2020-10-11 | 2020-11-14 | 2020-11-18 | 2020-11-19 | 7894 | 655 | No | No | No | Crítico |  | 24.5 | 1 | 68 | 0 | 0 | 0 | 0 | 1 | 0 | 1 | 0 | 0 | 0 | 0 |  | 2 | 0 | 1 | 2 | 0 | 6 | 2 | 486 | 7 |  |  | 0.4 | - |  |  | No |  | 75 | 25/20/15 | 184834 | 9059 | - | 185 | - | - |  | Resultados están dentro de los rangos aceptables. | Nivel de limpieza en estado de Crítico. | Resultados están dentro de los rangos aceptables. | Identifique las causas del origen y corrija el Codigo ISO alto del aceite. Asegúrese de que la contaminación no está siendo introducida a través de los equipos de manejo de aceite. Retome la muestra en el próximo intervalo programado.
C0015327 | LA ZANJA | V-427 | V-427 DIFE POS | CAMION VOLQUETE | VOLVO | FMX 8X4R | DIFERENCIAL POSTERIOR | MOBILUBE HD 85W-140 | 2020-10-11 | 2020-11-14 | 2020-11-18 | 2020-11-19 | 7894 | 655 | No | No | No | Crítico |  | 24.5 | 1 | 20 | 0 | 0 | 0 | 0 | 0 | 0 | 0 | 0 | 0 | 0 | 0 |  | 2 | 0 | 0 | 2 | 0 | 9 | 2 | 501 | 6 |  |  | 0.3 | - |  |  | No |  | 6 | 24/20/14 | 145151 | 8087 | - | 135 | - | - |  | Resultados están dentro de los rangos aceptables. | Nivel de limpieza en estado de Crítico. | Resultados están dentro de los rangos aceptables. | Identifique las causas del origen y corrija el Codigo ISO alto del aceite. Asegúrese de que la contaminación no está siendo introducida a través de los equipos de manejo de aceite. Retome la muestra en el próximo intervalo programado.
C0015328 | LA ZANJA | V-427 | V-427 CUDE RH | CAMION VOLQUETE | VOLVO | FMX 8X4R | CUBO DEL. RH | MOBILUBE HD 85W-140 | 2020-10-11 | 2020-11-14 | 2020-11-18 | 2020-11-19 | 7894 | 655 | No | No | No | Crítico |  | 24.8 | 1 | 69 | 0 | 0 | 0 | 0 | 0 | 0 | 1 | 0 | 0 | 0 | 1 |  | 2 | 0 | 0 | 3 | 0 | 5 | 2 | 490 | 8 |  |  | 0.3 | - |  |  | No |  | 74 | 25/20/14 | 173116 | 7679 | - | 155 | - | - |  | Resultados están dentro de los rangos aceptables. | Nivel de limpieza en estado de Crítico. | Resultados están dentro de los rangos aceptables. | Identifique las causas del origen y corrija el Codigo ISO alto del aceite. Asegúrese de que la contaminación no está siendo introducida a través de los equipos de manejo de aceite. Retome la muestra en el próximo intervalo programado.
C0015329 | LA ZANJA | V-427 | V-427 CUDE LH | CAMION VOLQUETE | VOLVO | FMX 8X4R | CUBO DEL. LH | MOBILUBE HD 85W-140 | 2020-10-11 | 2020-11-14 | 2020-11-18 | 2020-11-19 | 7894 | 655 | No | No | No | Crítico |  | 24.7 | 1 | 67 | 0 | 0 | 0 | 0 | 0 | 0 | 1 | 0 | 0 | 0 | 0 |  | 2 | 0 | 0 | 2 | 0 | 5 | 2 | 483 | 7 |  |  | 0.3 | - |  |  | No |  | 69 | 25/20/14 | 174985 | 8014 | - | 132 | - | - |  | Resultados están dentro de los rangos aceptables. | Nivel de limpieza en estado de Crítico. | Resultados están dentro de los rangos aceptables. | Identifique las causas del origen y corrija el Codigo ISO alto del aceite. Asegúrese de que la contaminación no está siendo introducida a través de los equipos de manejo de aceite. Retome la muestra en el próximo intervalo programado.
C0015330 | LA ZANJA | V-427 | V-427 CUPO RH | CAMION VOLQUETE | VOLVO | FMX 8X4R | CUBO POST. RH | MOBILUBE HD 85W-140 | 2020-10-11 | 2020-11-14 | 2020-11-18 | 2020-11-19 | 7894 | 655 | No | No | No | Crítico |  | 24.7 | 1 | 19 | 0 | 0 | 0 | 0 | 0 | 0 | 0 | 0 | 0 | 0 | 0 |  | 2 | 0 | 0 | 2 | 0 | 7 | 2 | 511 | 5 |  |  | 0.3 | - |  |  | No |  | 15 | 24/20/15 | 120998 | 8041 | - | 165 | - | - |  | Resultados están dentro de los rangos aceptables. | Nivel de limpieza en estado de Crítico. | Resultados están dentro de los rangos aceptables. | Identifique las causas del origen y corrija el Codigo ISO alto del aceite. Asegúrese de que la contaminación no está siendo introducida a través de los equipos de manejo de aceite. Retome la muestra en el próximo intervalo programado.
C0015331 | LA ZANJA | V-427 | V-427 CUPO LH | CAMION VOLQUETE | VOLVO | FMX 8X4R | CUBO POST. LH | MOBILUBE HD 85W-140 | 2020-10-11 | 2020-11-14 | 2020-11-18 | 2020-11-19 | 7894 | 655 | No | No | No | Crítico |  | 24.8 | 1 | 18 | 0 | 0 | 0 | 0 | 0 | 0 | 0 | 0 | 0 | 0 | 0 |  | 2 | 0 | 0 | 2 | 0 | 6 | 2 | 506 | 6 |  |  | 0.3 | - |  |  | No |  | 14 | 24/20/15 | 130037 | 7278 | - | 213 | - | - |  | Resultados están dentro de los rangos aceptables. | Nivel de limpieza en estado de Crítico. | Resultados están dentro de los rangos aceptables. | Identifique las causas del origen y corrija el Codigo ISO alto del aceite. Asegúrese de que la contaminación no está siendo introducida a través de los equipos de manejo de aceite. Retome la muestra en el próximo intervalo programado.
C0015332 | LA ZANJA | V-322 | V-322 MOT | CAMION VOLQUETE | VOLVO | FMX 8X4R | MOTOR | MOBIL DELVAC MX 15W-40 | 2020-10-07 | 2020-11-14 | 2020-11-18 | 2020-11-19 | 12100 | 375 | Yes | Yes | No | Crítico | 14.4 | 13.2 | 1 | 22 | 1 | 2 | 0 | 1 | 43 | 1 | 0 | 0 | 0 | 0 | 0 |  | 27 | 1 | 2 | 4 | 0 | 1498 | 1107 | 1023 | 1294 |  | 8.3 | 6.9 | 8.6 | 0 | 0.7 | No |  | 5 | - | - | - | - | - | - | - |  | Baja viscosidad por posible contaminación con un lubricante de menor viscosidad o dilución con combustible. | Resultados están dentro de los rangos aceptables. | Resultados están dentro de los rangos aceptables. | Localice y corrija la causa de baja viscosidad del aceite. Una baja viscosidad puede reducir la protección por lubricación. Retome la muestra en el próximo intervalo.
C0015333 | LA ZANJA | V-322 | V-322 STDI | CAMION VOLQUETE | VOLVO | FMX 8X4R | SISTEMA DIRECCION | MOBIL ATF 220 | 2020-10-07 | 2020-11-14 | 2020-11-18 | 2020-11-19 | 12100 | 375 | No | No | No | Crítico |  | 6.1 | 1 | 31 | 0 | 7 | 0 | 1 | 0 | 0 | 0 | 0 | 0 | 0 | 0 |  | 13 | 1 | 2 | 44 | 0 | 25 | 61 | 320 | 261 |  |  | 1.9 | - |  |  | No |  | 14 | 24/22/16 | 152319 | 20358 | - | 349 | - | - |  | Baja viscosidad por posible contaminación con un lubricante de menor viscosidad. | Nivel de limpieza en estado de Crítico. | Resultados están dentro de los rangos aceptables. | Localice y corrija la causa de baja viscosidad del aceite. Una baja viscosidad puede reducir la protección por lubricación. Identifique las causas del origen y corrija el Codigo ISO alto del aceite. Asegúrese de que la contaminación no está siendo introducida a través de los equipos de manejo de aceite. Retome la muestra en el próximo intervalo programado.
C0015334 | LA ZANJA | V-322 | V-322 STHI | CAMION VOLQUETE | VOLVO | FMX 8X4R | SISTEMA HIDRAULICO | MOBIL DTE 26 | 2020-10-07 | 2020-11-14 | 2020-11-18 | 2020-11-19 | 12100 | 375 | No | No | No | Crítico |  | 8.4 | 0 | 20 | 0 | 2 | 0 | 1 | 0 | 0 | 0 | 0 | 0 | 0 | 0 |  | 6 | 1 | 1 | 0 | 0 | 134 | 2 | 450 | 686 |  |  | 0.8 | - |  |  | No |  | 162 | 25/24/17 | 274922 | 92798 | - | 1122 | - | - |  | Resultados están dentro de los rangos aceptables. | Nivel de limpieza en estado de Crítico. | Desgaste de Hierro en el límite de precaución. | Identifique las causas del origen y corrija el Codigo ISO alto del aceite. Asegúrese de que la contaminación no está siendo introducida a través de los equipos de manejo de aceite. Determine la fuente del metal de desgaste y tome acciones correctivas. Retomar la muestra para monitorear condición.
C0015335 | LA ZANJA | V-322 | V-322 TRAN | CAMION VOLQUETE | VOLVO | FMX 8X4R | TRANSMISION | MOBILUBE HD 80W-90 | 2020-10-07 | 2020-11-14 | 2020-11-18 | 2020-11-19 | 12100 | 375 | No | No | No | Crítico |  | 13.3 | 81 | 20 | 0 | 1 | 0 | 0 | 2 | 0 | 0 | 0 | 0 | 0 | 0 |  | 3 | 0 | 0 | 1 | 0 | 242 | 1 | 874 | 918 |  |  | 0 | - |  |  | No |  | 21 | 25/22/15 | 310049 | 34012 | - | 200 | - | - |  | Baja viscosidad por posible contaminación con un lubricante de menor viscosidad. | Nivel de limpieza en estado de Crítico. | Desgaste de Cobre en el límite de precaución. | Localice y corrija la causa de baja viscosidad del aceite. Una baja viscosidad puede reducir la protección por lubricación. Identifique las causas del origen y corrija el Codigo ISO alto del aceite. Asegúrese de que la contaminación no está siendo introducida a través de los equipos de manejo de aceite. Determine la fuente del metal de desgaste y tome acciones correctivas. Retomar la muestra para monitorear condición.
C0015336 | LA ZANJA | V-322 | V-322 DIFE DEL | CAMION VOLQUETE | VOLVO | FMX 8X4R | DIFERENCIAL DELANTERO | MOBILUBE HD 85W-140 | 2020-10-07 | 2020-11-14 | 2020-11-18 | 2020-11-19 | 12100 | 375 | No | No | No | Crítico |  | 25.2 | 6 | 154 | 0 | 0 | 0 | 1 | 1 | 1 | 2 | 0 | 0 | 0 | 1 |  | 14 | 0 | 0 | 2 | 0 | 16 | 1 | 459 | 5 |  |  | 0.5 | - |  |  | No |  | 219 | 26/23/15 | 345442 | 48669 | - | 301 | - | - |  | Resultados están dentro de los rangos aceptables. | Nivel de limpieza en estado de Crítico. | Desgaste de Hierro en el límite de precaución. | Identifique las causas del origen y corrija el Codigo ISO alto del aceite. Asegúrese de que la contaminación no está siendo introducida a través de los equipos de manejo de aceite. Determine la fuente del metal de desgaste y tome acciones correctivas. Retomar la muestra para monitorear condición.
C0015337 | LA ZANJA | V-322 | V-322 CUDE RH | CAMION VOLQUETE | VOLVO | FMX 8X4R | CUBO DEL. RH | MOBILUBE HD 85W-140 | 2020-10-07 | 2020-11-14 | 2020-11-18 | 2020-11-19 | 12100 | 375 | No | No | No | Crítico |  | 25.1 | 6 | 166 | 0 | 0 | 0 | 1 | 1 | 1 | 2 | 0 | 0 | 0 | 0 |  | 15 | 0 | 0 | 1 | 0 | 21 | 2 | 478 | 6 |  |  | 0.5 | - |  |  | No |  | 213 | 25/23/16 | 295024 | 48589 | - | 321 | - | - |  | Resultados están dentro de los rangos aceptables. | Nivel de limpieza en estado de Crítico. | Desgaste de Hierro en el límite de precaución. | Identifique las causas del origen y corrija el Codigo ISO alto del aceite. Asegúrese de que la contaminación no está siendo introducida a través de los equipos de manejo de aceite. Determine la fuente del metal de desgaste y tome acciones correctivas. Retomar la muestra para monitorear condición.
C0015338 | LA ZANJA | V-322 | V-322 CUDE LH | CAMION VOLQUETE | VOLVO | FMX 8X4R | CUBO DEL. LH | MOBILUBE HD 85W-140 | 2020-10-07 | 2020-11-14 | 2020-11-18 | 2020-11-19 | 12100 | 375 | No | No | No | Crítico |  | 25.1 | 6 | 167 | 0 | 0 | 0 | 1 | 0 | 1 | 2 | 0 | 0 | 0 | 0 |  | 15 | 0 | 0 | 2 | 0 | 16 | 1 | 479 | 7 |  |  | 0.5 | - |  |  | No |  | 212 | 26/23/15 | 326864 | 44542 | - | 279 | - | - |  | Resultados están dentro de los rangos aceptables. | Nivel de limpieza en estado de Crítico. | Desgaste de Hierro en el límite de precaución. | Identifique las causas del origen y corrija el Codigo ISO alto del aceite. Asegúrese de que la contaminación no está siendo introducida a través de los equipos de manejo de aceite. Determine la fuente del metal de desgaste y tome acciones correctivas. Retomar la muestra para monitorear condición.
C0015339 | LA ZANJA | V-322 | V-322 DIFE POS | CAMION VOLQUETE | VOLVO | FMX 8X4R | DIFERENCIAL POSTERIOR | MOBILUBE HD 85W-140 | 2020-10-07 | 2020-11-14 | 2020-11-18 | 2020-11-19 | 12100 | 375 | No | No | No | Crítico |  | 24.8 | 1 | 53 | 0 | 0 | 0 | 0 | 0 | 0 | 1 | 0 | 0 | 0 | 0 |  | 2 | 0 | 0 | 2 | 0 | 7 | 1 | 491 | 4 |  |  | 0.2 | - |  |  | No |  | 14 | 25/22/15 | 217469 | 21159 | - | 198 | - | - |  | Resultados están dentro de los rangos aceptables. | Nivel de limpieza en estado de Crítico. | Resultados están dentro de los rangos aceptables. | Identifique las causas del origen y corrija el Codigo ISO alto del aceite. Asegúrese de que la contaminación no está siendo introducida a través de los equipos de manejo de aceite. Retome la muestra en el próximo intervalo programado.
C0015340 | LA ZANJA | V-322 | V-322 CUPO RH | CAMION VOLQUETE | VOLVO | FMX 8X4R | CUBO POST. RH | MOBILUBE HD 85W-140 | 2020-10-07 | 2020-11-14 | 2020-11-18 | 2020-11-19 | 12100 | 375 | No | No | No | Crítico |  | 25.1 | 1 | 50 | 0 | 0 | 0 | 0 | 0 | 0 | 1 | 0 | 0 | 0 | 0 |  | 2 | 0 | 0 | 2 | 0 | 6 | 0 | 471 | 3 |  |  | 0.2 | - |  |  | No |  | 19 | 25/22/15 | 252710 | 20057 | - | 219 | - | - |  | Resultados están dentro de los rangos aceptables. | Nivel de limpieza en estado de Crítico. | Resultados están dentro de los rangos aceptables. | Identifique las causas del origen y corrija el Codigo ISO alto del aceite. Asegúrese de que la contaminación no está siendo introducida a través de los equipos de manejo de aceite. Retome la muestra en el próximo intervalo programado.
C0015341 | LA ZANJA | V-322 | V-322 CUPO LH | CAMION VOLQUETE | VOLVO | FMX 8X4R | CUBO POST. LH | MOBILUBE HD 85W-140 | 2020-10-07 | 2020-11-14 | 2020-11-18 | 2020-11-19 | 12100 | 375 | No | No | No | Crítico |  | 24.8 | 1 | 54 | 0 | 0 | 0 | 0 | 0 | 0 | 1 | 0 | 0 | 0 | 0 |  | 2 | 0 | 0 | 2 | 0 | 7 | 1 | 493 | 4 |  |  | 0.2 | - |  |  | No |  | 23 | 25/22/15 | 262176 | 25949 | - | 268 | - | - |  | Resultados están dentro de los rangos aceptables. | Nivel de limpieza en estado de Crítico. | Resultados están dentro de los rangos aceptables. | Identifique las causas del origen y corrija el Codigo ISO alto del aceite. Asegúrese de que la contaminación no está siendo introducida a través de los equipos de manejo de aceite. Retome la muestra en el próximo intervalo programado.
C0015342 | LA ZANJA | V-316 | V-316 MOT | CAMION VOLQUETE | VOLVO | FMX 8X4R | MOTOR | MOBIL DELVAC MX 15W-40 | 2020-10-22 | 2020-11-14 | 2020-11-18 | 2020-11-19 | 11533 | 270 | Yes | Yes | No | Precaución | 14.4 | 13.3 | 2 | 19 | 2 | 2 | 0 | 0 | 40 | 1 | 0 | 0 | 0 | 0 | 0 |  | 15 | 1 | 2 | 5 | 0 | 1469 | 1117 | 1021 | 1267 |  | 8.1 | 5.4 | 7.2 | 0 | 0.7 | No |  | 11 | - | - | - | - | - | - | - |  | Baja viscosidad por posible contaminación con un lubricante de menor viscosidad o dilución con combustible. | Resultados están dentro de los rangos aceptables. | Resultados están dentro de los rangos aceptables. | Localice y corrija la causa de baja viscosidad del aceite. Una baja viscosidad puede reducir la protección por lubricación. Retome la muestra en el próximo intervalo.
C0015343 | LA ZANJA | V-316 | V-316 STHI | CAMION VOLQUETE | VOLVO | FMX 8X4R | SISTEMA HIDRAULICO | MOBIL DTE 26 | 2020-10-22 | 2020-11-14 | 2020-11-18 | 2020-11-19 | 11533 | 270 | No | No | No | Crítico |  | 8.5 | 0 | 7 | 0 | 0 | 0 | 0 | 0 | 0 | 0 | 0 | 0 | 0 | 0 |  | 3 | 1 | 0 | 1 | 0 | 124 | 1 | 431 | 664 |  |  | 0.3 | - |  |  | No |  | 10 | 25/22/15 | 198080 | 20172 | - | 182 | - | - |  | Resultados están dentro de los rangos aceptables. | Nivel de limpieza en estado de Crítico. | Resultados están dentro de los rangos aceptables. | Identifique las causas del origen y corrija el Codigo ISO alto del aceite. Asegúrese de que la contaminación no está siendo introducida a través de los equipos de manejo de aceite. Retome la muestra en el próximo intervalo programado.
C0015344 | LA ZANJA | V-316 | V-316 STDI | CAMION VOLQUETE | VOLVO | FMX 8X4R | SISTEMA DIRECCION | MOBIL ATF 220 | 2020-10-22 | 2020-11-14 | 2020-11-18 | 2020-11-19 | 11533 | 270 | No | No | No | Crítico |  | 5.9 | 1 | 12 | 0 | 2 | 0 | 1 | 1 | 0 | 0 | 0 | 0 | 0 | 0 |  | 5 | 7 | 1 | 51 | 0 | 162 | 23 | 273 | 92 |  |  | 46.7 | - |  |  | No |  | 9 | 22/19/15 | 39207 | 3889 | - | 256 | - | - |  | Alta oxidación por posible degradación. Baja viscosidad por posible contaminación con un lubricante de menor viscosidad. | Nivel de limpieza en estado de precaución. | Resultados están dentro de los rangos aceptables. | Localice y corrija la causa de baja viscosidad del aceite. Una baja viscosidad puede reducir la protección por lubricación. Retome la muestra en el próximo intervalo. Identifique las causas del origen y corrija el Codigo ISO alto del aceite. Asegúrese de que la contaminación no está siendo introducida a través de los equipos de manejo de aceite. Retome la muestra en el próximo intervalo programado.
C0015345 | LA ZANJA | V-316 | V-316 TRAN | CAMION VOLQUETE | VOLVO | FMX 8X4R | TRANSMISION | MOBILUBE HD 80W-90 | 2020-10-22 | 2020-11-14 | 2020-11-18 | 2020-11-19 | 11533 | 270 | No | No | No | Precaución |  | 13.6 | 11 | 5 | 0 | 0 | 0 | 0 | 5 | 0 | 0 | 0 | 0 | 0 | 0 |  | 2 | 0 | 0 | 0 | 0 | 178 | 123 | 599 | 260 |  |  | 2 | - |  |  | No |  | 6 | 23/20/15 | 49747 | 6036 | - | 260 | - | - |  | Baja viscosidad por posible contaminación con un lubricante de menor viscosidad. | Nivel de limpieza en estado de precaución. | Resultados están dentro de los rangos aceptables. | Localice y corrija la causa de baja viscosidad del aceite. Una baja viscosidad puede reducir la protección por lubricación. Identifique las causas del origen y corrija el Codigo ISO alto del aceite. Asegúrese de que la contaminación no está siendo introducida a través de los equipos de manejo de aceite. Retome la muestra en el próximo intervalo programado.
C0015346 | LA ZANJA | V-316 | V-316 DIFE DEL | CAMION VOLQUETE | VOLVO | FMX 8X4R | DIFERENCIAL DELANTERO | MOBILUBE HD 85W-140 | 2020-10-22 | 2020-11-14 | 2020-11-18 | 2020-11-19 | 11533 | 270 | No | No | No | Crítico |  | 24.6 | 3 | 52 | 0 | 0 | 0 | 0 | 0 | 0 | 1 | 0 | 0 | 0 | 0 |  | 2 | 1 | 0 | 0 | 0 | 3 | 1 | 493 | 4 |  |  | 0.4 | - |  |  | No |  | 26 | 25/22/15 | 210818 | 25491 | - | 310 | - | - |  | Resultados están dentro de los rangos aceptables. | Nivel de limpieza en estado de Crítico. | Resultados están dentro de los rangos aceptables. | Identifique las causas del origen y corrija el Codigo ISO alto del aceite. Asegúrese de que la contaminación no está siendo introducida a través de los equipos de manejo de aceite. Retome la muestra en el próximo intervalo programado.
C0015347 | LA ZANJA | V-316 | V-316 DIFE POS | CAMION VOLQUETE | VOLVO | FMX 8X4R | DIFERENCIAL POSTERIOR | MOBILUBE HD 85W-140 | 2020-10-22 | 2020-11-14 | 2020-11-18 | 2020-11-19 | 11533 | 270 | No | No | No | Crítico |  | 24.5 | 1 | 108 | 0 | 0 | 0 | 1 | 0 | 0 | 1 | 0 | 0 | 0 | 0 |  | 2 | 1 | 0 | 0 | 0 | 4 | 0 | 497 | 4 |  |  | 0.4 | - |  |  | No |  | 66 | 25/22/16 | 248582 | 35759 | - | 360 | - | - |  | Resultados están dentro de los rangos aceptables. | Nivel de limpieza en estado de Crítico. | Resultados están dentro de los rangos aceptables. | Identifique las causas del origen y corrija el Codigo ISO alto del aceite. Asegúrese de que la contaminación no está siendo introducida a través de los equipos de manejo de aceite. Retome la muestra en el próximo intervalo programado.
C0015348 | LA ZANJA | V-316 | V-316 CUDE RH | CAMION VOLQUETE | VOLVO | FMX 8X4R | CUBO DEL. RH | MOBILUBE HD 85W-140 | 2020-10-22 | 2020-11-14 | 2020-11-18 | 2020-11-19 | 11533 | 270 | No | No | No | Crítico |  | 24.4 | 3 | 53 | 0 | 0 | 0 | 0 | 0 | 0 | 1 | 0 | 0 | 0 | 0 |  | 2 | 0 | 0 | 0 | 0 | 4 | 1 | 494 | 4 |  |  | 0.5 | - |  |  | No |  | 24 | 25/22/16 | 247724 | 25261 | - | 368 | - | - |  | Resultados están dentro de los rangos aceptables. | Nivel de limpieza en estado de Crítico. | Resultados están dentro de los rangos aceptables. | Identifique las causas del origen y corrija el Codigo ISO alto del aceite. Asegúrese de que la contaminación no está siendo introducida a través de los equipos de manejo de aceite. Retome la muestra en el próximo intervalo programado.
C0015349 | LA ZANJA | V-316 | V-316 CUDE LH | CAMION VOLQUETE | VOLVO | FMX 8X4R | CUBO DEL. LH | MOBILUBE HD 85W-140 | 2020-10-22 | 2020-11-14 | 2020-11-18 | 2020-11-19 | 11533 | 270 | No | No | No | Crítico |  | 24.8 | 3 | 55 | 0 | 0 | 0 | 0 | 0 | 0 | 1 | 0 | 0 | 0 | 0 |  | 2 | 3 | 0 | 2 | 0 | 3 | 1 | 490 | 4 |  |  | 0.4 | - |  |  | No |  | 32 | 25/23/17 | 232933 | 43890 | - | 951 | - | - |  | Resultados están dentro de los rangos aceptables. | Nivel de limpieza en estado de Crítico. | Resultados están dentro de los rangos aceptables. | Identifique las causas del origen y corrija el Codigo ISO alto del aceite. Asegúrese de que la contaminación no está siendo introducida a través de los equipos de manejo de aceite. Retome la muestra en el próximo intervalo programado.
C0015350 | LA ZANJA | V-316 | V-316 CUPO RH | CAMION VOLQUETE | VOLVO | FMX 8X4R | CUBO POST. RH | MOBILUBE HD 85W-140 | 2020-10-22 | 2020-11-14 | 2020-11-18 | 2020-11-19 | 11533 | 270 | No | No | No | Crítico |  | 24.7 | 2 | 99 | 0 | 1 | 0 | 0 | 0 | 0 | 1 | 0 | 0 | 0 | 0 |  | 3 | 0 | 2 | 1 | 0 | 4 | 1 | 436 | 3 |  |  | 0.4 | - |  |  | No |  | 56 | 25/23/16 | 275148 | 42423 | - | 467 | - | - |  | Resultados están dentro de los rangos aceptables. | Nivel de limpieza en estado de Crítico. | Resultados están dentro de los rangos aceptables. | Identifique las causas del origen y corrija el Codigo ISO alto del aceite. Asegúrese de que la contaminación no está siendo introducida a través de los equipos de manejo de aceite. Retome la muestra en el próximo intervalo programado.
C0015351 | LA ZANJA | V-316 | V-316 CUPO LH | CAMION VOLQUETE | VOLVO | FMX 8X4R | CUBO POST. LH | MOBILUBE HD 85W-140 | 2020-10-22 | 2020-11-14 | 2020-11-18 | 2020-11-19 | 11533 | 270 | No | No | No | Crítico |  | 24.4 | 1 | 104 | 0 | 0 | 0 | 1 | 0 | 0 | 1 | 0 | 0 | 0 | 0 |  | 2 | 0 | 0 | 0 | 0 | 3 | 0 | 501 | 3 |  |  | 0.4 | - |  |  | No |  | 76 | 25/23/17 | 257472 | 44088 | - | 988 | - | - |  | Resultados están dentro de los rangos aceptables. | Nivel de limpieza en estado de Crítico. | Resultados están dentro de los rangos aceptables. | Identifique las causas del origen y corrija el Codigo ISO alto del aceite. Asegúrese de que la contaminación no está siendo introducida a través de los equipos de manejo de aceite. Retome la muestra en el próximo intervalo programado.
C0015352 | LA ZANJA | V-423 | V-423 MOT | CAMION VOLQUETE | VOLVO | FMX 8X4R | MOTOR | MOBIL DELVAC MX 15W-40 | 2020-10-21 | 2020-11-14 | 2020-11-18 | 2020-11-19 | 6799 | 308 | Yes | Yes | No | Crítico | 14.4 | 12.9 | 3 | 29 | 3 | 3 | 1 | 0 | 44 | 0 | 1 | 0 | 0 | 0 | 0 |  | 5 | 0 | 7 | 2 | 0 | 1456 | 1144 | 1036 | 1296 |  | 8.3 | 7.5 | 6.6 | 0 | 0.5 | No |  | 12 | - | - | - | - | - | - | - |  | Baja viscosidad por posible contaminación con un lubricante de menor viscosidad o dilución con combustible. | Resultados están dentro de los rangos aceptables. | Resultados están dentro de los rangos aceptables. | Localice y corrija la causa de baja viscosidad del aceite. Una baja viscosidad puede reducir la protección por lubricación. Retome la muestra en el próximo intervalo.
C0015353 | LA ZANJA | V-423 | V-423 STDI | CAMION VOLQUETE | VOLVO | FMX 8X4R | SISTEMA DIRECCION | MOBIL ATF 220 | 2020-10-21 | 2020-11-14 | 2020-11-18 | 2020-11-19 | 6799 | 308 | No | No | No | Crítico |  | 6.2 | 0 | 5 | 0 | 2 | 0 | 0 | 1 | 0 | 0 | 0 | 0 | 0 | 0 |  | 4 | 3 | 0 | 60 | 0 | 178 | 18 | 275 | 71 |  |  | 52.9 | - |  |  | No |  | 10 | 21/18/15 | 12385 | 2174 | - | 172 | - | - |  | Alta oxidación por posible degradación. Baja viscosidad por posible contaminación con un lubricante de menor viscosidad. | Nivel de limpieza en estado de precaución. | Resultados están dentro de los rangos aceptables. | Localice y corrija la causa de baja viscosidad del aceite. Una baja viscosidad puede reducir la protección por lubricación. Retome la muestra en el próximo intervalo. Identifique las causas del origen y corrija el Codigo ISO alto del aceite. Asegúrese de que la contaminación no está siendo introducida a través de los equipos de manejo de aceite. Retome la muestra en el próximo intervalo programado.
C0015354 | LA ZANJA | V-423 | V-423 STHI | CAMION VOLQUETE | VOLVO | FMX 8X4R | SISTEMA HIDRAULICO | MOBIL DTE 26 | 2020-10-21 | 2020-11-14 | 2020-11-18 | 2020-11-19 | 6799 | 308 | No | No | No | Crítico |  | 8.4 | 0 | 6 | 1 | 1 | 0 | 0 | 0 | 0 | 0 | 0 | 0 | 0 | 0 |  | 2 | 1 | 0 | 1 | 0 | 132 | 1 | 446 | 684 |  |  | 0.4 | - |  |  | No |  | 14 | 25/22/15 | 183823 | 22438 | - | 301 | - | - |  | Resultados están dentro de los rangos aceptables. | Nivel de limpieza en estado de Crítico. | Resultados están dentro de los rangos aceptables. | Identifique las causas del origen y corrija el Codigo ISO alto del aceite. Asegúrese de que la contaminación no está siendo introducida a través de los equipos de manejo de aceite. Retome la muestra en el próximo intervalo programado.
C0015355 | LA ZANJA | V-423 | V-423 TRAN | CAMION VOLQUETE | VOLVO | FMX 8X4R | TRANSMISION | MOBILUBE HD 80W-90 | 2020-10-21 | 2020-11-14 | 2020-11-18 | 2020-11-19 | 6799 | 308 | No | No | No | Crítico |  | 14.2 | 9 | 17 | 0 | 0 | 0 | 0 | 0 | 0 | 1 | 0 | 0 | 0 | 0 |  | 2 | 1 | 0 | 1 | 0 | 11 | 1 | 524 | 38 |  |  | 1.5 | - |  |  | No |  | 3472 | 25/24/18 | 295758 | 92333 | - | 1364 | - | - |  | Resultados están dentro de los rangos aceptables. | Nivel de limpieza en estado de Crítico. | Resultados están dentro de los rangos aceptables. | Identifique las causas del origen y corrija el Codigo ISO alto del aceite. Asegúrese de que la contaminación no está siendo introducida a través de los equipos de manejo de aceite. Retome la muestra en el próximo intervalo programado.
C0015356 | LA ZANJA | V-423 | V-423 DIFE DEL | CAMION VOLQUETE | VOLVO | FMX 8X4R | DIFERENCIAL DELANTERO | MOBILUBE HD 85W-140 | 2020-10-21 | 2020-11-14 | 2020-11-18 | 2020-11-19 | 6799 | 308 | No | No | No | Crítico |  | 24.6 | 0 | 49 | 0 | 0 | 0 | 0 | 0 | 0 | 1 | 0 | 0 | 0 | 0 |  | 2 | 0 | 0 | 2 | 0 | 3 | 2 | 512 | 3 |  |  | 0.7 | - |  |  | No |  | 21 | 25/21/15 | 180541 | 15021 | - | 201 | - | - |  | Resultados están dentro de los rangos aceptables. | Nivel de limpieza en estado de Crítico. | Resultados están dentro de los rangos aceptables. | Identifique las causas del origen y corrija el Codigo ISO alto del aceite. Asegúrese de que la contaminación no está siendo introducida a través de los equipos de manejo de aceite. Retome la muestra en el próximo intervalo programado.
C0015357 | LA ZANJA | V-423 | V-423 DIFE POS | CAMION VOLQUETE | VOLVO | FMX 8X4R | DIFERENCIAL POSTERIOR | MOBILUBE HD 85W-140 | 2020-10-21 | 2020-11-14 | 2020-11-18 | 2020-11-19 | 6799 | 308 | No | No | No | Crítico |  | 24.6 | 0 | 36 | 0 | 0 | 0 | 0 | 0 | 0 | 1 | 0 | 0 | 0 | 0 |  | 2 | 0 | 0 | 2 | 0 | 3 | 2 | 507 | 4 |  |  | 0.6 | - |  |  | No |  | 13 | 24/21/15 | 154550 | 14778 | - | 209 | - | - |  | Resultados están dentro de los rangos aceptables. | Nivel de limpieza en estado de Crítico. | Resultados están dentro de los rangos aceptables. | Identifique las causas del origen y corrija el Codigo ISO alto del aceite. Asegúrese de que la contaminación no está siendo introducida a través de los equipos de manejo de aceite. Retome la muestra en el próximo intervalo programado.
C0015358 | LA ZANJA | V-423 | V-423 CUDE RH | CAMION VOLQUETE | VOLVO | FMX 8X4R | CUBO DEL. RH | MOBILUBE HD 85W-140 | 2020-10-21 | 2020-11-14 | 2020-11-18 | 2020-11-19 | 6799 | 308 | No | No | No | Crítico |  | 24.3 | 1 | 52 | 0 | 1 | 0 | 0 | 1 | 0 | 1 | 0 | 0 | 0 | 0 |  | 3 | 0 | 1 | 2 | 0 | 5 | 3 | 506 | 4 |  |  | 0.7 | - |  |  | No |  | 22 | 25/22/15 | 213740 | 24983 | - | 264 | - | - |  | Resultados están dentro de los rangos aceptables. | Nivel de limpieza en estado de Crítico. | Resultados están dentro de los rangos aceptables. | Identifique las causas del origen y corrija el Codigo ISO alto del aceite. Asegúrese de que la contaminación no está siendo introducida a través de los equipos de manejo de aceite. Retome la muestra en el próximo intervalo programado.
C0015359 | LA ZANJA | V-423 | V-423 CUDE LH | CAMION VOLQUETE | VOLVO | FMX 8X4R | CUBO DEL. LH | MOBILUBE HD 85W-140 | 2020-10-21 | 2020-11-14 | 2020-11-18 | 2020-11-19 | 6799 | 308 | No | No | No | Crítico |  | 24.3 | 0 | 50 | 0 | 0 | 0 | 0 | 0 | 0 | 1 | 0 | 0 | 0 | 0 |  | 2 | 0 | 0 | 2 | 0 | 4 | 2 | 507 | 3 |  |  | 0.7 | - |  |  | No |  | 18 | 25/21/15 | 186954 | 19122 | - | 312 | - | - |  | Resultados están dentro de los rangos aceptables. | Nivel de limpieza en estado de Crítico. | Resultados están dentro de los rangos aceptables. | Identifique las causas del origen y corrija el Codigo ISO alto del aceite. Asegúrese de que la contaminación no está siendo introducida a través de los equipos de manejo de aceite. Retome la muestra en el próximo intervalo programado.
C0015360 | LA ZANJA | V-423 | V-423 CUPO RH | CAMION VOLQUETE | VOLVO | FMX 8X4R | CUBO POST. RH | MOBILUBE HD 85W-140 | 2020-10-21 | 2020-11-14 | 2020-11-18 | 2020-11-19 | 6799 | 308 | No | No | No | Crítico |  | 24.4 | 0 | 36 | 0 | 0 | 0 | 0 | 0 | 0 | 1 | 0 | 0 | 0 | 0 |  | 1 | 0 | 0 | 2 | 0 | 3 | 2 | 516 | 3 |  |  | 0.7 | - |  |  | No |  | 17 | 24/21/15 | 137232 | 13351 | - | 221 | - | - |  | Resultados están dentro de los rangos aceptables. | Nivel de limpieza en estado de Crítico. | Resultados están dentro de los rangos aceptables. | Identifique las causas del origen y corrija el Codigo ISO alto del aceite. Asegúrese de que la contaminación no está siendo introducida a través de los equipos de manejo de aceite. Retome la muestra en el próximo intervalo programado.
C0015361 | LA ZANJA | V-423 | V-423 CUPO LH | CAMION VOLQUETE | VOLVO | FMX 8X4R | CUBO POST. LH | MOBILUBE HD 85W-140 | 2020-10-21 | 2020-11-14 | 2020-11-18 | 2020-11-19 | 6799 | 308 | No | No | No | Crítico |  | 24.6 | 1 | 38 | 0 | 3 | 0 | 0 | 0 | 0 | 1 | 0 | 0 | 0 | 0 |  | 8 | 0 | 0 | 2 | 0 | 3 | 2 | 515 | 3 |  |  | 0.7 | - |  |  | No |  | 22 | 25/24/16 | 307765 | 99904 | - | 578 | - | - |  | Resultados están dentro de los rangos aceptables. | Nivel de limpieza en estado de Crítico. | Resultados están dentro de los rangos aceptables. | Identifique las causas del origen y corrija el Codigo ISO alto del aceite. Asegúrese de que la contaminación no está siendo introducida a través de los equipos de manejo de aceite. Retome la muestra en el próximo intervalo programado.
C0015362 | LA ZANJA | V-388 | V-388 MOT | CAMION VOLQUETE | SCANIA | G460 B8X4 | MOTOR | MOBIL DELVAC MX 15W-40 | 2020-10-22 | 2020-11-14 | 2020-11-18 | 2020-11-19 | 10381 | 270 | Yes | Yes | No | Precaución | 14.4 | 13.3 | 4 | 9 | 2 | 0 | 0 | 1 | 45 | 0 | 0 | 0 | 0 | 0 | 0 |  | 3 | 2 | 5 | 2 | 0 | 1470 | 1180 | 1071 | 1338 |  | 8.9 | 3.7 | 5.4 | 0 | 0.4 | No |  | 12 | - | - | - | - | - | - | - |  | Baja viscosidad por posible contaminación con un lubricante de menor viscosidad o dilución con combustible. | Resultados están dentro de los rangos aceptables. | Resultados están dentro de los rangos aceptables. | Localice y corrija la causa de baja viscosidad del aceite. Una baja viscosidad puede reducir la protección por lubricación. Retome la muestra en el próximo intervalo.
C0015363 | LA ZANJA | V-388 | V-388 STDI | CAMION VOLQUETE | SCANIA | G460 B8X4 | SISTEMA DIRECCION | MOBIL ATF 220 | 2020-10-22 | 2020-11-14 | 2020-11-18 | 2020-11-19 | 10381 | 270 | Yes | Yes | No | Crítico |  | 5.4 | 4 | 114 | 1 | 5 | 0 | 1 | 0 | 0 | 1 | 0 | 0 | 0 | 1 |  | 12 | 2 | 1 | 49 | 0 | 148 | 20 | 265 | 130 |  |  | 42.4 | - |  |  | Si |  | 360 | 26/25/19 | 532198 | 267190 | - | 3379 | - | - |  | Alta oxidación por posible degradación. Baja viscosidad por posible contaminación con un lubricante de menor viscosidad. | Nivel de limpieza en estado de Crítico. Presencia de poca agua. | Resultados están dentro de los rangos aceptables. | Localice y corrija la causa de baja viscosidad del aceite. Una baja viscosidad puede reducir la protección por lubricación. Identifique las causas del origen y corrija el Codigo ISO alto del aceite. Asegúrese de que la contaminación no está siendo introducida a través de los equipos de manejo de aceite. Retome la muestra en el próximo intervalo programado.
C0015364 | LA ZANJA | V-388 | V-388 STHI | CAMION VOLQUETE | SCANIA | G460 B8X4 | SISTEMA HIDRAULICO | MOBIL DTE 26 | 2020-10-22 | 2020-11-14 | 2020-11-18 | 2020-11-19 | 10381 | 270 | Yes | Yes | No | Crítico |  | 6.7 | 1 | 15 | 0 | 7 | 0 | 4 | 0 | 0 | 0 | 0 | 0 | 0 | 1 |  | 13 | 0 | 1 | 3 | 0 | 1026 | 5 | 498 | 647 |  |  | 1.8 | - |  |  | No |  | 12 | 25/21/14 | 167778 | 13910 | - | 137 | - | - |  | Baja viscosidad por posible contaminación con un lubricante de menor viscosidad. | Nivel de limpieza en estado de Crítico. | Desgaste de Cromo en el límite de precaución. | Localice y corrija la causa de baja viscosidad del aceite. Una baja viscosidad puede reducir la protección por lubricación. Identifique las causas del origen y corrija el Codigo ISO alto del aceite. Asegúrese de que la contaminación no está siendo introducida a través de los equipos de manejo de aceite. Determine la fuente del metal de desgaste y tome acciones correctivas. Retomar la muestra para monitorear condición.
C0015365 | LA ZANJA | V-388 | V-388 TRAN | CAMION VOLQUETE | SCANIA | G460 B8X4 | TRANSMISION | MOBILUBE HD 80W-90 | 2020-10-22 | 2020-11-14 | 2020-11-18 | 2020-11-19 | 10381 | 270 | Yes | Yes | No | Precaución |  | 13.7 | 31 | 6 | 0 | 1 | 0 | 0 | 1 | 0 | 0 | 0 | 0 | 0 | 0 |  | 1 | 2 | 1 | 2 | 0 | 108 | 5 | 530 | 107 |  |  | 1.3 | - |  |  | No |  | 9 | 21/18/14 | 11783 | 1725 | - | 124 | - | - |  | Baja viscosidad por posible contaminación con un lubricante de menor viscosidad. | Nivel de limpieza en estado de precaución. | Resultados están dentro de los rangos aceptables. | Localice y corrija la causa de baja viscosidad del aceite. Una baja viscosidad puede reducir la protección por lubricación. Identifique las causas del origen y corrija el Codigo ISO alto del aceite. Asegúrese de que la contaminación no está siendo introducida a través de los equipos de manejo de aceite. Retome la muestra en el próximo intervalo programado.
C0015366 | LA ZANJA | V-388 | V-388 RET | CAMION VOLQUETE | SCANIA | G460 B8X4 | RETARDADOR | MOBIL DELVAC MX 15W-40 | 2020-10-22 | 2020-11-14 | 2020-11-18 | 2020-11-19 | 10381 | 270 | Yes | No | No | Crítico |  | 12.2 | 67 | 4 | 0 | 6 | 1 | 0 | 44 | 0 | 0 | 0 | 0 | 0 | 0 |  | 9 | 0 | 0 | 4 | 0 | 1494 | 1105 | 1118 | 1298 |  | 8.3 | 0 | - |  | 0.1 | No |  | 1 | - | - | - | - | - | - | - |  | Baja viscosidad por posible contaminación con un lubricante de menor viscosidad. | Resultados están dentro de los rangos aceptables. | Elevado desgaste de Cobre. | Localice y corrija la causa de baja viscosidad del aceite. Una baja viscosidad puede reducir la protección por lubricación. Determine la fuente del metal de desgaste excesivo y tome acciones correctivas. Retomar la muestra para monitorear condición.
C0015367 | LA ZANJA | V-388 | V-388 DIFE DEL | CAMION VOLQUETE | SCANIA | G460 B8X4 | DIFERENCIAL DELANTERO | MOBILUBE HD 85W-140 | 2020-10-22 | 2020-11-14 | 2020-11-18 | 2020-11-19 | 10381 | 270 | Yes | No | No | Precaución |  | 24.4 | 8 | 8 | 1 | 0 | 1 | 0 | 0 | 0 | 0 | 0 | 0 | 0 | 0 |  | 4 | 0 | 0 | 3 | 0 | 6 | 1 | 515 | 14 |  |  | 0.3 | - |  |  | No |  | 12 | 21/19/15 | 17477 | 2674 | - | 188 | - | - |  | Resultados están dentro de los rangos aceptables. | Nivel de limpieza en estado de precaución. | Resultados están dentro de los rangos aceptables. | Identifique las causas del origen y corrija el Codigo ISO alto del aceite. Asegúrese de que la contaminación no está siendo introducida a través de los equipos de manejo de aceite. Retome la muestra en el próximo intervalo programado.
C0015368 | LA ZANJA | V-388 | V-388 DIFE POS | CAMION VOLQUETE | SCANIA | G460 B8X4 | DIFERENCIAL POSTERIOR | MOBILUBE HD 85W-140 | 2020-10-22 | 2020-11-14 | 2020-11-18 | 2020-11-19 | 10381 | 270 | Yes | No | No | Crítico |  | 24.8 | 3 | 61 | 0 | 2 | 0 | 0 | 0 | 0 | 1 | 0 | 0 | 0 | 1 |  | 11 | 0 | 1 | 3 | 0 | 10 | 1 | 513 | 15 |  |  | 0.3 | - |  |  | No |  | 34 | 25/22/15 | 268896 | 24141 | - | 215 | - | - |  | Resultados están dentro de los rangos aceptables. | Nivel de limpieza en estado de Crítico. | Resultados están dentro de los rangos aceptables. | Identifique las causas del origen y corrija el Codigo ISO alto del aceite. Asegúrese de que la contaminación no está siendo introducida a través de los equipos de manejo de aceite. Retome la muestra en el próximo intervalo programado.
C0015369 | LA ZANJA | V-388 | V-388 CUDE RH | CAMION VOLQUETE | SCANIA | G460 B8X4 | CUBO DEL. RH | MOBILUBE HD 85W-140 | 2020-10-22 | 2020-11-14 | 2020-11-18 | 2020-11-19 | 10381 | 270 | Yes | No | No | Precaución |  | 24.6 | 1 | 7 | 0 | 0 | 0 | 0 | 0 | 0 | 0 | 0 | 0 | 0 | 0 |  | 3 | 0 | 0 | 3 | 0 | 6 | 2 | 509 | 14 |  |  | 0.3 | - |  |  | No |  | 10 | 21/18/14 | 10797 | 1622 | - | 124 | - | - |  | Resultados están dentro de los rangos aceptables. | Nivel de limpieza en estado de precaución. | Resultados están dentro de los rangos aceptables. | Identifique las causas del origen y corrija el Codigo ISO alto del aceite. Asegúrese de que la contaminación no está siendo introducida a través de los equipos de manejo de aceite. Retome la muestra en el próximo intervalo programado.
C0015370 | LA ZANJA | V-388 | V-388 CUDE LH | CAMION VOLQUETE | SCANIA | G460 B8X4 | CUBO DEL. LH | MOBILUBE HD 85W-140 | 2020-10-22 | 2020-11-14 | 2020-11-18 | 2020-11-19 | 10381 | 270 | Yes | No | No | Precaución |  | 24.6 | 1 | 8 | 0 | 0 | 0 | 0 | 0 | 0 | 0 | 0 | 0 | 0 | 0 |  | 3 | 1 | 0 | 3 | 0 | 7 | 1 | 499 | 14 |  |  | 0.2 | - |  |  | No |  | 10 | 21/18/15 | 12582 | 2279 | - | 161 | - | - |  | Resultados están dentro de los rangos aceptables. | Nivel de limpieza en estado de precaución. | Resultados están dentro de los rangos aceptables. | Identifique las causas del origen y corrija el Codigo ISO alto del aceite. Asegúrese de que la contaminación no está siendo introducida a través de los equipos de manejo de aceite. Retome la muestra en el próximo intervalo programado.
C0015371 | LA ZANJA | V-388 | V-388 CUPO RH | CAMION VOLQUETE | SCANIA | G460 B8X4 | CUBO POST. RH | MOBILUBE HD 85W-140 | 2020-10-22 | 2020-11-14 | 2020-11-18 | 2020-11-19 | 10381 | 270 | Yes | No | No | Crítico |  | 24.8 | 3 | 61 | 0 | 2 | 0 | 0 | 0 | 0 | 1 | 0 | 0 | 0 | 0 |  | 11 | 1 | 0 | 3 | 0 | 9 | 2 | 520 | 15 |  |  | 0.3 | - |  |  | No |  | 30 | 25/22/15 | 194752 | 24697 | - | 187 | - | - |  | Resultados están dentro de los rangos aceptables. | Nivel de limpieza en estado de Crítico. | Resultados están dentro de los rangos aceptables. | Identifique las causas del origen y corrija el Codigo ISO alto del aceite. Asegúrese de que la contaminación no está siendo introducida a través de los equipos de manejo de aceite. Retome la muestra en el próximo intervalo programado.
C0015372 | LA ZANJA | V-388 | V-388 CUPO LH | CAMION VOLQUETE | SCANIA | G460 B8X4 | CUBO POST. LH | MOBILUBE HD 85W-140 | 2020-10-22 | 2020-11-14 | 2020-11-18 | 2020-11-19 | 10381 | 270 | Yes | No | No | Crítico |  | 24.9 | 3 | 54 | 0 | 2 | 0 | 0 | 0 | 0 | 1 | 0 | 0 | 0 | 0 |  | 10 | 0 | 2 | 3 | 0 | 7 | 1 | 461 | 12 |  |  | 0.3 | - |  |  | No |  | 22 | 25/22/15 | 249309 | 23207 | - | 172 | - | - |  | Resultados están dentro de los rangos aceptables. | Nivel de limpieza en estado de Crítico. | Resultados están dentro de los rangos aceptables. | Identifique las causas del origen y corrija el Codigo ISO alto del aceite. Asegúrese de que la contaminación no está siendo introducida a través de los equipos de manejo de aceite. Retome la muestra en el próximo intervalo programado.
C0015373 | LA ZANJA | RE-32 | RE-32 MOT | EXCAVADORA DE ORUGAS | CATERPILLAR | 374DL | MOTOR | MOBIL DELVAC MX 15W-40 | 2020-10-27 | 2020-11-14 | 2020-11-18 | 2020-11-19 | 9168 | 240 | Yes | Yes | No | Crítico | 14.4 | 12.6 | 2 | 18 | 1 | 0 | 0 | 0 | 41 | 0 | 0 | 0 | 0 | 0 | 0 |  | 2 | 2 | 1 | 0 | 0 | 1560 | 1138 | 1128 | 1341 |  | 8.5 | 3.3 | 5.4 | 0 | 0.7 | No |  | 14 | - | - | - | - | - | - | - |  | Baja viscosidad por posible contaminación con un lubricante de menor viscosidad o dilución con combustible. | Resultados están dentro de los rangos aceptables. | Resultados están dentro de los rangos aceptables. | Localice y corrija la causa de baja viscosidad del aceite. Una baja viscosidad puede reducir la protección por lubricación. Retome la muestra en el próximo intervalo.
C0015374 | LA ZANJA | RE-59 | RE-59 MOT | EXCAVADORA DE ORUGAS | CATERPILLAR | 374FL | MOTOR | MOBIL DELVAC MX 15W-40 | 2020-10-29 | 2020-11-14 | 2020-11-18 | 2020-11-19 | 7158 | 257 | Yes | Yes | No | Precaución | 14.4 | 13 | 1 | 26 | 0 | 0 | 0 | 1 | 42 | 0 | 0 | 0 | 0 | 0 | 0 |  | 3 | 0 | 1 | 0 | 0 | 1415 | 1146 | 1081 | 1303 |  | 8.5 | 5.4 | 3.7 | 0 | 0.8 | No |  | 8 | - | - | - | - | - | - | - |  | Baja viscosidad por posible contaminación con un lubricante de menor viscosidad o dilución con combustible. | Resultados están dentro de los rangos aceptables. | Resultados están dentro de los rangos aceptables. | Localice y corrija la causa de baja viscosidad del aceite. Una baja viscosidad puede reducir la protección por lubricación. Retome la muestra en el próximo intervalo.
C0015375 | LA ZANJA | RE-59 | RE-59 STHI | EXCAVADORA DE ORUGAS | CATERPILLAR | 374FL | SISTEMA HIDRAULICO | MOBILTRANS HD 10W | 2020-10-29 | 2020-11-14 | 2020-11-18 | 2020-11-19 | 7158 | 257 | Yes | Yes | No | Precaución |  | 5.9 | 7 | 18 | 1 | 3 | 0 | 1 | 0 | 0 | 0 | 0 | 0 | 0 | 1 |  | 6 | 2 | 3 | 3 | 0 | 2626 | 28 | 957 | 1173 |  |  | 0.8 | - |  |  | No |  | 13 | 19/16/13 | 2521 | 570 | - | 78 | - | - |  | Resultados están dentro de los rangos aceptables. | Nivel de limpieza en estado de precaución. | Resultados están dentro de los rangos aceptables. | Identifique las causas del origen y corrija el Codigo ISO alto del aceite. Asegúrese de que la contaminación no está siendo introducida a través de los equipos de manejo de aceite. Retome la muestra en el próximo intervalo programado.
C0015376 | LA ZANJA | RE-59 | RE-59 MF RH | EXCAVADORA DE ORUGAS | CATERPILLAR | 374FL | MANDO FINAL RH | MOBILTRANS HD 50 | 2020-10-29 | 2020-11-14 | 2020-11-18 | 2020-11-19 | 7158 | 257 | Yes | No | No | Crítico |  | 13.6 | 14 | 51 | 0 | 1 | 0 | 1 | 0 | 2 | 1 | 0 | 0 | 0 | 0 |  | 6 | 1 | 1 | 4 | 0 | 1174 | 12 | 527 | 515 |  |  | 20.9 | - |  |  | No |  | 34 | 25/24/19 | 306898 | 132698 | - | 3317 | - | - |  | Baja viscosidad por posible contaminación con un lubricante de menor viscosidad. | Nivel de limpieza en estado de Crítico. | Resultados están dentro de los rangos aceptables. | Localice y corrija la causa de baja viscosidad del aceite. Una baja viscosidad puede reducir la protección por lubricación. Identifique las causas del origen y corrija el Codigo ISO alto del aceite. Asegúrese de que la contaminación no está siendo introducida a través de los equipos de manejo de aceite. Retome la muestra en el próximo intervalo programado.
C0015377 | LA ZANJA | RE-59 | RE-59 MF LH | EXCAVADORA DE ORUGAS | CATERPILLAR | 374FL | MANDO FINAL LH | MOBILTRANS HD 50 | 2020-10-29 | 2020-11-14 | 2020-11-18 | 2020-11-19 | 7158 | 257 | Yes | No | No | Crítico |  | 13.9 | 15 | 32 | 0 | 1 | 1 | 1 | 0 | 1 | 0 | 0 | 0 | 0 | 0 |  | 5 | 0 | 1 | 4 | 0 | 1288 | 13 | 568 | 566 |  |  | 19.4 | - |  |  | No |  | 24 | 26/24/17 | 337435 | 83320 | - | 1078 | - | - |  | Baja viscosidad por posible contaminación con un lubricante de menor viscosidad. | Nivel de limpieza en estado de Crítico. | Resultados están dentro de los rangos aceptables. | Localice y corrija la causa de baja viscosidad del aceite. Una baja viscosidad puede reducir la protección por lubricación. Identifique las causas del origen y corrija el Codigo ISO alto del aceite. Asegúrese de que la contaminación no está siendo introducida a través de los equipos de manejo de aceite. Retome la muestra en el próximo intervalo programado.
C0015378 | LA ZANJA | RE-59 | RE-59 RDGI RH | EXCAVADORA DE ORUGAS | CATERPILLAR | 374FL | REDUCTOR DE GIRO RH | MOBILTRANS HD 50 | 2020-10-29 | 2020-11-14 | 2020-11-18 | 2020-11-19 | 7158 | 257 | Yes | No | No | Crítico |  | 13.8 | 2 | 62 | 0 | 1 | 0 | 1 | 0 | 0 | 1 | 0 | 0 | 0 | 0 |  | 5 | 0 | 1 | 3 | 0 | 1332 | 13 | 594 | 584 |  |  | 20 | - |  |  | No |  | 28 | 25/22/16 | 234129 | 38940 | - | 375 | - | - |  | Baja viscosidad por posible contaminación con un lubricante de menor viscosidad. | Nivel de limpieza en estado de Crítico. | Resultados están dentro de los rangos aceptables. | Localice y corrija la causa de baja viscosidad del aceite. Una baja viscosidad puede reducir la protección por lubricación. Identifique las causas del origen y corrija el Codigo ISO alto del aceite. Asegúrese de que la contaminación no está siendo introducida a través de los equipos de manejo de aceite. Retome la muestra en el próximo intervalo programado.
C0015379 | LA ZANJA | RE-59 | RE-59 RDGI LH | EXCAVADORA DE ORUGAS | CATERPILLAR | 374FL | REDUCTOR DE GIRO LH | MOBILTRANS HD 50 | 2020-10-29 | 2020-11-14 | 2020-11-18 | 2020-11-19 | 7158 | 257 | Yes | No | No | Crítico |  | 14.3 | 3 | 235 | 0 | 1 | 0 | 1 | 2 | 0 | 2 | 0 | 0 | 0 | 0 |  | 9 | 1 | 1 | 5 | 1 | 1112 | 11 | 534 | 521 |  |  | 19.9 | - |  |  | No |  | 84 | 26/24/18 | 351218 | 102847 | - | 1472 | - | - |  | Baja viscosidad por posible contaminación con un lubricante de menor viscosidad. | Nivel de limpieza en estado de Crítico. | Resultados están dentro de los rangos aceptables. | Localice y corrija la causa de baja viscosidad del aceite. Una baja viscosidad puede reducir la protección por lubricación. Identifique las causas del origen y corrija el Codigo ISO alto del aceite. Asegúrese de que la contaminación no está siendo introducida a través de los equipos de manejo de aceite. Retome la muestra en el próximo intervalo programado.
C0015380 | LA ZANJA | V-426 | V-426 MOT | CAMION VOLQUETE | VOLVO | FMX 8X4R | MOTOR | MOBIL DELVAC MX 15W-40 | 2020-10-28 | 2020-11-14 | 2020-11-18 | 2020-11-19 | 8311 | 394 | Yes | Yes | No | Crítico | 14.4 | 12.1 | 20 | 122 | 2 | 4 | 0 | 1 | 41 | 0 | 2 | 0 | 0 | 0 | 0 |  | 7 | 2 | 7 | 2 | 2 | 1408 | 1114 | 995 | 1251 |  | 8 | 11 | 6.5 | 0 | 0.5 | No |  | 50 | - | - | - | - | - | - | - |  | Alta oxidación por posible degradación del aceite a altas temperaturas. Baja viscosidad por posible contaminación con un lubricante de menor viscosidad o dilución con combustible. | Resultados están dentro de los rangos aceptables. | Elevado desgaste de Hierro y Cobre. | Revisar el sistema de enfriamiento (termostatos, radiador, bomba de agua, mangueras, etc.). Localice y corrija la causa de baja viscosidad del aceite. Una baja viscosidad puede reducir la protección por lubricación. Determine la fuente de los metales de desgaste excesivo y tome acciones correctivas. Retomar la muestra para monitorear condición.
C0015381 | LA ZANJA | V-426 | V-426 STHI | CAMION VOLQUETE | VOLVO | FMX 8X4R | SISTEMA HIDRAULICO | MOBIL DTE 26 | 2020-10-28 | 2020-11-14 | 2020-11-18 | 2020-11-19 | 8311 | 394 | No | No | No | Crítico |  | 6.2 | 0 | 25 | 0 | 4 | 0 | 2 | 1 | 0 | 0 | 0 | 0 | 0 | 0 |  | 10 | 4 | 2 | 1 | 0 | 2562 | 16 | 874 | 1086 |  |  | 2.3 | - |  |  | No |  | 12 | 25/23/16 | 210221 | 75460 | - | 544 | - | - |  | Baja viscosidad por posible contaminación con un lubricante de menor viscosidad. | Nivel de limpieza en estado de Crítico. | Desgaste de Hierro en el límite de precaución. | Localice y corrija la causa de baja viscosidad del aceite. Una baja viscosidad puede reducir la protección por lubricación. Identifique las causas del origen y corrija el Codigo ISO alto del aceite. Asegúrese de que la contaminación no está siendo introducida a través de los equipos de manejo de aceite. Determine la fuente del metal de desgaste y tome acciones correctivas. Retomar la muestra para monitorear condición.
C0015382 | LA ZANJA | V-426 | V-426 STDI | CAMION VOLQUETE | VOLVO | FMX 8X4R | SISTEMA DIRECCION | MOBIL ATF 220 | 2020-10-28 | 2020-11-14 | 2020-11-18 | 2020-11-19 | 8311 | 394 | No | No | No | Crítico |  | 6 | 1 | 8 | 0 | 2 | 0 | 0 | 1 | 0 | 0 | 0 | 0 | 0 | 0 |  | 5 | 3 | 1 | 56 | 0 | 125 | 29 | 279 | 123 |  |  | 36.8 | - |  |  | No |  | 12 | 20/16/12 | 6493 | 459 | - | 29 | - | - |  | Alta oxidación por posible degradación. Baja viscosidad por posible contaminación con un lubricante de menor viscosidad. | Resultados están dentro de los rangos aceptables. | Resultados están dentro de los rangos aceptables. | Localice y corrija la causa de baja viscosidad del aceite. Una baja viscosidad puede reducir la protección por lubricación. Retome la muestra en el próximo intervalo.
C0015383 | LA ZANJA | V-426 | V-426 TRAN | CAMION VOLQUETE | VOLVO | FMX 8X4R | TRANSMISION | MOBILUBE HD 80W-90 | 2020-10-28 | 2020-11-14 | 2020-11-18 | 2020-11-19 | 8311 | 394 | No | No | No | Precaución |  | 14.1 | 36 | 7 | 0 | 0 | 0 | 0 | 0 | 0 | 0 | 0 | 0 | 0 | 0 |  | 6 | 1 | 1 | 1 | 0 | 20 | 2 | 496 | 25 |  |  | 0.6 | - |  |  | No |  | 10 | 22/19/13 | 31667 | 3065 | - | 63 | - | - |  | Resultados están dentro de los rangos aceptables. | Nivel de limpieza en estado de precaución. | Resultados están dentro de los rangos aceptables. | Identifique las causas del origen y corrija el Codigo ISO alto del aceite. Asegúrese de que la contaminación no está siendo introducida a través de los equipos de manejo de aceite. Retome la muestra en el próximo intervalo programado.
C0015384 | LA ZANJA | V-426 | V-426 DIFE DEL | CAMION VOLQUETE | VOLVO | FMX 8X4R | DIFERENCIAL DELANTERO | MOBILUBE HD 85W-140 | 2020-10-28 | 2020-11-14 | 2020-11-18 | 2020-11-19 | 8311 | 394 | No | No | No | Crítico |  | 24.9 | 2 | 63 | 0 | 0 | 0 | 0 | 0 | 0 | 1 | 0 | 0 | 0 | 0 |  | 2 | 0 | 1 | 1 | 0 | 3 | 3 | 479 | 4 |  |  | 0.5 | - |  |  | No |  | 16 | 25/20/13 | 176100 | 8751 | - | 79 | - | - |  | Resultados están dentro de los rangos aceptables. | Nivel de limpieza en estado de Crítico. | Resultados están dentro de los rangos aceptables. | Identifique las causas del origen y corrija el Codigo ISO alto del aceite. Asegúrese de que la contaminación no está siendo introducida a través de los equipos de manejo de aceite. Retome la muestra en el próximo intervalo programado.
C0015385 | LA ZANJA | V-426 | V-426 DIFE POS | CAMION VOLQUETE | VOLVO | FMX 8X4R | DIFERENCIAL POSTERIOR | MOBILUBE HD 85W-140 | 2020-10-28 | 2020-11-14 | 2020-11-18 | 2020-11-19 | 8311 | 394 | No | No | No | Crítico |  | 24.9 | 2 | 91 | 0 | 2 | 0 | 1 | 0 | 0 | 1 | 0 | 0 | 0 | 0 |  | 7 | 0 | 1 | 2 | 0 | 16 | 3 | 493 | 10 |  |  | 0.3 | - |  |  | No |  | 36 | 25/21/13 | 265298 | 11157 | - | 56 | - | - |  | Resultados están dentro de los rangos aceptables. | Nivel de limpieza en estado de Crítico. | Resultados están dentro de los rangos aceptables. | Identifique las causas del origen y corrija el Codigo ISO alto del aceite. Asegúrese de que la contaminación no está siendo introducida a través de los equipos de manejo de aceite. Retome la muestra en el próximo intervalo programado.
C0015386 | LA ZANJA | V-426 | V-426 CUDE RH | CAMION VOLQUETE | VOLVO | FMX 8X4R | CUBO DEL. RH | MOBILUBE HD 85W-140 | 2020-10-28 | 2020-11-14 | 2020-11-18 | 2020-11-19 | 8311 | 394 | No | No | No | Crítico |  | 25 | 2 | 64 | 0 | 0 | 0 | 0 | 0 | 0 | 1 | 0 | 0 | 0 | 0 |  | 2 | 0 | 1 | 1 | 0 | 7 | 3 | 476 | 6 |  |  | 0.5 | - |  |  | No |  | 11 | 25/20/13 | 162645 | 7043 | - | 52 | - | - |  | Resultados están dentro de los rangos aceptables. | Nivel de limpieza en estado de Crítico. | Resultados están dentro de los rangos aceptables. | Identifique las causas del origen y corrija el Codigo ISO alto del aceite. Asegúrese de que la contaminación no está siendo introducida a través de los equipos de manejo de aceite. Retome la muestra en el próximo intervalo programado.
C0015387 | LA ZANJA | V-426 | V-426 CUDE LH | CAMION VOLQUETE | VOLVO | FMX 8X4R | CUBO DEL. LH | MOBILUBE HD 85W-140 | 2020-10-28 | 2020-11-14 | 2020-11-18 | 2020-11-19 | 8311 | 394 | No | No | No | Crítico |  | 25.1 | 2 | 64 | 0 | 0 | 0 | 0 | 0 | 0 | 1 | 0 | 0 | 0 | 0 |  | 2 | 0 | 1 | 1 | 0 | 4 | 3 | 485 | 4 |  |  | 0.5 | - |  |  | No |  | 16 | 25/21/15 | 184974 | 11530 | - | 208 | - | - |  | Resultados están dentro de los rangos aceptables. | Nivel de limpieza en estado de Crítico. | Resultados están dentro de los rangos aceptables. | Identifique las causas del origen y corrija el Codigo ISO alto del aceite. Asegúrese de que la contaminación no está siendo introducida a través de los equipos de manejo de aceite. Retome la muestra en el próximo intervalo programado.
C0015388 | LA ZANJA | V-426 | V-426 CUPO RH | CAMION VOLQUETE | VOLVO | FMX 8X4R | CUBO POST. RH | MOBILUBE HD 85W-140 | 2020-10-28 | 2020-11-14 | 2020-11-18 | 2020-11-19 | 8311 | 394 | No | No | No | Crítico |  | 25.1 | 2 | 90 | 0 | 1 | 0 | 1 | 0 | 0 | 1 | 0 | 0 | 0 | 0 |  | 6 | 3 | 0 | 3 | 0 | 15 | 3 | 503 | 11 |  |  | 0.3 | - |  |  | No |  | 42 | 25/21/14 | 262412 | 12548 | - | 121 | - | - |  | Resultados están dentro de los rangos aceptables. | Nivel de limpieza en estado de Crítico. | Resultados están dentro de los rangos aceptables. | Identifique las causas del origen y corrija el Codigo ISO alto del aceite. Asegúrese de que la contaminación no está siendo introducida a través de los equipos de manejo de aceite. Retome la muestra en el próximo intervalo programado.
C0015389 | LA ZANJA | V-426 | V-426 CUPO LH | CAMION VOLQUETE | VOLVO | FMX 8X4R | CUBO POST. LH | MOBILUBE HD 85W-140 | 2020-10-28 | 2020-11-14 | 2020-11-18 | 2020-11-19 | 8311 | 394 | No | No | No | Crítico |  | 24.9 | 2 | 90 | 0 | 1 | 0 | 1 | 0 | 0 | 1 | 0 | 0 | 0 | 0 |  | 5 | 0 | 1 | 2 | 0 | 15 | 3 | 492 | 10 |  |  | 0.3 | - |  |  | No |  | 41 | 25/22/16 | 254225 | 23007 | - | 371 | - | - |  | Resultados están dentro de los rangos aceptables. | Nivel de limpieza en estado de Crítico. | Resultados están dentro de los rangos aceptables. | Identifique las causas del origen y corrija el Codigo ISO alto del aceite. Asegúrese de que la contaminación no está siendo introducida a través de los equipos de manejo de aceite. Retome la muestra en el próximo intervalo programado.
C0015390 | LA ZANJA | V-361 | V-361 MOT | CAMION VOLQUETE | VOLVO | FMX 8X4R | MOTOR | MOBIL DELVAC MX 15W-40 | 2020-10-28 | 2020-11-14 | 2020-11-18 | 2020-11-19 | 10150 | 336 | Yes | Yes | No | Crítico | 14.4 | 12.5 | 12 | 72 | 2 | 3 | 0 | 1 | 43 | 0 | 1 | 0 | 0 | 0 | 0 |  | 6 | 2 | 5 | 2 | 1 | 1408 | 1132 | 1019 | 1275 |  | 8.3 | 9.5 | 5.3 | 0 | 0.5 | No |  | 26 | - | - | - | - | - | - | - |  | Baja viscosidad por posible contaminación con un lubricante de menor viscosidad o dilución con combustible. | Resultados están dentro de los rangos aceptables. | Elevado desgaste de Hierro. | Localice y corrija la causa de baja viscosidad del aceite. Una baja viscosidad puede reducir la protección por lubricación. Identifique y evalúe los componentes a base de este elemento. Determine la fuente del metal de desgaste excesivo y tome acciones correctivas. Retomar la muestra para monitorear condición.
C0015391 | LA ZANJA | V-361 | V-361 STHI | CAMION VOLQUETE | VOLVO | FMX 8X4R | SISTEMA HIDRAULICO | MOBIL DTE 26 | 2020-10-28 | 2020-11-14 | 2020-11-18 | 2020-11-19 | 10150 | 336 | No | No | No | Precaución |  | 8.4 | 0 | 1 | 0 | 0 | 0 | 0 | 0 | 0 | 0 | 0 | 0 | 0 | 0 |  | 2 | 2 | 0 | 1 | 0 | 133 | 1 | 436 | 679 |  |  | 0.3 | - |  |  | No |  | 5 | 22/18/11 | 22847 | 1968 | - | 15 | - | - |  | Resultados están dentro de los rangos aceptables. | Nivel de limpieza en estado de precaución. | Resultados están dentro de los rangos aceptables. | Identifique las causas del origen y corrija el Codigo ISO alto del aceite. Asegúrese de que la contaminación no está siendo introducida a través de los equipos de manejo de aceite. Retome la muestra en el próximo intervalo programado.
C0015392 | LA ZANJA | V-361 | V-361 STDI | CAMION VOLQUETE | VOLVO | FMX 8X4R | SISTEMA DIRECCION | MOBIL ATF 220 | 2020-10-28 | 2020-11-14 | 2020-11-18 | 2020-11-19 | 10150 | 336 | No | No | No | Crítico |  | 6.1 | 0 | 26 | 0 | 1 | 0 | 0 | 1 | 0 | 0 | 0 | 0 | 0 | 0 |  | 3 | 3 | 1 | 54 | 0 | 154 | 22 | 267 | 89 |  |  | 48.9 | - |  |  | No |  | 6 | 20/15/10 | 9602 | 295 | - | 10 | - | - |  | Alta oxidación por posible degradación. Baja viscosidad por posible contaminación con un lubricante de menor viscosidad. | Resultados están dentro de los rangos aceptables. | Resultados están dentro de los rangos aceptables. | Localice y corrija la causa de baja viscosidad del aceite. Una baja viscosidad puede reducir la protección por lubricación. Retome la muestra en el próximo intervalo.
C0015393 | LA ZANJA | V-361 | V-361 TRAN | CAMION VOLQUETE | VOLVO | FMX 8X4R | TRANSMISION | MOBILUBE HD 80W-90 | 2020-10-28 | 2020-11-14 | 2020-11-18 | 2020-11-19 | 10150 | 336 | No | No | No | Precaución |  | 13.9 | 11 | 5 | 0 | 0 | 0 | 0 | 0 | 0 | 0 | 0 | 0 | 0 | 0 |  | 2 | 1 | 0 | 1 | 0 | 44 | 1 | 532 | 131 |  |  | 0.2 | - |  |  | No |  | 9 | 21/19/13 | 19733 | 3288 | - | 65 | - | - |  | Baja viscosidad por posible contaminación con un lubricante de menor viscosidad. | Nivel de limpieza en estado de precaución. | Resultados están dentro de los rangos aceptables. | Localice y corrija la causa de baja viscosidad del aceite. Una baja viscosidad puede reducir la protección por lubricación. Identifique las causas del origen y corrija el Codigo ISO alto del aceite. Asegúrese de que la contaminación no está siendo introducida a través de los equipos de manejo de aceite. Retome la muestra en el próximo intervalo programado.
C0015394 | LA ZANJA | V-361 | V-361 DIFE DEL | CAMION VOLQUETE | VOLVO | FMX 8X4R | DIFERENCIAL DELANTERO | MOBILUBE HD 85W-140 | 2020-10-28 | 2020-11-14 | 2020-11-18 | 2020-11-19 | 10150 | 336 | No | No | No | Crítico |  | 24.7 | 1 | 73 | 0 | 0 | 0 | 0 | 0 | 0 | 1 | 0 | 0 | 0 | 0 |  | 5 | 1 | 1 | 2 | 0 | 13 | 5 | 500 | 7 |  |  | 0.4 | - |  |  | No |  | 26 | 25/21/14 | 207615 | 11234 | - | 120 | - | - |  | Resultados están dentro de los rangos aceptables. | Nivel de limpieza en estado de Crítico. | Resultados están dentro de los rangos aceptables. | Identifique las causas del origen y corrija el Codigo ISO alto del aceite. Asegúrese de que la contaminación no está siendo introducida a través de los equipos de manejo de aceite. Retome la muestra en el próximo intervalo programado.
C0015395 | LA ZANJA | V-361 | V-361 DIFE POS | CAMION VOLQUETE | VOLVO | FMX 8X4R | DIFERENCIAL POSTERIOR | MOBILUBE HD 85W-140 | 2020-10-28 | 2020-11-14 | 2020-11-18 | 2020-11-19 | 10150 | 336 | No | No | No | Crítico |  | 24.4 | 1 | 27 | 0 | 0 | 0 | 0 | 0 | 0 | 1 | 0 | 0 | 0 | 1 |  | 2 | 1 | 0 | 2 | 0 | 13 | 6 | 493 | 11 |  |  | 0.4 | - |  |  | No |  | 15 | 24/20/14 | 106725 | 5766 | - | 95 | - | - |  | Resultados están dentro de los rangos aceptables. | Nivel de limpieza en estado de Crítico. | Resultados están dentro de los rangos aceptables. | Identifique las causas del origen y corrija el Codigo ISO alto del aceite. Asegúrese de que la contaminación no está siendo introducida a través de los equipos de manejo de aceite. Retome la muestra en el próximo intervalo programado.
C0015396 | LA ZANJA | V-361 | V-361 CUDE RH | CAMION VOLQUETE | VOLVO | FMX 8X4R | CUBO DEL. RH | MOBILUBE HD 85W-140 | 2020-10-28 | 2020-11-14 | 2020-11-18 | 2020-11-19 | 10150 | 336 | No | No | No | Crítico |  | 24.6 | 1 | 75 | 0 | 0 | 0 | 0 | 0 | 0 | 1 | 0 | 0 | 0 | 1 |  | 5 | 1 | 1 | 3 | 0 | 14 | 6 | 507 | 8 |  |  | 0.4 | - |  |  | No |  | 12 | 25/21/14 | 198982 | 11223 | - | 139 | - | - |  | Resultados están dentro de los rangos aceptables. | Nivel de limpieza en estado de Crítico. | Resultados están dentro de los rangos aceptables. | Identifique las causas del origen y corrija el Codigo ISO alto del aceite. Asegúrese de que la contaminación no está siendo introducida a través de los equipos de manejo de aceite. Retome la muestra en el próximo intervalo programado.
C0015397 | LA ZANJA | V-361 | V-361 CUDE LH | CAMION VOLQUETE | VOLVO | FMX 8X4R | CUBO DEL. LH | MOBILUBE HD 85W-140 | 2020-10-28 | 2020-11-14 | 2020-11-18 | 2020-11-19 | 10150 | 336 | No | No | No | Crítico |  | 24.5 | 1 | 72 | 0 | 0 | 0 | 0 | 0 | 0 | 1 | 0 | 0 | 0 | 0 |  | 5 | 0 | 1 | 2 | 0 | 14 | 5 | 501 | 8 |  |  | 0.5 | - |  |  | No |  | 24 | 25/21/14 | 209694 | 10606 | - | 121 | - | - |  | Resultados están dentro de los rangos aceptables. | Nivel de limpieza en estado de Crítico. | Resultados están dentro de los rangos aceptables. | Identifique las causas del origen y corrija el Codigo ISO alto del aceite. Asegúrese de que la contaminación no está siendo introducida a través de los equipos de manejo de aceite. Retome la muestra en el próximo intervalo programado.
C0015398 | LA ZANJA | V-361 | V-361 CUPO RH | CAMION VOLQUETE | VOLVO | FMX 8X4R | CUBO POST. RH | MOBILUBE HD 85W-140 | 2020-10-28 | 2020-11-14 | 2020-11-18 | 2020-11-19 | 10150 | 336 | No | No | No | Crítico |  | 24.3 | 1 | 27 | 0 | 0 | 0 | 0 | 0 | 0 | 1 | 0 | 0 | 0 | 0 |  | 2 | 1 | 0 | 2 | 0 | 12 | 6 | 487 | 11 |  |  | 0.4 | - |  |  | No |  | 6 | 24/20/14 | 102830 | 5602 | - | 92 | - | - |  | Resultados están dentro de los rangos aceptables. | Nivel de limpieza en estado de Crítico. | Resultados están dentro de los rangos aceptables. | Identifique las causas del origen y corrija el Codigo ISO alto del aceite. Asegúrese de que la contaminación no está siendo introducida a través de los equipos de manejo de aceite. Retome la muestra en el próximo intervalo programado.
C0015399 | LA ZANJA | V-361 | V-361 CUPO LH | CAMION VOLQUETE | VOLVO | FMX 8X4R | CUBO POST. LH | MOBILUBE HD 85W-140 | 2020-10-28 | 2020-11-14 | 2020-11-18 | 2020-11-19 | 10150 | 336 | No | No | No | Crítico |  | 24.6 | 1 | 27 | 0 | 0 | 0 | 0 | 0 | 0 | 1 | 0 | 0 | 0 | 0 |  | 2 | 0 | 1 | 1 | 0 | 12 | 6 | 498 | 11 |  |  | 0.4 | - |  |  | No |  | 8 | 24/20/13 | 99423 | 5283 | - | 78 | - | - |  | Resultados están dentro de los rangos aceptables. | Nivel de limpieza en estado de Crítico. | Resultados están dentro de los rangos aceptables. | Identifique las causas del origen y corrija el Codigo ISO alto del aceite. Asegúrese de que la contaminación no está siendo introducida a través de los equipos de manejo de aceite. Retome la muestra en el próximo intervalo programado.
C0015400 | LA ZANJA | V-419 | V-419 MOT | CAMION VOLQUETE | VOLVO | FMX 8X4R | MOTOR | MOBIL DELVAC MX 15W-40 | 2020-10-28 | 2020-11-14 | 2020-11-18 | 2020-11-19 | 7874 | 314 | Yes | Yes | No | Crítico | 14.4 | 12.8 | 5 | 43 | 2 | 1 | 0 | 0 | 44 | 0 | 1 | 0 | 0 | 0 | 0 |  | 4 | 0 | 2 | 2 | 0 | 1444 | 1171 | 1053 | 1292 |  | 8.2 | 5.6 | 5.2 | 0 | 0.5 | No |  | 10 | - | - | - | - | - | - | - |  | Baja viscosidad por posible contaminación con un lubricante de menor viscosidad o dilución con combustible. | Resultados están dentro de los rangos aceptables. | Resultados están dentro de los rangos aceptables. | Localice y corrija la causa de baja viscosidad del aceite. Una baja viscosidad puede reducir la protección por lubricación. Retome la muestra en el próximo intervalo.
C0015401 | LA ZANJA | V-419 | V-419 STDI | CAMION VOLQUETE | VOLVO | FMX 8X4R | SISTEMA DIRECCION | MOBIL ATF 220 | 2020-10-28 | 2020-11-14 | 2020-11-18 | 2020-11-19 | 7874 | 314 | Yes | Yes | No | Crítico |  | 6 | 2 | 13 | 0 | 3 | 0 | 0 | 1 | 0 | 0 | 0 | 0 | 0 | 0 |  | 6 | 0 | 1 | 54 | 0 | 75 | 47 | 303 | 207 |  |  | 15.1 | - |  |  | No |  | 7 | 22/20/16 | 36248 | 8337 | - | 359 | - | - |  | Alta oxidación por posible degradación. Baja viscosidad por posible contaminación con un lubricante de menor viscosidad. | Nivel de limpieza en estado de precaución. | Resultados están dentro de los rangos aceptables. | Localice y corrija la causa de baja viscosidad del aceite. Una baja viscosidad puede reducir la protección por lubricación. Identifique las causas del origen y corrija el Codigo ISO alto del aceite. Asegúrese de que la contaminación no está siendo introducida a través de los equipos de manejo de aceite. Retome la muestra en el próximo intervalo programado.
C0015402 | LA ZANJA | V-419 | V-419 STHI | CAMION VOLQUETE | VOLVO | FMX 8X4R | SISTEMA HIDRAULICO | MOBIL DTE 26 | 2020-10-28 | 2020-11-14 | 2020-11-18 | 2020-11-19 | 7874 | 314 | Yes | Yes | No | Crítico |  | 8.3 | 1 | 3 | 0 | 2 | 0 | 0 | 0 | 0 | 0 | 0 | 0 | 0 | 0 |  | 3 | 0 | 0 | 2 | 0 | 126 | 1 | 429 | 654 |  |  | 0.5 | - |  |  | No |  | 6 | 24/21/15 | 91204 | 13733 | - | 183 | - | - |  | Resultados están dentro de los rangos aceptables. | Nivel de limpieza en estado de Crítico. | Resultados están dentro de los rangos aceptables. | Identifique las causas del origen y corrija el Codigo ISO alto del aceite. Asegúrese de que la contaminación no está siendo introducida a través de los equipos de manejo de aceite. Retome la muestra en el próximo intervalo programado.
C0015403 | LA ZANJA | V-419 | V-419 TRAN | CAMION VOLQUETE | VOLVO | FMX 8X4R | TRANSMISION | MOBILUBE HD 80W-90 | 2020-10-28 | 2020-11-14 | 2020-11-18 | 2020-11-19 | 7874 | 314 | Yes | Yes | No | Crítico |  | 13.8 | 452 | 11 | 0 | 4 | 0 | 0 | 0 | 0 | 1 | 0 | 0 | 0 | 0 |  | 4 | 0 | 0 | 2 | 0 | 175 | 1 | 661 | 522 |  |  | 0.5 | - |  |  | No |  | 12 | 25/21/14 | 218392 | 14543 | - | 119 | - | - |  | Baja viscosidad por posible contaminación con un lubricante de menor viscosidad. | Nivel de limpieza en estado de Crítico. | Elevado desgaste de Cobre. | Localice y corrija la causa de baja viscosidad del aceite. Una baja viscosidad puede reducir la protección por lubricación. Identifique las causas del origen y corrija el Codigo ISO alto del aceite. Asegúrese de que la contaminación no está siendo introducida a través de los equipos de manejo de aceite. Determine la fuente del metal de desgaste excesivo y tome acciones correctivas. Retomar la muestra para monitorear condición.
C0015404 | LA ZANJA | V-419 | V-419 DIFE DEL | CAMION VOLQUETE | VOLVO | FMX 8X4R | DIFERENCIAL DELANTERO | MOBILUBE HD 85W-140 | 2020-10-28 | 2020-11-14 | 2020-11-18 | 2020-11-19 | 7874 | 314 | Yes | No | No | Crítico |  | 25.2 | 3 | 219 | 0 | 0 | 0 | 1 | 1 | 1 | 4 | 1 | 0 | 0 | 0 |  | 16 | 0 | 1 | 3 | 0 | 18 | 5 | 458 | 11 |  |  | 0.7 | - |  |  | No |  | 280 | 25/22/14 | 284406 | 27883 | - | 125 | - | - |  | Resultados están dentro de los rangos aceptables. | Nivel de limpieza en estado de Crítico. | Desgaste de Hierro en el límite de precaución. | Identifique las causas del origen y corrija el Codigo ISO alto del aceite. Asegúrese de que la contaminación no está siendo introducida a través de los equipos de manejo de aceite. Determine la fuente del metal de desgaste y tome acciones correctivas. Retomar la muestra para monitorear condición.
C0015405 | LA ZANJA | V-419 | V-419 CUDE RH | CAMION VOLQUETE | VOLVO | FMX 8X4R | CUBO DEL. RH | MOBILUBE HD 85W-140 | 2020-10-28 | 2020-11-14 | 2020-11-18 | 2020-11-19 | 7874 | 314 | Yes | No | No | Crítico |  | 25.2 | 3 | 224 | 0 | 0 | 0 | 1 | 1 | 1 | 4 | 1 | 0 | 0 | 0 |  | 17 | 0 | 1 | 3 | 0 | 21 | 5 | 452 | 12 |  |  | 0.7 | - |  |  | No |  | 284 | 25/22/16 | 304088 | 37577 | - | 327 | - | - |  | Resultados están dentro de los rangos aceptables. | Nivel de limpieza en estado de Crítico. | Elevado desgaste de Hierro. | Identifique las causas del origen y corrija el Codigo ISO alto del aceite. Asegúrese de que la contaminación no está siendo introducida a través de los equipos de manejo de aceite. Determine la fuente del metal de desgaste y tome acciones correctivas. Retomar la muestra para monitorear condición.
C0015406 | LA ZANJA | V-419 | V-419 CUDE LH | CAMION VOLQUETE | VOLVO | FMX 8X4R | CUBO DEL. LH | MOBILUBE HD 85W-140 | 2020-10-28 | 2020-11-14 | 2020-11-18 | 2020-11-19 | 7874 | 314 | Yes | No | No | Crítico |  | 25 | 3 | 221 | 0 | 0 | 0 | 1 | 1 | 1 | 4 | 1 | 0 | 0 | 0 |  | 16 | 0 | 1 | 3 | 0 | 18 | 5 | 454 | 10 |  |  | 0.7 | - |  |  | No |  | 294 | 26/22/14 | 342986 | 25333 | - | 123 | - | - |  | Resultados están dentro de los rangos aceptables. | Nivel de limpieza en estado de Crítico. | Elevado desgaste de Hierro. | Identifique las causas del origen y corrija el Codigo ISO alto del aceite. Asegúrese de que la contaminación no está siendo introducida a través de los equipos de manejo de aceite. Determine la fuente del metal de desgaste y tome acciones correctivas. Retomar la muestra para monitorear condición.
C0015407 | LA ZANJA | V-419 | V-419 DIFE POS | CAMION VOLQUETE | VOLVO | FMX 8X4R | DIFERENCIAL POSTERIOR | MOBILUBE HD 85W-140 | 2020-10-28 | 2020-11-14 | 2020-11-18 | 2020-11-19 | 7874 | 314 | Yes | No | No | Crítico |  | 24.8 | 2 | 47 | 0 | 0 | 0 | 0 | 21 | 0 | 1 | 0 | 0 | 0 | 0 |  | 2 | 0 | 0 | 3 | 0 | 6 | 35 | 499 | 43 |  |  | 0.3 | - |  |  | No |  | 22 | 25/20/14 | 213233 | 8450 | - | 91 | - | - |  | Resultados están dentro de los rangos aceptables. | Nivel de limpieza en estado de Crítico. | Resultados están dentro de los rangos aceptables. | Identifique las causas del origen y corrija el Codigo ISO alto del aceite. Asegúrese de que la contaminación no está siendo introducida a través de los equipos de manejo de aceite. Retome la muestra en el próximo intervalo programado.
C0015408 | LA ZANJA | V-419 | V-419 CUPO RH | CAMION VOLQUETE | VOLVO | FMX 8X4R | CUBO POST. RH | MOBILUBE HD 85W-140 | 2020-10-28 | 2020-11-14 | 2020-11-18 | 2020-11-19 | 7874 | 314 | Yes | No | No | Crítico |  | 25 | 2 | 47 | 0 | 0 | 0 | 0 | 0 | 0 | 1 | 0 | 0 | 0 | 0 |  | 2 | 0 | 1 | 3 | 0 | 7 | 6 | 480 | 20 |  |  | 0.3 | - |  |  | No |  | 20 | 25/20/14 | 208847 | 7110 | - | 99 | - | - |  | Resultados están dentro de los rangos aceptables. | Nivel de limpieza en estado de Crítico. | Resultados están dentro de los rangos aceptables. | Identifique las causas del origen y corrija el Codigo ISO alto del aceite. Asegúrese de que la contaminación no está siendo introducida a través de los equipos de manejo de aceite. Retome la muestra en el próximo intervalo programado.
C0015409 | LA ZANJA | V-419 | V-419 CUPO LH | CAMION VOLQUETE | VOLVO | FMX 8X4R | CUBO POST. LH | MOBILUBE HD 85W-140 | 2020-10-28 | 2020-11-14 | 2020-11-18 | 2020-11-19 | 7874 | 314 | Yes | No | No | Crítico |  | 24.8 | 2 | 47 | 0 | 0 | 0 | 0 | 0 | 0 | 1 | 0 | 0 | 0 | 0 |  | 3 | 0 | 0 | 3 | 0 | 8 | 6 | 479 | 20 |  |  | 0.3 | - |  |  | No |  | 22 | 25/20/14 | 218953 | 7942 | - | 113 | - | - |  | Resultados están dentro de los rangos aceptables. | Nivel de limpieza en estado de Crítico. | Resultados están dentro de los rangos aceptables. | Identifique las causas del origen y corrija el Codigo ISO alto del aceite. Asegúrese de que la contaminación no está siendo introducida a través de los equipos de manejo de aceite. Retome la muestra en el próximo intervalo programado.
C0015410 | LA ZANJA | V-313 | V-313 MOT | CAMION VOLQUETE | VOLVO | FMX 8X4R | MOTOR | MOBIL DELVAC MX 15W-40 | 2020-10-29 | 2020-11-14 | 2020-11-18 | 2020-11-19 | 12723 | 358 | Yes | Yes | No | Precaución | 14.4 | 13.6 | 2 | 20 | 1 | 2 | 0 | 0 | 41 | 1 | 0 | 0 | 0 | 0 | 0 |  | 3 | 0 | 3 | 2 | 0 | 1369 | 1100 | 998 | 1219 |  | 8.9 | 4.4 | 6 | 0 | 0.8 | No |  | 10 | - | - | - | - | - | - | - |  | Baja viscosidad por posible contaminación con un lubricante de menor viscosidad o dilución con combustible. | Resultados están dentro de los rangos aceptables. | Resultados están dentro de los rangos aceptables. | Localice y corrija la causa de baja viscosidad del aceite. Una baja viscosidad puede reducir la protección por lubricación. Retome la muestra en el próximo intervalo.
C0015411 | LA ZANJA | V-313 | V-313 STHI | CAMION VOLQUETE | VOLVO | FMX 8X4R | SISTEMA HIDRAULICO | MOBIL DTE 26 | 2020-10-29 | 2020-11-14 | 2020-11-18 | 2020-11-19 | 12723 | 358 | No | No | No | Crítico |  | 8.4 | 0 | 13 | 0 | 1 | 0 | 1 | 0 | 0 | 0 | 0 | 0 | 0 | 1 |  | 6 | 4 | 0 | 3 | 0 | 182 | 1 | 449 | 689 |  |  | 0.5 | - |  |  | No |  | 17 | 25/23/16 | 209661 | 55805 | - | 552 | - | - |  | Resultados están dentro de los rangos aceptables. | Nivel de limpieza en estado de Crítico. | Resultados están dentro de los rangos aceptables. | Identifique las causas del origen y corrija el Codigo ISO alto del aceite. Asegúrese de que la contaminación no está siendo introducida a través de los equipos de manejo de aceite. Retome la muestra en el próximo intervalo programado.
C0015412 | LA ZANJA | V-313 | V-313 STDI | CAMION VOLQUETE | VOLVO | FMX 8X4R | SISTEMA DIRECCION | MOBIL ATF 220 | 2020-10-29 | 2020-11-14 | 2020-11-18 | 2020-11-19 | 12723 | 358 | No | No | No | Crítico |  | 6.1 | 1 | 10 | 0 | 2 | 0 | 1 | 1 | 0 | 0 | 0 | 0 | 0 | 0 |  | 4 | 2 | 1 | 58 | 0 | 165 | 20 | 275 | 83 |  |  | 48.5 | - |  |  | No |  | 11 | 20/18/14 | 5917 | 1413 | - | 130 | - | - |  | Alta oxidación por posible degradación. Baja viscosidad por posible contaminación con un lubricante de menor viscosidad. | Resultados están dentro de los rangos aceptables. | Resultados están dentro de los rangos aceptables. | Localice y corrija la causa de baja viscosidad del aceite. Una baja viscosidad puede reducir la protección por lubricación. Retome la muestra en el próximo intervalo.
C0015413 | LA ZANJA | V-313 | V-313 TRAN | CAMION VOLQUETE | VOLVO | FMX 8X4R | TRANSMISION | MOBILUBE HD 80W-90 | 2020-10-29 | 2020-11-14 | 2020-11-18 | 2020-11-19 | 12723 | 358 | No | No | No | Crítico |  | 13.8 | 12 | 5 | 0 | 1 | 0 | 0 | 0 | 0 | 0 | 0 | 0 | 0 | 0 |  | 2 | 0 | 1 | 2 | 0 | 41 | 1 | 557 | 140 |  |  | 11.3 | - |  |  | No |  | 24 | 26/21/14 | 321204 | 17875 | - | 125 | - | - |  | Baja viscosidad por posible contaminación con un lubricante de menor viscosidad. | Nivel de limpieza en estado de Crítico. | Resultados están dentro de los rangos aceptables. | Localice y corrija la causa de baja viscosidad del aceite. Una baja viscosidad puede reducir la protección por lubricación. Identifique las causas del origen y corrija el Codigo ISO alto del aceite. Asegúrese de que la contaminación no está siendo introducida a través de los equipos de manejo de aceite. Retome la muestra en el próximo intervalo programado.
C0015414 | LA ZANJA | V-313 | V-313 DIFE DEL | CAMION VOLQUETE | VOLVO | FMX 8X4R | DIFERENCIAL DELANTERO | MOBILUBE HD 85W-140 | 2020-10-29 | 2020-11-14 | 2020-11-18 | 2020-11-19 | 12723 | 358 | No | No | No | Crítico |  | 25.1 | 1 | 88 | 0 | 0 | 0 | 0 | 0 | 0 | 2 | 0 | 0 | 0 | 0 |  | 2 | 0 | 0 | 1 | 0 | 15 | 3 | 484 | 10 |  |  | 0.6 | - |  |  | No |  | 22 | 25/21/15 | 272727 | 19375 | - | 174 | - | - |  | Resultados están dentro de los rangos aceptables. | Nivel de limpieza en estado de Crítico. | Resultados están dentro de los rangos aceptables. | Identifique las causas del origen y corrija el Codigo ISO alto del aceite. Asegúrese de que la contaminación no está siendo introducida a través de los equipos de manejo de aceite. Retome la muestra en el próximo intervalo programado.
C0015415 | LA ZANJA | V-313 | V-313 DIFE POS | CAMION VOLQUETE | VOLVO | FMX 8X4R | DIFERENCIAL POSTERIOR | MOBILUBE HD 85W-140 | 2020-10-29 | 2020-11-14 | 2020-11-18 | 2020-11-19 | 12723 | 358 | No | No | No | Crítico |  | 25.1 | 1 | 107 | 0 | 0 | 0 | 0 | 0 | 0 | 2 | 0 | 0 | 0 | 0 |  | 2 | 0 | 0 | 0 | 0 | 5 | 2 | 477 | 5 |  |  | 0.4 | - |  |  | No |  | 28 | 26/23/15 | 388190 | 57648 | - | 220 | - | - |  | Resultados están dentro de los rangos aceptables. | Nivel de limpieza en estado de Crítico. | Resultados están dentro de los rangos aceptables. | Identifique las causas del origen y corrija el Codigo ISO alto del aceite. Asegúrese de que la contaminación no está siendo introducida a través de los equipos de manejo de aceite. Retome la muestra en el próximo intervalo programado.
C0015416 | LA ZANJA | V-313 | V-313 CUDE RH | CAMION VOLQUETE | VOLVO | FMX 8X4R | CUBO DEL. RH | MOBILUBE HD 85W-140 | 2020-10-29 | 2020-11-14 | 2020-11-18 | 2020-11-19 | 12723 | 358 | No | No | No | Crítico |  | 25 | 2 | 90 | 0 | 0 | 0 | 0 | 0 | 0 | 2 | 0 | 0 | 0 | 0 |  | 2 | 0 | 0 | 1 | 0 | 12 | 2 | 485 | 10 |  |  | 0.6 | - |  |  | No |  | 17 | 25/21/15 | 289184 | 18671 | - | 209 | - | - |  | Resultados están dentro de los rangos aceptables. | Nivel de limpieza en estado de Crítico. | Resultados están dentro de los rangos aceptables. | Identifique las causas del origen y corrija el Codigo ISO alto del aceite. Asegúrese de que la contaminación no está siendo introducida a través de los equipos de manejo de aceite. Retome la muestra en el próximo intervalo programado.
C0015417 | LA ZANJA | V-313 | V-313 CUDE LH | CAMION VOLQUETE | VOLVO | FMX 8X4R | CUBO DEL. LH | MOBILUBE HD 85W-140 | 2020-10-29 | 2020-11-14 | 2020-11-18 | 2020-11-19 | 12723 | 358 | No | No | No | Crítico |  | 25 | 1 | 79 | 0 | 0 | 0 | 0 | 0 | 0 | 0 | 0 | 0 | 0 | 0 |  | 2 | 0 | 1 | 2 | 0 | 12 | 0 | 448 | 10 |  |  | 0.4 | - |  |  | No |  | 10 | 24/22/15 | 140548 | 34234 | - | 219 | - | - |  | Resultados están dentro de los rangos aceptables. | Nivel de limpieza en estado de Crítico. | Resultados están dentro de los rangos aceptables. | Identifique las causas del origen y corrija el Codigo ISO alto del aceite. Asegúrese de que la contaminación no está siendo introducida a través de los equipos de manejo de aceite. Retome la muestra en el próximo intervalo programado.
C0015418 | LA ZANJA | V-313 | V-313 CUPO RH | CAMION VOLQUETE | VOLVO | FMX 8X4R | CUBO POST. RH | MOBILUBE HD 85W-140 | 2020-10-29 | 2020-11-14 | 2020-11-18 | 2020-11-19 | 12723 | 358 | No | No | No | Crítico |  | 24.9 | 1 | 108 | 0 | 0 | 0 | 0 | 0 | 0 | 2 | 0 | 0 | 0 | 0 |  | 2 | 0 | 0 | 1 | 0 | 8 | 2 | 478 | 6 |  |  | 0.4 | - |  |  | No |  | 26 | 26/23/15 | 321557 | 50221 | - | 177 | - | - |  | Resultados están dentro de los rangos aceptables. | Nivel de limpieza en estado de Crítico. | Resultados están dentro de los rangos aceptables. | Identifique las causas del origen y corrija el Codigo ISO alto del aceite. Asegúrese de que la contaminación no está siendo introducida a través de los equipos de manejo de aceite. Retome la muestra en el próximo intervalo programado.
C0015419 | LA ZANJA | V-313 | V-313 CUPO LH | CAMION VOLQUETE | VOLVO | FMX 8X4R | CUBO POST. LH | MOBILUBE HD 85W-140 | 2020-10-29 | 2020-11-14 | 2020-11-18 | 2020-11-19 | 12723 | 358 | No | No | No | Crítico |  | 25 | 1 | 107 | 0 | 0 | 0 | 0 | 0 | 0 | 2 | 0 | 0 | 0 | 0 |  | 2 | 0 | 0 | 1 | 0 | 6 | 3 | 484 | 6 |  |  | 0.4 | - |  |  | No |  | 28 | 26/23/15 | 385020 | 55772 | - | 267 | - | - |  | Resultados están dentro de los rangos aceptables. | Nivel de limpieza en estado de Crítico. | Resultados están dentro de los rangos aceptables. | Identifique las causas del origen y corrija el Codigo ISO alto del aceite. Asegúrese de que la contaminación no está siendo introducida a través de los equipos de manejo de aceite. Retome la muestra en el próximo intervalo programado.
C0015420 | LA ZANJA | V-362 | V-362 MOT | CAMION VOLQUETE | VOLVO | FMX 8X4R | MOTOR | MOBIL DELVAC MX 15W-40 | 2020-10-30 | 2020-11-14 | 2020-11-18 | 2020-11-19 | 10942 | 362 | Yes | No | No | Crítico | 14.4 | 12.9 | 12 | 20 | 2 | 9 | 0 | 1 | 44 | 0 | 0 | 0 | 0 | 0 | 0 |  | 7 | 0 | 26 | 1 | 0 | 1445 | 1141 | 1056 | 1278 |  | 8.4 | 8.8 | 6.3 | 0 | 0.6 | No |  | 4 | - | - | - | - | - | - | - |  | Baja viscosidad por posible contaminación con un lubricante de menor viscosidad o dilución con combustible. | Niveles de Potasio mayores que los esperados. | Resultados están dentro de los rangos aceptables. | Localice la fuente de Potasio. Localice y corrija la causa de baja viscosidad del aceite. Una baja viscosidad puede reducir la protección por lubricación. Retome la muestra en el próximo intervalo.
C0015421 | LA ZANJA | V-382 | V-382 DIFE POS | CAMION VOLQUETE | VOLVO | FMX 8X4R | DIFERENCIAL POSTERIOR | MOBILUBE HD 85W-140 | 2020-10-26 | 2020-11-14 | 2020-11-18 | 2020-11-19 | 10691 | 222 | No | No | No | Crítico |  | 25 | 16 | 44 | 0 | 3 | 0 | 0 | 0 | 1 | 1 | 0 | 0 | 0 | 0 |  | 13 | 0 | 1 | 6 | 0 | 8 | 1 | 541 | 5 |  |  | 0.3 | - |  |  | No |  | 26 | 26/23/16 | 341209 | 60730 | - | 559 | - | - |  | Resultados están dentro de los rangos aceptables. | Nivel de limpieza en estado de Crítico. | Resultados están dentro de los rangos aceptables. | Identifique las causas del origen y corrija el Codigo ISO alto del aceite. Asegúrese de que la contaminación no está siendo introducida a través de los equipos de manejo de aceite. Retome la muestra en el próximo intervalo programado.
C0015422 | LA ZANJA | V-382 | V-382 CUPO RH | CAMION VOLQUETE | VOLVO | FMX 8X4R | CUBO POST. RH | MOBILUBE HD 85W-140 | 2020-10-26 | 2020-11-14 | 2020-11-18 | 2020-11-19 | 10691 | 222 | No | No | No | Crítico |  | 25.2 | 15 | 43 | 0 | 3 | 0 | 0 | 2 | 1 | 1 | 0 | 0 | 0 | 0 |  | 13 | 0 | 0 | 6 | 0 | 8 | 1 | 540 | 5 |  |  | 0.3 | - |  |  | No |  | 24 | 25/23/16 | 312255 | 63858 | - | 560 | - | - |  | Resultados están dentro de los rangos aceptables. | Nivel de limpieza en estado de Crítico. | Resultados están dentro de los rangos aceptables. | Identifique las causas del origen y corrija el Codigo ISO alto del aceite. Asegúrese de que la contaminación no está siendo introducida a través de los equipos de manejo de aceite. Retome la muestra en el próximo intervalo programado.
C0015423 | LA ZANJA | V-382 | V-382 CUPO LH | CAMION VOLQUETE | VOLVO | FMX 8X4R | CUBO POST. LH | MOBILUBE HD 85W-140 | 2020-10-26 | 2020-11-14 | 2020-11-18 | 2020-11-19 | 10691 | 222 | No | No | No | Crítico |  | 25.1 | 15 | 43 | 0 | 3 | 0 | 0 | 0 | 1 | 1 | 0 | 0 | 0 | 0 |  | 13 | 0 | 1 | 6 | 0 | 8 | 1 | 541 | 6 |  |  | 0.3 | - |  |  | No |  | 24 | 26/23/16 | 358069 | 58890 | - | 515 | - | - |  | Resultados están dentro de los rangos aceptables. | Nivel de limpieza en estado de Crítico. | Resultados están dentro de los rangos aceptables. | Identifique las causas del origen y corrija el Codigo ISO alto del aceite. Asegúrese de que la contaminación no está siendo introducida a través de los equipos de manejo de aceite. Retome la muestra en el próximo intervalo programado.
C0015424 | LA ZANJA | V-361 | V-361 DIFE DEL | CAMION VOLQUETE | VOLVO | FMX 8X4R | DIFERENCIAL DELANTERO | MOBILUBE HD 85W-140 | 2020-10-26 | 2020-11-14 | 2020-11-18 | 2020-11-19 | 10118 | 294 | No | No | No | Crítico |  | 24.4 | 1 | 73 | 0 | 0 | 0 | 0 | 0 | 0 | 1 | 0 | 0 | 0 | 0 |  | 5 | 4 | 0 | 3 | 0 | 14 | 5 | 507 | 8 |  |  | 0.5 | - |  |  | No |  | 22 | 25/20/13 | 195161 | 8794 | - | 65 | - | - |  | Resultados están dentro de los rangos aceptables. | Nivel de limpieza en estado de Crítico. | Resultados están dentro de los rangos aceptables. | Identifique las causas del origen y corrija el Codigo ISO alto del aceite. Asegúrese de que la contaminación no está siendo introducida a través de los equipos de manejo de aceite. Retome la muestra en el próximo intervalo programado.
C0015425 | LA ZANJA | V-361 | V-361 DIFE POS | CAMION VOLQUETE | VOLVO | FMX 8X4R | DIFERENCIAL POSTERIOR | MOBILUBE HD 85W-140 | 2020-10-26 | 2020-11-14 | 2020-11-18 | 2020-11-19 | 10118 | 294 | No | No | No | Crítico |  | 24.4 | 0 | 27 | 0 | 0 | 0 | 0 | 0 | 0 | 1 | 0 | 0 | 0 | 0 |  | 2 | 3 | 0 | 2 | 0 | 12 | 6 | 512 | 11 |  |  | 0.4 | - |  |  | No |  | 12 | 24/19/13 | 100712 | 4143 | - | 76 | - | - |  | Resultados están dentro de los rangos aceptables. | Nivel de limpieza en estado de Crítico. | Resultados están dentro de los rangos aceptables. | Identifique las causas del origen y corrija el Codigo ISO alto del aceite. Asegúrese de que la contaminación no está siendo introducida a través de los equipos de manejo de aceite. Retome la muestra en el próximo intervalo programado.
C0015426 | LA ZANJA | V-361 | V-361 CUDE RH | CAMION VOLQUETE | VOLVO | FMX 8X4R | CUBO DEL. RH | MOBILUBE HD 85W-140 | 2020-10-26 | 2020-11-14 | 2020-11-18 | 2020-11-19 | 10118 | 294 | No | No | No | Crítico |  | 24.4 | 1 | 75 | 0 | 0 | 0 | 0 | 0 | 0 | 1 | 0 | 0 | 0 | 0 |  | 5 | 5 | 0 | 2 | 0 | 14 | 5 | 512 | 8 |  |  | 0.5 | - |  |  | No |  | 24 | 25/20/14 | 172391 | 8847 | - | 92 | - | - |  | Resultados están dentro de los rangos aceptables. | Nivel de limpieza en estado de Crítico. | Resultados están dentro de los rangos aceptables. | Identifique las causas del origen y corrija el Codigo ISO alto del aceite. Asegúrese de que la contaminación no está siendo introducida a través de los equipos de manejo de aceite. Retome la muestra en el próximo intervalo programado.
C0015427 | LA ZANJA | V-361 | V-361 CUDE LH | CAMION VOLQUETE | VOLVO | FMX 8X4R | CUBO DEL. LH | MOBILUBE HD 85W-140 | 2020-10-26 | 2020-11-14 | 2020-11-18 | 2020-11-19 | 10118 | 294 | No | No | No | Crítico |  | 24.6 | 1 | 74 | 0 | 0 | 0 | 0 | 0 | 0 | 1 | 0 | 0 | 0 | 0 |  | 6 | 5 | 0 | 2 | 0 | 14 | 5 | 510 | 8 |  |  | 0.5 | - |  |  | No |  | 22 | 25/20/14 | 165724 | 8617 | - | 95 | - | - |  | Resultados están dentro de los rangos aceptables. | Nivel de limpieza en estado de Crítico. | Resultados están dentro de los rangos aceptables. | Identifique las causas del origen y corrija el Codigo ISO alto del aceite. Asegúrese de que la contaminación no está siendo introducida a través de los equipos de manejo de aceite. Retome la muestra en el próximo intervalo programado.
C0015428 | LA ZANJA | V-361 | V-361 CUPO RH | CAMION VOLQUETE | VOLVO | FMX 8X4R | CUBO POST. RH | MOBILUBE HD 85W-140 | 2020-10-26 | 2020-11-14 | 2020-11-18 | 2020-11-19 | 10118 | 294 | No | No | No | Crítico |  | 24.4 | 1 | 28 | 0 | 0 | 0 | 0 | 0 | 0 | 1 | 0 | 0 | 0 | 0 |  | 2 | 3 | 0 | 2 | 0 | 12 | 5 | 510 | 11 |  |  | 0.4 | - |  |  | No |  | 15 | 24/19/13 | 88663 | 4138 | - | 67 | - | - |  | Resultados están dentro de los rangos aceptables. | Nivel de limpieza en estado de Crítico. | Resultados están dentro de los rangos aceptables. | Identifique las causas del origen y corrija el Codigo ISO alto del aceite. Asegúrese de que la contaminación no está siendo introducida a través de los equipos de manejo de aceite. Retome la muestra en el próximo intervalo programado.
C0015429 | LA ZANJA | V-361 | V-361 CUPO LH | CAMION VOLQUETE | VOLVO | FMX 8X4R | CUBO POST. LH | MOBILUBE HD 85W-140 | 2020-10-26 | 2020-11-14 | 2020-11-18 | 2020-11-19 | 10118 | 294 | No | No | No | Crítico |  | 24.6 | 1 | 27 | 0 | 0 | 0 | 0 | 0 | 0 | 1 | 0 | 0 | 0 | 0 |  | 2 | 3 | 0 | 2 | 0 | 13 | 6 | 509 | 11 |  |  | 0.4 | - |  |  | No |  | 15 | 24/19/13 | 93920 | 3876 | - | 67 | - | - |  | Resultados están dentro de los rangos aceptables. | Nivel de limpieza en estado de Crítico. | Resultados están dentro de los rangos aceptables. | Identifique las causas del origen y corrija el Codigo ISO alto del aceite. Asegúrese de que la contaminación no está siendo introducida a través de los equipos de manejo de aceite. Retome la muestra en el próximo intervalo programado.
C0015430 | LA ZANJA | V-317 | V-317 MOT | CAMION VOLQUETE | VOLVO | FMX 8X4R | MOTOR | MOBIL DELVAC MX 15W-40 | 2020-10-29 | 2020-11-14 | 2020-11-18 | 2020-11-19 | 12228 | 225 | Yes | Yes | No | Crítico | 14.4 | 13 | 1 | 24 | 1 | 3 | 0 | 0 | 44 | 1 | 0 | 0 | 0 | 0 | 0 |  | 6 | 4 | 1 | 2 | 0 | 1483 | 1207 | 1049 | 1340 |  | 8.2 | 5 | 6.3 | 0 | 0.5 | No |  | 20 | - | - | - | - | - | - | - |  | Baja viscosidad por posible contaminación con un lubricante de menor viscosidad o dilución con combustible. | Resultados están dentro de los rangos aceptables. | Resultados están dentro de los rangos aceptables. | Localice y corrija la causa de baja viscosidad del aceite. Una baja viscosidad puede reducir la protección por lubricación. Retome la muestra en el próximo intervalo.
C0015431 | LA ZANJA | V-317 | V-317 STHI | CAMION VOLQUETE | VOLVO | FMX 8X4R | SISTEMA HIDRAULICO | MOBIL DTE 26 | 2020-10-29 | 2020-11-14 | 2020-11-18 | 2020-11-19 | 12228 | 225 | No | No | No | Crítico |  | 6.3 | 0 | 19 | 0 | 2 | 0 | 1 | 0 | 0 | 0 | 0 | 0 | 0 | 0 |  | 9 | 6 | 0 | 1 | 0 | 2623 | 16 | 888 | 1165 |  |  | 0.1 | - |  |  | No |  | 20 | 25/24/16 | 280978 | 93663 | - | 557 | - | - |  | Baja viscosidad por posible contaminación con un lubricante de menor viscosidad. | Nivel de limpieza en estado de Crítico. | Resultados están dentro de los rangos aceptables. | Localice y corrija la causa de baja viscosidad del aceite. Una baja viscosidad puede reducir la protección por lubricación. Identifique las causas del origen y corrija el Codigo ISO alto del aceite. Asegúrese de que la contaminación no está siendo introducida a través de los equipos de manejo de aceite. Retome la muestra en el próximo intervalo programado.
C0015432 | LA ZANJA | V-317 | V-317 STDI | CAMION VOLQUETE | VOLVO | FMX 8X4R | SISTEMA DIRECCION | MOBIL ATF 220 | 2020-10-29 | 2020-11-14 | 2020-11-18 | 2020-11-19 | 12228 | 225 | No | No | No | Crítico |  | 6.1 | 0 | 26 | 0 | 1 | 0 | 0 | 0 | 0 | 0 | 0 | 0 | 0 | 0 |  | 4 | 7 | 0 | 46 | 0 | 65 | 52 | 307 | 221 |  |  | 13.3 | - |  |  | No |  | 22 | 21/17/13 | 16780 | 965 | - | 62 | - | - |  | Alta oxidación por posible degradación. Baja viscosidad por posible contaminación con un lubricante de menor viscosidad. | Nivel de limpieza en estado de precaución. | Resultados están dentro de los rangos aceptables. | Localice y corrija la causa de baja viscosidad del aceite. Una baja viscosidad puede reducir la protección por lubricación. Identifique las causas del origen y corrija el Codigo ISO alto del aceite. Asegúrese de que la contaminación no está siendo introducida a través de los equipos de manejo de aceite. Retome la muestra en el próximo intervalo programado.
C0015433 | LA ZANJA | V-317 | V-317 TRAN | CAMION VOLQUETE | VOLVO | FMX 8X4R | TRANSMISION | MOBILUBE HD 80W-90 | 2020-10-29 | 2020-11-14 | 2020-11-18 | 2020-11-19 | 12228 | 225 | No | No | No | Crítico |  | 13.7 | 51 | 8 | 0 | 1 | 0 | 0 | 0 | 0 | 1 | 0 | 0 | 0 | 0 |  | 7 | 4 | 0 | 1 | 0 | 43 | 1 | 528 | 93 |  |  | 0.4 | - |  |  | No |  | 14 | 24/22/17 | 130508 | 29922 | - | 1032 | - | - |  | Baja viscosidad por posible contaminación con un lubricante de menor viscosidad. | Nivel de limpieza en estado de Crítico. | Desgaste de Cobre en el límite de precaución. | Localice y corrija la causa de baja viscosidad del aceite. Una baja viscosidad puede reducir la protección por lubricación. Identifique las causas del origen y corrija el Codigo ISO alto del aceite. Asegúrese de que la contaminación no está siendo introducida a través de los equipos de manejo de aceite. Determine la fuente del metal de desgaste y tome acciones correctivas. Retomar la muestra para monitorear condición.
C0015434 | LA ZANJA | V-317 | V-317 DIFE DEL | CAMION VOLQUETE | VOLVO | FMX 8X4R | DIFERENCIAL DELANTERO | MOBILUBE HD 85W-140 | 2020-10-29 | 2020-11-14 | 2020-11-18 | 2020-11-19 | 12228 | 225 | No | No | No | Crítico |  | 25.2 | 9 | 601 | 0 | 1 | 0 | 3 | 1 | 1 | 6 | 0 | 0 | 0 | 0 |  | 11 | 2 | 0 | 0 | 0 | 8 | 2 | 458 | 9 |  |  | 1 | - |  |  | No |  | 458 | - | - | - | - | - | - | - |  | Resultados están dentro de los rangos aceptables. | No se realizó nivel de limpieza por particulas visibles mayores a 40 micras. | Indica presencia de partículas ferromagnéticas visibles mayores a 40 micras. Elevado desgaste de Hierro. | Determine la fuente de partículas ferromagnéticas y tome acciones correctivas de ser necesario. Identifique y evalúe los componentes a base de este elemento. Determine la fuente del metal de desgaste excesivo y tome acciones correctivas. Retomar la muestra para monitorear condición.
C0015435 | LA ZANJA | V-317 | V-317 DIFE POS | CAMION VOLQUETE | VOLVO | FMX 8X4R | DIFERENCIAL POSTERIOR | MOBILUBE HD 85W-140 | 2020-10-29 | 2020-11-14 | 2020-11-18 | 2020-11-19 | 12228 | 225 | No | No | No | Crítico |  | 24.8 | 7 | 74 | 0 | 0 | 0 | 0 | 0 | 0 | 1 | 0 | 0 | 0 | 0 |  | 2 | 3 | 0 | 2 | 0 | 6 | 2 | 477 | 8 |  |  | 0.4 | - |  |  | No |  | 18 | 25/22/15 | 270794 | 24769 | - | 165 | - | - |  | Resultados están dentro de los rangos aceptables. | Nivel de limpieza en estado de Crítico. | Resultados están dentro de los rangos aceptables. | Identifique las causas del origen y corrija el Codigo ISO alto del aceite. Asegúrese de que la contaminación no está siendo introducida a través de los equipos de manejo de aceite. Retome la muestra en el próximo intervalo programado.
C0015436 | LA ZANJA | V-317 | V-317 CUDE RH | CAMION VOLQUETE | VOLVO | FMX 8X4R | CUBO DEL. RH | MOBILUBE HD 85W-140 | 2020-10-29 | 2020-11-14 | 2020-11-18 | 2020-11-19 | 12228 | 225 | No | No | No | Crítico |  | 25.2 | 10 | 612 | 0 | 0 | 0 | 3 | 1 | 1 | 6 | 0 | 0 | 0 | 0 |  | 11 | 3 | 0 | 1 | 0 | 8 | 2 | 456 | 10 |  |  | 1 | - |  |  | No |  | 530 | - | - | - | - | - | - | - |  | Resultados están dentro de los rangos aceptables. | No se realizó nivel de limpieza por particulas visibles mayores a 40 micras. | Indica presencia de partículas ferromagnéticas visibles mayores a 40 micras. Elevado desgaste de Hierro. | Determine la fuente de partículas ferromagnéticas y tome acciones correctivas de ser necesario. Identifique y evalúe los componentes a base de este elemento. Determine la fuente del metal de desgaste excesivo y tome acciones correctivas. Retomar la muestra para monitorear condición.
C0015437 | LA ZANJA | V-317 | V-317 CUDE LH | CAMION VOLQUETE | VOLVO | FMX 8X4R | CUBO DEL. LH | MOBILUBE HD 85W-140 | 2020-10-29 | 2020-11-14 | 2020-11-18 | 2020-11-19 | 12228 | 225 | No | No | No | Crítico |  | 25.2 | 10 | 624 | 0 | 0 | 0 | 3 | 1 | 1 | 6 | 0 | 0 | 0 | 0 |  | 10 | 3 | 0 | 0 | 0 | 8 | 2 | 461 | 11 |  |  | 1 | - |  |  | No |  | 1002 | - | - | - | - | - | - | - |  | Resultados están dentro de los rangos aceptables. | No se realizó nivel de limpieza por particulas visibles mayores a 40 micras. | Indica presencia de partículas ferromagnéticas visibles mayores a 40 micras. Elevado desgaste de Hierro. | Determine la fuente de partículas ferromagnéticas y tome acciones correctivas de ser necesario. Identifique y evalúe los componentes a base de este elemento. Determine la fuente del metal de desgaste excesivo y tome acciones correctivas. Retomar la muestra para monitorear condición.
C0015438 | LA ZANJA | V-317 | V-317 CUPO RH | CAMION VOLQUETE | VOLVO | FMX 8X4R | CUBO POST. RH | MOBILUBE HD 85W-140 | 2020-10-29 | 2020-11-14 | 2020-11-18 | 2020-11-19 | 12228 | 225 | No | No | No | Crítico |  | 24.7 | 7 | 74 | 0 | 0 | 0 | 0 | 0 | 0 | 1 | 0 | 0 | 0 | 5 |  | 2 | 2 | 0 | 3 | 0 | 6 | 2 | 464 | 8 |  |  | 0.4 | - |  |  | No |  | 10 | 25/22/15 | 244953 | 21160 | - | 302 | - | - |  | Resultados están dentro de los rangos aceptables. | Nivel de limpieza en estado de Crítico. | Resultados están dentro de los rangos aceptables. | Identifique las causas del origen y corrija el Codigo ISO alto del aceite. Asegúrese de que la contaminación no está siendo introducida a través de los equipos de manejo de aceite. Retome la muestra en el próximo intervalo programado.
C0015439 | LA ZANJA | V-317 | V-317 CUPO LH | CAMION VOLQUETE | VOLVO | FMX 8X4R | CUBO POST. LH | MOBILUBE HD 85W-140 | 2020-10-29 | 2020-11-14 | 2020-11-18 | 2020-11-19 | 12228 | 225 | No | No | No | Crítico |  | 24.9 | 8 | 71 | 0 | 0 | 0 | 0 | 0 | 0 | 1 | 0 | 0 | 0 | 1 |  | 2 | 4 | 0 | 2 | 0 | 6 | 2 | 463 | 8 |  |  | 0.4 | - |  |  | No |  | 11 | 25/22/15 | 248174 | 22834 | - | 174 | - | - |  | Resultados están dentro de los rangos aceptables. | Nivel de limpieza en estado de Crítico. | Resultados están dentro de los rangos aceptables. | Identifique las causas del origen y corrija el Codigo ISO alto del aceite. Asegúrese de que la contaminación no está siendo introducida a través de los equipos de manejo de aceite. Retome la muestra en el próximo intervalo programado.
C0015440 | SHOUGANG | EP-29 | EP-29 MOT | PERFORADORA DE ORUGAS | ATLAS COPCO | DML | MOTOR | MOBIL DELVAC MX 15W-40 | 2020-11-05 | 2020-11-23 | 2020-11-24 | 2020-11-25 | 33829 | 218 | Yes | Yes | No | Crítico | 14.4 | 12.8 | 2 | 10 | 29 | 0 | 2 | 1 | 45 | 0 | 0 | 0 | 0 | 0 | 0 |  | 18 | 1 | 1 | 1 | 0 | 1444 | 1171 | 1008 | 1286 |  | 8.1 | 16.9 | 10.9 | 11.2 | 0.2 | No |  | 21 | - | - | - | - | - |  |  |  | Alta oxidación por posible degradación del aceite a altas temperaturas. Baja viscosidad por posible contaminación con un lubricante de menor viscosidad o dilución con combustible. | La tasa de nitración aumenta debido a condiciones inadecuadas de combustión e ignición. Contaminación de Silicio en estado crítico. Altos niveles de silicio abrasivo (polvo) causarán alto desgaste. | Elevado desgaste de Plomo. | Localice la fuente de silicio. Localice y corrija causa de nitración. Localice y corrija la causa de baja viscosidad del aceite. Una baja viscosidad puede reducir la protección por lubricación. Determine la fuente del metal de desgaste excesivo y tome acciones correctivas. Retomar la muestra para monitorear condición.
C0015441 | SHOUGANG | EP-29 | EP-29 CJRO | PERFORADORA DE ORUGAS | ATLAS COPCO | DML | CABEZAL DE ROTACION | MOBILUBE HD 80W-90 | 2020-11-05 | 2020-11-23 | 2020-11-24 | 2020-11-25 | 33829 | 218 | Yes |  | No | Crítico |  | 14.4 | 0 | 40 | 0 | 0 | 0 | 0 | 0 | 0 | 0 | 0 | 0 | 0 | 0 |  | 4 | 0 | 1 | 0 | 0 | 22 | 2 | 473 | 12 |  |  | 1.3 | - |  |  | No |  | 5 | 25/22/15 | 246156 | 38302 | - | 276 |  |  |  | Resultados están dentro de los rangos aceptables. | Nivel de limpieza en estado de Crítico. | Elevado desgaste de Hierro. | Identifique las causas del origen y corrija el Codigo ISO alto del aceite. Asegúrese de que la contaminación no está siendo introducida a través de los equipos de manejo de aceite. Determine la fuente del metal de desgaste excesivo y tome acciones correctivas. Retomar la muestra para monitorear condición.
C0015442 | SHOUGANG | EP-29 | EP-29 MDBS | PERFORADORA DE ORUGAS | ATLAS COPCO | DML | MANDO DE BOMBAS | MOBILUBE HD 80W-90 | 2020-11-05 | 2020-11-23 | 2020-11-24 | 2020-11-25 | 33829 | 270 | Yes |  | No | Crítico |  | 13.6 | 1 | 431 | 0 | 2 | 0 | 2 | 1 | 2 | 4 | 0 | 0 | 0 | 0 |  | 9 | 0 | 3 | 0 | 0 | 21 | 4 | 471 | 47 |  |  | 0.6 | - |  |  | No |  | 222 | 26/22/14 | 352946 | 39119 | - | 160 |  |  |  | Baja viscosidad por posible contaminación con un lubricante de menor viscosidad. | Nivel de limpieza en estado de Crítico. | Desgaste de Hierro en el límite de precaución. | Localice y corrija la causa de baja viscosidad del aceite. Una baja viscosidad puede reducir la protección por lubricación. Identifique las causas del origen y corrija el Codigo ISO alto del aceite. Asegúrese de que la contaminación no está siendo introducida a través de los equipos de manejo de aceite. Determine la fuente del metal de desgaste y tome acciones correctivas. Retomar la muestra para monitorear condición.
C0015443 | SHOUGANG | EP-29 | EP-29 COMP | PERFORADORA DE ORUGAS | ATLAS COPCO | DML | COMPRESOR | MOBIL SHC RARUS 68 | 2020-11-05 | 2020-11-23 | 2020-11-24 | 2020-11-25 | 33829 | 581 | No | Yes | No | Precaución |  | 10.1 | 0 | 1 | 0 | 0 | 0 | 0 | 0 | 0 | 0 | 0 | 0 | 0 | 0 |  | 1 | 0 | 0 | 0 | 0 | 1 | 0 | 142 | 1 |  |  | 0.7 | - |  |  | No |  | 10 | 21/19/15 | 17117 | 3951 | - | 233 |  |  |  | Baja viscosidad por posible contaminación con un lubricante de menor viscosidad. | Nivel de limpieza en estado de precaución. | Resultados están dentro de los rangos aceptables. | Localice y corrija la causa de baja viscosidad del aceite. Una baja viscosidad puede reducir la protección por lubricación. Identifique las causas del origen y corrija el Codigo ISO alto del aceite. Asegúrese de que la contaminación no está siendo introducida a través de los equipos de manejo de aceite. Retome la muestra en el próximo intervalo programado.
C0015444 | SHOUGANG | EP-29 | EP-29 STHI | PERFORADORA DE ORUGAS | ATLAS COPCO | DML | SISTEMA HIDRAULICO | NUTO H 68 | 2020-11-05 | 2020-11-23 | 2020-11-24 | 2020-11-25 | 33829 | 581 | No | No | No | Precaución |  | 8.8 | 2 | 1 | 1 | 0 | 0 | 0 | 0 | 0 | 0 | 0 | 0 | 0 | 0 |  | 3 | 2 | 0 | 3 | 0 | 57 | 1 | 296 | 404 |  |  | 1.3 | - |  |  | No |  | 16 | 21/19/15 | 18720 | 3050 | - | 197 |  |  |  | Resultados están dentro de los rangos aceptables. | Nivel de limpieza en estado de precaución. | Resultados están dentro de los rangos aceptables. | Identifique las causas del origen y corrija el Codigo ISO alto del aceite. Asegúrese de que la contaminación no está siendo introducida a través de los equipos de manejo de aceite. Retome la muestra en el próximo intervalo programado.
C0015445 | SHOUGANG | EP-29 | EP-29 MF LH | PERFORADORA DE ORUGAS | ATLAS COPCO | DML | MANDO FINAL LH | MOBILTRANS HD 60 | 2020-11-05 | 2020-11-23 | 2020-11-24 | 2020-11-25 | 33829 | 581 | Yes |  | No | Crítico |  | 15.5 | 1 | 8 | 0 | 0 | 0 | 0 | 1 | 0 | 0 | 0 | 0 | 0 | 0 |  | 3 | 0 | 0 | 16 | 0 | 246 | 3 | 491 | 89 |  |  | 13.4 | - |  |  | No |  | 11 | 24/21/16 | 112035 | 19855 | - | 630 |  |  |  | Baja viscosidad por posible contaminación con un lubricante de menor viscosidad. | Nivel de limpieza en estado de Crítico. | Resultados están dentro de los rangos aceptables. | Localice y corrija la causa de baja viscosidad del aceite. Una baja viscosidad puede reducir la protección por lubricación. Identifique las causas del origen y corrija el Codigo ISO alto del aceite. Asegúrese de que la contaminación no está siendo introducida a través de los equipos de manejo de aceite. Retome la muestra en el próximo intervalo programado.
C0015446 | SHOUGANG | EP-29 | EP-29 MF RH | PERFORADORA DE ORUGAS | ATLAS COPCO | DML | MANDO FINAL RH | MOBILTRANS HD 60 | 2020-11-05 | 2020-11-23 | 2020-11-24 | 2020-11-25 | 33829 | 581 | Yes |  | No | Crítico |  | 15.3 | 1 | 7 | 0 | 0 | 0 | 0 | 0 | 0 | 0 | 0 | 0 | 0 | 0 |  | 3 | 0 | 0 | 11 | 0 | 177 | 4 | 483 | 67 |  |  | 13.9 | - |  |  | No |  | 14 | 24/22/16 | 138960 | 21101 | - | 469 |  |  |  | Baja viscosidad por posible contaminación con un lubricante de menor viscosidad. | Nivel de limpieza en estado de Crítico. | Resultados están dentro de los rangos aceptables. | Localice y corrija la causa de baja viscosidad del aceite. Una baja viscosidad puede reducir la protección por lubricación. Identifique las causas del origen y corrija el Codigo ISO alto del aceite. Asegúrese de que la contaminación no está siendo introducida a través de los equipos de manejo de aceite. Retome la muestra en el próximo intervalo programado.
C0015447 | SHOUGANG | FC-99 | FC-99 MOT | CAMION | KOMATSU | HD1500 | MOTOR | CHEVRON 400 MGX 15W40 | 2020-11-06 | 2020-11-23 | 2020-11-24 | 2020-11-25 | 26720 | 288 | No | No | No | Crítico | 14.6 |  | 1 | 29 | 1 | 1 | 1 | 1 | 1 | 0 | 0 | 0 | 0 | 0 | 0 |  | 7 | 2 | 1 | 116 | 0 | 2025 | 12 | 801 | 1046 |  |  | 0 | 0 | 0 |  | Si |  | 0 | - | - | - | - | - |  |  |  | Muestra de contaminación con agua. Motivo por el cual no se realizo su análisis debido a que pueda dañar las celdas de los equipo de laboratorio. | Esta muestra contiene una cantidad excesiva de agua y por ello no es posible analizar ciertas pruebas. Por favor asegúrese que el agua visible no este contenida al momento de tomar la muestra. | Desgaste de Cromo en el límite de precaución. | Identifique y evalúe los componentes a base de este elemento. Determine la fuente del metal de desgaste y tome acciones correctivas. Retomar la muestra para monitorear condición.
C0015448 | SHOUGANG | FC-63 | FC-63 MOT | CAMION | KOMATSU | HD1500 | MOTOR | CHEVRON 400 MGX 15W40 | 2020-11-06 | 2020-11-23 | 2020-11-24 | 2020-11-25 | 48039 | 185 | Yes | Yes | No | Normal | 14.6 | 14.1 | 1 | 9 | 1 | 1 | 0 | 0 | 1 | 0 | 0 | 0 | 0 | 0 | 0 |  | 4 | 0 | 1 | 107 | 0 | 2074 | 11 | 838 | 1053 | 0 | 6.8 | 3.6 | 3.9 | 0 | 0.4 | No |  | 30 | [8 empty] | Resultados están dentro de los rangos aceptables. | Resultados están dentro de los rangos aceptables. | Resultados están dentro de los rangos aceptables. | Retome la muestra en el próximo intervalo programado.
C0015449 | SHOUGANG | FC-63 | FC-63 TRAN | CAMION | KOMATSU | HD1500 | TRANSMISION | MOBILTRANS HD 30 | 2020-11-06 | 2020-11-23 | 2020-11-24 | 2020-11-25 | 48039 | 440 | No | Yes | No | Normal |  | 11.1 | 2 | 3 | 0 | 0 | 0 | 0 | 0 | 0 | 0 | 0 | 0 | 0 | 0 |  | 4 | 0 | 1 | 0 | 0 | 2897 | 10 | 919 | 1193 |  |  | 0.2 | - |  |  | No |  | 10 | 20/17/14 | 6661 | 1228 | - | 124 |  |  |  | Resultados están dentro de los rangos aceptables. | Resultados están dentro de los rangos aceptables. | Resultados están dentro de los rangos aceptables. | Retome la muestra en el próximo intervalo programado.
C0015450 | SHOUGANG | FC-63 | FC-63 STHI | CAMION | KOMATSU | HD1500 | SISTEMA HIDRAULICO | MOBILTRANS HD 30 | 2020-11-06 | 2020-11-23 | 2020-11-24 | 2020-11-25 | 48039 | 440 | No | No | No | Precaución |  | 10.8 | 0 | 4 | 1 | 1 | 0 | 0 | 0 | 0 | 0 | 0 | 0 | 0 | 0 |  | 6 | 1 | 2 | 0 | 0 | 2911 | 12 | 926 | 1187 |  |  | 0.1 | - |  |  | No |  | 12 | 21/18/15 | 11678 | 2150 | - | 162 |  |  |  | Resultados están dentro de los rangos aceptables. | Nivel de limpieza en estado de precaución. Niveles de Potasio en el límite de precuación. | Resultados están dentro de los rangos aceptables. | Localice la fuente de Potasio. Identifique las causas del origen y corrija el Codigo ISO alto del aceite. Asegúrese de que la contaminación no está siendo introducida a través de los equipos de manejo de aceite. Retome la muestra en el próximo intervalo programado.
C0015451 | SHOUGANG | FC-63 | FC-63 DIFE POS | CAMION | KOMATSU | HD1500 | DIFERENCIAL POSTERIOR | MOBILTRANS HD 50 | 2020-11-06 | 2020-11-23 | 2020-11-24 | 2020-11-25 | 48039 | 440 | No |  | No | Crítico |  | 17.8 | 0 | 10 | 0 | 0 | 0 | 0 | 0 | 0 | 0 | 0 | 0 | 0 | 0 |  | 5 | 1 | 1 | 0 | 0 | 2971 | 11 | 958 | 1199 |  |  | 0.7 | - |  |  | No |  | 14 | 24/21/16 | 108815 | 17951 | - | 417 |  |  |  | Resultados están dentro de los rangos aceptables. | Nivel de limpieza en estado de Crítico. | Resultados están dentro de los rangos aceptables. | Identifique las causas del origen y corrija el Codigo ISO alto del aceite. Asegúrese de que la contaminación no está siendo introducida a través de los equipos de manejo de aceite. Retome la muestra en el próximo intervalo programado.
C0015452 | SHOUGANG | FC-63 | FC-63 MF LH | CAMION | KOMATSU | HD1500 | MANDO FINAL LH | MOBILTRANS HD 50 | 2020-11-06 | 2020-11-23 | 2020-11-24 | 2020-11-25 | 48039 | 440 | No |  | No | Crítico |  | 18 | 1 | 8 | 0 | 0 | 0 | 0 | 0 | 0 | 0 | 0 | 0 | 0 | 0 |  | 5 | 0 | 1 | 0 | 0 | 2920 | 11 | 931 | 1187 |  |  | 0.7 | - |  |  | No |  | 14 | 24/21/16 | 117589 | 18832 | - | 426 |  |  |  | Resultados están dentro de los rangos aceptables. | Nivel de limpieza en estado de Crítico. | Resultados están dentro de los rangos aceptables. | Identifique las causas del origen y corrija el Codigo ISO alto del aceite. Asegúrese de que la contaminación no está siendo introducida a través de los equipos de manejo de aceite. Retome la muestra en el próximo intervalo programado.
C0015453 | SHOUGANG | FC-63 | FC-63 MF RH | CAMION | KOMATSU | HD1500 | MANDO FINAL RH | MOBILTRANS HD 50 | 2020-11-06 | 2020-11-23 | 2020-11-24 | 2020-11-25 | 48039 | 440 | No |  | No | Crítico |  | 17.8 | 0 | 8 | 0 | 0 | 0 | 0 | 0 | 0 | 0 | 0 | 0 | 0 | 0 |  | 5 | 0 | 1 | 0 | 0 | 2891 | 11 | 943 | 1186 |  |  | 0.7 | - |  |  | No |  | 14 | 24/21/16 | 115581 | 18360 | - | 442 |  |  |  | Resultados están dentro de los rangos aceptables. | Nivel de limpieza en estado de Crítico. | Resultados están dentro de los rangos aceptables. | Identifique las causas del origen y corrija el Codigo ISO alto del aceite. Asegúrese de que la contaminación no está siendo introducida a través de los equipos de manejo de aceite. Retome la muestra en el próximo intervalo programado.
C0015454 | SHOUGANG | FC-93 | FC-93 MOT | CAMION | CATERPILLAR | 777F | MOTOR | MOBIL DELVAC 1 5W-40 | 2020-11-06 | 2020-11-23 | 2020-11-24 | 2020-11-25 | 31381 | 21 | Yes | Yes | No | Normal | 14.8 | 14.8 | 1 | 3 | 0 | 0 | 0 | 0 | 1 | 0 | 0 | 0 | 0 | 0 | 0 |  | 8 | 0 | 2 | 66 | 0 | 2284 | 478 | 1066 | 1320 |  | 10.1 | 1.8 | 2 | 2 | 0.1 | No |  | 10 | - | - | - | - | - |  |  |  | Resultados están dentro de los rangos aceptables. | Resultados están dentro de los rangos aceptables. | Resultados están dentro de los rangos aceptables. | Retome la muestra en el próximo intervalo programado.
C0015455 | SHOUGANG | FC-72 | FC-72 MOT | CAMION | CATERPILLAR | 777F | MOTOR | MOBIL DELVAC 1 5W-40 | 2020-11-07 | 2020-11-23 | 2020-11-24 | 2020-11-25 | 36362 | 590 | Yes | Yes | No | Precaución | 14.8 | 14.3 | 4 | 14 | 2 | 1 | 1 | 1 | 1 | 0 | 0 | 0 | 0 | 0 | 0 |  | 7 | 0 | 1 | 34 | 0 | 2395 | 499 | 1058 | 1340 |  | 9.3 | 8.4 | 8.5 | 4.5 | 0.2 | No |  | 11 | - | - | - | - | - |  |  |  | Alta oxidación por posible degradación del aceite a altas temperaturas. | Resultados están dentro de los rangos aceptables. | Resultados están dentro de los rangos aceptables. | Revisar el sistema de enfriamiento (termostatos, radiador, bomba de agua, mangueras, etc.). Tome acciones correctivas. Retome la muestra para confirmar condición.
C0015456 | SHOUGANG | FC-72 | FC-72 TRAN | CAMION | CATERPILLAR | 777F | TRANSMISION | MOBILTRANS HD 30 | 2020-11-07 | 2020-11-23 | 2020-11-24 | 2020-11-25 | 36362 | 1107 | Yes | Yes | No | Precaución |  | 10.9 | 3 | 5 | 1 | 0 | 0 | 0 | 0 | 0 | 0 | 0 | 0 | 0 | 0 |  | 6 | 2 | 1 | 1 | 0 | 2793 | 10 | 907 | 1161 |  |  | 1.2 | - |  |  | No |  | 10 | 22/18/14 | 26070 | 1872 | - | 123 |  |  |  | Resultados están dentro de los rangos aceptables. | Nivel de limpieza en estado de precaución. | Resultados están dentro de los rangos aceptables. | Identifique las causas del origen y corrija el Codigo ISO alto del aceite. Asegúrese de que la contaminación no está siendo introducida a través de los equipos de manejo de aceite. Retome la muestra en el próximo intervalo programado.
C0015457 | SHOUGANG | FC-72 | FC-72 STDI | CAMION | CATERPILLAR | 777F | SISTEMA DIRECCION | MOBILTRANS HD 10W | 2020-11-07 | 2020-11-23 | 2020-11-24 | 2020-11-25 | 36362 | 2220 | Yes | Yes | No | Crítico |  | 6 | 1 | 16 | 1 | 7 | 0 | 0 | 0 | 1 | 0 | 0 | 0 | 0 | 0 |  | 24 | 8 | 3 | 1 | 0 | 2906 | 22 | 937 | 1193 |  |  | 4.9 | - |  |  | No |  | 12 | 19/17/14 | 3568 | 814 | - | 104 |  |  |  | Resultados están dentro de los rangos aceptables. | Contaminación de Silicio en estado crítico. Altos niveles de silicio abrasivo (polvo) causarán alto desgaste. Niveles de Sodio y Potasio mayores que los esperados. | Elevado desgaste de Hierro. | Localice la fuente de Sodio, Silicio y Potasio. Identifique y evalúe los componentes a base de este elemento. Determine la fuente del metal de desgaste excesivo y tome acciones correctivas. Retomar la muestra para monitorear condición.
C0015458 | SHOUGANG | FC-72 | FC-72 STHI | CAMION | CATERPILLAR | 777F | SISTEMA HIDRAULICO | MOBILTRANS HD 10W | 2020-11-07 | 2020-11-23 | 2020-11-24 | 2020-11-25 | 36362 | 2220 | Yes | Yes | No | Crítico |  | 6.1 | 180 | 16 | 1 | 4 | 0 | 2 | 0 | 15 | 0 | 0 | 0 | 0 | 0 |  | 28 | 0 | 2 | 1 | 0 | 2706 | 15 | 927 | 1091 |  |  | 2.9 | - |  |  | No |  | 12 | 21/18/14 | 13511 | 2056 | - | 147 |  |  |  | Resultados están dentro de los rangos aceptables. | Nivel de limpieza en estado de precaución. Niveles de Potasio en el límite de precuación. | Elevado desgaste de Hierro, Aluminio y Cobre. | Localice la fuente de Potasio. Identifique las causas del origen y corrija el Codigo ISO alto del aceite. Asegúrese de que la contaminación no está siendo introducida a través de los equipos de manejo de aceite. Determine la fuente de los metales de desgaste excesivo y tome acciones correctivas. Retomar la muestra para monitorear condición.
C0015459 | SHOUGANG | FC-72 | FC-72 BM RH | CAMION | CATERPILLAR | 777F | BOCAMAZA RH | MOBILTRANS HD 60 | 2020-11-07 | 2020-11-23 | 2020-11-24 | 2020-11-25 | 36362 | 590 | Yes |  | No | Precaución |  | 23.5 | 4 | 9 | 0 | 0 | 0 | 1 | 0 | 0 | 0 | 0 | 0 | 0 | 0 |  | 10 | 0 | 2 | 2 | 0 | 2909 | 10 | 924 | 1186 |  |  | 1.8 | - |  |  | No |  | 10 | 21/19/15 | 17915 | 3431 | - | 304 |  |  |  | Baja viscosidad por posible contaminación con un lubricante de menor viscosidad. | Nivel de limpieza en estado de precaución. | Resultados están dentro de los rangos aceptables. | Localice y corrija la causa de baja viscosidad del aceite. Una baja viscosidad puede reducir la protección por lubricación. Identifique las causas del origen y corrija el Codigo ISO alto del aceite. Asegúrese de que la contaminación no está siendo introducida a través de los equipos de manejo de aceite. Retome la muestra en el próximo intervalo programado.
C0015460 | SHOUGANG | FC-72 | FC-72 BM LH | CAMION | CATERPILLAR | 777F | BOCAMAZA LH | MOBILTRANS HD 60 | 2020-11-07 | 2020-11-23 | 2020-11-24 | 2020-11-25 | 36362 | 590 | Yes |  | No | Precaución |  | 24 | 2 | 9 | 0 | 0 | 0 | 0 | 0 | 0 | 0 | 0 | 0 | 0 | 0 |  | 11 | 0 | 2 | 2 | 0 | 2902 | 10 | 924 | 1183 |  |  | 1.3 | - |  |  | No |  | 9 | 23/20/15 | 42248 | 5622 | - | 229 |  |  |  | Baja viscosidad por posible contaminación con un lubricante de menor viscosidad. | Nivel de limpieza en estado de precaución. | Resultados están dentro de los rangos aceptables. | Localice y corrija la causa de baja viscosidad del aceite. Una baja viscosidad puede reducir la protección por lubricación. Identifique las causas del origen y corrija el Codigo ISO alto del aceite. Asegúrese de que la contaminación no está siendo introducida a través de los equipos de manejo de aceite. Retome la muestra en el próximo intervalo programado.
C0015461 | SHOUGANG | FC-72 | FC-72 DIFE POS | CAMION | CATERPILLAR | 777F | DIFERENCIAL POSTERIOR | MOBILUBE XFD 60 | 2020-11-07 | 2020-11-23 | 2020-11-24 | 2020-11-25 | 36362 | 2220 | Yes |  | No | Crítico |  | 24.7 | 3 | 41 | 2 | 0 | 1 | 0 | 0 | 0 | 0 | 0 | 0 | 0 | 0 |  | 4 | 4 | 0 | 94 | 0 | 272 | 2 | 278 | 3 |  |  | 2.8 | - |  |  | No |  | 24 | 25/23/16 | 265127 | 60317 | - | 569 |  |  |  | Resultados están dentro de los rangos aceptables. | Nivel de limpieza en estado de Crítico. Niveles de Sodio en el límite de precuación. | Resultados están dentro de los rangos aceptables. | Localice la fuente de Sodio. Identifique las causas del origen y corrija el Codigo ISO alto del aceite. Asegúrese de que la contaminación no está siendo introducida a través de los equipos de manejo de aceite. Retome la muestra en el próximo intervalo programado.
C0015462 | SHOUGANG | FC-72 | FC-72 MF RH | CAMION | CATERPILLAR | 777F | MANDO FINAL LH | MOBILUBE XFD 60 | 2020-11-07 | 2020-11-23 | 2020-11-24 | 2020-11-25 | 36362 | 2220 | Yes |  | No | Crítico |  | 25 | 3 | 38 | 1 | 0 | 0 | 0 | 0 | 1 | 0 | 0 | 0 | 0 | 0 |  | 4 | 3 | 1 | 92 | 0 | 268 | 2 | 275 | 3 |  |  | 2.7 | - |  |  | No |  | 28 | 25/23/16 | 312952 | 57486 | - | 481 |  |  |  | Resultados están dentro de los rangos aceptables. | Nivel de limpieza en estado de Crítico. | Resultados están dentro de los rangos aceptables. | Identifique las causas del origen y corrija el Codigo ISO alto del aceite. Asegúrese de que la contaminación no está siendo introducida a través de los equipos de manejo de aceite. Retome la muestra en el próximo intervalo programado.
C0015463 | SHOUGANG | FC-72 | FC-72 MF LH | CAMION | CATERPILLAR | 777F | MANDO FINAL RH | MOBILUBE XFD 60 | 2020-11-07 | 2020-11-23 | 2020-11-24 | 2020-11-25 | 36362 | 2220 | Yes |  | No | Crítico |  | 25.1 | 3 | 40 | 0 | 0 | 0 | 0 | 0 | 0 | 0 | 0 | 0 | 0 | 0 |  | 4 | 2 | 0 | 91 | 0 | 262 | 2 | 276 | 2 |  |  | 2.8 | - |  |  | No |  | 31 | 25/23/16 | 300994 | 59655 | - | 571 |  |  |  | Resultados están dentro de los rangos aceptables. | Nivel de limpieza en estado de Crítico. | Resultados están dentro de los rangos aceptables. | Identifique las causas del origen y corrija el Codigo ISO alto del aceite. Asegúrese de que la contaminación no está siendo introducida a través de los equipos de manejo de aceite. Retome la muestra en el próximo intervalo programado.
C0015464 | SHOUGANG | FC-104 | FC-104 MOT | CAMION | CATERPILLAR | 785D | MOTOR | MOBIL DELVAC 1 5W-40 | 2020-11-08 | 2020-11-23 | 2020-11-24 | 2020-11-25 | 31122 | 125 | No | No | No | Crítico | 14.8 | 15.4 | 1 | 10 | 0 | 0 | 0 | 0 | 1 | 0 | 0 | 0 | 0 | 0 | 0 |  | 5 | 0 | 2 | 56 | 0 | 2374 | 524 | 1044 | 1349 |  | 9.6 | 8.9 | 8.5 | 8.4 | 0.1 | No |  | 8 | - | - | - | - | - |  |  |  | Alta oxidación por posible degradación del aceite a altas temperaturas. | Resultados están dentro de los rangos aceptables. | Resultados están dentro de los rangos aceptables. | Revisar el sistema de enfriamiento (termostatos, radiador, bomba de agua, mangueras, etc.). Tome acciones correctivas. Retome la muestra para confirmar condición.
C0015465 | SHOUGANG | FC-71 | FC-71 MOT | CAMION | CATERPILLAR | 777F | MOTOR | MOBIL DELVAC 1 5W-40 | 2020-11-08 | 2020-11-23 | 2020-11-24 | 2020-11-25 | 38275 | 537 | Yes | Yes | No | Precaución | 14.8 | 14.7 | 3 | 14 | 2 | 1 | 0 | 1 | 1 | 0 | 0 | 0 | 0 | 0 | 0 |  | 8 | 1 | 2 | 36 | 0 | 2446 | 501 | 1053 | 1359 |  | 9.7 | 10 | 10.2 | 6.2 | 0.3 | No |  | 2 | - | - | - | - | - |  |  |  | Alta oxidación por posible degradación del aceite a altas temperaturas. | Resultados están dentro de los rangos aceptables. | Resultados están dentro de los rangos aceptables. | Revisar el sistema de enfriamiento (termostatos, radiador, bomba de agua, mangueras, etc.). Tome acciones correctivas. Retome la muestra para confirmar condición.
C0015466 | SHOUGANG | FC-71 | FC-71 TRAN | CAMION | CATERPILLAR | 777F | TRANSMISION | MOBILTRANS HD 30 | 2020-11-08 | 2020-11-23 | 2020-11-24 | 2020-11-25 | 38275 | 537 | No | Yes | No | Precaución |  | 10.3 | 1 | 4 | 0 | 0 | 0 | 0 | 0 | 0 | 0 | 0 | 0 | 0 | 0 |  | 5 | 5 | 1 | 2 | 0 | 2988 | 10 | 926 | 1179 |  |  | 0.6 | - |  |  | No |  | 12 | 21/18/15 | 14332 | 2288 | - | 167 |  |  |  | Baja viscosidad por posible contaminación con un lubricante de menor viscosidad. | Nivel de limpieza en estado de precaución. | Resultados están dentro de los rangos aceptables. | Localice y corrija la causa de baja viscosidad del aceite. Una baja viscosidad puede reducir la protección por lubricación. Identifique las causas del origen y corrija el Codigo ISO alto del aceite. Asegúrese de que la contaminación no está siendo introducida a través de los equipos de manejo de aceite. Retome la muestra en el próximo intervalo programado.
C0015467 | SHOUGANG | FC-71 | FC-71 STHI | CAMION | CATERPILLAR | 777F | SISTEMA HIDRAULICO | MOBILTRANS HD 10W | 2020-11-08 | 2020-11-23 | 2020-11-24 | 2020-11-25 | 38275 | 537 | No | Yes | No | Precaución |  | 6.6 | 2 | 7 | 1 | 1 | 0 | 0 | 1 | 2 | 0 | 0 | 0 | 0 | 0 |  | 11 | 4 | 1 | 6 | 0 | 2853 | 13 | 910 | 1156 |  |  | 3.4 | - |  |  | No |  | 8 | 20/18/14 | 7288 | 1602 | - | 139 |  |  |  | Alta viscosidad por posible contaminación con un lubricante de mayor viscosidad. | Niveles de Sodio en el límite de precuación. Nivel de limpieza en estado de precaución. | Resultados están dentro de los rangos aceptables. | Localice la fuente de Sodio. Localice y corrija la causa de la alta viscosidad del aceite. Viscosidad mayor que la esperada puede restringir el flujo de aceite causando falta de aceite y desgaste. Identifique las causas del origen y corrija el Codigo ISO alto del aceite. Asegúrese de que la contaminación no está siendo introducida a través de los equipos de manejo de aceite. Retome la muestra en el próximo intervalo programado.
C0015468 | SHOUGANG | FC-71 | FC-71 STDI | CAMION | CATERPILLAR | 777F | SISTEMA DIRECCION | MOBILTRANS HD 10W | 2020-11-08 | 2020-11-23 | 2020-11-24 | 2020-11-25 | 38275 | 537 | No | Yes | No | Crítico |  | 6 | 0 | 12 | 3 | 4 | 0 | 1 | 0 | 1 | 0 | 0 | 0 | 0 | 0 |  | 17 | 4 | 3 | 1 | 0 | 2846 | 19 | 922 | 1187 |  |  | 1.9 | - |  |  | No |  | 45 | 20/18/16 | 5053 | 1935 | - | 328 |  |  |  | Resultados están dentro de los rangos aceptables. | Contaminación de Silicio en estado crítico. Altos niveles de silicio abrasivo (polvo) causarán alto desgaste. Niveles de Potasio en el límite de precuación. | Elevado desgaste de Hierro y Plomo. | Localice la fuente de Silicio y Potasio. Identifique y evalúe los componentes a base de estos elementos. Determine la fuente de los metales de desgaste excesivo y tome acciones correctivas. Retomar la muestra para monitorear condición.
C0015469 | SHOUGANG | FC-71 | FC-71 BM LH | CAMION | CATERPILLAR | 777F | BOCAMAZA LH | MOBILUBE XFD 60 | 2020-11-08 | 2020-11-23 | 2020-11-24 | 2020-11-25 | 38275 | 537 | Yes |  | No | Crítico |  | 21.6 | 0 | 13 | 2 | 0 | 0 | 0 | 0 | 0 | 0 | 0 | 0 | 0 | 0 |  | 11 | 1 | 1 | 5 | 0 | 2834 | 11 | 904 | 1161 |  |  | 1.1 | - |  |  | No |  | 9 | 21/18/15 | 17219 | 2454 | - | 186 |  |  |  | Baja viscosidad por posible contaminación con un lubricante de menor viscosidad. | Nivel de limpieza en estado de precaución. | Resultados están dentro de los rangos aceptables. | Localice y corrija la causa de baja viscosidad del aceite. Una baja viscosidad puede reducir la protección por lubricación. Identifique las causas del origen y corrija el Codigo ISO alto del aceite. Asegúrese de que la contaminación no está siendo introducida a través de los equipos de manejo de aceite. Retome la muestra en el próximo intervalo programado.
C0015470 | SHOUGANG | FC-71 | FC-71 BM RH | CAMION | CATERPILLAR | 777F | BOCAMAZA RH | MOBILUBE XFD 60 | 2020-11-08 | 2020-11-23 | 2020-11-24 | 2020-11-25 | 38275 | 537 | Yes |  | No | Crítico |  | 21.1 | 0 | 14 | 0 | 0 | 0 | 0 | 0 | 3 | 0 | 0 | 0 | 0 | 0 |  | 10 | 1 | 1 | 6 | 0 | 2783 | 11 | 883 | 1141 |  |  | 0.9 | - |  |  | No |  | 10 | 23/20/15 | 51430 | 5558 | - | 257 |  |  |  | Baja viscosidad por posible contaminación con un lubricante de menor viscosidad. | Nivel de limpieza en estado de precaución. | Resultados están dentro de los rangos aceptables. | Localice y corrija la causa de baja viscosidad del aceite. Una baja viscosidad puede reducir la protección por lubricación. Identifique las causas del origen y corrija el Codigo ISO alto del aceite. Asegúrese de que la contaminación no está siendo introducida a través de los equipos de manejo de aceite. Retome la muestra en el próximo intervalo programado.
C0015471 | SHOUGANG | FC-71 | FC-71 DIFE POS | CAMION | CATERPILLAR | 777F | DIFERENCIAL POSTERIOR | MOBILUBE XFD 60 | 2020-11-08 | 2020-11-23 | 2020-11-24 | 2020-11-25 | 38275 | 537 | No |  | No | Crítico |  | 25 | 1 | 21 | 0 | 0 | 0 | 0 | 0 | 0 | 0 | 0 | 0 | 0 | 0 |  | 4 | 0 | 0 | 94 | 0 | 263 | 3 | 274 | 6 |  |  | 1.4 | - |  |  | No |  | 9 | 25/22/16 | 249617 | 32974 | - | 445 |  |  |  | Resultados están dentro de los rangos aceptables. | Nivel de limpieza en estado de Crítico. | Resultados están dentro de los rangos aceptables. | Identifique las causas del origen y corrija el Codigo ISO alto del aceite. Asegúrese de que la contaminación no está siendo introducida a través de los equipos de manejo de aceite. Retome la muestra en el próximo intervalo programado.
C0015472 | SHOUGANG | FC-71 | FC-71 MF LH | CAMION | CATERPILLAR | 777F | MANDO FINAL LH | MOBILUBE XFD 60 | 2020-11-08 | 2020-11-23 | 2020-11-24 | 2020-11-25 | 38275 | 537 | No |  | No | Crítico |  | 25.2 | 1 | 21 | 0 | 0 | 0 | 0 | 0 | 0 | 0 | 0 | 0 | 0 | 0 |  | 4 | 4 | 0 | 95 | 0 | 266 | 3 | 272 | 5 |  |  | 1.5 | - |  |  | No |  | 22 | 25/22/16 | 231677 | 33428 | - | 449 |  |  |  | Resultados están dentro de los rangos aceptables. | Nivel de limpieza en estado de Crítico. | Resultados están dentro de los rangos aceptables. | Identifique las causas del origen y corrija el Codigo ISO alto del aceite. Asegúrese de que la contaminación no está siendo introducida a través de los equipos de manejo de aceite. Retome la muestra en el próximo intervalo programado.
C0015473 | SHOUGANG | FC-71 | FC-71 MF RH | CAMION | CATERPILLAR | 777F | MANDO FINAL RH | MOBILUBE XFD 60 | 2020-11-08 | 2020-11-23 | 2020-11-24 | 2020-11-25 | 38275 | 537 | No |  | No | Crítico |  | 24.9 | 1 | 20 | 0 | 0 | 0 | 0 | 0 | 0 | 0 | 0 | 0 | 0 | 0 |  | 4 | 8 | 1 | 97 | 0 | 267 | 3 | 270 | 5 |  |  | 1.6 | - |  |  | No |  | 18 | 25/22/16 | 212456 | 28748 | - | 420 |  |  |  | Resultados están dentro de los rangos aceptables. | Niveles de Sodio mayores que los esperados. Nivel de limpieza en estado de Crítico. | Resultados están dentro de los rangos aceptables. | Localice la fuente de Sodio. Identifique las causas del origen y corrija el Codigo ISO alto del aceite. Asegúrese de que la contaminación no está siendo introducida a través de los equipos de manejo de aceite. Retome la muestra en el próximo intervalo programado.
C0015474 | SHOUGANG | C-45 | C-45 MOT | CARGADOR FRONTAL | CATERPILLAR | 994F | MOTOR | MOBIL DELVAC 1 5W-40 | 2020-11-08 | 2020-11-23 | 2020-11-24 | 2020-11-25 | 46176 | 299 | Yes | Yes | No | Crítico | 14.8 | 15.7 | 1 | 7 | 1 | 1 | 0 | 0 | 1 | 0 | 0 | 0 | 0 | 0 | 0 |  | 8 | 31 | 2 | 35 | 0 | 2523 | 513 | 1070 | 1384 |  | 9.7 | 11 | 11.2 | 9.7 | 0.2 | No |  | 10 | - | - | - | - | - |  |  |  | Alta viscosidad podría ser consecuencia de la elevación de la oxidación por degradación del aceite a altas temperaturas. | Contaminación de Silicio en estado crítico. Altos niveles de silicio abrasivo (polvo) causarán alto desgaste. | Niveles de sodio mayores que los esperados pueden representar fugas de refrigerante hacia el cárter del motor o contaminación por sal del medio ambiente. | Localice la fuente de Sodio y Silicio.Localice y corrija la causa de la alta viscosidad del aceite. Viscosidad mayor que la esperada puede restringir el flujo de aceite causando falta de aceite y desgaste. Retome la muestra en el próximo intervalo programado.
C0015475 | SHOUGANG | C-45 | C-45 MDBS | CARGADOR FRONTAL | CATERPILLAR | 994F | MANDO DE BOMBAS | MOBILTRANS HD 30 | 2020-11-08 | 2020-11-23 | 2020-11-24 | 2020-11-25 | 46176 | 299 | No | No | No | Precaución |  | 10.5 | 0 | 7 | 1 | 0 | 0 | 0 | 0 | 0 | 0 | 0 | 0 | 0 | 0 |  | 6 | 0 | 1 | 1 | 0 | 2907 | 10 | 921 | 1187 |  |  | 0.4 | - |  |  | No |  | 12 | 20/17/14 | 8914 | 702 | - | 99 |  |  |  | Baja viscosidad por posible contaminación con un lubricante de menor viscosidad. | Resultados están dentro de los rangos aceptables. | Resultados están dentro de los rangos aceptables. | Localice y corrija la causa de baja viscosidad del aceite. Una baja viscosidad puede reducir la protección por lubricación. Retome la muestra en el próximo intervalo.
C0015476 | SHOUGANG | C-45 | C-45 STHI | CARGADOR FRONTAL | CATERPILLAR | 994F | SISTEMA HIDRAULICO | MOBILTRANS HD 10W | 2020-11-08 | 2020-11-23 | 2020-11-24 | 2020-11-25 | 46176 | 299 | No | No | No | Crítico |  | 5.9 | 4 | 16 | 0 | 6 | 0 | 0 | 0 | 0 | 0 | 0 | 0 | 0 | 0 |  | 22 | 3 | 4 | 1 | 0 | 2852 | 21 | 915 | 1177 |  |  | 0.9 | - |  |  | No |  | 4 | 19/17/14 | 4464 | 874 | - | 137 |  |  |  | Resultados están dentro de los rangos aceptables. | Contaminación de Silicio en estado crítico. Altos niveles de silicio abrasivo (polvo) causarán alto desgaste. Nivel de limpieza en estado de precaución. | Resultados están dentro de los rangos aceptables. | Localice la fuente de silicio. Identifique las causas del origen y corrija el Codigo ISO alto del aceite. Asegúrese de que la contaminación no está siendo introducida a través de los equipos de manejo de aceite. Retome la muestra en el próximo intervalo programado.
C0015477 | SHOUGANG | FC-90 | FC-90 MOT | CAMION | CATERPILLAR | 785C | MOTOR | MOBIL DELVAC 1 5W-40 | 2020-11-09 | 2020-11-23 | 2020-11-24 | 2020-11-25 | 32962 | 334 | No | No | No | Normal | 14.8 | 15.2 | 2 | 13 | 1 | 0 | 0 | 0 | 1 | 0 | 0 | 0 | 0 | 0 | 0 |  | 4 | 0 | 2 | 51 | 0 | 2312 | 476 | 1032 | 1321 |  | 10.4 | 6.6 | 6.9 | 0 | 0.7 | No |  | 11 | - | - | - | - | - |  |  |  | Resultados están dentro de los rangos aceptables. | Resultados están dentro de los rangos aceptables. | Resultados están dentro de los rangos aceptables. | Retome la muestra en el próximo intervalo programado.
C0015478 | SHOUGANG | FC-106 | FC-106 MOT | CAMION | CATERPILLAR | 785D | MOTOR | MOBIL DELVAC 1 5W-40 | 2020-11-09 | 2020-11-23 | 2020-11-24 | 2020-11-25 | 29187 | 94 | Yes | Yes | No | Crítico | 14.8 | 13.6 | 36 | 7 | 4 | 0 | 2 | 0 | 4 | 0 | 1 | 0 | 0 | 0 | 0 |  | 6 | 0 | 2 | 70 | 1 | 2254 | 484 | 1011 | 1245 |  | 10.2 | 4 | 1.8 | 3.6 | 0.1 | No |  | 2 | - | - | - | - | - |  |  |  | Resultados están dentro de los rangos aceptables. | Resultados están dentro de los rangos aceptables. | Elevado desgaste de Cobre y Plomo. | Identifique y evalúe los componentes a base de estos elementos. Determine la fuente de los metales de desgaste excesivo y tome acciones correctivas. Retomar la muestra para monitorear condición.
C0015479 | SHOUGANG | FC-106 | FC-106 DIFE POS | CAMION | CATERPILLAR | 785D | DIFERENCIAL POSTERIOR | MOBILUBE XFD 60 | 2020-11-09 | 2020-11-23 | 2020-11-24 | 2020-11-25 | 29187 | 94 | Yes | Yes | No | Precaución |  | 25.1 | 6 | 10 | 1 | 0 | 1 | 0 | 0 | 0 | 0 | 0 | 0 | 0 | 0 |  | 3 | 0 | 0 | 94 | 0 | 281 | 2 | 275 | 3 |  |  | 1.5 | - |  |  | No |  | 11 | 22/19/15 | 39332 | 2981 | - | 217 |  |  |  | Resultados están dentro de los rangos aceptables. | Nivel de limpieza en estado de precaución. | Resultados están dentro de los rangos aceptables. | Identifique las causas del origen y corrija el Codigo ISO alto del aceite. Asegúrese de que la contaminación no está siendo introducida a través de los equipos de manejo de aceite. Retome la muestra en el próximo intervalo programado.
C0015480 | SHOUGANG | FC-106 | FC-106 MF RH | CAMION | CATERPILLAR | 785D | MANDO FINAL RH | MOBILUBE XFD 60 | 2020-11-09 | 2020-11-23 | 2020-11-24 | 2020-11-25 | 29187 | 94 | Yes |  | No | Precaución |  | 25.2 | 6 | 9 | 1 | 0 | 0 | 0 | 0 | 0 | 0 | 0 | 0 | 0 | 0 |  | 3 | 4 | 0 | 88 | 0 | 276 | 2 | 271 | 4 |  |  | 1.7 | - |  |  | No |  | 4 | 22/18/15 | 29052 | 2291 | - | 264 |  |  |  | Resultados están dentro de los rangos aceptables. | Nivel de limpieza en estado de precaución. | Resultados están dentro de los rangos aceptables. | Identifique las causas del origen y corrija el Codigo ISO alto del aceite. Asegúrese de que la contaminación no está siendo introducida a través de los equipos de manejo de aceite. Retome la muestra en el próximo intervalo programado.
C0015481 | SHOUGANG | FC-106 | FC-106 MF LH | CAMION | CATERPILLAR | 785D | MANDO FINAL LH | MOBILUBE XFD 60 | 2020-11-09 | 2020-11-23 | 2020-11-24 | 2020-11-25 | 29187 | 94 | Yes |  | No | Precaución |  | 25.1 | 6 | 10 | 1 | 0 | 0 | 0 | 0 | 0 | 0 | 0 | 0 | 0 | 0 |  | 3 | 5 | 1 | 95 | 0 | 281 | 2 | 278 | 3 |  |  | 1.6 | - |  |  | No |  | 14 | 22/18/15 | 29963 | 1500 | - | 181 |  |  |  | Resultados están dentro de los rangos aceptables. | Niveles de Sodio en el límite de precuación. Nivel de limpieza en estado de precaución. | Resultados están dentro de los rangos aceptables. | Localice la fuente de Sodio. Identifique las causas del origen y corrija el Codigo ISO alto del aceite. Asegúrese de que la contaminación no está siendo introducida a través de los equipos de manejo de aceite. Retome la muestra en el próximo intervalo programado.
C0015482 | SHOUGANG | FC-76 | FC-76 MOT | CAMION | CATERPILLAR | 777F | MOTOR | MOBIL DELVAC 1 5W-40 | 2020-11-10 | 2020-11-23 | 2020-11-24 | 2020-11-25 | 44332 | 1137 | Yes | Yes | No | Crítico | 14.8 | 14.6 | 2 | 24 | 3 | 1 | 0 | 1 | 1 | 0 | 0 | 0 | 0 | 0 | 0 |  | 5 | 0 | 2 | 24 | 0 | 2396 | 499 | 1049 | 1359 |  | 9.6 | 10.9 | 11.4 | 3.9 | 0.4 | No |  | 24 | - | - | - | - | - |  |  |  | Alta oxidación por posible degradación del aceite a altas temperaturas. | Resultados están dentro de los rangos aceptables. | Desgaste de Hierro y Cobre en el límite de precaución. | Revisar el sistema de enfriamiento (termostatos, radiador, bomba de agua, mangueras, etc.). Identifique y evalúe los componentes a base de estos elementos. Determine la fuente de los metales de desgaste y tome acciones correctivas. Retomar la muestra para monitorear condición.
C0015483 | SHOUGANG | FC-76 | FC-76 TRAN | CAMION | CATERPILLAR | 777F | TRANSMISION | MOBILTRANS HD 30 | 2020-11-10 | 2020-11-23 | 2020-11-24 | 2020-11-25 | 44332 | 1137 | Yes | Yes | No | Precaución |  | 10.9 | 1 | 7 | 1 | 0 | 0 | 0 | 0 | 0 | 0 | 0 | 0 | 0 | 0 |  | 5 | 2 | 2 | 3 | 0 | 2856 | 10 | 907 | 1189 |  |  | 0.5 | - |  |  | No |  | 28 | 22/20/15 | 36638 | 5043 | - | 188 |  |  |  | Resultados están dentro de los rangos aceptables. | Nivel de limpieza en estado de precaución. | Resultados están dentro de los rangos aceptables. | Identifique las causas del origen y corrija el Codigo ISO alto del aceite. Asegúrese de que la contaminación no está siendo introducida a través de los equipos de manejo de aceite. Retome la muestra en el próximo intervalo programado.
C0015484 | SHOUGANG | FC-76 | FC-76 STHI | CAMION | CATERPILLAR | 777F | SISTEMA HIDRAULICO | MOBILTRANS HD 10W | 2020-11-10 | 2020-11-23 | 2020-11-24 | 2020-11-25 | 44332 | 2155 | Yes | Yes | No | Crítico |  | 6 | 24 | 12 | 0 | 3 | 0 | 1 | 0 | 7 | 0 | 0 | 0 | 0 | 0 |  | 17 | 4 | 2 | 2 | 0 | 2769 | 14 | 912 | 1157 |  |  | 0.8 | - |  |  | No |  | 8 | 20/17/14 | 9167 | 1198 | - | 106 |  |  |  | Resultados están dentro de los rangos aceptables. | Niveles de Sodio y Potasio en precaución. Nivel de limpieza en estado de precaución. | Elevado desgaste de Hierro y Cobre. | Localice la fuente de Sodio y Potasio. Identifique las causas del origen y corrija el Codigo ISO alto del aceite. Asegúrese de que la contaminación no está siendo introducida a través de los equipos de manejo de aceite. Determine la fuente de los metales de desgaste excesivo y tome acciones correctivas. Retomar la muestra para monitorear condición.
C0015485 | SHOUGANG | FC-76 | FC-76 STDI | CAMION | CATERPILLAR | 777F | SISTEMA DIRECCION | MOBILTRANS HD 10W | 2020-11-10 | 2020-11-23 | 2020-11-24 | 2020-11-25 | 44332 | 2155 | Yes | Yes | No | Crítico |  | 6 | 1 | 9 | 1 | 2 | 0 | 0 | 0 | 0 | 0 | 0 | 0 | 0 | 0 |  | 10 | 7 | 3 | 2 | 0 | 2926 | 19 | 915 | 1176 |  |  | 0.6 | - |  |  | No |  | 8 | 19/17/14 | 4022 | 868 | - | 116 |  |  |  | Resultados están dentro de los rangos aceptables. | Niveles de Sodio y Potasio en precaución. | Resultados están dentro de los rangos aceptables. | Localice la fuente de Sodio y Potasio. Tome acciones correctivas. Retome la muestra para confirmar condición.
C0015486 | SHOUGANG | FC-76 | FC-76 BM RH | CAMION | CATERPILLAR | 777F | BOCAMAZA RH | MOBILUBE XFD 60 | 2020-11-10 | 2020-11-23 | 2020-11-24 | 2020-11-25 | 44332 | 580 | Yes |  | No | Crítico |  | 25.1 | 0 | 14 | 0 | 0 | 0 | 1 | 0 | 0 | 0 | 0 | 0 | 0 | 0 |  | 4 | 8 | 1 | 82 | 0 | 676 | 5 | 363 | 186 |  |  | 17.6 | - |  |  | No |  | 13 | 23/19/15 | 43265 | 4631 | - | 193 |  |  |  | Resultados están dentro de los rangos aceptables. | Niveles de Sodio mayores que los esperados. Nivel de limpieza en estado de Crítico. | Resultados están dentro de los rangos aceptables. | Localice la fuente de Sodio. Identifique las causas del origen y corrija el Codigo ISO alto del aceite. Asegúrese de que la contaminación no está siendo introducida a través de los equipos de manejo de aceite. Retome la muestra en el próximo intervalo programado.
C0015487 | SHOUGANG | FC-76 | FC-76 BM LH | CAMION | CATERPILLAR | 777F | BOCAMAZA LH | MOBILUBE XFD 60 | 2020-11-10 | 2020-11-23 | 2020-11-24 | 2020-11-25 | 44332 | 580 | Yes |  | No | Precaución |  | 25 | 0 | 21 | 0 | 0 | 0 | 0 | 0 | 0 | 0 | 0 | 0 | 0 | 0 |  | 5 | 5 | 0 | 86 | 0 | 459 | 4 | 310 | 96 |  |  | 19.8 | - |  |  | No |  | 20 | 23/20/15 | 70152 | 7869 | - | 278 |  |  |  | Resultados están dentro de los rangos aceptables. | Niveles de Sodio en el límite de precuación. Nivel de limpieza en estado de precaución. | Resultados están dentro de los rangos aceptables. | Localice la fuente de Sodio. Identifique las causas del origen y corrija el Codigo ISO alto del aceite. Asegúrese de que la contaminación no está siendo introducida a través de los equipos de manejo de aceite. Retome la muestra en el próximo intervalo programado.
C0015488 | SHOUGANG | FC-76 | FC-76 DIFE POS | CAMION | CATERPILLAR | 777F | DIFERENCIAL POSTERIOR | MOBILUBE XFD 60 | 2020-11-10 | 2020-11-23 | 2020-11-24 | 2020-11-25 | 44332 | 2155 | Yes |  | No | Crítico |  | 25 | 2 | 16 | 0 | 0 | 0 | 0 | 0 | 0 | 0 | 0 | 0 | 0 | 0 |  | 4 | 0 | 0 | 95 | 0 | 280 | 5 | 277 | 7 |  |  | 2.4 | - |  |  | No |  | 16 | 25/21/16 | 210266 | 16844 | - | 371 |  |  |  | Resultados están dentro de los rangos aceptables. | Nivel de limpieza en estado de Crítico. | Resultados están dentro de los rangos aceptables. | Identifique las causas del origen y corrija el Codigo ISO alto del aceite. Asegúrese de que la contaminación no está siendo introducida a través de los equipos de manejo de aceite. Retome la muestra en el próximo intervalo programado.
C0015489 | SHOUGANG | FC-76 | FC-76 MF RH | CAMION | CATERPILLAR | 777F | MANDO FINAL RH | MOBILUBE XFD 60 | 2020-11-10 | 2020-11-23 | 2020-11-24 | 2020-11-25 | 44332 | 2155 | Yes |  | No | Crítico |  | 25 | 2 | 16 | 0 | 0 | 0 | 0 | 0 | 0 | 0 | 0 | 0 | 0 | 0 |  | 4 | 8 | 0 | 98 | 0 | 287 | 5 | 275 | 7 |  |  | 2.4 | - |  |  | No |  | 14 | 25/21/16 | 191782 | 15951 | - | 327 |  |  |  | Resultados están dentro de los rangos aceptables. | Niveles de Sodio mayores que los esperados. Nivel de limpieza en estado de Crítico. | Resultados están dentro de los rangos aceptables. | Localice la fuente de Sodio. Identifique las causas del origen y corrija el Codigo ISO alto del aceite. Asegúrese de que la contaminación no está siendo introducida a través de los equipos de manejo de aceite. Retome la muestra en el próximo intervalo programado.
C0015490 | SHOUGANG | FC-76 | FC-76 MF LH | CAMION | CATERPILLAR | 777F | MANDO FINAL LH | MOBILUBE XFD 60 | 2020-11-10 | 2020-11-23 | 2020-11-24 | 2020-11-25 | 44332 | 2155 | Yes |  | No | Crítico |  | 25.1 | 2 | 16 | 1 | 0 | 0 | 0 | 0 | 0 | 0 | 0 | 0 | 0 | 0 |  | 4 | 5 | 1 | 94 | 0 | 279 | 5 | 275 | 6 |  |  | 1.7 | - |  |  | No |  | 18 | 25/21/16 | 193205 | 15859 | - | 333 |  |  |  | Resultados están dentro de los rangos aceptables. | Niveles de Sodio en el límite de precuación. Nivel de limpieza en estado de Crítico. | Resultados están dentro de los rangos aceptables. | Localice la fuente de Sodio. Identifique las causas del origen y corrija el Codigo ISO alto del aceite. Asegúrese de que la contaminación no está siendo introducida a través de los equipos de manejo de aceite. Retome la muestra en el próximo intervalo programado.
C0015491 | SHOUGANG | FC-102 | FC-102 MOT | CAMION | KOMATSU | HD1500 | MOTOR | CHEVRON 400 MGX 15W40 | 2020-11-10 | 2020-11-23 | 2020-11-24 | 2020-11-25 | 24158 | 384 | No | No | No | Precaución | 14.6 | 14.5 | 0 | 37 | 0 | 1 | 0 | 1 | 2 | 0 | 0 | 0 | 0 | 0 | 0 |  | 3 | 6 | 1 | 87 | 0 | 2190 | 15 | 877 | 1114 |  | 6.1 | 5.4 | 7 | 0 | 1.2 | No |  | 17 | - | - | - | - | - |  |  |  | Resultados están dentro de los rangos aceptables. | Niveles de Sodio en el límite de precuación. | Desgaste de Cromo en el límite de precaución. | Localice la fuente de Sodio. Identifique y evalúe los componentes a base de este elemento. Determine la fuente del metal de desgaste y tome acciones correctivas. Retomar la muestra para monitorear condición.
C0015492 | SHOUGANG | C-45 | C-45 MOT | CARGADOR FRONTAL | CATERPILLAR | 994F | MOTOR | MOBIL DELVAC 1 5W-40 | 2020-11-11 | 2020-11-23 | 2020-11-24 | 2020-11-25 | 46210 | 34 | No | No | No | Precaución | 14.8 | 15 | 0 | 3 | 0 | 0 | 0 | 0 | 1 | 0 | 0 | 0 | 0 | 0 | 0 |  | 6 | 0 | 2 | 62 | 0 | 2283 | 472 | 1037 | 1317 |  | 10.1 | 3.2 | 3.3 | 3.3 | 0.1 | No |  | 12 | - | - | - | - | - |  |  |  | Resultados están dentro de los rangos aceptables. | Nivel de Silicio en el límite de precaución. | Resultados están dentro de los rangos aceptables. | Localice la fuente de silicio. Tome acciones correctivas. Retomar la muestra para confirmar condición.
C0015493 | SHOUGANG | FC-105 | FC-105 MOT | CAMION | CATERPILLAR | 785D | MOTOR | CHEVRON 400 MGX 15W40 | 2020-11-11 | 2020-11-23 | 2020-11-24 | 2020-11-25 | 25191 | 571 | Yes | Yes | No | Precaución | 14.6 | 14.2 | 2 | 9 | 0 | 1 | 0 | 0 | 1 | 0 | 0 | 0 | 0 | 0 | 0 |  | 3 | 5 | 1 | 84 | 0 | 2211 | 13 | 863 | 1100 |  | 6.9 | 7.8 | 8.2 | 3 | 0.2 | No |  | 6 | - | - | - | - | - |  |  |  | Alta oxidación por posible degradación del aceite a altas temperaturas. | Niveles de Sodio en el límite de precuación. | Resultados están dentro de los rangos aceptables. | Revisar el sistema de enfriamiento (termostatos, radiador, bomba de agua, mangueras, etc.). Localice la fuente de Sodio. Tome acciones correctivas. Retome la muestra para confirmar condición.
C0015494 | SHOUGANG | FC-105 | FC-105 TRAN | CAMION | CATERPILLAR | 785D | TRANSMISION | MOBILTRANS HD 30 | 2020-11-11 | 2020-11-23 | 2020-11-24 | 2020-11-25 | 25191 | 1094 | Yes | Yes | No | Precaución |  | 11 | 2 | 4 | 0 | 0 | 0 | 0 | 0 | 0 | 0 | 0 | 0 | 0 | 0 |  | 4 | 5 | 2 | 3 | 0 | 2925 | 10 | 909 | 1168 |  |  | 0.4 | - |  |  | No |  | 15 | 21/18/14 | 11068 | 2394 | - | 143 |  |  |  | Resultados están dentro de los rangos aceptables. | Nivel de limpieza en estado de precaución. | Resultados están dentro de los rangos aceptables. | Identifique las causas del origen y corrija el Codigo ISO alto del aceite. Asegúrese de que la contaminación no está siendo introducida a través de los equipos de manejo de aceite. Retome la muestra en el próximo intervalo programado.
C0015495 | SHOUGANG | FC-105 | FC-105 STHI | CAMION | CATERPILLAR | 785D | SISTEMA HIDRAULICO | MOBILTRANS HD 10W | 2020-11-11 | 2020-11-23 | 2020-11-24 | 2020-11-25 | 25191 | 1094 | No | Yes | No | Crítico |  | 6.1 | 2 | 15 | 0 | 3 | 0 | 1 | 0 | 2 | 14 | 0 | 0 | 0 | 1 |  | 17 | 6 | 2 | 2 | 0 | 2856 | 14 | 916 | 1156 |  |  | 0.9 | - |  |  | No |  | 2 | 20/17/14 | 9694 | 1274 | - | 145 |  |  |  | Resultados están dentro de los rangos aceptables. | Niveles de Sodio y Potasio mayores que los esperados. Nivel de limpieza en estado de precaución. | Resultados están dentro de los rangos aceptables. | Localice la fuente de Sodio y Potasio. Identifique las causas del origen y corrija el Codigo ISO alto del aceite. Asegúrese de que la contaminación no está siendo introducida a través de los equipos de manejo de aceite. Retome la muestra en el próximo intervalo programado.
C0015496 | SHOUGANG | FC-105 | FC-105 STDI | CAMION | CATERPILLAR | 785D | SISTEMA DIRECCION | MOBILTRANS HD 10W | 2020-11-11 | 2020-11-23 | 2020-11-24 | 2020-11-25 | 25191 | 1094 | No | Yes | No | Crítico |  | 6 | 2 | 10 | 19 | 4 | 0 | 0 | 0 | 1 | 0 | 0 | 0 | 0 | 0 |  | 15 | 5 | 2 | 2 | 0 | 2901 | 17 | 895 | 1156 |  |  | 1.8 | - |  |  | No |  | 12 | 18/17/14 | 2378 | 740 | - | 107 |  |  |  | Resultados están dentro de los rangos aceptables. | Niveles de Sodio en el límite de precuación. Contaminación de Silicio en estado crítico. Altos niveles de silicio abrasivo (polvo) causarán alto desgaste. | Resultados están dentro de los rangos aceptables. | Localice la fuente de Silicio y Sodio. Tome acciones correctivas. Retomar la muestra para confirmar condición.
C0015497 | SHOUGANG | FC-105 | FC-105 BM LH | CAMION | CATERPILLAR | 785D | BOCAMAZA LH | MOBILUBE XFD 60 | 2020-11-11 | 2020-11-23 | 2020-11-24 | 2020-11-25 | 25191 | 1094 | Yes |  | No | Crítico |  | 24.7 | 0 | 13 | 0 | 0 | 0 | 0 | 0 | 0 | 0 | 0 | 0 | 0 | 0 |  | 4 | 8 | 1 | 92 | 0 | 294 | 2 | 262 | 20 |  |  | 0.3 | - |  |  | No |  | 12 | 23/19/15 | 48374 | 3455 | - | 208 |  |  |  | Resultados están dentro de los rangos aceptables. | Niveles de Sodio mayores que los esperados. Nivel de limpieza en estado de precaución. | Resultados están dentro de los rangos aceptables. | Localice la fuente de Sodio. Identifique las causas del origen y corrija el Codigo ISO alto del aceite. Asegúrese de que la contaminación no está siendo introducida a través de los equipos de manejo de aceite. Retome la muestra en el próximo intervalo programado.
C0015498 | SHOUGANG | FC-105 | FC-105 BM RH | CAMION | CATERPILLAR | 785D | BOCAMAZA RH | MOBILUBE XFD 60 | 2020-11-11 | 2020-11-23 | 2020-11-24 | 2020-11-25 | 25191 | 1094 | Yes |  | No | Precaución |  | 25.2 | 0 | 13 | 0 | 0 | 0 | 0 | 0 | 0 | 0 | 0 | 0 | 0 | 0 |  | 4 | 4 | 0 | 91 | 0 | 270 | 2 | 253 | 9 |  |  | 0.2 | - |  |  | No |  | 12 | 22/19/15 | 27462 | 3059 | - | 193 |  |  |  | Resultados están dentro de los rangos aceptables. | Nivel de Silicio en el límite de precaución. | Resultados están dentro de los rangos aceptables. | Identifique las causas del origen y corrija el Codigo ISO alto del aceite. Asegúrese de que la contaminación no está siendo introducida a través de los equipos de manejo de aceite. Retome la muestra en el próximo intervalo programado.
C0015499 | SHOUGANG | FC-105 | FC-105 DIFE POS | CAMION | CATERPILLAR | 785D | DIFERENCIAL POSTERIOR | MOBILUBE XFD 60 | 2020-11-11 | 2020-11-23 | 2020-11-24 | 2020-11-25 | 25191 | 1360 | No | Yes | No | Crítico |  | 23.7 | 21 | 24 | 3 | 0 | 1 | 0 | 0 | 0 | 0 | 0 | 0 | 0 | 0 |  | 3 | 2 | 1 | 92 | 0 | 384 | 3 | 296 | 56 |  |  | 2 | - |  |  | No |  | 8 | 25/21/15 | 238012 | 16741 | - | 181 |  |  |  | Baja viscosidad por posible contaminación con un lubricante de menor viscosidad. | Nivel de limpieza en estado de Crítico. | Desgaste de Cobre en el límite de precaución. | Localice y corrija la causa de baja viscosidad del aceite. Una baja viscosidad puede reducir la protección por lubricación. Identifique las causas del origen y corrija el Codigo ISO alto del aceite. Asegúrese de que la contaminación no está siendo introducida a través de los equipos de manejo de aceite. Determine la fuente del metal de desgaste y tome acciones correctivas. Retomar la muestra para monitorear condición.
C0015500 | SHOUGANG | FC-105 | FC-105 MF RH | CAMION | CATERPILLAR | 785D | MANDO FINAL RH | MOBILUBE XFD 60 | 2020-11-11 | 2020-11-23 | 2020-11-24 | 2020-11-25 | 25191 | 1360 | No |  | No | Crítico |  | 23.6 | 21 | 24 | 3 | 0 | 1 | 0 | 0 | 0 | 0 | 0 | 0 | 0 | 0 |  | 3 | 4 | 1 | 93 | 0 | 387 | 3 | 294 | 56 |  |  | 2.3 | - |  |  | No |  | 17 | 25/21/15 | 251407 | 15997 | - | 206 |  |  |  | Baja viscosidad por posible contaminación con un lubricante de menor viscosidad. | Nivel de limpieza en estado de Crítico. | Elevado desgaste de Cobre y Plomo. | Localice y corrija la causa de baja viscosidad del aceite. Una baja viscosidad puede reducir la protección por lubricación. Identifique las causas del origen y corrija el Codigo ISO alto del aceite. Asegúrese de que la contaminación no está siendo introducida a través de los equipos de manejo de aceite. Determine la fuente de los metales de desgaste excesivo y tome acciones correctivas. Retomar la muestra para monitorear condición.
C0015501 | SHOUGANG | FC-105 | FC-105 MF LH | CAMION | CATERPILLAR | 785D | MANDO FINAL LH | MOBILUBE XFD 60 | 2020-11-11 | 2020-11-23 | 2020-11-24 | 2020-11-25 | 25191 | 1360 | No |  | No | Crítico |  | 23.9 | 22 | 24 | 3 | 0 | 1 | 0 | 0 | 0 | 0 | 0 | 0 | 0 | 0 |  | 3 | 5 | 1 | 97 | 0 | 401 | 3 | 299 | 57 |  |  | 2.3 | - |  |  | No |  | 18 | 25/22/15 | 282511 | 26682 | - | 249 |  |  |  | Baja viscosidad por posible contaminación con un lubricante de menor viscosidad. | Niveles de Sodio en el límite de precuación. Nivel de limpieza en estado de Crítico. | Elevado desgaste de Cobre y Plomo. | Localice la fuente de Sodio. Localice y corrija la causa de baja viscosidad del aceite. Una baja viscosidad puede reducir la protección por lubricación. Identifique las causas del origen y corrija el Codigo ISO alto del aceite. Asegúrese de que la contaminación no está siendo introducida a través de los equipos de manejo de aceite. Determine la fuente de los metales de desgaste excesivo y tome acciones correctivas. Retomar la muestra para monitorear condición.
C0015502 | SHOUGANG | EP-33 | EP-33 MOT | PERFORADORA DE ORUGAS | ATLAS COPCO | DML | MOTOR | MOBIL DELVAC MX 15W-40 | 2020-11-11 | 2020-11-23 | 2020-11-24 | 2020-11-25 | 7159 | 109 | Yes | Yes | No | Crítico | 14.4 | 12.7 | 1 | 9 | 1 | 0 | 0 | 0 | 43 | 0 | 0 | 0 | 0 | 0 | 0 |  | 3 | 0 | 0 | 2 | 0 | 1403 | 1130 | 1015 | 1278 |  | 8.7 | 6.4 | 3.7 | 1.3 | 0.2 | No |  | 6 | - | - | - | - | - |  |  |  | Baja viscosidad por posible contaminación con un lubricante de menor viscosidad o dilución con combustible. | Resultados están dentro de los rangos aceptables. | Resultados están dentro de los rangos aceptables. | Localice y corrija la causa de baja viscosidad del aceite. Una baja viscosidad puede reducir la protección por lubricación. Retome la muestra en el próximo intervalo.
C0015503 | SHOUGANG | EP-33 | EP-33 MDBS | PERFORADORA DE ORUGAS | ATLAS COPCO | DML | MANDO DE BOMBAS | MOBILUBE HD 80W-90 | 2020-11-11 | 2020-11-23 | 2020-11-24 | 2020-11-25 | 7159 | 109 | Yes |  | No | Crítico |  | 14 | 0 | 207 | 0 | 1 | 0 | 1 | 0 | 1 | 2 | 0 | 0 | 0 | 0 |  | 7 | 1 | 3 | 1 | 0 | 27 | 4 | 481 | 16 |  |  | 1.4 | - |  |  | Si |  | 112 | 25/22/15 | 305050 | 28369 | - | 250 |  |  |  | Resultados están dentro de los rangos aceptables. | Ligera presencia de agua. Nivel de limpieza en estado de Crítico. | Resultados están dentro de los rangos aceptables. | Identifique las causas del origen y corrija el Codigo ISO alto del aceite. Asegúrese de que la contaminación no está siendo introducida a través de los equipos de manejo de aceite. Retome la muestra en el próximo intervalo programado.
C0015504 | SHOUGANG | EP-33 | EP-33 STHI | PERFORADORA DE ORUGAS | ATLAS COPCO | DML | SISTEMA HIDRAULICO | MOBILTRANS HD 10W | 2020-11-11 | 2020-11-23 | 2020-11-24 | 2020-11-25 | 7159 | 1177 | No | Yes | No | Precaución |  | 6.1 | 3 | 7 | 0 | 2 | 0 | 1 | 1 | 0 | 0 | 0 | 0 | 0 | 0 |  | 11 | 3 | 2 | 1 | 0 | 2728 | 20 | 894 | 1147 |  |  | 0.5 | - |  |  | No |  | 13 | 21/18/15 | 12347 | 2086 | - | 288 |  |  |  | Resultados están dentro de los rangos aceptables. | Nivel de Silicio en el límite de precaución. Nivel de limpieza en estado de precaución. | Resultados están dentro de los rangos aceptables. | Localice la fuente de silicio. Identifique las causas del origen y corrija el Codigo ISO alto del aceite. Asegúrese de que la contaminación no está siendo introducida a través de los equipos de manejo de aceite. Retome la muestra en el próximo intervalo programado.
C0015505 | SHOUGANG | EP-33 | EP-33 COMP | PERFORADORA DE ORUGAS | ATLAS COPCO | DML | COMPRESOR | MOBIL SHC RARUS 68 | 2020-11-11 | 2020-11-23 | 2020-11-24 | 2020-11-25 | 7159 | 1177 | No | Yes | No | Precaución |  | 10.4 | 0 | 1 | 0 | 0 | 0 | 0 | 0 | 0 | 0 | 0 | 0 | 0 | 0 |  | 1 | 0 | 0 | 0 | 0 | 2 | 0 | 151 | 31 |  |  | 0 | - |  |  | No |  | 24 | 21/19/16 | 15518 | 3113 | - | 343 |  |  |  | Alta viscosidad por posible contaminación con un lubricante de mayor viscosidad. | Nivel de limpieza en estado de precaución. | Resultados están dentro de los rangos aceptables. | Localice y corrija la causa de la alta viscosidad del aceite. Viscosidad mayor que la esperada puede restringir el flujo de aceite causando falta de aceite y desgaste. Identifique las causas del origen y corrija el Codigo ISO alto del aceite. Asegúrese de que la contaminación no está siendo introducida a través de los equipos de manejo de aceite. Retome la muestra en el próximo intervalo programado.
C0015506 | SHOUGANG | EP-33 | EP-33 MF RH | PERFORADORA DE ORUGAS | ATLAS COPCO | DML | MANDO FINAL RH | MOBILTRANS HD 60 | 2020-11-11 | 2020-11-23 | 2020-11-24 | 2020-11-25 | 7159 | 531 | Yes |  | No | Crítico |  | 23.9 | 1 | 13 | 0 | 0 | 0 | 0 | 1 | 0 | 0 | 0 | 0 | 0 | 0 |  | 8 | 1 | 4 | 17 | 0 | 2543 | 10 | 827 | 1033 |  |  | 2 | - |  |  | No |  | 12 | 25/22/16 | 190303 | 27067 | - | 494 |  |  |  | Baja viscosidad por posible contaminación con un lubricante de menor viscosidad. | Nivel de limpieza en estado de Crítico. | Resultados están dentro de los rangos aceptables. | Localice y corrija la causa de baja viscosidad del aceite. Una baja viscosidad puede reducir la protección por lubricación. Identifique las causas del origen y corrija el Codigo ISO alto del aceite. Asegúrese de que la contaminación no está siendo introducida a través de los equipos de manejo de aceite. Retome la muestra en el próximo intervalo programado.
C0015507 | SHOUGANG | EP-33 | EP-33 MF LH | PERFORADORA DE ORUGAS | ATLAS COPCO | DML | MANDO FINAL LH | MOBILTRANS HD 60 | 2020-11-11 | 2020-11-23 | 2020-11-24 | 2020-11-25 | 7159 | 531 | Yes |  | No | Crítico |  | 22.3 | 1 | 20 | 0 | 0 | 0 | 0 | 2 | 0 | 0 | 0 | 0 | 0 | 0 |  | 7 | 0 | 7 | 32 | 0 | 2142 | 8 | 762 | 871 |  |  | 3.7 | - |  |  | No |  | 13 | 25/22/17 | 226953 | 38602 | - | 659 |  |  |  | Baja viscosidad por posible contaminación con un lubricante de menor viscosidad. | Nivel de limpieza en estado de Crítico. | Resultados están dentro de los rangos aceptables. | Localice y corrija la causa de baja viscosidad del aceite. Una baja viscosidad puede reducir la protección por lubricación. Identifique las causas del origen y corrija el Codigo ISO alto del aceite. Asegúrese de que la contaminación no está siendo introducida a través de los equipos de manejo de aceite. Retome la muestra en el próximo intervalo programado.
C0015508 | SHOUGANG | CH-07 | CH-07 MOT RH | PALA HIDRAULICA | CATERPILLAR | 6040 FS | MOTOR RH | MOBIL DELVAC MX 15W-40 | 2020-11-11 | 2020-11-23 | 2020-11-24 | 2020-11-25 | 26172 | 322 | Yes | Yes | No | Crítico | 14.4 | 13 | 0 | 5 | 3 | 0 | 0 | 0 | 43 | 0 | 0 | 0 | 0 | 0 | 0 |  | 4 | 0 | 1 | 1 | 0 | 1395 | 1122 | 975 | 1255 |  | 8.5 | 8.8 | 6.7 | 4.5 | 0.2 | No |  | 10 | - | - | - | - | - |  |  |  | Baja viscosidad por posible contaminación con un lubricante de menor viscosidad o dilución con combustible. | Resultados están dentro de los rangos aceptables. | Desgaste de Plomo en el límite de precaución. | Localice y corrija la causa de baja viscosidad del aceite. Una baja viscosidad puede reducir la protección por lubricación. Identifique y evalúe los componentes a base de este elemento. Determine la fuente del metal de desgaste y tome acciones correctivas. Retomar la muestra para monitorear condición.
C0015509 | SHOUGANG | CH-07 | CH-07 MOT LH | PALA HIDRAULICA | CATERPILLAR | 6040 FS | MOTOR LH | MOBIL DELVAC MX 15W-40 | 2020-11-11 | 2020-11-23 | 2020-11-24 | 2020-11-25 | 26172 | 322 | Yes | Yes | No | Precaución | 14.4 | 13.3 | 1 | 6 | 4 | 0 | 0 | 0 | 45 | 0 | 0 | 0 | 0 | 0 | 0 |  | 4 | 4 | 1 | 2 | 0 | 1445 | 1160 | 986 | 1284 |  | 8.8 | 6.5 | 6.1 | 4.2 | 0.2 | No |  | 12 | - | - | - | - | - |  |  |  | Baja viscosidad por posible contaminación con un lubricante de menor viscosidad o dilución con combustible. | Resultados están dentro de los rangos aceptables. | Desgaste de Plomo en el límite de precaución. | Localice y corrija la causa de baja viscosidad del aceite. Una baja viscosidad puede reducir la protección por lubricación. Identifique y evalúe los componentes a base de este elemento. Determine la fuente del metal de desgaste y tome acciones correctivas. Retomar la muestra para monitorear condición.
C0015510 | SHOUGANG | CH-05 | CH-05 MOT RH | PALA HIDRAULICA | CATERPILLAR | 6040 FS | MOTOR RH | MOBIL DELVAC MX 15W-40 | 2020-11-11 | 2020-11-23 | 2020-11-24 | 2020-11-25 | 29715 | 284 | Yes | Yes | No | Precaución | 14.4 | 13.3 | 1 | 7 | 2 | 0 | 0 | 0 | 44 | 0 | 0 | 0 | 0 | 0 | 0 |  | 3 | 0 | 1 | 1 | 0 | 1373 | 1132 | 989 | 1273 |  | 8.9 | 6.3 | 7.4 | 5.1 | 0.2 | No |  | 14 | - | - | - | - | - |  |  |  | Baja viscosidad por posible contaminación con un lubricante de menor viscosidad o dilución con combustible. | Resultados están dentro de los rangos aceptables. | Desgaste de Plomo en el límite de precaución. | Localice y corrija la causa de baja viscosidad del aceite. Una baja viscosidad puede reducir la protección por lubricación. Identifique y evalúe los componentes a base de este elemento. Determine la fuente del metal de desgaste y tome acciones correctivas. Retomar la muestra para monitorear condición.
C0015511 | SHOUGANG | CH-05 | CH-05 MOT LH | PALA HIDRAULICA | CATERPILLAR | 6040 FS | MOTOR LH | MOBIL DELVAC MX 15W-40 | 2020-11-11 | 2020-11-23 | 2020-11-24 | 2020-11-25 | 29715 | 284 | Yes | Yes | No | Precaución | 14.4 | 14 | 1 | 6 | 3 | 0 | 0 | 0 | 47 | 0 | 0 | 0 | 0 | 0 | 0 |  | 5 | 0 | 1 | 1 | 0 | 1500 | 1223 | 1042 | 1356 |  | 8.4 | 9 | 11.3 | 11.1 | 0.2 | No |  | 12 | - | - | - | - | - |  |  |  | Alta oxidación por posible degradación del aceite a altas temperaturas. | Resultados están dentro de los rangos aceptables. | Desgaste de Plomo en el límite de precaución. | Revisar el sistema de enfriamiento (termostatos, radiador, bomba de agua, mangueras, etc.). Identifique y evalúe los componentes a base de este elemento. Determine la fuente del metal de desgaste y tome acciones correctivas. Retomar la muestra para monitorear condición.
C0015512 | SHOUGANG | EP-33 | EP-33 CJRO | PERFORADORA DE ORUGAS | ATLAS COPCO | DML | CABEZAL DE ROTACION | MOBILUBE HD 80W-90 | 2020-11-11 | 2020-11-23 | 2020-11-24 | 2020-11-25 | 7159 | 109 | Yes | Yes | No | Crítico |  | 14.4 | 1 | 51 | 0 | 0 | 0 | 0 | 1 | 1 | 0 | 0 | 0 | 0 | 0 |  | 4 | 0 | 1 | 0 | 0 | 13 | 3 | 478 | 8 |  |  | 1.6 | - |  |  | No |  | 14 | 25/23/16 | 316674 | 51866 | - | 625 |  |  |  | Resultados están dentro de los rangos aceptables. | Nivel de limpieza en estado de Crítico. | Elevado desgaste de Hierro. | Identifique las causas del origen y corrija el Codigo ISO alto del aceite. Asegúrese de que la contaminación no está siendo introducida a través de los equipos de manejo de aceite. Determine la fuente del metal de desgaste excesivo y tome acciones correctivas. Retomar la muestra para monitorear condición.
C0015513 | SHOUGANG | FC-78 | FC-78 MOT | CAMION | CATERPILLAR | 777F | MOTOR | MOBIL DELVAC 1 5W-40 | 2020-11-12 | 2020-11-23 | 2020-11-24 | 2020-11-25 | 41234 | 522 | Yes | Yes | No | Normal | 14.8 | 14.3 | 2 | 10 | 1 | 1 | 0 | 1 | 1 | 0 | 0 | 0 | 0 | 0 | 0 |  | 5 | 0 | 2 | 42 | 0 | 2260 | 478 | 1027 | 1304 |  | 10 | 6.7 | 6.9 | 2.9 | 0.2 | No |  | 12 | - | - | - | - | - |  |  |  | Resultados están dentro de los rangos aceptables. | Resultados están dentro de los rangos aceptables. | Resultados están dentro de los rangos aceptables. | Retome la muestra en el próximo intervalo programado.
C0015514 | SHOUGANG | FC-78 | FC-78 TRAN | CAMION | CATERPILLAR | 777F | TRANSMISION | MOBILTRANS HD 30 | 2020-11-12 | 2020-11-23 | 2020-11-24 | 2020-11-25 | 41234 | 522 | No | Yes | No | Normal |  | 10.9 | 1 | 7 | 1 | 0 | 0 | 0 | 0 | 3 | 0 | 0 | 0 | 0 | 0 |  | 5 | 4 | 1 | 1 | 0 | 2958 | 10 | 938 | 1199 |  |  | 1.4 | - |  |  | No |  | 12 | 20/17/15 | 7277 | 917 | - | 165 |  |  |  | Resultados están dentro de los rangos aceptables. | Resultados están dentro de los rangos aceptables. | Resultados están dentro de los rangos aceptables. | Retome la muestra en el próximo intervalo programado.
C0015515 | SHOUGANG | FC-78 | FC-78 STHI | CAMION | CATERPILLAR | 777F | SISTEMA HIDRAULICO | MOBILTRANS HD 10W | 2020-11-12 | 2020-11-23 | 2020-11-24 | 2020-11-25 | 41234 | 522 | No | Yes | No | Crítico |  | 6 | 92 | 8 | 0 | 2 | 0 | 1 | 0 | 5 | 0 | 0 | 0 | 0 | 0 |  | 12 | 5 | 1 | 1 | 0 | 2900 | 13 | 928 | 1160 |  |  | 2.5 | - |  |  | No |  | 7 | 19/16/11 | 4990 | 451 | - | 19 |  |  |  | Resultados están dentro de los rangos aceptables. | Niveles de Sodio en el límite de precuación. Nivel de limpieza en estado de precaución. | Elevado desgaste de Cobre. | Localice la fuente de Sodio. Identifique las causas del origen y corrija el Codigo ISO alto del aceite. Asegúrese de que la contaminación no está siendo introducida a través de los equipos de manejo de aceite. Determine la fuente del metal de desgaste excesivo y tome acciones correctivas. Retomar la muestra para monitorear condición.
C0015516 | SHOUGANG | FC-78 | FC-78 STDI | CAMION | CATERPILLAR | 777F | SISTEMA DIRECCION | MOBILTRANS HD 10W | 2020-11-12 | 2020-11-23 | 2020-11-24 | 2020-11-25 | 41234 | 522 | No | Yes | No | Crítico |  | 6 | 1 | 13 | 0 | 2 | 0 | 0 | 0 | 1 | 0 | 0 | 0 | 0 | 0 |  | 11 | 4 | 2 | 1 | 0 | 2854 | 15 | 923 | 1193 |  |  | 4.8 | - |  |  | No |  | 9 | 23/18/15 | 43500 | 1466 | - | 216 |  |  |  | Resultados están dentro de los rangos aceptables. | Nivel de limpieza en estado de precaución. | Elevado desgaste de Hierro. | Identifique las causas del origen y corrija el Codigo ISO alto del aceite. Asegúrese de que la contaminación no está siendo introducida a través de los equipos de manejo de aceite. Identifique y evalúe los componentes a base de este elemento. Determine la fuente del metal de desgaste excesivo y tome acciones correctivas. Retomar la muestra para monitorear condición.
C0015517 | SHOUGANG | FC-78 | FC-78 BM RH | CAMION | CATERPILLAR | 777F | BOCAMAZA RH | MOBILTRANS HD 60 | 2020-11-12 | 2020-11-23 | 2020-11-24 | 2020-11-25 | 41234 | 522 | Yes |  | No | Precaución |  | 24.7 | 0 | 9 | 0 | 0 | 0 | 0 | 0 | 0 | 0 | 0 | 0 | 0 | 0 |  | 8 | 2 | 1 | 23 | 0 | 2339 | 10 | 774 | 932 |  |  | 4.5 | - |  |  | No |  | 12 | 22/20/15 | 34551 | 5036 | - | 278 |  |  |  | Resultados están dentro de los rangos aceptables. | Nivel de limpieza en estado de precaución. | Resultados están dentro de los rangos aceptables. | Identifique las causas del origen y corrija el Codigo ISO alto del aceite. Asegúrese de que la contaminación no está siendo introducida a través de los equipos de manejo de aceite. Retome la muestra en el próximo intervalo programado.
C0015518 | SHOUGANG | FC-78 | FC-78 BM LH | CAMION | CATERPILLAR | 777F | BOCAMAZA LH | MOBILUBE XFD 60 | 2020-11-12 | 2020-11-23 | 2020-11-24 | 2020-11-25 | 41234 | 522 | Yes |  | No | Crítico |  | 24.5 | 0 | 22 | 0 | 1 | 0 | 0 | 1 | 11 | 0 | 0 | 0 | 0 | 0 |  | 8 | 1 | 1 | 20 | 0 | 2321 | 9 | 786 | 951 |  |  | 4.2 | - |  |  | No |  | 15 | 25/21/17 | 192508 | 19383 | - | 745 |  |  |  | Resultados están dentro de los rangos aceptables. | Nivel de limpieza en estado de Crítico. | Resultados están dentro de los rangos aceptables. | Identifique las causas del origen y corrija el Codigo ISO alto del aceite. Asegúrese de que la contaminación no está siendo introducida a través de los equipos de manejo de aceite. Retome la muestra en el próximo intervalo programado.
C0015519 | SHOUGANG | FC-78 | FC-78 MF RH | CAMION | CATERPILLAR | 777F | MANDO FINAL RH | MOBILUBE XFD 60 | 2020-11-12 | 2020-11-23 | 2020-11-24 | 2020-11-25 | 41234 | 522 | Yes |  | No | Crítico |  | 25.1 | 1 | 10 | 0 | 0 | 0 | 0 | 0 | 0 | 0 | 0 | 0 | 0 | 0 |  | 4 | 4 | 1 | 84 | 0 | 477 | 4 | 324 | 106 |  |  | 0.4 | - |  |  | No |  | 14 | 24/21/16 | 121699 | 12955 | - | 451 |  |  |  | Resultados están dentro de los rangos aceptables. | Nivel de limpieza en estado de Crítico. | Resultados están dentro de los rangos aceptables. | Identifique las causas del origen y corrija el Codigo ISO alto del aceite. Asegúrese de que la contaminación no está siendo introducida a través de los equipos de manejo de aceite. Retome la muestra en el próximo intervalo programado.
C0015520 | SHOUGANG | FC-78 | FC-78 MF LH | CAMION | CATERPILLAR | 777F | MANDO FINAL LH | MOBILUBE XFD 60 | 2020-11-12 | 2020-11-23 | 2020-11-24 | 2020-11-25 | 41234 | 522 | Yes |  | No | Crítico |  | 25.2 | 1 | 10 | 0 | 0 | 0 | 0 | 0 | 0 | 0 | 0 | 0 | 0 | 0 |  | 5 | 3 | 1 | 84 | 0 | 481 | 4 | 325 | 108 |  |  | 0.4 | - |  |  | No |  | 14 | 24/21/16 | 126168 | 13385 | - | 489 |  |  |  | Resultados están dentro de los rangos aceptables. | Nivel de limpieza en estado de Crítico. | Resultados están dentro de los rangos aceptables. | Identifique las causas del origen y corrija el Codigo ISO alto del aceite. Asegúrese de que la contaminación no está siendo introducida a través de los equipos de manejo de aceite. Retome la muestra en el próximo intervalo programado.
C0015521 | SHOUGANG | FC-78 | FC-78 DIFE POS | CAMION | CATERPILLAR | 777F | DIFERENCIAL POSTERIOR | MOBILUBE XFD 60 | 2020-11-12 | 2020-11-23 | 2020-11-24 | 2020-11-25 | 41234 | 522 | Yes |  | No | Crítico |  | 25.4 | 1 | 11 | 0 | 0 | 0 | 0 | 0 | 0 | 0 | 0 | 0 | 0 | 0 |  | 4 | 3 | 1 | 84 | 0 | 477 | 4 | 324 | 107 |  |  | 0.4 | - |  |  | No |  | 13 | 24/21/15 | 122958 | 11810 | - | 291 |  |  |  | Resultados están dentro de los rangos aceptables. | Nivel de limpieza en estado de Crítico. | Resultados están dentro de los rangos aceptables. | Identifique las causas del origen y corrija el Codigo ISO alto del aceite. Asegúrese de que la contaminación no está siendo introducida a través de los equipos de manejo de aceite. Retome la muestra en el próximo intervalo programado.
C0015522 | SHOUGANG | EP-28 | EP-28 MOT | PERFORADORA DE ORUGAS | ATLAS COPCO | DML | MOTOR | MOBIL DELVAC MX 15W-40 | 2020-11-12 | 2020-11-23 | 2020-11-24 | 2020-11-25 | 24996 | 176 | Yes | Yes | No | Crítico | 14.4 | 12.6 | 2 | 13 | 1 | 0 | 1 | 1 | 46 | 0 | 0 | 0 | 0 | 0 | 0 |  | 5 | 4 | 1 | 1 | 0 | 1489 | 1182 | 1030 | 1321 |  | 8.5 | 3.1 | 3.7 | 0 | 0.3 | No |  | 5 | - | - | - | - | - |  |  |  | Baja viscosidad por posible contaminación con un lubricante de menor viscosidad o dilución con combustible. | Niveles de Sodio en el límite de precuación. | Resultados están dentro de los rangos aceptables. | Localice la fuente de Sodio. Localice y corrija la causa de baja viscosidad del aceite. Una baja viscosidad puede reducir la protección por lubricación. Retome la muestra en el próximo intervalo.
C0015523 | SHOUGANG | EP-28 | EP-28 MDBS | PERFORADORA DE ORUGAS | ATLAS COPCO | DML | MANDO DE BOMBAS | MOBILUBE HD 80W-90 | 2020-11-12 | 2020-11-23 | 2020-11-24 | 2020-11-25 | 24996 | 176 | Yes |  | No | Crítico |  | 14.1 | 0 | 29 | 0 | 1 | 0 | 0 | 0 | 0 | 0 | 0 | 0 | 0 | 0 |  | 7 | 0 | 3 | 1 | 0 | 226 | 4 | 505 | 95 |  |  | 0.6 | - |  |  | No |  | 27 | 25/21/15 | 171187 | 15744 | - | 290 |  |  |  | Resultados están dentro de los rangos aceptables. | Nivel de limpieza en estado de Crítico. | Resultados están dentro de los rangos aceptables. | Identifique las causas del origen y corrija el Codigo ISO alto del aceite. Asegúrese de que la contaminación no está siendo introducida a través de los equipos de manejo de aceite. Retome la muestra en el próximo intervalo programado.
C0015524 | SHOUGANG | EP-28 | EP-28 CJRO | PERFORADORA DE ORUGAS | ATLAS COPCO | DML | CABEZAL DE ROTACION | MOBILUBE HD 80W-90 | 2020-11-12 | 2020-11-23 | 2020-11-24 | 2020-11-25 | 24996 | 176 | Yes |  | No | Crítico |  | 14.5 | 0 | 16 | 0 | 0 | 0 | 0 | 1 | 0 | 0 | 0 | 0 | 0 | 0 |  | 4 | 0 | 1 | 1 | 0 | 17 | 3 | 469 | 11 |  |  | 1.5 | - |  |  | No |  | 20 | 25/22/15 | 215014 | 21547 | - | 314 |  |  |  | Resultados están dentro de los rangos aceptables. | Nivel de limpieza en estado de Crítico. | Resultados están dentro de los rangos aceptables. | Identifique las causas del origen y corrija el Codigo ISO alto del aceite. Asegúrese de que la contaminación no está siendo introducida a través de los equipos de manejo de aceite. Retome la muestra en el próximo intervalo programado.
C0015525 | SHOUGANG | EP-28 | EP-28 STHI | PERFORADORA DE ORUGAS | ATLAS COPCO | DML | SISTEMA HIDRAULICO | NUTO H 68 | 2020-11-12 | 2020-11-23 | 2020-11-24 | 2020-11-25 | 24996 | 2244 | Yes | Yes | No | Crítico |  | 7.4 | 5 | 18 | 0 | 7 | 0 | 3 | 1 | 0 | 0 | 0 | 0 | 0 | 0 |  | 25 | 5 | 3 | 1 | 0 | 1276 | 12 | 560 | 739 |  |  | 4.8 | - |  |  | No |  | 4 | 23/18/15 | 43414 | 1723 | - | 248 |  |  |  | Baja viscosidad por posible contaminación con un lubricante de menor viscosidad. | Niveles de Sodio en el límite de precuación. Contaminación de Silicio en estado crítico. Altos niveles de silicio abrasivo (polvo) causarán alto desgaste. Nivel de limpieza en estado de Crítico. | Elevado desgaste de Hierro y Alumnio. | Localice la fuente de Sodio y Silicio. Localice y corrija la causa de baja viscosidad del aceite. Una baja viscosidad puede reducir la protección por lubricación. Identifique las causas del origen y corrija el Codigo ISO alto del aceite. Asegúrese de que la contaminación no está siendo introducida a través de los equipos de manejo de aceite. Determine la fuente de los metales de desgaste excesivo y tome acciones correctivas. Retomar la muestra para monitorear condición.
C0015526 | SHOUGANG | EP-28 | EP-28 COMP | PERFORADORA DE ORUGAS | ATLAS COPCO | DML | COMPRESOR | MOBIL SHC RARUS 68 | 2020-11-12 | 2020-11-23 | 2020-11-24 | 2020-11-25 | 24996 | 2244 | Yes | Yes | No | Precaución |  | 10 | 0 | 0 | 0 | 0 | 0 | 0 | 0 | 0 | 0 | 0 | 0 | 0 | 0 |  | 1 | 0 | 0 | 0 | 0 | 1 | 0 | 99 | 2 |  |  | 3.1 | - |  |  | No |  | 10 | 21/18/15 | 10415 | 2069 | - | 274 |  |  |  | Resultados están dentro de los rangos aceptables. | Nivel de limpieza en estado de precaución. | Resultados están dentro de los rangos aceptables. | Identifique las causas del origen y corrija el Codigo ISO alto del aceite. Asegúrese de que la contaminación no está siendo introducida a través de los equipos de manejo de aceite. Retome la muestra en el próximo intervalo programado.
C0015527 | SHOUGANG | EP-28 | EP-28 MF RH | PERFORADORA DE ORUGAS | ATLAS COPCO | DML | MANDO FINAL RH | MOBILTRANS HD 60 | 2020-11-12 | 2020-11-23 | 2020-11-24 | 2020-11-25 | 24996 | 1173 | Yes |  | No | Crítico |  | 22.2 | 8 | 21 | 0 | 0 | 0 | 0 | 0 | 0 | 0 | 0 | 0 | 0 | 0 |  | 6 | 1 | 35 | 50 | 0 | 887 | 6 | 475 | 318 |  |  | 10.2 | - |  |  | No |  | 20 | 25/23/17 | 231966 | 48190 | - | 1081 |  |  |  | Baja viscosidad por posible contaminación con un lubricante de menor viscosidad. | Nivel de limpieza en estado de Crítico. | Resultados están dentro de los rangos aceptables. | Localice y corrija la causa de baja viscosidad del aceite. Una baja viscosidad puede reducir la protección por lubricación. Identifique las causas del origen y corrija el Codigo ISO alto del aceite. Asegúrese de que la contaminación no está siendo introducida a través de los equipos de manejo de aceite. Retome la muestra en el próximo intervalo programado.
C0015528 | SHOUGANG | EP-28 | EP-28 MF LH | PERFORADORA DE ORUGAS | ATLAS COPCO | DML | MANDO FINAL LH | MOBILTRANS HD 60 | 2020-11-12 | 2020-11-23 | 2020-11-24 | 2020-11-25 | 24996 | 1173 | Yes |  | No | Crítico |  | 22.2 | 40 | 97 | 0 | 0 | 1 | 1 | 0 | 0 | 1 | 0 | 0 | 0 | 0 |  | 10 | 5 | 73 | 6 | 0 | 2329 | 9 | 799 | 917 |  |  | 2.2 | - |  |  | No |  | 49 | 26/24/17 | 356823 | 120457 | - | 683 |  |  |  | Baja viscosidad por posible contaminación con un lubricante de menor viscosidad. | Niveles de Sodio y Potasio mayores que los esperados. Nivel de limpieza en estado de Crítico. | Elevado desgaste de Cobre. | Localice la fuente de Sodio y Potasio. Localice y corrija la causa de baja viscosidad del aceite. Una baja viscosidad puede reducir la protección por lubricación. Identifique las causas del origen y corrija el Codigo ISO alto del aceite. Asegúrese de que la contaminación no está siendo introducida a través de los equipos de manejo de aceite. Determine la fuente del metal de desgaste excesivo y tome acciones correctivas. Retomar la muestra para monitorear condición.
C0015529 | TARMA | RE-39 | RE-39 MOT | EXCAVADORA DE ORUGAS | KOMATSU | PC-350LC-8 | MOTOR | MOBIL DELVAC MX 15W-40 | 2020-10-23 | 2020-11-25 | 2020-11-26 | 2020-11-27 | 9151 | 121 | Yes | Yes | No | Crítico | 14.4 | 14.1 | 3 | 20 | 1 | 2 | 1 | 1 | 41 | 0 | 0 | 0 | 0 | 0 | 0 |  | 22 | 0 | 1 | 5 | 0 | 1462 | 1140 | 981 | 1285 | 0 | 8.5 | 2.2 | 4.5 | 0 | 0.7 | No |  | 10 | - | - | - | - | - |  |  |  | Resultados están dentro de los rangos aceptables. | Contaminación de Silicio en estado crítico. Altos niveles de silicio abrasivo (polvo) causarán alto desgaste. | Resultados están dentro de los rangos aceptables. | Localice la fuente de silicio. Tome acciones correctivas. Retomar la muestra para confirmar condición.
C0015530 | TARMA | V-298 | V-298 MOT | CAMION VOLQUETE | VOLVO | FMX 8X4R | MOTOR | MOBIL DELVAC 1 5W-40 | 2020-10-28 | 2020-11-25 | 2020-11-26 | 2020-11-27 | 19389 | 498 | No | No | No | Precaución | 14.8 | 15.1 | 2 | 35 | 1 | 2 | 0 | 1 | 1 | 1 | 0 | 0 | 0 | 0 | 0 |  | 8 | 2 | 2 | 33 | 0 | 2530 | 506 | 1043 | 1364 | 0 | 8.1 | 13.9 | 14.8 | 0 | 1.5 | No |  | 12 | - | - | - | - | - |  |  |  | Alta oxidación por posible degradación del aceite a altas temperaturas. | La tasa de nitración aumenta debido a condiciones inadecuadas de combustión e ignición. | Resultados están dentro de los rangos aceptables. | Revisar el sistema de enfriamiento (termostatos, radiador, bomba de agua, mangueras, etc.). Localice y corrija causa de nitración. Tome acciones correctivas. Retome la muestra para confirmar condición.
C0015531 | TARMA | V-298 | V-298 STDI | CAMION VOLQUETE | VOLVO | FMX 8X4R | SISTEMA DIRECCION | VOLVO ACEITE ATF XRON III | 2020-10-29 | 2020-11-25 | 2020-11-26 | 2020-11-27 | 19389 | 498 | Yes | Yes | No | Crítico |  | 6 | 0 | 3 | 0 | 2 | 0 | 0 | 0 | 0 | 0 | 0 | 0 | 0 | 0 |  | 5 | 1 | 1 | 71 | 0 | 156 | 4 | 215 | 19 | 0 |  | 0 | - |  |  | No |  | 14 | 21/19/15 | 13552 | 3611 | - | 320 |  |  |  | Baja viscosidad por posible contaminación con un lubricante de menor viscosidad. | Nivel de limpieza en estado de precaución. | Resultados están dentro de los rangos aceptables. | Localice y corrija la causa de baja viscosidad del aceite. Una baja viscosidad puede reducir la protección por lubricación. Identifique las causas del origen y corrija el Codigo ISO alto del aceite. Asegúrese de que la contaminación no está siendo introducida a través de los equipos de manejo de aceite. Retome la muestra en el próximo intervalo programado.
C0015532 | TARMA | RE-39 | RE-39 MF RH | EXCAVADORA DE ORUGAS | KOMATSU | PC-350LC-8 | MANDO FINAL RH | MOBILTRANS HD 30 | 2020-10-29 | 2020-11-25 | 2020-11-26 | 2020-11-27 | 9218 | 188 | Yes | No | No | Crítico |  | 10.9 | 2 | 181 | 0 | 15 | 0 | 3 | 1 | 0 | 1 | 2 | 0 | 0 | 0 |  | 61 | 2 | 6 | 0 | 2 | 2893 | 14 | 897 | 1202 | 0 |  | 3.4 | - |  |  | No |  | 122 | 26/25/20 | 441751 | 255507 | - | 5110 |  |  |  | Resultados están dentro de los rangos aceptables. | Nivel de limpieza en estado de Crítico. | Resultados están dentro de los rangos aceptables. | Identifique las causas del origen y corrija el Codigo ISO alto del aceite. Asegúrese de que la contaminación no está siendo introducida a través de los equipos de manejo de aceite. Retome la muestra en el próximo intervalo programado.
C0015533 | TARMA | RE-39 | RE-39 MF LH | EXCAVADORA DE ORUGAS | KOMATSU | PC-350LC-8 | MANDO FINAL LH | MOBILTRANS HD 30 | 2020-10-29 | 2020-11-25 | 2020-11-26 | 2020-11-27 | 9218 | 188 | Yes | No | No | Crítico |  | 11.3 | 4 | 125 | 0 | 13 | 0 | 3 | 1 | 0 | 1 | 2 | 0 | 0 | 0 |  | 49 | 2 | 5 | 0 | 7 | 2683 | 13 | 872 | 1136 | 0 |  | 3.4 | - |  |  | No |  | 76 | 26/25/19 | 398403 | 211299 | - | 2597 |  |  |  | Resultados están dentro de los rangos aceptables. | Nivel de limpieza en estado de Crítico. | Resultados están dentro de los rangos aceptables. | Identifique las causas del origen y corrija el Codigo ISO alto del aceite. Asegúrese de que la contaminación no está siendo introducida a través de los equipos de manejo de aceite. Retome la muestra en el próximo intervalo programado.
C0015534 | TARMA | C-78 | C-78 MOT | CARGADOR FRONTAL | CATERPILLAR | 966H | MOTOR | MOBIL DELVAC 1 5W-40 | 2020-10-29 | 2020-11-25 | 2020-11-26 | 2020-11-27 | 19580 | 492 | No | No | No | Precaución | 14.8 | 14.8 | 4 | 38 | 2 | 0 | 0 | 1 | 10 | 0 | 1 | 0 | 0 | 0 | 0 |  | 4 | 1 | 2 | 35 | 0 | 2290 | 648 | 1038 | 1354 | 0 | 8.7 | 8 | 10.6 | 0 | 1.6 | No |  | 8 | - | - | - | - | - |  |  |  | Alta oxidación por posible degradación del aceite a altas temperaturas. | Elevado nivel de hollín, como resultado de una combustión incompleta. | Desgaste de Plomo en el límite de precaución. | Revisar el sistema de enfriamiento (termostatos, radiador, bomba de agua, mangueras, etc.). Revisar la presión de compresión, admisión de aire y sistema de inyección. Determine la fuente del metal de desgaste y tome acciones correctivas. Retomar la muestra para monitorear condición.
C0015535 | TARMA | TV-40 | TV-40 MOT | CAMION LUBRICADOR | MITSUBISHI | CANTER | MOTOR | MOBIL DELVAC MX 15W-40 | 2020-10-30 | 2020-11-25 | 2020-11-26 | 2020-11-27 | 6149 | 283 | Yes | Yes | No | Crítico | 14.4 | 13 | 2 | 9 | 2 | 1 | 0 | 0 | 44 | 0 | 0 | 0 | 0 | 0 | 0 |  | 7 | 1 | 1 | 0 | 0 | 1461 | 1180 | 1014 | 1330 | 0 | 8.4 | 4.9 | 4.9 | 1.5 | 0.2 | No |  | 16 | - | - | - | - | - |  |  |  | Baja viscosidad por posible contaminación con un lubricante de menor viscosidad o dilución con combustible. | Resultados están dentro de los rangos aceptables. | Resultados están dentro de los rangos aceptables. | Localice y corrija la causa de baja viscosidad del aceite. Una baja viscosidad puede reducir la protección por lubricación. Retome la muestra en el próximo intervalo.
C0015536 | TARMA | C-87 | C-87 MOT | CARGADOR FRONTAL | CATERPILLAR | 966H | MOTOR | MOBIL DELVAC 1 5W-40 | 2020-10-31 | 2020-11-25 | 2020-11-26 | 2020-11-27 | 12324 | 740 | Yes | Yes | No | Crítico | 14.8 | 13.5 | 3 | 53 | 5 | 1 | 0 | 1 | 10 | 0 | 0 | 0 | 0 | 0 | 0 |  | 5 | 0 | 3 | 22 | 0 | 2146 | 615 | 974 | 1249 | 0 | 8.8 | 20.3 | 12.7 | 0 | 2.1 | No |  | 5 | - | - | - | - | - |  |  |  | Alta oxidación por posible degradación del aceite a altas temperaturas. Baja viscosidad por posible contaminación con un lubricante de menor viscosidad o dilución con combustible. | Elevado nivel de hollín, como resultado de una combustión incompleta. | Elevado desgaste de Hierro y Plomo. | Revisar el sistema de enfriamiento (termostatos, radiador, bomba de agua, mangueras, etc.). Localice y corrija la causa de baja viscosidad del aceite. Una baja viscosidad puede reducir la protección por lubricación. Determine la fuente de los metales de desgaste excesivo y tome acciones correctivas. Retomar la muestra para monitorear condición.
C0015537 | TARMA | V-424 | V-424 MOT | CAMION VOLQUETE | VOLVO | FMX 8X4R | MOTOR | MOBIL DELVAC 1 5W-40 | 2020-10-31 | 2020-11-25 | 2020-11-26 | 2020-11-27 | 9608 | 234 | No | No | No | Normal | 14.8 | 14.2 | 2 | 23 | 2 | 1 | 0 | 0 | 1 | 0 | 0 | 0 | 0 | 0 | 0 |  | 4 | 0 | 2 | 50 | 0 | 2339 | 487 | 1009 | 1315 | 0 | 9.6 | 5.4 | 5.6 | 0 | 0.4 | No |  | 7 | - | - | - | - | - |  |  |  | Resultados están dentro de los rangos aceptables. | Resultados están dentro de los rangos aceptables. | Resultados están dentro de los rangos aceptables. | Retome la muestra en el próximo intervalo programado.
C0015538 | TARMA | T-48 | T-48 TRAN | TRACTOR DE ORUGAS | CATERPILLAR | D8T | TRANSMISION | MOBILTRANS HD 30 | 2020-11-01 | 2020-11-25 | 2020-11-26 | 2020-11-27 | 17016 | 1392 | Yes | Yes | No | Precaución |  | 11.3 | 3 | 7 | 0 | 0 | 0 | 0 | 0 | 0 | 0 | 0 | 0 | 0 | 0 |  | 3 | 0 | 1 | 0 | 0 | 2887 | 10 | 911 | 1174 | 0 |  | 0.4 | - |  |  | No |  | 14 | 21/18/15 | 17280 | 1576 | - | 166 |  |  |  | Resultados están dentro de los rangos aceptables. | Nivel de limpieza en estado de precaución. | Resultados están dentro de los rangos aceptables. | Identifique las causas del origen y corrija el Codigo ISO alto del aceite. Asegúrese de que la contaminación no está siendo introducida a través de los equipos de manejo de aceite. Retome la muestra en el próximo intervalo programado.
C0015539 | TARMA | T-48 | T-48 MF RH | TRACTOR DE ORUGAS | CATERPILLAR | D8T | MANDO FINAL RH | MOBILTRANS HD 50 | 2020-11-01 | 2020-11-25 | 2020-11-26 | 2020-11-27 | 17016 | 1392 | Yes | No | No | Crítico |  | 14.9 | 1 | 43 | 0 | 0 | 0 | 0 | 0 | 0 | 1 | 0 | 0 | 0 | 0 |  | 5 | 2 | 1 | 0 | 0 | 3006 | 12 | 928 | 1230 | 0 |  | 2 | - |  |  | No |  | 25 | 24/20/14 | 107903 | 5519 | - | 145 |  |  |  | Baja viscosidad por posible contaminación con un lubricante de menor viscosidad. | Nivel de limpieza en estado de Crítico. | Resultados están dentro de los rangos aceptables. | Localice y corrija la causa de baja viscosidad del aceite. Una baja viscosidad puede reducir la protección por lubricación. Identifique las causas del origen y corrija el Codigo ISO alto del aceite. Asegúrese de que la contaminación no está siendo introducida a través de los equipos de manejo de aceite. Retome la muestra en el próximo intervalo programado.
C0015540 | TARMA | T-48 | T-48 MF LH | TRACTOR DE ORUGAS | CATERPILLAR | D8T | MANDO FINAL LH | MOBILTRANS HD 50 | 2020-11-01 | 2020-11-25 | 2020-11-26 | 2020-11-27 | 17016 | 1392 | Yes | No | No | Crítico |  | 16.7 | 1 | 95 | 0 | 18 | 0 | 1 | 0 | 0 | 1 | 1 | 0 | 0 | 1 |  | 69 | 7 | 2 | 5 | 0 | 2738 | 14 | 941 | 1078 | 0 |  | 1.8 | - |  |  | No |  | 122 | - | - | - | - | - |  |  |  | Baja viscosidad por posible contaminación con un lubricante de menor viscosidad. | Contaminación de Silicio en estado crítico. Altos niveles de silicio abrasivo (polvo) causarán alto desgaste. | Presencia de aluminio mayor que el esperado puede representar contaminación con polvo (silicio abrasivo). | Localice y corrija la causa de baja viscosidad del aceite. Una baja viscosidad puede reducir la protección por lubricación. El incremento en silicio y aluminio podría potencialmente indicar una contaminación con polvo/tierra como la causa raíz del problema.
C0015541 | TARMA | R-41 | R-41 MOT | CAMION REMOLCADOR | MERCEDES BENZ | ACTROS 2640S 6X4 | MOTOR | MOBIL DELVAC 1 5W-40 | 2020-11-02 | 2020-11-25 | 2020-11-26 | 2020-11-27 | 4575 | 858 | Yes | Yes | No | Crítico | 14.8 | 12.3 | 7 | 22 | 1 | 5 | 0 | 2 | 45 | 0 | 0 | 0 | 0 | 0 | 0 |  | 5 | 1 | 5 | 0 | 0 | 1435 | 1123 | 995 | 1283 | 0 | 8.3 | 13.8 | 6.7 | 5.6 | 0.5 | No |  | 12 | - | - | - | - | - |  |  |  | Alta oxidación por posible degradación del aceite a altas temperaturas. Baja viscosidad por posible contaminación con un lubricante de menor viscosidad o dilución con combustible. | Niveles de Potasio en el límite de precuación. | Resultados están dentro de los rangos aceptables. | Localice la fuente de Potasio. Revisar el sistema de enfriamiento (termostatos, radiador, bomba de agua, mangueras, etc.). Localice y corrija la causa de baja viscosidad del aceite. Una baja viscosidad puede reducir la protección por lubricación. Retome la muestra en el próximo intervalo.
C0015542 | TARMA | V-294 | V-294 MOT | CAMION VOLQUETE | VOLVO | FMX 8X4R | MOTOR | MOBIL DELVAC 1 5W-40 | 2020-11-03 | 2020-11-25 | 2020-11-26 | 2020-11-27 | 18965 | 512 | No | No | No | Precaución | 14.8 | 14.4 | 4 | 22 | 1 | 1 | 0 | 0 | 1 | 1 | 0 | 0 | 0 | 0 | 0 |  | 5 | 0 | 2 | 44 | 0 | 2442 | 521 | 993 | 1326 | 0 | 9.4 | 10.3 | 10.6 | 0 | 0.8 | No |  | 14 | - | - | - | - | - |  |  |  | Alta oxidación por posible degradación del aceite a altas temperaturas. | La tasa de nitración aumenta debido a condiciones inadecuadas de combustión e ignición. | Resultados están dentro de los rangos aceptables. | Revisar el sistema de enfriamiento (termostatos, radiador, bomba de agua, mangueras, etc.). Localice y corrija causa de nitración. La nitración indica saturación del aceite con óxidos de nitrógeno solubles y/o insolubles que reaccionan con la película de aceite en la parte superior de los cilindros.
C0015543 | TARMA | V-294 | V-294 STDI | CAMION VOLQUETE | VOLVO | FMX 8X4R | SISTEMA DIRECCION | VOLVO ACEITE ATF XRON III | 2020-11-03 | 2020-11-25 | 2020-11-26 | 2020-11-27 | 18965 | 512 | Yes | Yes | No | Crítico |  | 6.7 | 2 | 16 | 0 | 2 | 0 | 0 | 0 | 0 | 0 | 0 | 0 | 0 | 0 |  | 6 | 0 | 1 | 76 | 0 | 485 | 79 | 339 | 211 | 0 |  | 0 | - |  |  | No |  | 12 | - | - | - | - | - |  |  |  | Baja viscosidad por posible contaminación con un lubricante de menor viscosidad. | Resultados están dentro de los rangos aceptables. | Resultados están dentro de los rangos aceptables. | Localice y corrija la causa de baja viscosidad del aceite. Una baja viscosidad puede reducir la protección por lubricación. Retome la muestra en el próximo intervalo.
C0015544 | TARMA | MO-18 | MO-18 MOT | MOTONIVELADORA | CATERPILLAR | 140K | MOTOR | MOBIL DELVAC MX 15W-40 | 2020-11-03 | 2020-11-25 | 2020-11-26 | 2020-11-27 | 11685 | 244 | Yes | Yes | No | Crítico | 14.4 | 12.5 | 0 | 15 | 1 | 0 | 0 | 1 | 45 | 0 | 0 | 0 | 0 | 0 | 0 |  | 2 | 1 | 1 | 0 | 0 | 1510 | 1217 | 1065 | 1372 | 0 | 8.5 | 5.4 | 7.8 | 0 | 0.6 | No |  | 14 | - | - | - | - | - |  |  |  | Baja viscosidad por posible contaminación con un lubricante de menor viscosidad o dilución con combustible. | Resultados están dentro de los rangos aceptables. | Resultados están dentro de los rangos aceptables. | Localice y corrija la causa de baja viscosidad del aceite. Una baja viscosidad puede reducir la protección por lubricación. Retome la muestra en el próximo intervalo.
C0015545 | TARMA | CI-24 | CI-24 MOT | CAMION CISTERNA DE COMBUSTIBLE | MERCEDES BENZ | AXOR 2628/45 6X4 | MOTOR | MOBIL DELVAC 1 5W-40 | 2020-11-03 | 2020-11-25 | 2020-11-26 | 2020-11-27 | 12037 | 764 | Yes | Yes | No | Precaución | 14.8 | 14.8 | 2 | 43 | 1 | 6 | 1 | 2 | 1 | 0 | 1 | 0 | 0 | 0 | 0 |  | 13 | 2 | 3 | 46 | 0 | 2544 | 524 | 1034 | 1376 | 0 | 9.1 | 11.1 | 10.2 | 0 | 1.7 | No |  | 14 | - | - | - | - | - |  |  |  | Alta oxidación por posible degradación del aceite a altas temperaturas. | La tasa de nitración aumenta debido a condiciones inadecuadas de combustión e ignición. Elevado nivel de hollín, como resultado de una combustión incompleta. | Resultados están dentro de los rangos aceptables. | Revisar la presión de compresión, admisión de aire y sistema de inyección. Revisar el sistema de enfriamiento (termostatos, radiador, bomba de agua, mangueras, etc.). Localice y corrija causa de nitración. La nitración indica saturación del aceite con óxidos de nitrógeno solubles y/o insolubles que reaccionan con la película de aceite en la parte superior de los cilindros.
C0015546 | TARMA | CI-24 | CI-24 STDI | CAMION CISTERNA DE COMBUSTIBLE | MERCEDES BENZ | AXOR 2628/45 6X4 | SISTEMA DIRECCION | VOLVO ACEITE ATF XRON III | 2020-11-03 | 2020-11-25 | 2020-11-26 | 2020-11-27 | 12037 | 506 | Yes | Yes | No | Crítico |  | 5.4 | 2 | 19 | 0 | 2 | 2 | 0 | 0 | 0 | 0 | 0 | 0 | 0 | 0 |  | 9 | 2 | 1 | 56 | 0 | 191 | 6 | 230 | 41 | 0 |  | 0 | - |  |  | No |  | 18 | 24/22/17 | 132164 | 25136 | - | 699 |  |  |  | Baja viscosidad por posible contaminación con un lubricante de menor viscosidad. | Nivel de limpieza en estado de Crítico. | Resultados están dentro de los rangos aceptables. | Localice y corrija la causa de baja viscosidad del aceite. Una baja viscosidad puede reducir la protección por lubricación. Identifique las causas del origen y corrija el Codigo ISO alto del aceite. Asegúrese de que la contaminación no está siendo introducida a través de los equipos de manejo de aceite. Retome la muestra en el próximo intervalo programado.
C0015547 | TARMA | C-82 | C-82 MOT | CARGADOR FRONTAL | CATERPILLAR | 962H | MOTOR | MOBIL DELVAC 1 5W-40 | 2020-11-05 | 2020-11-25 | 2020-11-26 | 2020-11-27 | 11073 | 454 | No | No | No | Crítico | 14.8 | 11.1 | 1 | 20 | 0 | 0 | 0 | 1 | 16 | 0 | 0 | 0 | 0 | 0 | 0 |  | 4 | 0 | 1 | 24 | 0 | 1751 | 686 | 960 | 1200 | 0 | 8 | 24.1 | 7.5 | 0 | 0.7 | No | 7.8 | 12 | - | - | - | - | - |  |  |  | Alta oxidación por posible degradación del aceite a altas temperaturas. Baja viscosidad por posible contaminación con un lubricante de menor viscosidad o dilución con combustible. | Resultados están dentro de los rangos aceptables. | Resultados están dentro de los rangos aceptables. | Revisar el sistema de enfriamiento (termostatos, radiador, bomba de agua, mangueras, etc.). Localice y corrija la causa de baja viscosidad del aceite. Una baja viscosidad puede reducir la protección por lubricación. Retome la muestra en el próximo intervalo.
C0015548 | TARMA | C-94 | C-94 MOT | CARGADOR FRONTAL | VOLVO | L150H | MOTOR | MOBIL DELVAC 1 5W-40 | 2020-11-06 | 2020-11-25 | 2020-11-26 | 2020-11-27 | 10028 | 491 | No | No | No | Precaución | 14.8 | 13.3 | 1 | 11 | 1 | 0 | 0 | 0 | 1 | 0 | 0 | 0 | 0 | 0 | 0 |  | 6 | 0 | 1 | 35 | 0 | 2215 | 451 | 953 | 1230 | 0 | 9.3 | 7.1 | 5.9 | 0 | 0.6 | No |  | 13 | - | - | - | - | - |  |  |  | Baja viscosidad por posible contaminación con un lubricante de menor viscosidad o dilución con combustible. | Resultados están dentro de los rangos aceptables. | Resultados están dentro de los rangos aceptables. | Localice y corrija la causa de baja viscosidad del aceite. Una baja viscosidad puede reducir la protección por lubricación. Retome la muestra en el próximo intervalo.
C0015549 | TARMA | V-433 | V-433 MOT | CAMION VOLQUETE | VOLVO | FMX 8X4R | MOTOR | MOBIL DELVAC 1 5W-40 | 2020-11-06 | 2020-11-25 | 2020-11-27 | 2020-11-28 | 8587 | 247 | No | No | No | Crítico | 14.8 | 13 | 1 | 6 | 0 | 0 | 0 | 0 | 2 | 0 | 0 | 0 | 0 | 0 | 0 | 0 | 2 | 1 | 2 | 66 | 0 | 2335 | 536 | 1041 | 1307 | 0 | 9.5 | 14.9 | 10.5 | 1.2 | 0.2 | No |  | 14 | - | - | - | - | - | - | - |  | Alta oxidación por posible degradación del aceite a altas temperaturas. Baja viscosidad por posible contaminación con un lubricante de menor viscosidad o dilución con combustible. | La tasa de nitración aumenta debido a condiciones inadecuadas de combustión e ignición. | Resultados están dentro de los rangos aceptables. | Localice y corrija causa de nitración. Revisar el sistema de enfriamiento (termostatos, radiador, bomba de agua, mangueras, etc.). Localice y corrija la causa de baja viscosidad del aceite. Una baja viscosidad puede reducir la protección por lubricación. Retome la muestra en el próximo intervalo.
C0015550 | TARMA | RE-36 | RE-36 MOT | EXCAVADORA DE ORUGAS | KOMATSU | PC-350LC-8 | MOTOR | MOBIL DELVAC MX 15W-40 | 2020-11-09 | 2020-11-25 | 2020-11-27 | 2020-11-28 | 10398 | 273 | Yes | Yes | No | Precaución | 14.4 | 14.3 | 4 | 31 | 1 | 2 | 0 | 2 | 44 | 5 | 0 | 0 | 0 | 0 | 0 | 0 | 7 | 3 | 0 | 22 | 0 | 1632 | 1138 | 1042 | 1339 | 0 | 8.5 | 4.3 | 7.3 | 0 | 1.4 | No |  | 14 | - | - | - | - | - | - | - |  | Resultados están dentro de los rangos aceptables. | Elevado nivel de hollín, como resultado de una combustión incompleta. | Resultados están dentro de los rangos aceptables. | Revisar la presión de compresión, admisión de aire y sistema de inyección. Retome la muestra en el próximo intervalo programado.
C0015551 | TARMA | RE-36 | RE-36 MF RH | EXCAVADORA DE ORUGAS | KOMATSU | PC-350LC-8 | MANDO FINAL RH | MOBILUBE HD 85W-140 | 2020-11-09 | 2020-11-25 | 2020-11-27 | 2020-11-28 | 10398 | 273 | Yes | No | No | Crítico |  | 24.5 | 0 | 16 | 0 | 0 | 0 | 0 | 1 | 0 | 0 | 0 | 0 | 0 | 1 | 0 | 3 | 2 | 0 | 0 | 0 | 54 | 28 | 512 | 44 | 0 |  | 0.5 | - |  |  | No |  | 22 | 25/23/17 | 223272 | 41290 | - | 1016 | - | - |  | Resultados están dentro de los rangos aceptables. | Nivel de limpieza en estado de Crítico. | Resultados están dentro de los rangos aceptables. | Identifique las causas del origen y corrija el Codigo ISO alto del aceite. Asegúrese de que la contaminación no está siendo introducida a través de los equipos de manejo de aceite. Retome la muestra en el próximo intervalo programado.
C0015552 | TARMA | RE-36 | RE-36 MF LH | EXCAVADORA DE ORUGAS | KOMATSU | PC-350LC-8 | MANDO FINAL LH | MOBILUBE HD 85W-140 | 2020-11-09 | 2020-11-25 | 2020-11-27 | 2020-11-28 | 10398 | 273 | Yes | No | No | Crítico |  | 24.8 | 0 | 14 | 0 | 1 | 0 | 0 | 0 | 0 | 0 | 0 | 0 | 0 | 0 | 0 | 4 | 1 | 0 | 0 | 0 | 13 | 1 | 485 | 7 | 0 |  | 0.4 | - |  |  | No |  | 18 | 25/22/16 | 223824 | 39255 | - | 588 | - | - |  | Resultados están dentro de los rangos aceptables. | Nivel de limpieza en estado de Crítico. | Resultados están dentro de los rangos aceptables. | Identifique las causas del origen y corrija el Codigo ISO alto del aceite. Asegúrese de que la contaminación no está siendo introducida a través de los equipos de manejo de aceite. Retome la muestra en el próximo intervalo programado.
C0015553 | TARMA | V-432 | V-432 MOT | CAMION VOLQUETE | VOLVO | FMX 8X4R | MOTOR | MOBIL DELVAC 1 5W-40 | 2020-11-10 | 2020-11-25 | 2020-11-27 | 2020-11-28 | 7649 | 261 | No | No | No | Crítico | 14.8 | 12.8 | 4 | 22 | 5 | 1 | 2 | 1 | 1 | 1 | 1 | 0 | 0 | 0 | 0 | 0 | 11 | 6 | 2 | 54 | 0 | 2186 | 522 | 968 | 1227 | 0 | 9.1 | 21 | 13.5 | 1.5 | 0.4 | No |  | 14 | - | - | - | - | - | - | - |  | Alta oxidación por posible degradación del aceite a altas temperaturas. Baja viscosidad por posible contaminación con un lubricante de menor viscosidad o dilución con combustible. | La tasa de nitración aumenta debido a condiciones inadecuadas de combustión e ignición. | Desgaste de Plomo en el límite de precaución. | Localice y corrija causa de nitración. Revisar el sistema de enfriamiento (termostatos, radiador, bomba de agua, mangueras, etc.). Localice y corrija la causa de baja viscosidad del aceite. Una baja viscosidad puede reducir la protección por lubricación. Determine la fuente del metal de desgaste y tome acciones correctivas. Retomar la muestra para monitorear condición.
C0015554 | TARMA | V-155 | V-155 MOT | CAMION VOLQUETE | VOLVO | FMX 8X4R | MOTOR | MOBIL DELVAC 1 5W-40 | 2020-11-11 | 2020-11-25 | 2020-11-27 | 2020-11-28 | 20614 | 488 | No | No | No | Crítico | 14.8 | 13.2 | 1 | 12 | 1 | 5 | 1 | 0 | 0 | 1 | 1 | 0 | 0 | 0 | 1 | 0 | 10 | 0 | 2 | 63 | 0 | 2466 | 493 | 1092 | 1297 | 0 | 9.5 | 16.6 | 12 | 0 | 0.5 | No |  | 13 | - | - | - | - | - | - | - |  | Alta oxidación por posible degradación del aceite a altas temperaturas. Baja viscosidad por posible contaminación con un lubricante de menor viscosidad o dilución con combustible. | La tasa de nitración aumenta debido a condiciones inadecuadas de combustión e ignición. | Resultados están dentro de los rangos aceptables. | Localice y corrija causa de nitración. Revisar el sistema de enfriamiento (termostatos, radiador, bomba de agua, mangueras, etc.). Localice y corrija la causa de baja viscosidad del aceite. Una baja viscosidad puede reducir la protección por lubricación. Retome la muestra en el próximo intervalo.
C0015555 | TARMA | V-431 | V-431 MOT | CAMION VOLQUETE | VOLVO | FMX 8X4R | MOTOR | MOBIL DELVAC 1 5W-40 | 2020-11-11 | 2020-11-25 | 2020-11-27 | 2020-11-28 | 10424 | 250 | No | No | No | Crítico | 14.8 | 14.2 | 4 | 43 | 1 | 1 | 0 | 1 | 1 | 0 | 1 | 0 | 0 | 0 | 0 | 0 | 4 | 1 | 4 | 60 | 0 | 2375 | 501 | 1023 | 1322 | 0 | 10.5 | 15.6 | 11.7 | 0 | 0.5 | No |  | 15 | - | - | - | - | - | - | - |  | Alta oxidación por posible degradación del aceite a altas temperaturas. | La tasa de nitración aumenta debido a condiciones inadecuadas de combustión e ignición. | Resultados están dentro de los rangos aceptables. | Revisar el sistema de enfriamiento (termostatos, radiador, bomba de agua, mangueras, etc.). Localice y corrija causa de nitración. La nitración indica saturación del aceite con óxidos de nitrógeno solubles y/o insolubles que reaccionan con la película de aceite en la parte superior de los cilindros.
C0015556 | TARMA | V-315 | V-315 MOT | CAMION VOLQUETE | VOLVO | FMX 8X4R | MOTOR | MOBIL DELVAC 1 5W-40 | 2020-11-11 | 2020-11-25 | 2020-11-27 | 2020-11-28 | 14239 | 255 | No | No | No | Crítico | 14.8 | 14.4 | 4 | 17 | 1 | 1 | 0 | 0 | 1 | 1 | 0 | 0 | 0 | 0 | 0 | 0 | 4 | 3 | 2 | 56 | 0 | 2500 | 509 | 1071 | 1380 | 0 | 10.1 | 15.9 | 13 | 0 | 0.6 | No |  | 13 | - | - | - | - | - | - | - |  | Alta oxidación por posible degradación del aceite a altas temperaturas. | La tasa de nitración aumenta debido a condiciones inadecuadas de combustión e ignición. | Resultados están dentro de los rangos aceptables. | Revisar el sistema de enfriamiento (termostatos, radiador, bomba de agua, mangueras, etc.). Localice y corrija causa de nitración. La nitración indica saturación del aceite con óxidos de nitrógeno solubles y/o insolubles que reaccionan con la película de aceite en la parte superior de los cilindros.
C0015557 | TARMA | V-220 | V-220 MOT | CAMION VOLQUETE | VOLVO | FMX 8X4R | MOTOR | MOBIL DELVAC 1 5W-40 | 2020-11-12 | 2020-11-25 | 2020-11-27 | 2020-11-28 | 18303 | 781 | Yes | Yes | No | Crítico | 14.8 | 14 | 7 | 35 | 2 | 4 | 1 | 1 | 1 | 1 | 1 | 0 | 0 | 0 | 0 | 0 | 23 | 4 | 2 | 42 | 0 | 2473 | 514 | 1020 | 1358 | 0 | 9.7 | 17.8 | 19.7 | 0 | 1 | No |  | 8 | - | - | - | - | - | - | - |  | Alta oxidación por posible degradación del aceite a altas temperaturas. | La tasa de nitración aumenta debido a condiciones inadecuadas de combustión e ignición. | Resultados están dentro de los rangos aceptables. | Revisar el sistema de enfriamiento (termostatos, radiador, bomba de agua, mangueras, etc.). Localice y corrija causa de nitración. La nitración indica saturación del aceite con óxidos de nitrógeno solubles y/o insolubles que reaccionan con la película de aceite en la parte superior de los cilindros.
C0015558 | TARMA | RE-34 | RE-34 MOT | EXCAVADORA DE ORUGAS | KOMATSU | PC-350LC-8 | MOTOR | MOBIL DELVAC MX 15W-40 | 2020-11-12 | 2020-11-25 | 2020-11-27 | 2020-11-28 | 12686 | 237 | Yes | Yes | No | Crítico | 14.4 | 14.4 | 7 | 29 | 2 | 1 | 1 | 1 | 46 | 1 | 0 | 0 | 0 | 0 | 0 | 0 | 5 | 11 | 1 | 13 | 0 | 1583 | 1172 | 1028 | 1325 | 0 | 7.7 | 4.4 | 11 | 0 | 1.8 | No |  | 16 | - | - | - | - | - | - | - |  | Resultados están dentro de los rangos aceptables. | Elevado nivel de hollín, como resultado de una combustión incompleta. La tasa de nitración aumenta debido a condiciones inadecuadas de combustión e ignición. Niveles de sodio mayores que los esperados pueden representar fugas de refrigerante hacia el cárter del motor o contaminación por sal del medio ambiente. | Desgaste de Plomo en el límite de precaución. | Localice la fuente de Sodio. Revisar la presión de compresión, admisión de aire y sistema de inyección. Localice y corrija causa de nitración. Determine la fuente del metal de desgaste y tome acciones correctivas. Retomar la muestra para monitorear condición.
C0015559 | TARMA | RE-34 | RE-34 MF RH | EXCAVADORA DE ORUGAS | KOMATSU | PC-350LC-8 | MANDO FINAL RH | MOBILUBE HD 85W-140 | 2020-11-12 | 2020-11-25 | 2020-11-27 | 2020-11-28 | 12686 | 237 | Yes | No | No | Crítico |  | 25.1 | 0 | 17 | 0 | 0 | 0 | 0 | 0 | 0 | 0 | 0 | 0 | 0 | 0 | 0 | 4 | 2 | 0 | 0 | 0 | 9 | 1 | 489 | 6 | 0 |  | 1.7 | - |  |  | No |  | 26 | 25/23/18 | 313780 | 70804 | - | 2159 | - | - |  | Resultados están dentro de los rangos aceptables. | Nivel de limpieza en estado de Crítico. | Resultados están dentro de los rangos aceptables. | Identifique las causas del origen y corrija el Codigo ISO alto del aceite. Asegúrese de que la contaminación no está siendo introducida a través de los equipos de manejo de aceite. Retome la muestra en el próximo intervalo programado.
C0015560 | TARMA | RE-34 | RE-34 MF LH | EXCAVADORA DE ORUGAS | KOMATSU | PC-350LC-8 | MANDO FINAL LH | MOBILUBE HD 85W-140 | 2020-11-12 | 2020-11-25 | 2020-11-27 | 2020-11-28 | 12686 | 237 | Yes | No | No | Crítico |  | 23.5 | 0 | 18 | 0 | 0 | 0 | 0 | 0 | 0 | 0 | 0 | 0 | 0 | 0 | 0 | 3 | 4 | 0 | 0 | 0 | 117 | 1 | 509 | 48 | 0 |  | 0.6 | - |  |  | No |  | 24 | 25/23/18 | 243697 | 54953 | - | 1463 | - | - |  | Baja viscosidad por posible contaminación con un lubricante de menor viscosidad. | Nivel de limpieza en estado de Crítico. | Resultados están dentro de los rangos aceptables. | Localice y corrija la causa de baja viscosidad del aceite. Una baja viscosidad puede reducir la protección por lubricación. Identifique las causas del origen y corrija el Codigo ISO alto del aceite. Asegúrese de que la contaminación no está siendo introducida a través de los equipos de manejo de aceite. Retome la muestra en el próximo intervalo programado.
C0015561 | TARMA | RE-34 | RE-34 RDGI | EXCAVADORA DE ORUGAS | KOMATSU | PC-350LC-8 | REDUCTOR DE GIRO | MOBILUBE HD 85W-140 | 2020-11-12 | 2020-11-25 | 2020-11-27 | 2020-11-28 | 12686 | 510 | Yes | No | No | Crítico |  | 24.5 | 0 | 20 | 0 | 0 | 0 | 0 | 0 | 0 | 0 | 0 | 0 | 0 | 0 | 0 | 2 | 3 | 0 | 0 | 0 | 40 | 4 | 498 | 24 | 0 |  | 1 | - |  |  | No |  | 7 | 25/22/17 | 178220 | 27082 | - | 1009 | - | - |  | Resultados están dentro de los rangos aceptables. | Nivel de limpieza en estado de Crítico. | Resultados están dentro de los rangos aceptables. | Identifique las causas del origen y corrija el Codigo ISO alto del aceite. Asegúrese de que la contaminación no está siendo introducida a través de los equipos de manejo de aceite. Retome la muestra en el próximo intervalo programado.
C0015562 | TARMA | RE-37 | RE-37 MOT | EXCAVADORA DE ORUGAS | KOMATSU | PC-350LC-8 | MOTOR | MOBIL DELVAC MX 15W-40 | 2020-11-13 | 2020-11-25 | 2020-11-27 | 2020-11-28 | 9256 | 251 | Yes | Yes | No | Crítico | 14.4 | 13.9 | 3 | 27 | 2 | 2 | 1 | 2 | 39 | 1 | 1 | 0 | 0 | 0 | 0 | 0 | 8 | 3 | 1 | 331 | 0 | 3478 | 30 | 887 | 1131 | 0 | 8.3 | 7.4 | 5.1 | 0 | 1.3 | No |  | 14 | - | - | - | - | - | - | - |  | Baja viscosidad por posible contaminación con un lubricante de menor viscosidad o dilución con combustible. | Elevado nivel de hollín, como resultado de una combustión incompleta. Contaminación de Silicio en estado crítico. Altos niveles de silicio abrasivo (polvo) causarán alto desgaste. | Desgaste de Plomo en el límite de precaución. | Localice la fuente de silicio. Revisar la presión de compresión, admisión de aire y sistema de inyección. Localice y corrija la causa de baja viscosidad del aceite. Una baja viscosidad puede reducir la protección por lubricación. Determine la fuente del metal de desgaste y tome acciones correctivas. Retomar la muestra para monitorear condición.
C0015563 | TARMA | RE-37 | RE-37 MF RH | EXCAVADORA DE ORUGAS | KOMATSU | PC-350LC-8 | MANDO FINAL RH | MOBILUBE HD 85W-140 | 2020-11-13 | 2020-11-25 | 2020-11-27 | 2020-11-28 | 9256 | 251 | Yes | No | No | Crítico |  | 24.8 | 0 | 29 | 0 | 0 | 0 | 0 | 0 | 0 | 0 | 0 | 0 | 0 | 0 | 0 | 4 | 5 | 0 | 0 | 0 | 18 | 2 | 492 | 10 | 0 |  | 0.5 | - |  |  | No |  | 40 | 26/24/20 | 348013 | 129688 | - | 6301 | - | - |  | Resultados están dentro de los rangos aceptables. | Nivel de limpieza en estado de Crítico. | Resultados están dentro de los rangos aceptables. | Identifique las causas del origen y corrija el Codigo ISO alto del aceite. Asegúrese de que la contaminación no está siendo introducida a través de los equipos de manejo de aceite. Retome la muestra en el próximo intervalo programado.
C0015564 | TARMA | RE-37 | RE-37 MF LH | EXCAVADORA DE ORUGAS | KOMATSU | PC-350LC-8 | MANDO FINAL LH | MOBILUBE HD 85W-140 | 2020-11-13 | 2020-11-25 | 2020-11-27 | 2020-11-28 | 9256 | 251 | Yes | No | No | Crítico |  | 25.1 | 0 | 45 | 0 | 0 | 0 | 0 | 0 | 0 | 0 | 0 | 0 | 0 | 0 | 0 | 4 | 5 | 0 | 0 | 0 | 12 | 1 | 492 | 6 | 0 |  | 0.4 | - |  |  | No |  | 49 | 26/24/19 | 370584 | 118918 | - | 3989 | - | - |  | Resultados están dentro de los rangos aceptables. | Nivel de limpieza en estado de Crítico. | Resultados están dentro de los rangos aceptables. | Identifique las causas del origen y corrija el Codigo ISO alto del aceite. Asegúrese de que la contaminación no está siendo introducida a través de los equipos de manejo de aceite. Retome la muestra en el próximo intervalo programado.
C0015565 | TARMA | RE-39 | RE-39 MOT | EXCAVADORA DE ORUGAS | KOMATSU | PC-350LC-8 | MOTOR | MOBIL DELVAC MX 15W-40 | 2020-11-14 | 2020-11-25 | 2020-11-27 | 2020-11-28 | 9396 | 245 | Yes | Yes | No | Crítico | 14.4 | 14.4 | 5 | 43 | 1 | 2 | 0 | 1 | 39 | 1 | 1 | 0 | 0 | 0 | 0 | 0 | 13 | 5 | 1 | 259 | 0 | 3079 | 323 | 958 | 1220 | 0 | 8.1 | 7.6 | 8.3 | 0 | 1.4 | No |  | 17 | - | - | - | - | - | - | - |  | Resultados están dentro de los rangos aceptables. | Elevado nivel de hollín, como resultado de una combustión incompleta. Contaminación de Silicio en estado crítico. Altos niveles de silicio abrasivo (polvo) causarán alto desgaste. Niveles de sodio en el límite de precaución pueden representar fugas de refrigerante hacia el cárter del motor o contaminación por sal del medio ambiente. | Elevado desgaste de Hierro. | Localice la fuente de Silicio y Sodio. Revisar la presión de compresión, admisión de aire y sistema de inyección. Determine la fuente del metal de desgaste excesivo y tome acciones correctivas. Retomar la muestra para monitorear condición.
C0015566 | TARMA | RE-39 | RE-39 MF RH | EXCAVADORA DE ORUGAS | KOMATSU | PC-350LC-8 | MANDO FINAL RH | MOBILUBE HD 85W-140 | 2020-11-14 | 2020-11-25 | 2020-11-27 | 2020-11-28 | 9396 | 245 | Yes | No | No | Crítico |  | 21 | 0 | 26 | 0 | 1 | 0 | 0 | 1 | 0 | 0 | 0 | 0 | 0 | 0 | 0 | 7 | 6 | 1 | 9 | 0 | 1259 | 5 | 686 | 535 | 0 |  | 1.1 | - |  |  | No |  | 24 | 25/23/17 | 230035 | 47615 | - | 1204 | - | - |  | Alta viscosidad por posible contaminación con un lubricante de mayor viscosidad. | Nivel de limpieza en estado de Crítico. | Resultados están dentro de los rangos aceptables. | Localice y corrija la causa de la alta viscosidad del aceite. Viscosidad mayor que la esperada puede restringir el flujo de aceite causando falta de aceite y desgaste. Identifique las causas del origen y corrija el Codigo ISO alto del aceite. Asegúrese de que la contaminación no está siendo introducida a través de los equipos de manejo de aceite. Retome la muestra en el próximo intervalo programado.
C0015567 | TARMA | RE-39 | RE-39 MF LH | EXCAVADORA DE ORUGAS | KOMATSU | PC-350LC-8 | MANDO FINAL LH | MOBILUBE HD 85W-140 | 2020-11-14 | 2020-11-25 | 2020-11-27 | 2020-11-28 | 9396 | 245 | Yes | No | No | Crítico |  | 19.8 | 1 | 80 | 0 | 1 | 0 | 0 | 0 | 0 | 0 | 0 | 0 | 0 | 1 | 0 | 11 | 2 | 1 | 2 | 1 | 1469 | 7 | 719 | 637 | 0 |  | 1.1 | - |  |  | No |  | 1090 | 26/25/21 | 463451 | 292746 | - | 19653 | - | - |  | Alta viscosidad por posible contaminación con un lubricante de mayor viscosidad. | Nivel de limpieza en estado de Crítico. | Resultados están dentro de los rangos aceptables. | Localice y corrija la causa de la alta viscosidad del aceite. Viscosidad mayor que la esperada puede restringir el flujo de aceite causando falta de aceite y desgaste. Identifique las causas del origen y corrija el Codigo ISO alto del aceite. Asegúrese de que la contaminación no está siendo introducida a través de los equipos de manejo de aceite. Retome la muestra en el próximo intervalo programado.
C0015568 | TARMA | RE-39 | RE-39 RDGI | EXCAVADORA DE ORUGAS | KOMATSU | PC-350LC-8 | REDUCTOR DE GIRO | MOBILUBE HD 85W-140 | 2020-11-14 | 2020-11-25 | 2020-11-27 | 2020-11-28 | 9396 | 245 | Yes | No | No | Crítico |  | 10.9 | 0 | 34 | 0 | 1 | 0 | 0 | 1 | 0 | 0 | 0 | 0 | 0 | 0 | 0 | 7 | 7 | 1 | 0 | 0 | 2892 | 14 | 920 | 1221 | 0 |  | 1.5 | - |  |  | No |  | 28 | 25/23/17 | 207347 | 46235 | - | 818 | - | - |  | Resultados están dentro de los rangos aceptables. | Nivel de limpieza en estado de Crítico. | Resultados están dentro de los rangos aceptables. | Identifique las causas del origen y corrija el Codigo ISO alto del aceite. Asegúrese de que la contaminación no está siendo introducida a través de los equipos de manejo de aceite. Retome la muestra en el próximo intervalo programado.
C0015569 | TARMA | V-398 | V-398 MOT | CAMION VOLQUETE | VOLVO | FMX 8X4R | MOTOR | MOBIL DELVAC 1 5W-40 | 2020-11-14 | 2020-11-25 | 2020-11-27 | 2020-11-28 | 9750 | 812 | Yes | Yes | No | Crítico | 14.8 | 12 | 4 | 38 | 5 | 2 | 1 | 1 | 1 | 0 | 1 | 0 | 0 | 0 | 0 | 0 | 5 | 1 | 2 | 29 | 0 | 2236 | 414 | 797 | 1211 | 0 | 8.3 | 36.9 | 20.3 | 0 | 0.8 | No |  | 5 | - | - | - | - | - | - | - |  | Alta oxidación por posible degradación del aceite a altas temperaturas. Baja viscosidad por posible contaminación con un lubricante de menor viscosidad o dilución con combustible. | La tasa de nitración aumenta debido a condiciones inadecuadas de combustión e ignición. | Desgaste de Plomo en el límite de precaución. | Localice y corrija causa de nitración. Revisar el sistema de enfriamiento (termostatos, radiador, bomba de agua, mangueras, etc.). Localice y corrija la causa de baja viscosidad del aceite. Una baja viscosidad puede reducir la protección por lubricación. Identifique y evalúe los componentes a base de este elemento. Determine la fuente del metal de desgaste y tome acciones correctivas. Retomar la muestra para monitorear condición.
C0015570 | TARMA | T-48 | T-48 MOT | TRACTOR DE ORUGAS | CATERPILLAR | D8T | MOTOR | MOBIL DELVAC MX 15W-40 | 2020-11-14 | 2020-11-25 | 2020-11-27 | 2020-11-28 | 17085 | 155 | No | No | No | Crítico | 14.4 | 12.4 | 3 | 15 | 0 | 0 | 0 | 0 | 37 | 0 | 0 | 0 | 0 | 0 | 0 | 0 | 8 | 0 | 2 | 314 | 0 | 3005 | 129 | 841 | 1086 | 0 | 8.3 | 6.9 | 3.1 | 0 | 0.5 | No |  | 14 | - | - | - | - | - | - | - |  | Baja viscosidad por posible contaminación con un lubricante de menor viscosidad o dilución con combustible. | Resultados están dentro de los rangos aceptables. | Resultados están dentro de los rangos aceptables. | Localice y corrija la causa de baja viscosidad del aceite. Una baja viscosidad puede reducir la protección por lubricación. Retome la muestra en el próximo intervalo.
C0015571 | TARMA | RE-36 | RE-36 MOT | EXCAVADORA DE ORUGAS | KOMATSU | PC-350LC-8 | MOTOR | MOBIL DELVAC MX 15W-40 | 2020-11-14 | 2020-11-25 | 2020-11-27 | 2020-11-28 | 10463 | 65 | No | No | No | Normal | 14.4 | 14.5 | 1 | 5 | 0 | 0 | 0 | 0 | 38 | 0 | 0 | 0 | 0 | 0 | 0 | 0 | 3 | 0 | 1 | 19 | 0 | 1526 | 953 | 956 | 1231 | 0 | 8.6 | 2.3 | 2.1 | 0 | 0.3 | No |  | 10 | - | - | - | - | - | - | - |  | Resultados están dentro de los rangos aceptables. | Resultados están dentro de los rangos aceptables. | Resultados están dentro de los rangos aceptables. | Retome la muestra en el próximo intervalo programado.
C0015572 | TARMA | C-84 | C-84 MOT | CARGADOR FRONTAL | CATERPILLAR | 966H | MOTOR | MOBIL DELVAC 1 5W-40 | 2020-11-15 | 2020-11-25 | 2020-11-27 | 2020-11-28 | 16451 | 774 | Yes | Yes | No | Crítico | 14.8 | 14.8 | 36 | 121 | 4 | 1 | 5 | 1 | 4 | 0 | 1 | 0 | 0 | 0 | 0 | 0 | 17 | 0 | 2 | 40 | 0 | 2218 | 525 | 961 | 1239 | 0 | 9.2 | 17.9 | 16.6 | 0 | 1.7 | No |  | 16 | - | - | - | - | - | - | - |  | Alta oxidación por posible degradación del aceite a altas temperaturas. | La tasa de nitración aumenta debido a condiciones inadecuadas de combustión e ignición. Elevado nivel de hollín, como resultado de una combustión incompleta. Nivel de Silicio en el límite de precaución. | Elevado desgaste de Hierro, Plomo y Cobre. | Localice la fuente de silicio. Localice y corrija causa de nitración. Revisar el sistema de enfriamiento (termostatos, radiador, bomba de agua, mangueras, etc.). Revisar la presión de compresión, admisión de aire y sistema de inyección. Determine la fuente de los metales de desgaste excesivo y tome acciones correctivas. Retomar la muestra para monitorear condición.
C0015573 | TARMA | C-84 | C-84 DIFE DEL | CARGADOR FRONTAL | CATERPILLAR | 966H | DIFERENCIAL DELANTERO | MOBILTRANS HD 50 | 2020-11-15 | 2020-11-25 | 2020-11-27 | 2020-11-28 | 16451 | 523 | Yes | No | No | Crítico |  | 18.5 | 2 | 17 | 0 | 1 | 0 | 0 | 0 | 0 | 0 | 0 | 0 | 0 | 0 | 0 | 8 | 0 | 2 | 0 | 0 | 2720 | 12 | 868 | 1088 | 0 |  | 1.1 | - |  |  | No |  | 26 | 24/21/16 | 155392 | 19492 | - | 452 | - | - |  | Resultados están dentro de los rangos aceptables. | Nivel de limpieza en estado de Crítico. | Resultados están dentro de los rangos aceptables. | Identifique las causas del origen y corrija el Codigo ISO alto del aceite. Asegúrese de que la contaminación no está siendo introducida a través de los equipos de manejo de aceite. Retome la muestra en el próximo intervalo programado.
C0015574 | TARMA | C-84 | C-84 DIFE POS | CARGADOR FRONTAL | CATERPILLAR | 966H | DIFERENCIAL POSTERIOR | MOBILTRANS HD 50 | 2020-11-15 | 2020-11-25 | 2020-11-27 | 2020-11-28 | 16451 | 523 | Yes | No | No | Crítico |  | 18 | 1 | 12 | 0 | 0 | 0 | 0 | 0 | 0 | 0 | 0 | 0 | 0 | 0 | 0 | 9 | 1 | 1 | 0 | 0 | 2935 | 13 | 912 | 1206 | 0 |  | 0.8 | - |  |  | No |  | 18 | 24/21/16 | 127333 | 14164 | - | 352 | - | - |  | Resultados están dentro de los rangos aceptables. | Nivel de limpieza en estado de Crítico. | Resultados están dentro de los rangos aceptables. | Identifique las causas del origen y corrija el Codigo ISO alto del aceite. Asegúrese de que la contaminación no está siendo introducida a través de los equipos de manejo de aceite. Retome la muestra en el próximo intervalo programado.
C0015575 | TARMA | RE-35 | RE-35 MOT | EXCAVADORA DE ORUGAS | KOMATSU | PC-350LC-8 | MOTOR | MOBIL DELVAC MX 15W-40 | 2020-11-16 | 2020-11-25 | 2020-11-27 | 2020-11-28 | 14455 | 278 | Yes | Yes | No | Precaución | 14.4 | 13.9 | 3 | 19 | 3 | 1 | 1 | 1 | 43 | 0 | 0 | 0 | 0 | 0 | 0 | 0 | 3 | 0 | 1 | 0 | 0 | 1395 | 1109 | 970 | 1231 | 0 | 8.7 | 6 | 8.9 | 0 | 0.9 | No |  | 14 | - | - | - | - | - | - | - |  | Baja viscosidad por posible contaminación con un lubricante de menor viscosidad o dilución con combustible. | Resultados están dentro de los rangos aceptables. | Desgaste de Plomo en el límite de precaución. | Localice y corrija la causa de baja viscosidad del aceite. Una baja viscosidad puede reducir la protección por lubricación. Identifique y evalúe los componentes a base de este elemento. Determine la fuente del metal de desgaste y tome acciones correctivas. Retomar la muestra para monitorear condición.
C0015576 | TARMA | RE-35 | RE-35 MF RH | EXCAVADORA DE ORUGAS | KOMATSU | PC-350LC-8 | MANDO FINAL RH | MOBILUBE HD 85W-140 | 2020-11-16 | 2020-11-25 | 2020-11-27 | 2020-11-28 | 14455 | 278 | Yes | No | No | Crítico |  | 24.9 | 0 | 50 | 0 | 0 | 0 | 0 | 0 | 0 | 0 | 0 | 0 | 0 | 0 | 0 | 3 | 0 | 0 | 1 | 0 | 10 | 2 | 480 | 7 | 0 |  | 0.5 | - |  |  | No |  | 86 | 26/25/20 | 424729 | 165646 | - | 7827 | - | - |  | Resultados están dentro de los rangos aceptables. | Nivel de limpieza en estado de Crítico. | Resultados están dentro de los rangos aceptables. | Identifique las causas del origen y corrija el Codigo ISO alto del aceite. Asegúrese de que la contaminación no está siendo introducida a través de los equipos de manejo de aceite. Retome la muestra en el próximo intervalo programado.
C0015577 | TARMA | RE-35 | RE-35 MF LH | EXCAVADORA DE ORUGAS | KOMATSU | PC-350LC-8 | MANDO FINAL LH | MOBILUBE HD 85W-140 | 2020-11-16 | 2020-11-25 | 2020-11-27 | 2020-11-28 | 14455 | 278 | Yes | No | No | Crítico |  | 24.5 | 0 | 22 | 0 | 0 | 0 | 0 | 1 | 0 | 0 | 0 | 0 | 0 | 1 | 0 | 3 | 0 | 0 | 0 | 0 | 35 | 25 | 460 | 33 | 0 |  | 0.6 | - |  |  | No |  | 54 | 26/24/20 | 338604 | 133219 | - | 5407 | - | - |  | Resultados están dentro de los rangos aceptables. | Nivel de limpieza en estado de Crítico. | Resultados están dentro de los rangos aceptables. | Identifique las causas del origen y corrija el Codigo ISO alto del aceite. Asegúrese de que la contaminación no está siendo introducida a través de los equipos de manejo de aceite. Retome la muestra en el próximo intervalo programado.
C0015578 | TARMA | TV-40 | TV-40 MOT | CAMION LUBRICADOR | MITSUBISHI | CANTER | MOTOR | MOBIL DELVAC MX 15W-40 | 2020-11-16 | 2020-11-25 | 2020-11-27 | 2020-11-28 | 6225 | 359 | Yes | Yes | No | Crítico | 14.4 | 13.1 | 2 | 11 | 2 | 3 | 0 | 0 | 42 | 1 | 0 | 0 | 0 | 0 | 0 | 0 | 9 | 0 | 2 | 0 | 0 | 1399 | 1091 | 972 | 1223 | 0 | 8.5 | 5.3 | 5.6 | 1.4 | 0.2 | No |  | 16 | - | - | - | - | - | - | - |  | Baja viscosidad por posible contaminación con un lubricante de menor viscosidad o dilución con combustible. | Resultados están dentro de los rangos aceptables. | Resultados están dentro de los rangos aceptables. | Localice y corrija la causa de baja viscosidad del aceite. Una baja viscosidad puede reducir la protección por lubricación. Retome la muestra en el próximo intervalo.
C0015579 | TARMA | C-82 | C-82 TRAN | CARGADOR FRONTAL | CATERPILLAR | 962H | TRANSMISION | MOBILTRANS HD 30 | 2020-11-16 | 2020-11-25 | 2020-11-27 | 2020-11-28 | 11124 | 938 | Yes | Yes | No | Crítico |  | 10.9 | 74 | 19 | 1 | 1 | 0 | 0 | 1 | 0 | 1 | 0 | 0 | 0 | 1 | 0 | 12 | 5 | 0 | 6 | 0 | 2912 | 17 | 1010 | 1204 | 0 |  | 0.9 | - |  |  | No |  | 20 | 25/21/14 | 219207 | 18510 | - | 108 | - | - |  | Resultados están dentro de los rangos aceptables. | Contaminación de Silicio en estado crítico. Altos niveles de silicio abrasivo (polvo) causarán alto desgaste. Nivel de limpieza en estado de Crítico. | Resultados están dentro de los rangos aceptables. | Localice la fuente de silicio. Identifique las causas del origen y corrija el Codigo ISO alto del aceite. Asegúrese de que la contaminación no está siendo introducida a través de los equipos de manejo de aceite. Retome la muestra en el próximo intervalo programado.
C0015580 | TARMA | C-82 | C-82 DIFE DEL | CARGADOR FRONTAL | CATERPILLAR | 962H | DIFERENCIAL DELANTERO | MOBILTRANS HD 50 | 2020-11-16 | 2020-11-25 | 2020-11-27 | 2020-11-28 | 11124 | 938 | Yes | No | No | Crítico |  | 17.5 | 2 | 31 | 0 | 1 | 0 | 0 | 0 | 0 | 0 | 0 | 0 | 0 | 0 | 0 | 10 | 3 | 1 | 3 | 0 | 3047 | 14 | 998 | 1214 | 0 |  | 1.5 | - |  |  | No |  | 32 | 26/25/19 | 399824 | 195334 | - | 4802 | - | - |  | Resultados están dentro de los rangos aceptables. | Nivel de limpieza en estado de Crítico. | Resultados están dentro de los rangos aceptables. | Identifique las causas del origen y corrija el Codigo ISO alto del aceite. Asegúrese de que la contaminación no está siendo introducida a través de los equipos de manejo de aceite. Retome la muestra en el próximo intervalo programado.
C0015581 | TARMA | C-82 | C-82 DIFE POS | CARGADOR FRONTAL | CATERPILLAR | 962H | DIFERENCIAL POSTERIOR | MOBILTRANS HD 50 | 2020-11-16 | 2020-11-25 | 2020-11-27 | 2020-11-28 | 11124 | 938 | Yes | No | No | Crítico |  | 17.7 | 2 | 23 | 0 | 1 | 0 | 0 | 0 | 0 | 0 | 0 | 0 | 0 | 0 | 0 | 11 | 4 | 1 | 3 | 0 | 3082 | 15 | 1007 | 1225 | 0 |  | 1.5 | - |  |  | No |  | 17 | 26/25/19 | 377103 | 163376 | - | 4292 | - | - |  | Resultados están dentro de los rangos aceptables. | Nivel de limpieza en estado de Crítico. | Resultados están dentro de los rangos aceptables. | Identifique las causas del origen y corrija el Codigo ISO alto del aceite. Asegúrese de que la contaminación no está siendo introducida a través de los equipos de manejo de aceite. Retome la muestra en el próximo intervalo programado.
C0015582 | TARMA | EP-24 | EP-24 MOT | PERFORADORA DE ORUGAS | SANDVIK | DX700 | MOTOR | MOBIL DELVAC MX 15W-40 | 2020-11-17 | 2020-11-25 | 2020-11-27 | 2020-11-28 | 16792 | 241 | Yes | Yes | No | Crítico | 14.4 | 11.5 | 3 | 34 | 0 | 0 | 0 | 1 | 39 | 0 | 1 | 0 | 0 | 0 | 0 | 0 | 8 | 40 | 3 | 259 | 0 | 2850 | 221 | 840 | 1014 | 0 | 7.2 | 11.9 | 10.1 | 0 | 1.1 | No | 2.5 | 7 | - | - | - | - | - | - | - |  | Alta oxidación por posible degradación del aceite a altas temperaturas. Baja viscosidad por posible contaminación con un lubricante de menor viscosidad o dilución con combustible. | La tasa de nitración aumenta debido a condiciones inadecuadas de combustión e ignición. Contaminación de Silicio en estado crítico. Altos niveles de silicio abrasivo (polvo) causarán alto desgaste. Niveles de sodio mayores que los esperados pueden representar fugas de refrigerante hacia el cárter del motor o contaminación por sal del medio ambiente. | Resultados están dentro de los rangos aceptables. | Localice la fuente de Silicio y Sodio. Localice y corrija causa de nitración. Revisar el sistema de enfriamiento (termostatos, radiador, bomba de agua, mangueras, etc.). Localice y corrija la causa de baja viscosidad del aceite. Una baja viscosidad puede reducir la protección por lubricación. Tome acciones correctivas. Retome la muestra para confirmar condición.
C0015583 | TARMA | EP-24 | EP-24 MF RH | PERFORADORA DE ORUGAS | SANDVIK | DX700 | MANDO FINAL RH | MOBILUBE HD 85W-140 | 2020-11-17 | 2020-11-25 | 2020-11-27 | 2020-11-28 | 16792 | 241 | Yes | No | No | Crítico |  | 25.1 | 0 | 3 | 0 | 0 | 0 | 0 | 0 | 0 | 0 | 0 | 0 | 0 | 0 | 0 | 2 | 0 | 1 | 0 | 0 | 33 | 2 | 448 | 17 | 0 |  | 0.8 | - |  |  | No |  | 16 | 24/21/15 | 104058 | 16975 | - | 318 | - | - |  | Resultados están dentro de los rangos aceptables. | Nivel de limpieza en estado de Crítico. | Resultados están dentro de los rangos aceptables. | Identifique las causas del origen y corrija el Codigo ISO alto del aceite. Asegúrese de que la contaminación no está siendo introducida a través de los equipos de manejo de aceite. Retome la muestra en el próximo intervalo programado.
C0015584 | TARMA | EP-24 | EP-24 MF LH | PERFORADORA DE ORUGAS | SANDVIK | DX700 | MANDO FINAL LH | MOBILUBE HD 85W-140 | 2020-11-17 | 2020-11-25 | 2020-11-27 | 2020-11-28 | 16792 | 241 | Yes | No | No | Crítico |  | 24.9 | 1 | 11 | 0 | 1 | 0 | 0 | 0 | 0 | 0 | 0 | 0 | 0 | 0 | 0 | 6 | 0 | 1 | 1 | 0 | 47 | 3 | 487 | 18 | 0 |  | 0.7 | - |  |  | No |  | 20 | 25/23/16 | 273317 | 56454 | - | 628 | - | - |  | Resultados están dentro de los rangos aceptables. | Nivel de limpieza en estado de Crítico. | Resultados están dentro de los rangos aceptables. | Identifique las causas del origen y corrija el Codigo ISO alto del aceite. Asegúrese de que la contaminación no está siendo introducida a través de los equipos de manejo de aceite. Retome la muestra en el próximo intervalo programado.
C0015585 | TARMA | EP-24 | EP-24 COMP | PERFORADORA DE ORUGAS | SANDVIK | DX700 | COMPRESOR | VOLVO ACEITE ATF XRON III | 2020-11-17 | 2020-11-25 | 2020-11-27 | 2020-11-28 | 16792 | 469 | Yes | No | No | Crítico |  | 7.9 | 1 | 3 | 0 | 3 | 0 | 0 | 0 | 0 | 0 | 0 | 0 | 0 | 0 | 0 | 3 | 17 | 1 | 4 | 1 | 232 | 4 | 348 | 86 | 0 |  | 0 | - |  |  | No |  | 92 | 24/21/15 | 111277 | 17753 | - | 202 | - | - |  | Resultados están dentro de los rangos aceptables. | Niveles de Sodio mayores que los esperados. Nivel de limpieza en estado de Crítico. | Resultados están dentro de los rangos aceptables. | Localice la fuente de Sodio. Identifique las causas del origen y corrija el Codigo ISO alto del aceite. Asegúrese de que la contaminación no está siendo introducida a través de los equipos de manejo de aceite. Retome la muestra en el próximo intervalo programado.
C0015586 | TARMA | EP-24 | EP-24 CJTR | PERFORADORA DE ORUGAS | SANDVIK | DX700 | CAJA DE TRANSFERENCIA | VOLVO GEAR BOX OIL 80W90 | 2020-11-17 | 2020-11-25 | 2020-11-27 | 2020-11-28 | 16792 | 469 | Yes | No | No | Crítico |  | 12.5 | 0 | 4 | 0 | 1 | 0 | 0 | 0 | 0 | 0 | 0 | 0 | 0 | 1 | 0 | 3 | 6 | 0 | 1 | 0 | 270 | 3 | 863 | 941 | 0 |  | 2.4 | - |  |  | No |  | 14 | 23/20/15 | 77864 | 9731 | - | 264 | - | - |  | Baja viscosidad por posible contaminación con un lubricante de menor viscosidad. | Nivel de limpieza en estado de precaución. | Resultados están dentro de los rangos aceptables. | Localice y corrija la causa de baja viscosidad del aceite. Una baja viscosidad puede reducir la protección por lubricación. Identifique las causas del origen y corrija el Codigo ISO alto del aceite. Asegúrese de que la contaminación no está siendo introducida a través de los equipos de manejo de aceite. Retome la muestra en el próximo intervalo programado.
C0015587 | ATOCONGO | C-55 | C-55 MOT | CARGADOR FRONTAL | CATERPILLAR | 988H | MOTOR | MOBIL DELVAC MX 15W-40 | 2020-10-26 | 2020-11-26 | 2020-11-27 | 2020-11-28 | 3881 | 261 | Yes | Yes | No | Crítico | 14.4 | 13.3 | 7 | 12 | 3 | 0 | 0 | 0 | 47 | 0 | 0 | 0 | 0 | 0 | 1 |  | 6 | 0 | 1 | 0 | 0 | 1456 | 1193 | 1060 | 1318 |  | 8.6 | 6.3 | 7.4 | 2.7 | 0.3 | No |  | 12 | - | - | - | - | - | - | - |  | Baja viscosidad por posible contaminación con un lubricante de menor viscosidad o dilución con combustible. | Resultados están dentro de los rangos aceptables. | Desgaste de Plomo y Cobre en el límite de precaución. | Localice y corrija la causa de baja viscosidad del aceite. Una baja viscosidad puede reducir la protección por lubricación. Identifique y evalúe los componentes a base de estos elementos. Determine la fuente de los metales de desgaste y tome acciones correctivas. Retomar la muestra para monitorear condición.
C0015588 | ATOCONGO | C-55 | C-55 TRAN | CARGADOR FRONTAL | CATERPILLAR | 988H | TRANSMISION | MOBILTRANS HD 30 | 2020-10-26 | 2020-11-26 | 2020-11-27 | 2020-11-28 | 3881 | 513 | No | Yes | No | Normal |  | 11 | 4 | 7 | 0 | 1 | 0 | 0 | 0 | 0 | 0 | 0 | 0 | 0 | 0 |  | 3 | 1 | 1 | 2 | 0 | 2944 | 13 | 969 | 1198 |  |  | 0.9 | - |  |  | No |  | 6 | 20/17/13 | 6223 | 761 | - | 47 | - | - |  | Resultados están dentro de los rangos aceptables. | Resultados están dentro de los rangos aceptables. | Resultados están dentro de los rangos aceptables. | Retome la muestra en el próximo intervalo programado.
C0015589 | ATOCONGO | C-55 | C-55 STHI | CARGADOR FRONTAL | CATERPILLAR | 988H | SISTEMA HIDRAULICO | MOBILTRANS HD 10W | 2020-10-26 | 2020-11-26 | 2020-11-27 | 2020-11-28 | 3881 | 3881 | No | Yes | No | Crítico |  | 6.4 | 3 | 47 | 1 | 6 | 0 | 1 | 1 | 0 | 1 | 0 | 0 | 0 | 0 |  | 12 | 3 | 3 | 2 | 0 | 1545 | 27 | 791 | 1012 |  |  | 6.1 | - |  |  | No |  | 13 | 19/16/12 | 2824 | 393 | - | 35 | - | - |  | Resultados están dentro de los rangos aceptables. | Niveles de Sodio y Potasio en precaución Contaminación de Silicio en estado crítico. Altos niveles de silicio abrasivo (polvo) causarán alto desgaste. Nivel de limpieza en estado de precaución. | Elevado desgaste de Hierro. Presencia de aluminio mayor que el esperado puede representar contaminación con polvo (silicio abrasivo). | Localice la fuente de Silicio, Sodio y Potasio. Identifique las causas del origen y corrija el Codigo ISO alto del aceite. Asegúrese de que la contaminación no está siendo introducida a través de los equipos de manejo de aceite. Determine la fuente del metal de desgaste excesivo y tome acciones correctivas. Retomar la muestra para monitorear condición.
C0015590 | ATOCONGO | C-55 | C-55 DIFE DEL | CARGADOR FRONTAL | CATERPILLAR | 988H | DIFERENCIAL DELANTERO | MOBILTRANS HD 50 | 2020-10-26 | 2020-11-26 | 2020-11-27 | 2020-11-28 | 3881 | 1041 | Yes | Yes | No | Crítico |  | 18 | 1 | 5 | 0 | 0 | 0 | 0 | 0 | 0 | 0 | 0 | 0 | 0 | 0 |  | 4 | 0 | 1 | 0 | 0 | 2970 | 11 | 1006 | 1224 |  |  | 0.7 | - |  |  | No |  | 26 | 25/23/18 | 288337 | 68389 | - | 1593 | - | - |  | Resultados están dentro de los rangos aceptables. | Nivel de limpieza en estado de Crítico. | Resultados están dentro de los rangos aceptables. | Identifique las causas del origen y corrija el Codigo ISO alto del aceite. Asegúrese de que la contaminación no está siendo introducida a través de los equipos de manejo de aceite. Retome la muestra en el próximo intervalo programado.
C0015591 | ATOCONGO | C-55 | C-55 DIFE POS | CARGADOR FRONTAL | CATERPILLAR | 988H | DIFERENCIAL POSTERIOR | MOBILTRANS HD 50 | 2020-10-26 | 2020-11-26 | 2020-11-27 | 2020-11-28 | 3881 | 513 | No | No | No | Crítico |  | 18 | 1 | 4 | 0 | 1 | 0 | 0 | 0 | 0 | 0 | 0 | 0 | 0 | 0 |  | 4 | 2 | 1 | 2 | 0 | 2986 | 11 | 980 | 1219 |  |  | 0.4 | - |  |  | No |  | 18 | 24/21/16 | 109024 | 18483 | - | 574 | - | - |  | Resultados están dentro de los rangos aceptables. | Nivel de limpieza en estado de Crítico. | Resultados están dentro de los rangos aceptables. | Identifique las causas del origen y corrija el Codigo ISO alto del aceite. Asegúrese de que la contaminación no está siendo introducida a través de los equipos de manejo de aceite. Retome la muestra en el próximo intervalo programado.
C0015592 | ATOCONGO | C-55 | C-55 MFDEL RH | CARGADOR FRONTAL | CATERPILLAR | 988H | MANDO FINAL DEL. RH | MOBILTRANS HD 50 | 2020-10-26 | 2020-11-26 | 2020-11-27 | 2020-11-28 | 3881 | 1041 | Yes | No | No | Crítico |  | 18 | 1 | 5 | 0 | 1 | 0 | 0 | 0 | 0 | 0 | 0 | 0 | 0 | 1 |  | 4 | 0 | 1 | 3 | 0 | 2974 | 11 | 989 | 1215 |  |  | 0.7 | - |  |  | No |  | 15 | 25/23/18 | 265483 | 61258 | - | 1471 | - | - |  | Resultados están dentro de los rangos aceptables. | Nivel de limpieza en estado de Crítico. | Resultados están dentro de los rangos aceptables. | Identifique las causas del origen y corrija el Codigo ISO alto del aceite. Asegúrese de que la contaminación no está siendo introducida a través de los equipos de manejo de aceite. Retome la muestra en el próximo intervalo programado.
C0015593 | ATOCONGO | C-55 | C-55 MFDEL LH | CARGADOR FRONTAL | CATERPILLAR | 988H | MANDO FINAL DEL. LH | MOBILTRANS HD 50 | 2020-10-26 | 2020-11-26 | 2020-11-27 | 2020-11-28 | 3881 | 1041 | Yes | No | No | Crítico |  | 18.2 | 1 | 4 | 0 | 0 | 0 | 0 | 0 | 0 | 0 | 0 | 0 | 0 | 0 |  | 4 | 1 | 1 | 2 | 0 | 2893 | 10 | 982 | 1216 |  |  | 0.7 | - |  |  | No |  | 27 | 25/23/17 | 251897 | 56249 | - | 1241 | - | - |  | Resultados están dentro de los rangos aceptables. | Nivel de limpieza en estado de Crítico. | Resultados están dentro de los rangos aceptables. | Identifique las causas del origen y corrija el Codigo ISO alto del aceite. Asegúrese de que la contaminación no está siendo introducida a través de los equipos de manejo de aceite. Retome la muestra en el próximo intervalo programado.
C0015594 | ATOCONGO | C-55 | C-55 MFPOS RH | CARGADOR FRONTAL | CATERPILLAR | 988H | MANDO FINAL POST. RH | MOBILTRANS HD 50 | 2020-10-26 | 2020-11-26 | 2020-11-27 | 2020-11-28 | 3881 | 513 | No | No | No | Crítico |  | 18 | 1 | 4 | 0 | 0 | 0 | 0 | 0 | 0 | 0 | 0 | 0 | 0 | 0 |  | 5 | 0 | 0 | 0 | 0 | 3066 | 11 | 990 | 1223 |  |  | 0.5 | - |  |  | No |  | 16 | 24/21/16 | 99805 | 16291 | - | 454 | - | - |  | Resultados están dentro de los rangos aceptables. | Nivel de limpieza en estado de Crítico. | Resultados están dentro de los rangos aceptables. | Identifique las causas del origen y corrija el Codigo ISO alto del aceite. Asegúrese de que la contaminación no está siendo introducida a través de los equipos de manejo de aceite. Retome la muestra en el próximo intervalo programado.
C0015595 | ATOCONGO | C-55 | C-55 MFPOS LH | CARGADOR FRONTAL | CATERPILLAR | 988H | MANDO FINAL POST. LH | MOBILTRANS HD 50 | 2020-10-26 | 2020-11-26 | 2020-11-27 | 2020-11-28 | 3881 | 513 | No | No | No | Crítico |  | 17.9 | 1 | 4 | 0 | 0 | 0 | 0 | 0 | 0 | 0 | 0 | 0 | 0 | 0 |  | 4 | 0 | 1 | 2 | 0 | 2900 | 11 | 961 | 1209 |  |  | 0.5 | - |  |  | No |  | 6 | 24/21/16 | 95203 | 15854 | - | 442 | - | - |  | Resultados están dentro de los rangos aceptables. | Nivel de limpieza en estado de Crítico. | Resultados están dentro de los rangos aceptables. | Identifique las causas del origen y corrija el Codigo ISO alto del aceite. Asegúrese de que la contaminación no está siendo introducida a través de los equipos de manejo de aceite. Retome la muestra en el próximo intervalo programado.
C0015596 | ATOCONGO | V-408 | V-408 MOT | CAMION VOLQUETE | VOLVO | FMX 8X4R | MOTOR | MOBIL DELVAC MX 15W-40 | 2020-10-27 | 2020-11-26 | 2020-11-27 | 2020-11-28 | 8315 | 1663 | Yes | Yes | No | Crítico | 14.4 | 12.6 | 3 | 14 | 2 | 1 | 0 | 0 | 45 | 0 | 0 | 0 | 0 | 0 | 0 |  | 3 | 0 | 3 | 2 | 0 | 1389 | 1146 | 1029 | 1283 |  | 8.1 | 11.9 | 6.8 | 0.3 | 0.4 | No |  | 8 | - | - | - | - | - | - | - |  | Alta oxidación por posible degradación del aceite a altas temperaturas. Baja viscosidad por posible contaminación con un lubricante de menor viscosidad o dilución con combustible. | Resultados están dentro de los rangos aceptables. | Resultados están dentro de los rangos aceptables. | Revisar el sistema de enfriamiento (termostatos, radiador, bomba de agua, mangueras, etc.). Localice y corrija la causa de baja viscosidad del aceite. Una baja viscosidad puede reducir la protección por lubricación. Retome la muestra en el próximo intervalo.
C0015597 | ATOCONGO | V-408 | V-408 STDI | CAMION VOLQUETE | VOLVO | FMX 8X4R | SISTEMA DIRECCION | MOBIL ATF 220 | 2020-10-27 | 2020-11-26 | 2020-11-27 | 2020-11-28 | 8315 | 1663 | Yes | Yes | No | Crítico |  | 5.8 | 2 | 17 | 0 | 2 | 0 | 0 | 0 | 0 | 0 | 0 | 0 | 0 | 0 |  | 6 | 1 | 0 | 38 | 0 | 32 | 53 | 303 | 235 |  |  | 1.1 | - |  |  | No |  | 16 | 19/16/13 | 3510 | 539 | - | 54 | - | - |  | Baja viscosidad por posible contaminación con un lubricante de menor viscosidad. | Resultados están dentro de los rangos aceptables. | Resultados están dentro de los rangos aceptables. | Localice y corrija la causa de baja viscosidad del aceite. Una baja viscosidad puede reducir la protección por lubricación. Retome la muestra en el próximo intervalo.
C0015598 | ATOCONGO | V-408 | V-408 STHI | CAMION VOLQUETE | VOLVO | FMX 8X4R | SISTEMA HIDRAULICO | MOBIL DTE 26 | 2020-10-27 | 2020-11-26 | 2020-11-27 | 2020-11-28 | 8315 | 3185 | No | Yes | No | Crítico |  | 8.3 | 0 | 18 | 0 | 2 | 0 | 1 | 0 | 0 | 0 | 0 | 0 | 0 | 0 |  | 7 | 0 | 0 | 0 | 0 | 140 | 2 | 456 | 696 |  |  | 0.8 | - |  |  | No |  | 19 | 25/21/13 | 174722 | 10995 | - | 48 | - | - |  | Resultados están dentro de los rangos aceptables. | Nivel de limpieza en estado de Crítico. | Resultados están dentro de los rangos aceptables. | Identifique las causas del origen y corrija el Codigo ISO alto del aceite. Asegúrese de que la contaminación no está siendo introducida a través de los equipos de manejo de aceite. Retome la muestra en el próximo intervalo programado.
C0015599 | ATOCONGO | V-408 | V-408 TRAN | CAMION VOLQUETE | VOLVO | FMX 8X4R | TRANSMISION | MOBILUBE HD 80W-90 | 2020-10-27 | 2020-11-26 | 2020-11-27 | 2020-11-28 | 8315 | 1663 | Yes | Yes | No | Precaución |  | 13.8 | 45 | 5 | 0 | 0 | 0 | 0 | 0 | 0 | 0 | 0 | 0 | 0 | 0 |  | 2 | 0 | 0 | 0 | 0 | 20 | 1 | 536 | 76 |  |  | 1.4 | - |  |  | No |  | 12 | 22/19/13 | 27458 | 2563 | - | 50 | - | - |  | Baja viscosidad por posible contaminación con un lubricante de menor viscosidad. | Nivel de limpieza en estado de precaución. | Resultados están dentro de los rangos aceptables. | Localice y corrija la causa de baja viscosidad del aceite. Una baja viscosidad puede reducir la protección por lubricación. Identifique las causas del origen y corrija el Codigo ISO alto del aceite. Asegúrese de que la contaminación no está siendo introducida a través de los equipos de manejo de aceite. Retome la muestra en el próximo intervalo programado.
C0015600 | ATOCONGO | V-408 | V-408 DIFE DEL | CAMION VOLQUETE | VOLVO | FMX 8X4R | DIFERENCIAL DELANTERO | MOBILUBE HD 85W-140 | 2020-10-27 | 2020-11-26 | 2020-11-27 | 2020-11-28 | 8315 | 1663 | Yes | No | No | Crítico |  | 25 | 1 | 114 | 0 | 0 | 0 | 1 | 1 | 1 | 2 | 0 | 0 | 0 | 1 |  | 1 | 0 | 0 | 0 | 0 | 7 | 2 | 489 | 7 |  |  | 0.7 | - |  |  | No |  | 844 | 25/20/13 | 166707 | 7536 | - | 56 | - | - |  | Resultados están dentro de los rangos aceptables. | Nivel de limpieza en estado de Crítico. | Resultados están dentro de los rangos aceptables. | Identifique las causas del origen y corrija el Codigo ISO alto del aceite. Asegúrese de que la contaminación no está siendo introducida a través de los equipos de manejo de aceite. Retome la muestra en el próximo intervalo programado.
C0015601 | ATOCONGO | V-408 | V-408 CUDE RH | CAMION VOLQUETE | VOLVO | FMX 8X4R | CUBO DEL. RH | MOBILUBE HD 85W-140 | 2020-10-27 | 2020-11-26 | 2020-11-27 | 2020-11-28 | 8315 | 1663 | Yes | No | No | Crítico |  | 24.9 | 1 | 89 | 0 | 0 | 0 | 1 | 0 | 1 | 1 | 0 | 0 | 0 | 1 |  | 1 | 0 | 0 | 0 | 0 | 6 | 2 | 476 | 7 |  |  | 0.7 | - |  |  | No |  | 831 | 24/19/14 | 111641 | 4579 | - | 80 | - | - |  | Resultados están dentro de los rangos aceptables. | Nivel de limpieza en estado de Crítico. | Resultados están dentro de los rangos aceptables. | Identifique las causas del origen y corrija el Codigo ISO alto del aceite. Asegúrese de que la contaminación no está siendo introducida a través de los equipos de manejo de aceite. Retome la muestra en el próximo intervalo programado.
C0015602 | ATOCONGO | V-408 | V-408 CUDE LH | CAMION VOLQUETE | VOLVO | FMX 8X4R | CUBO DEL. LH | MOBILUBE HD 85W-140 | 2020-10-27 | 2020-11-26 | 2020-11-27 | 2020-11-28 | 8315 | 1663 | Yes | No | No | Crítico |  | 25.2 | 1 | 86 | 0 | 0 | 0 | 0 | 0 | 1 | 1 | 0 | 0 | 0 | 0 |  | 1 | 0 | 0 | 0 | 0 | 7 | 2 | 472 | 7 |  |  | 0.7 | - |  |  | No |  | 1168 | 24/19/13 | 121930 | 4620 | - | 51 | - | - |  | Resultados están dentro de los rangos aceptables. | Nivel de limpieza en estado de Crítico. | Resultados están dentro de los rangos aceptables. | Identifique las causas del origen y corrija el Codigo ISO alto del aceite. Asegúrese de que la contaminación no está siendo introducida a través de los equipos de manejo de aceite. Retome la muestra en el próximo intervalo programado.
C0015603 | ATOCONGO | V-408 | V-408 DIFE POS | CAMION VOLQUETE | VOLVO | FMX 8X4R | DIFERENCIAL POSTERIOR | MOBILUBE HD 85W-140 | 2020-10-27 | 2020-11-26 | 2020-11-27 | 2020-11-28 | 8315 | 1663 | Yes | No | No | Precaución |  | 24.9 | 1 | 19 | 0 | 0 | 0 | 0 | 0 | 0 | 1 | 0 | 0 | 0 | 0 |  | 1 | 0 | 0 | 0 | 0 | 5 | 2 | 496 | 3 |  |  | 0.5 | - |  |  | No |  | 13 | 22/18/13 | 33841 | 2294 | - | 45 | - | - |  | Resultados están dentro de los rangos aceptables. | Nivel de limpieza en estado de precaución. | Resultados están dentro de los rangos aceptables. | Identifique las causas del origen y corrija el Codigo ISO alto del aceite. Asegúrese de que la contaminación no está siendo introducida a través de los equipos de manejo de aceite. Retome la muestra en el próximo intervalo programado.
C0015604 | ATOCONGO | V-408 | V-408 CUPO RH | CAMION VOLQUETE | VOLVO | FMX 8X4R | CUBO POST. RH | MOBILUBE HD 85W-140 | 2020-10-27 | 2020-11-26 | 2020-11-27 | 2020-11-28 | 8315 | 1663 | Yes | No | No | Precaución |  | 25.1 | 1 | 19 | 0 | 0 | 0 | 0 | 0 | 0 | 1 | 0 | 0 | 0 | 1 |  | 1 | 0 | 0 | 0 | 0 | 7 | 2 | 499 | 4 |  |  | 0.5 | - |  |  | No |  | 10 | 22/19/13 | 34982 | 3040 | - | 51 | - | - |  | Resultados están dentro de los rangos aceptables. | Nivel de limpieza en estado de precaución. | Resultados están dentro de los rangos aceptables. | Identifique las causas del origen y corrija el Codigo ISO alto del aceite. Asegúrese de que la contaminación no está siendo introducida a través de los equipos de manejo de aceite. Retome la muestra en el próximo intervalo programado.
C0015605 | ATOCONGO | V-408 | V-408 CUPO LH | CAMION VOLQUETE | VOLVO | FMX 8X4R | CUBO POST. LH | MOBILUBE HD 85W-140 | 2020-10-27 | 2020-11-26 | 2020-11-27 | 2020-11-28 | 8315 | 1663 | Yes | No | No | Precaución |  | 25 | 1 | 19 | 0 | 0 | 0 | 0 | 0 | 0 | 1 | 0 | 0 | 0 | 1 |  | 1 | 0 | 0 | 0 | 0 | 6 | 2 | 489 | 4 |  |  | 0.5 | - |  |  | No |  | 15 | 22/19/13 | 39750 | 3342 | - | 76 | - | - |  | Resultados están dentro de los rangos aceptables. | Nivel de limpieza en estado de precaución. | Resultados están dentro de los rangos aceptables. | Identifique las causas del origen y corrija el Codigo ISO alto del aceite. Asegúrese de que la contaminación no está siendo introducida a través de los equipos de manejo de aceite. Retome la muestra en el próximo intervalo programado.
C0015606 | ATOCONGO | V-406 | V-406 MOT | CAMION VOLQUETE | VOLVO | FMX 8X4R | MOTOR | MOBIL DELVAC MX 15W-40 | 2020-10-29 | 2020-11-26 | 2020-11-27 | 2020-11-28 | 9802 | 417 | Yes | Yes | No | Crítico | 14.4 | 11.2 | 4 | 15 | 5 | 0 | 0 | 0 | 40 | 0 | 0 | 0 | 0 | 0 | 0 |  | 3 | 1 | 2 | 2 | 0 | 1410 | 1061 | 991 | 1223 |  | 8.4 | 20.8 | 6.8 | 3.1 | 0.3 | No | 6.1 | 10 | - | - | - | - | - | - | - |  | Alta oxidación por posible degradación del aceite a altas temperaturas. Baja viscosidad por posible contaminación con un lubricante de menor viscosidad o dilución con combustible. | Causas posibles de dilución con combustible: Lineas de combustible con fugas, patron de pulverización defectuoso, Inyector goteando, fugas en sellos de bombas de transferencia, bomba de inyección defectuosa, Anillos de sellos ("O-rings") de inyector gastados. | Desgaste de Plomo en el límite de precaución. | Revisar el sistema de enfriamiento (termostatos, radiador, bomba de agua, mangueras, etc.). Localice y corrija la causa de baja viscosidad del aceite. Una baja viscosidad puede reducir la protección por lubricación. Determine la fuente del metal de desgaste y tome acciones correctivas. Retomar la muestra para monitorear condición.
C0015607 | ATOCONGO | V-406 | V-406 STDI | CAMION VOLQUETE | VOLVO | FMX 8X4R | SISTEMA DIRECCION | MOBIL ATF 220 | 2020-10-29 | 2020-11-26 | 2020-11-27 | 2020-11-28 | 9802 | 1642 | Yes | Yes | No | Crítico |  | 5.9 | 1 | 81 | 0 | 1 | 0 | 1 | 0 | 0 | 1 | 0 | 0 | 0 | 0 |  | 5 | 0 | 1 | 38 | 0 | 14 | 63 | 313 | 267 |  |  | 1.4 | - |  |  | No |  | 54 | 21/17/13 | 11998 | 960 | - | 62 | - | - |  | Baja viscosidad por posible contaminación con un lubricante de menor viscosidad. | Nivel de limpieza en estado de precaución. | Resultados están dentro de los rangos aceptables. | Localice y corrija la causa de baja viscosidad del aceite. Una baja viscosidad puede reducir la protección por lubricación. Identifique las causas del origen y corrija el Codigo ISO alto del aceite. Asegúrese de que la contaminación no está siendo introducida a través de los equipos de manejo de aceite. Retome la muestra en el próximo intervalo programado.
C0015608 | ATOCONGO | V-406 | V-406 STHI | CAMION VOLQUETE | VOLVO | FMX 8X4R | SISTEMA HIDRAULICO | MOBILTRANS HD 10W | 2020-10-29 | 2020-11-26 | 2020-11-27 | 2020-11-28 | 9802 | 3335 | No | Yes | No | Precaución |  | 6.2 | 0 | 3 | 0 | 1 | 0 | 0 | 0 | 0 | 0 | 0 | 0 | 0 | 0 |  | 7 | 0 | 1 | 0 | 0 | 2577 | 11 | 865 | 1080 |  |  | 0.6 | - |  |  | No |  | 12 | 22/18/13 | 25153 | 1561 | - | 61 | - | - |  | Resultados están dentro de los rangos aceptables. | Nivel de limpieza en estado de precaución. | Resultados están dentro de los rangos aceptables. | Identifique las causas del origen y corrija el Codigo ISO alto del aceite. Asegúrese de que la contaminación no está siendo introducida a través de los equipos de manejo de aceite. Retome la muestra en el próximo intervalo programado.
C0015609 | ATOCONGO | V-406 | V-406 DIFE DEL | CAMION VOLQUETE | VOLVO | FMX 8X4R | DIFERENCIAL DELANTERO | MOBILUBE HD 85W-140 | 2020-10-29 | 2020-11-26 | 2020-11-27 | 2020-11-28 | 9802 | 1642 | Yes | No | No | Precaución |  | 25.1 | 1 | 30 | 0 | 0 | 0 | 0 | 0 | 0 | 1 | 0 | 0 | 0 | 0 |  | 3 | 0 | 0 | 0 | 0 | 8 | 1 | 496 | 4 |  |  | 0.6 | - |  |  | No |  | 14 | 23/20/15 | 70096 | 6655 | - | 227 | - | - |  | Resultados están dentro de los rangos aceptables. | Nivel de limpieza en estado de precaución. | Resultados están dentro de los rangos aceptables. | Identifique las causas del origen y corrija el Codigo ISO alto del aceite. Asegúrese de que la contaminación no está siendo introducida a través de los equipos de manejo de aceite. Retome la muestra en el próximo intervalo programado.
C0015610 | ATOCONGO | V-406 | V-406 CUDE RH | CAMION VOLQUETE | VOLVO | FMX 8X4R | CUBO DEL. RH | MOBILUBE HD 85W-140 | 2020-10-29 | 2020-11-26 | 2020-11-27 | 2020-11-28 | 9802 | 1642 | Yes | No | No | Precaución |  | 24.9 | 1 | 28 | 0 | 0 | 0 | 0 | 0 | 0 | 1 | 0 | 0 | 0 | 0 |  | 3 | 0 | 0 | 0 | 0 | 7 | 1 | 491 | 3 |  |  | 0.6 | - |  |  | No |  | 16 | 23/20/15 | 57852 | 5252 | - | 205 | - | - |  | Resultados están dentro de los rangos aceptables. | Nivel de limpieza en estado de precaución. | Resultados están dentro de los rangos aceptables. | Identifique las causas del origen y corrija el Codigo ISO alto del aceite. Asegúrese de que la contaminación no está siendo introducida a través de los equipos de manejo de aceite. Retome la muestra en el próximo intervalo programado.
C0015611 | ATOCONGO | V-406 | V-406 CUDE LH | CAMION VOLQUETE | VOLVO | FMX 8X4R | CUBO DEL. LH | MOBILUBE HD 85W-140 | 2020-10-29 | 2020-11-26 | 2020-11-27 | 2020-11-28 | 9802 | 1642 | Yes | No | No | Precaución |  | 25.1 | 1 | 30 | 0 | 0 | 0 | 0 | 1 | 0 | 1 | 0 | 0 | 0 | 0 |  | 3 | 0 | 0 | 0 | 0 | 7 | 1 | 496 | 3 |  |  | 0.6 | - |  |  | No |  | 17 | 23/20/15 | 74773 | 7651 | - | 261 | - | - |  | Resultados están dentro de los rangos aceptables. | Nivel de limpieza en estado de precaución. | Resultados están dentro de los rangos aceptables. | Identifique las causas del origen y corrija el Codigo ISO alto del aceite. Asegúrese de que la contaminación no está siendo introducida a través de los equipos de manejo de aceite. Retome la muestra en el próximo intervalo programado.
C0015612 | ATOCONGO | V-406 | V-406 DIFE POS | CAMION VOLQUETE | VOLVO | FMX 8X4R | DIFERENCIAL POSTERIOR | MOBILUBE HD 85W-140 | 2020-10-29 | 2020-11-26 | 2020-11-27 | 2020-11-28 | 9802 | 1642 | Yes | No | No | Precaución |  | 25.2 | 1 | 23 | 0 | 0 | 0 | 0 | 0 | 0 | 1 | 0 | 0 | 0 | 0 |  | 1 | 0 | 1 | 0 | 0 | 6 | 2 | 496 | 3 |  |  | 0.6 | - |  |  | No |  | 14 | 23/19/13 | 41597 | 2919 | - | 72 | - | - |  | Resultados están dentro de los rangos aceptables. | Nivel de limpieza en estado de precaución. | Resultados están dentro de los rangos aceptables. | Identifique las causas del origen y corrija el Codigo ISO alto del aceite. Asegúrese de que la contaminación no está siendo introducida a través de los equipos de manejo de aceite. Retome la muestra en el próximo intervalo programado.
C0015613 | ATOCONGO | V-406 | V-406 CUPO RH | CAMION VOLQUETE | VOLVO | FMX 8X4R | CUBO POST. RH | MOBILUBE HD 85W-140 | 2020-10-29 | 2020-11-26 | 2020-11-27 | 2020-11-28 | 9802 | 1642 | Yes | No | No | Precaución |  | 25.2 | 1 | 24 | 0 | 0 | 0 | 0 | 0 | 0 | 1 | 0 | 0 | 0 | 0 |  | 1 | 0 | 0 | 0 | 0 | 7 | 2 | 499 | 4 |  |  | 0.6 | - |  |  | No |  | 14 | 23/19/13 | 45418 | 3891 | - | 79 | - | - |  | Resultados están dentro de los rangos aceptables. | Nivel de limpieza en estado de precaución. | Resultados están dentro de los rangos aceptables. | Identifique las causas del origen y corrija el Codigo ISO alto del aceite. Asegúrese de que la contaminación no está siendo introducida a través de los equipos de manejo de aceite. Retome la muestra en el próximo intervalo programado.
C0015614 | ATOCONGO | V-406 | V-406 CUPO LH | CAMION VOLQUETE | VOLVO | FMX 8X4R | CUBO POST. LH | MOBILUBE HD 85W-140 | 2020-10-29 | 2020-11-26 | 2020-11-27 | 2020-11-28 | 9802 | 1642 | Yes | No | No | Precaución |  | 25.2 | 1 | 25 | 0 | 0 | 0 | 0 | 0 | 0 | 1 | 0 | 0 | 0 | 0 |  | 1 | 0 | 0 | 0 | 0 | 6 | 1 | 499 | 3 |  |  | 0.6 | - |  |  | No |  | 16 | 23/19/13 | 42338 | 3223 | - | 61 | - | - |  | Resultados están dentro de los rangos aceptables. | Nivel de limpieza en estado de precaución. | Resultados están dentro de los rangos aceptables. | Identifique las causas del origen y corrija el Codigo ISO alto del aceite. Asegúrese de que la contaminación no está siendo introducida a través de los equipos de manejo de aceite. Retome la muestra en el próximo intervalo programado.
C0015615 | ATOCONGO | V-411 | V-411 MOT | CAMION VOLQUETE | VOLVO | FMX 8X4R | MOTOR | MOBIL DELVAC MX 15W-40 | 2020-10-30 | 2020-11-26 | 2020-11-27 | 2020-11-28 | 9165 | 399 | Yes | Yes | No | Crítico | 14.4 | 12.4 | 7 | 36 | 3 | 1 | 0 | 0 | 44 | 0 | 1 | 0 | 0 | 0 | 0 |  | 5 | 0 | 2 | 2 | 0 | 1418 | 1147 | 1003 | 1261 |  | 8.2 | 10.9 | 7 | 0.5 | 0.4 | No |  | 21 | - | - | - | - | - | - | - |  | Alta oxidación por posible degradación del aceite a altas temperaturas. Baja viscosidad por posible contaminación con un lubricante de menor viscosidad o dilución con combustible. | Resultados están dentro de los rangos aceptables. | Resultados están dentro de los rangos aceptables. | Revisar el sistema de enfriamiento (termostatos, radiador, bomba de agua, mangueras, etc.). Localice y corrija la causa de baja viscosidad del aceite. Una baja viscosidad puede reducir la protección por lubricación. Retome la muestra en el próximo intervalo.
C0015616 | ATOCONGO | V-411 | V-411 STDI | CAMION VOLQUETE | VOLVO | FMX 8X4R | SISTEMA DIRECCION | MOBIL ATF 220 | 2020-10-30 | 2020-11-26 | 2020-11-27 | 2020-11-28 | 9165 | 1580 | Yes | Yes | No | Crítico |  | 6 | 3 | 71 | 0 | 2 | 0 | 1 | 1 | 0 | 1 | 0 | 0 | 0 | 0 |  | 6 | 1 | 1 | 41 | 0 | 34 | 60 | 304 | 238 |  |  | 3.3 | - |  |  | No |  | 58 | 21/17/13 | 14253 | 954 | - | 75 | - | - |  | Baja viscosidad por posible contaminación con un lubricante de menor viscosidad. | Nivel de limpieza en estado de precaución. | Resultados están dentro de los rangos aceptables. | Localice y corrija la causa de baja viscosidad del aceite. Una baja viscosidad puede reducir la protección por lubricación. Identifique las causas del origen y corrija el Codigo ISO alto del aceite. Asegúrese de que la contaminación no está siendo introducida a través de los equipos de manejo de aceite. Retome la muestra en el próximo intervalo programado.
C0015617 | ATOCONGO | V-411 | V-411 TRAN | CAMION VOLQUETE | VOLVO | FMX 8X4R | TRANSMISION | MOBILUBE HD 80W-90 | 2020-10-30 | 2020-11-26 | 2020-11-27 | 2020-11-28 | 9165 | 1580 | Yes | Yes | No | Precaución |  | 14.1 | 19 | 5 | 0 | 1 | 0 | 0 | 0 | 0 | 0 | 0 | 0 | 0 | 0 |  | 6 | 0 | 0 | 1 | 0 | 8 | 1 | 488 | 12 |  |  | 0.8 | - |  |  | No |  | 12 | 22/19/13 | 24129 | 2869 | - | 76 | - | - |  | Resultados están dentro de los rangos aceptables. | Nivel de limpieza en estado de precaución. | Resultados están dentro de los rangos aceptables. | Identifique las causas del origen y corrija el Codigo ISO alto del aceite. Asegúrese de que la contaminación no está siendo introducida a través de los equipos de manejo de aceite. Retome la muestra en el próximo intervalo programado.
C0015618 | ATOCONGO | V-411 | V-411 STHI | CAMION VOLQUETE | VOLVO | FMX 8X4R | SISTEMA HIDRAULICO | MOBIL DTE 26 | 2020-10-30 | 2020-11-26 | 2020-11-27 | 2020-11-28 | 9165 | 4780 | No | Yes | No | Precaución |  | 8.3 | 0 | 2 | 0 | 1 | 0 | 0 | 0 | 0 | 0 | 0 | 0 | 0 | 0 |  | 4 | 0 | 1 | 1 | 0 | 195 | 1 | 431 | 668 |  |  | 0.8 | - |  |  | No |  | 12 | 23/19/13 | 67992 | 4969 | - | 46 | - | - |  | Resultados están dentro de los rangos aceptables. | Nivel de limpieza en estado de precaución. | Resultados están dentro de los rangos aceptables. | Identifique las causas del origen y corrija el Codigo ISO alto del aceite. Asegúrese de que la contaminación no está siendo introducida a través de los equipos de manejo de aceite. Retome la muestra en el próximo intervalo programado.
C0015619 | ATOCONGO | V-411 | V-411 DIFE DEL | CAMION VOLQUETE | VOLVO | FMX 8X4R | DIFERENCIAL DELANTERO | MOBILUBE HD 85W-140 | 2020-10-30 | 2020-11-26 | 2020-11-27 | 2020-11-28 | 9165 | 1580 | Yes | No | No | Normal |  | 25 | 1 | 92 | 0 | 0 | 0 | 1 | 1 | 1 | 2 | 0 | 0 | 0 | 0 |  | 1 | 0 | 0 | 1 | 0 | 9 | 2 | 478 | 6 |  |  | 0.6 | - |  |  | No |  | 1250 | - | - | - | - | - | - | - |  | Resultados están dentro de los rangos aceptables. | No se realizó nivel de limpieza por particulas visibles mayores a 40 micras. | Indica presencia de partículas ferromagnéticas visibles mayores a 40 micras. | Determine la fuente de partículas ferromagnéticas y tome acciones correctivas de ser necesario.
C0015620 | ATOCONGO | V-411 | V-411 CUDE RH | CAMION VOLQUETE | VOLVO | FMX 8X4R | CUBO DEL. RH | MOBILUBE HD 85W-140 | 2020-10-30 | 2020-11-26 | 2020-11-27 | 2020-11-28 | 9165 | 1580 | Yes | No | No | Normal |  | 25 | 1 | 89 | 0 | 0 | 0 | 1 | 1 | 1 | 2 | 0 | 0 | 0 | 0 |  | 1 | 0 | 0 | 2 | 0 | 9 | 2 | 485 | 5 |  |  | 0.6 | - |  |  | No |  | 1375 | - | - | - | - | - | - | - |  | Resultados están dentro de los rangos aceptables. | No se realizó nivel de limpieza por particulas visibles mayores a 40 micras. | Indica presencia de partículas ferromagnéticas visibles mayores a 40 micras. | Determine la fuente de partículas ferromagnéticas y tome acciones correctivas de ser necesario.
C0015621 | ATOCONGO | V-411 | V-411 CUDE LH | CAMION VOLQUETE | VOLVO | FMX 8X4R | CUBO DEL. LH | MOBILUBE HD 85W-140 | 2020-10-30 | 2020-11-26 | 2020-11-27 | 2020-11-28 | 9165 | 1580 | Yes | No | No | Normal |  | 25.3 | 1 | 107 | 0 | 0 | 0 | 1 | 1 | 0 | 2 | 0 | 0 | 0 | 0 |  | 1 | 0 | 1 | 1 | 0 | 7 | 2 | 475 | 4 |  |  | 0.6 | - |  |  | No |  | 1432 | - | - | - | - | - | - | - |  | Resultados están dentro de los rangos aceptables. | No se realizó nivel de limpieza por particulas visibles mayores a 40 micras. | Indica presencia de partículas ferromagnéticas visibles mayores a 40 micras. | Determine la fuente de partículas ferromagnéticas y tome acciones correctivas de ser necesario.
C0015622 | ATOCONGO | V-411 | V-411 DIFE POS | CAMION VOLQUETE | VOLVO | FMX 8X4R | DIFERENCIAL POSTERIOR | MOBILUBE HD 85W-140 | 2020-10-30 | 2020-11-26 | 2020-11-27 | 2020-11-28 | 9165 | 1580 | Yes | No | No | Precaución |  | 25 | 1 | 20 | 0 | 0 | 0 | 0 | 0 | 0 | 1 | 0 | 0 | 0 | 0 |  | 1 | 0 | 0 | 3 | 0 | 13 | 2 | 488 | 7 |  |  | 0.5 | - |  |  | No |  | 20 | 23/19/13 | 63918 | 4000 | - | 71 | - | - |  | Resultados están dentro de los rangos aceptables. | Nivel de limpieza en estado de precaución. | Resultados están dentro de los rangos aceptables. | Identifique las causas del origen y corrija el Codigo ISO alto del aceite. Asegúrese de que la contaminación no está siendo introducida a través de los equipos de manejo de aceite. Retome la muestra en el próximo intervalo programado.
C0015623 | ATOCONGO | V-411 | V-411 CUPO RH | CAMION VOLQUETE | VOLVO | FMX 8X4R | CUBO POST. RH | MOBILUBE HD 85W-140 | 2020-10-30 | 2020-11-26 | 2020-11-27 | 2020-11-28 | 9165 | 1580 | Yes | No | No | Precaución |  | 25 | 1 | 19 | 0 | 0 | 0 | 0 | 0 | 0 | 1 | 0 | 0 | 0 | 0 |  | 1 | 0 | 0 | 3 | 0 | 13 | 2 | 495 | 8 |  |  | 0.5 | - |  |  | No |  | 18 | 23/19/13 | 61822 | 4014 | - | 70 | - | - |  | Resultados están dentro de los rangos aceptables. | Nivel de limpieza en estado de precaución. | Resultados están dentro de los rangos aceptables. | Identifique las causas del origen y corrija el Codigo ISO alto del aceite. Asegúrese de que la contaminación no está siendo introducida a través de los equipos de manejo de aceite. Retome la muestra en el próximo intervalo programado.
C0015624 | ATOCONGO | V-411 | V-411 CUPO LH | CAMION VOLQUETE | VOLVO | FMX 8X4R | CUBO POST. LH | MOBILUBE HD 85W-140 | 2020-10-30 | 2020-11-26 | 2020-11-27 | 2020-11-28 | 9165 | 1580 | Yes | No | No | Precaución |  | 25.2 | 1 | 19 | 0 | 0 | 0 | 0 | 0 | 0 | 1 | 0 | 0 | 0 | 0 |  | 1 | 0 | 1 | 3 | 0 | 13 | 1 | 493 | 8 |  |  | 0.5 | - |  |  | No |  | 18 | 23/20/14 | 69083 | 5070 | - | 114 | - | - |  | Resultados están dentro de los rangos aceptables. | Nivel de limpieza en estado de precaución. | Resultados están dentro de los rangos aceptables. | Identifique las causas del origen y corrija el Codigo ISO alto del aceite. Asegúrese de que la contaminación no está siendo introducida a través de los equipos de manejo de aceite. Retome la muestra en el próximo intervalo programado.
C0015625 | ATOCONGO | V-404 | V-404 MOT | CAMION VOLQUETE | VOLVO | FMX 8X4R | MOTOR | MOBIL DELVAC MX 15W-40 | 2020-10-28 | 2020-11-26 | 2020-11-27 | 2020-11-28 | 9768 | 378 | Yes | Yes | No | Crítico | 14.4 | 11.8 | 4 | 30 | 1 | 0 | 0 | 0 | 43 | 0 | 1 | 0 | 0 | 0 | 0 |  | 5 | 3 | 3 | 93 | 0 | 1914 | 810 | 966 | 1200 |  | 8.5 | 14.1 | 5.1 | 2.5 | 0.4 | No | 3.4 | 16 | - | - | - | - | - | - | - |  | Alta oxidación por posible degradación del aceite a altas temperaturas. Baja viscosidad por posible contaminación con un lubricante de menor viscosidad o dilución con combustible. | Causas posibles de dilución con combustible: Lineas de combustible con fugas, patron de pulverización defectuoso, Inyector goteando, fugas en sellos de bombas de transferencia, bomba de inyección defectuosa, Anillos de sellos ("O-rings") de inyector gastados. | Resultados están dentro de los rangos aceptables. | Revisar el sistema de enfriamiento (termostatos, radiador, bomba de agua, mangueras, etc.). Localice y corrija la causa de baja viscosidad del aceite. Una baja viscosidad puede reducir la protección por lubricación. Retome la muestra en el próximo intervalo.
C0015626 | ATOCONGO | V-404 | V-404 STDI | CAMION VOLQUETE | VOLVO | FMX 8X4R | SISTEMA DIRECCION | MOBIL ATF 220 | 2020-10-28 | 2020-11-26 | 2020-11-27 | 2020-11-28 | 9768 | 774 | No | Yes | No | Crítico |  | 5.9 | 1 | 32 | 0 | 2 | 0 | 0 | 0 | 0 | 0 | 0 | 0 | 0 | 0 |  | 5 | 0 | 1 | 37 | 0 | 18 | 59 | 309 | 248 |  |  | 1.2 | - |  |  | No |  | 32 | 20/17/13 | 8070 | 838 | - | 62 | - | - |  | Baja viscosidad por posible contaminación con un lubricante de menor viscosidad. | Resultados están dentro de los rangos aceptables. | Resultados están dentro de los rangos aceptables. | Localice y corrija la causa de baja viscosidad del aceite. Una baja viscosidad puede reducir la protección por lubricación. Retome la muestra en el próximo intervalo.
C0015627 | ATOCONGO | V-404 | V-404 TRAN | CAMION VOLQUETE | VOLVO | FMX 8X4R | TRANSMISION | MOBILUBE HD 80W-90 | 2020-10-28 | 2020-11-26 | 2020-11-27 | 2020-11-28 | 9768 | 774 | No | Yes | No | Precaución |  | 14.1 | 12 | 5 | 0 | 0 | 0 | 0 | 0 | 0 | 0 | 0 | 0 | 0 | 0 |  | 5 | 0 | 0 | 1 | 0 | 6 | 1 | 487 | 9 |  |  | 1.6 | - |  |  | No |  | 12 | 21/18/13 | 14616 | 2302 | - | 69 | - | - |  | Resultados están dentro de los rangos aceptables. | Nivel de limpieza en estado de precaución. | Resultados están dentro de los rangos aceptables. | Identifique las causas del origen y corrija el Codigo ISO alto del aceite. Asegúrese de que la contaminación no está siendo introducida a través de los equipos de manejo de aceite. Retome la muestra en el próximo intervalo programado.
C0015628 | ATOCONGO | V-404 | V-404 STHI | CAMION VOLQUETE | VOLVO | FMX 8X4R | SISTEMA HIDRAULICO | MOBIL DTE 26 | 2020-10-28 | 2020-11-26 | 2020-11-27 | 2020-11-28 | 9768 | 5482 | No | Yes | No | Crítico |  | 8.1 | 0 | 3 | 0 | 2 | 0 | 0 | 1 | 0 | 0 | 0 | 0 | 0 | 0 |  | 4 | 0 | 1 | 1 | 0 | 503 | 23 | 507 | 762 |  |  | 1.1 | - |  |  | No |  | 30 | 23/19/13 | 60374 | 3120 | - | 41 | - | - |  | Baja viscosidad por posible contaminación con un lubricante de menor viscosidad. | Nivel de limpieza en estado de precaución. | Resultados están dentro de los rangos aceptables. | Localice y corrija la causa de baja viscosidad del aceite. Una baja viscosidad puede reducir la protección por lubricación. Identifique las causas del origen y corrija el Codigo ISO alto del aceite. Asegúrese de que la contaminación no está siendo introducida a través de los equipos de manejo de aceite. Retome la muestra en el próximo intervalo programado.
C0015629 | ATOCONGO | V-404 | V-404 DIFE DEL | CAMION VOLQUETE | VOLVO | FMX 8X4R | DIFERENCIAL DELANTERO | MOBILUBE HD 85W-140 | 2020-10-28 | 2020-11-26 | 2020-11-27 | 2020-11-28 | 9768 | 774 | No | No | No | Precaución |  | 24.7 | 0 | 32 | 0 | 0 | 0 | 0 | 0 | 0 | 1 | 0 | 0 | 0 | 1 |  | 2 | 0 | 0 | 2 | 0 | 13 | 2 | 489 | 10 |  |  | 0.7 | - |  |  | No |  | 12 | 23/19/14 | 43588 | 3631 | - | 93 | - | - |  | Resultados están dentro de los rangos aceptables. | Nivel de limpieza en estado de precaución. | Resultados están dentro de los rangos aceptables. | Identifique las causas del origen y corrija el Codigo ISO alto del aceite. Asegúrese de que la contaminación no está siendo introducida a través de los equipos de manejo de aceite. Retome la muestra en el próximo intervalo programado.
C0015630 | ATOCONGO | V-404 | V-404 CUDE RH | CAMION VOLQUETE | VOLVO | FMX 8X4R | CUBO DEL. RH | MOBILUBE HD 85W-140 | 2020-10-28 | 2020-11-26 | 2020-11-27 | 2020-11-28 | 9768 | 774 | No | No | No | Precaución |  | 24.4 | 0 | 33 | 0 | 0 | 0 | 0 | 0 | 0 | 1 | 0 | 0 | 0 | 0 |  | 2 | 0 | 0 | 2 | 0 | 11 | 1 | 496 | 10 |  |  | 0.5 | - |  |  | No |  | 22 | 23/19/13 | 45495 | 3430 | - | 67 | - | - |  | Resultados están dentro de los rangos aceptables. | Nivel de limpieza en estado de precaución. | Resultados están dentro de los rangos aceptables. | Identifique las causas del origen y corrija el Codigo ISO alto del aceite. Asegúrese de que la contaminación no está siendo introducida a través de los equipos de manejo de aceite. Retome la muestra en el próximo intervalo programado.
C0015631 | ATOCONGO | V-404 | V-404 CUDE LH | CAMION VOLQUETE | VOLVO | FMX 8X4R | CUBO DEL. LH | MOBILUBE HD 85W-140 | 2020-10-28 | 2020-11-26 | 2020-11-27 | 2020-11-28 | 9768 | 774 | No | No | No | Precaución |  | 24.4 | 0 | 33 | 0 | 0 | 0 | 0 | 1 | 0 | 1 | 0 | 0 | 0 | 0 |  | 2 | 0 | 0 | 2 | 0 | 10 | 2 | 502 | 9 |  |  | 0.7 | - |  |  | No |  | 22 | 23/19/13 | 43895 | 3544 | - | 75 | - | - |  | Resultados están dentro de los rangos aceptables. | Nivel de limpieza en estado de precaución. | Resultados están dentro de los rangos aceptables. | Identifique las causas del origen y corrija el Codigo ISO alto del aceite. Asegúrese de que la contaminación no está siendo introducida a través de los equipos de manejo de aceite. Retome la muestra en el próximo intervalo programado.
C0015632 | ATOCONGO | V-404 | V-404 DIFE POS | CAMION VOLQUETE | VOLVO | FMX 8X4R | DIFERENCIAL POSTERIOR | MOBILUBE HD 85W-140 | 2020-10-28 | 2020-11-26 | 2020-11-27 | 2020-11-28 | 9768 | 774 | No | No | No | Crítico |  | 24.5 | 0 | 64 | 0 | 0 | 0 | 0 | 0 | 0 | 1 | 0 | 0 | 0 | 0 |  | 2 | 0 | 0 | 2 | 0 | 9 | 1 | 500 | 6 |  |  | 0.6 | - |  |  | No |  | 41 | 24/19/14 | 85916 | 4356 | - | 96 | - | - |  | Resultados están dentro de los rangos aceptables. | Nivel de limpieza en estado de Crítico. | Resultados están dentro de los rangos aceptables. | Identifique las causas del origen y corrija el Codigo ISO alto del aceite. Asegúrese de que la contaminación no está siendo introducida a través de los equipos de manejo de aceite. Retome la muestra en el próximo intervalo programado.
C0015633 | ATOCONGO | V-404 | V-404 CUPO RH | CAMION VOLQUETE | VOLVO | FMX 8X4R | CUBO POST. RH | MOBILUBE HD 85W-140 | 2020-10-28 | 2020-11-26 | 2020-11-27 | 2020-11-28 | 9768 | 774 | No | No | No | Crítico |  | 24.7 | 0 | 64 | 0 | 0 | 0 | 0 | 0 | 0 | 1 | 0 | 0 | 0 | 1 |  | 2 | 0 | 1 | 2 | 0 | 7 | 1 | 494 | 5 |  |  | 0.5 | - |  |  | No |  | 42 | 24/19/14 | 94087 | 4857 | - | 90 | - | - |  | Resultados están dentro de los rangos aceptables. | Nivel de limpieza en estado de Crítico. | Resultados están dentro de los rangos aceptables. | Identifique las causas del origen y corrija el Codigo ISO alto del aceite. Asegúrese de que la contaminación no está siendo introducida a través de los equipos de manejo de aceite. Retome la muestra en el próximo intervalo programado.
C0015634 | ATOCONGO | V-404 | V-404 CUPO LH | CAMION VOLQUETE | VOLVO | FMX 8X4R | CUBO POST. LH | MOBILUBE HD 85W-140 | 2020-10-28 | 2020-11-26 | 2020-11-27 | 2020-11-28 | 9768 | 774 | No | No | No | Crítico |  | 24.5 | 1 | 64 | 0 | 0 | 0 | 0 | 0 | 0 | 1 | 0 | 0 | 0 | 1 |  | 2 | 0 | 0 | 2 | 0 | 10 | 1 | 499 | 7 |  |  | 0.7 | - |  |  | No |  | 44 | 24/19/13 | 93737 | 4801 | - | 75 | - | - |  | Resultados están dentro de los rangos aceptables. | Nivel de limpieza en estado de Crítico. | Resultados están dentro de los rangos aceptables. | Identifique las causas del origen y corrija el Codigo ISO alto del aceite. Asegúrese de que la contaminación no está siendo introducida a través de los equipos de manejo de aceite. Retome la muestra en el próximo intervalo programado.
C0015635 | BAMBAS | C-51 | C-51 TRAN | CARGADOR FRONTAL | KOMATSU | WA1200 | TRANSMISION | MOBILTRANS HD 30 | 2020-10-18 | 2020-11-30 | 2020-12-02 | 2020-12-02 | 37334 | 1474 | Yes | Yes | No | Normal |  | 10.8 | 5 | 5 | 0 | 0 | 0 | 0 | 0 | 0 | 0 | 0 | 0 | 0 | 0 |  | 5 | 0 | 1 | 3 | 0 | 3008 | 10 | 923 | 1180 |  |  | 0.6 | - |  |  | No |  | 4 | 18/15/11 | 1479 | 216 | - | 15 | - | - |  | Resultados están dentro de los rangos aceptables. | Resultados están dentro de los rangos aceptables. | Resultados están dentro de los rangos aceptables. | Retome la muestra en el próximo intervalo programado.
C0015636 | BAMBAS | LN-BM | LN-BM MHD 10W | LUBRICANTE NUEVO | MOBIL | MOBIL | ACEITE NUEVO | MOBILTRANS HD 10W | 2020-10-19 | 2020-11-30 | 2020-12-02 | 2020-12-02 | [5 empty] | Normal |  | 6 | 0 | 2 | 0 | 0 | 0 | 0 | 0 | 0 | 0 | 0 | 0 | 0 | 0 |  | 5 | 0 | 1 | 1 | 0 | 2869 | 11 | 927 | 1181 |  |  | 0.1 | - |  |  | No |  | 12 | 19/16/10 | 3500 | 478 | - | 10 | - | - |  | Resultados están dentro de los rangos aceptables. | Resultados están dentro de los rangos aceptables. |  | Retome la muestra en el próximo intervalo programado.
C0015637 | BAMBAS | LN-BM | LN-BM MHD 30 | LUBRICANTE NUEVO | MOBIL | MOBIL | ACEITE NUEVO | MOBILTRANS HD 30 | 2020-10-19 | 2020-11-30 | 2020-12-02 | 2020-12-02 | [5 empty] | Normal |  | 11.1 | 0 | 2 | 0 | 0 | 0 | 0 | 0 | 0 | 0 | 0 | 0 | 0 | 0 |  | 6 | 0 | 1 | 2 | 0 | 2806 | 12 | 911 | 1176 |  |  | 0 | - |  |  | No |  | 12 | 19/17/12 | 3610 | 683 | - | 33 | - | - |  | Resultados están dentro de los rangos aceptables. | Resultados están dentro de los rangos aceptables. |  | Retome la muestra en el próximo intervalo programado.
C0015638 | BAMBAS | LN-BM | LN-BM MXFD 60 | LUBRICANTE NUEVO | MOBIL | MOBIL | ACEITE NUEVO | MOBILUBE XFD 60 | 2020-10-19 | 2020-11-30 | 2020-12-02 | 2020-12-02 | [5 empty] | Normal |  | 25.7 | 0 | 1 | 0 | 0 | 0 | 0 | 0 | 0 | 0 | 0 | 0 | 0 | 0 |  | 3 | 3 | 1 | 126 | 0 | 260 | 2 | 269 | 3 |  |  | 0.7 | - |  |  | No |  | 12 | 22/21/14 | 34778 | 19294 | - | 119 | - | - |  | Resultados están dentro de los rangos aceptables. | Nivel de limpieza en estado de precaución. |  | Identifique las causas del origen y corrija el Codigo ISO alto del aceite. Asegúrese de que la contaminación no está siendo introducida a través de los equipos de manejo de aceite. Retome la muestra en el próximo intervalo programado.
C0015639 | BAMBAS | LN-BM | LN-BM MHD 50 | LUBRICANTE NUEVO | MOBIL | MOBIL | ACEITE NUEVO | MOBILTRANS HD 50 | 2020-10-19 | 2020-11-30 | 2020-12-02 | 2020-12-02 | [5 empty] | Normal |  | 18.3 | 0 | 2 | 0 | 0 | 0 | 0 | 0 | 0 | 0 | 0 | 0 | 0 | 0 |  | 6 | 0 | 1 | 2 | 0 | 2852 | 11 | 903 | 1184 |  |  | 0.7 | - |  |  | No |  | 3 | 20/18/14 | 8875 | 2237 | - | 144 | - | - |  | Resultados están dentro de los rangos aceptables. | Resultados están dentro de los rangos aceptables. |  | Retome la muestra en el próximo intervalo programado.
C0015640 | BAMBAS | LN-BM | LN-BM MXP 220 | LUBRICANTE NUEVO | MOBIL | MOBIL | ACEITE NUEVO | MOBILGEAR 600 XP 220 | 2020-10-19 | 2020-11-30 | 2020-12-02 | 2020-12-02 | [5 empty] | Normal |  | 18.8 | 1 | 0 | 0 | 0 | 0 | 0 | 0 | 0 | 0 | 0 | 0 | 0 | 0 |  | 1 | 0 | 1 | 45 | 0 | 1 | 0 | 284 | 1 |  |  | 0.3 | - |  |  | No |  | 13 | 23/22/15 | 70945 | 22318 | - | 293 | - | - |  | Resultados están dentro de los rangos aceptables. | Nivel de limpieza en estado de Crítico. |  | Identifique las causas del origen y corrija el Codigo ISO alto del aceite. Asegúrese de que la contaminación no está siendo introducida a través de los equipos de manejo de aceite. Retome la muestra en el próximo intervalo programado.
C0015641 | BAMBAS | LN-BM | LN-BM MDTE 10 EX68 | LUBRICANTE NUEVO | MOBIL | MOBIL | ACEITE NUEVO | MOBIL DTE 10 EXCEL 68 | 2020-10-19 | 2020-11-30 | 2020-12-02 | 2020-12-02 | [5 empty] | Normal |  | 11.4 | 0 | 0 | 0 | 0 | 0 | 0 | 0 | 0 | 0 | 0 | 0 | 0 | 0 |  | 0 | 0 | 0 | 1 | 0 | 108 | 1 | 407 | 0 |  |  | 0 | - |  |  | No |  | 4 | 19/15/10 | 3194 | 262 | - | 9 | - | - |  | Resultados están dentro de los rangos aceptables. | Resultados están dentro de los rangos aceptables. |  | Retome la muestra en el próximo intervalo programado.
C0015642 | BAMBAS | LN-BM | LN-BM MSHC R32 | LUBRICANTE NUEVO | MOBIL | MOBIL | ACEITE NUEVO | MOBIL SHC RARUS 32 | 2020-10-19 | 2020-11-30 | 2020-12-02 | 2020-12-02 | [5 empty] | Normal |  | 5.7 | 0 | 0 | 0 | 0 | 0 | 0 | 0 | 0 | 0 | 0 | 0 | 0 | 0 |  | 0 | 0 | 1 | 2 | 0 | 2 | 0 | 232 | 1 |  |  | 0.4 | - |  |  | No |  | 4 | 20/17/12 | 5212 | 666 | - | 39 | - | - |  | Resultados están dentro de los rangos aceptables. | Resultados están dentro de los rangos aceptables. |  | Retome la muestra en el próximo intervalo programado.
C0015643 | BAMBAS | LN-BM | LN-BM MHD 85W140 | LUBRICANTE NUEVO | MOBIL | MOBIL | ACEITE NUEVO | MOBILUBE HD 85W-140 | 2020-10-19 | 2020-11-30 | 2020-12-02 | 2020-12-02 | [5 empty] | Normal |  | 24.7 | 0 | 0 | 0 | 0 | 0 | 0 | 0 | 0 | 0 | 0 | 0 | 0 | 1 |  | 2 | 0 | 0 | 1 | 0 | 4 | 1 | 470 | 4 |  |  | 0.9 | - |  |  | No |  | 13 | 20/18/13 | 8045 | 1957 | - | 41 | - | - |  | Resultados están dentro de los rangos aceptables. | Resultados están dentro de los rangos aceptables. |  | Retome la muestra en el próximo intervalo programado.
C0015644 | BAMBAS | FC-128 | FC-128 TRAN | CAMION | CATERPILLAR | 793F | TRANSMISION | MOBILTRANS HD 30 | 2020-10-20 | 2020-11-30 | 2020-12-02 | 2020-12-02 | 17285 | 705 | Yes | Yes | No | Normal |  | 11 | 2 | 3 | 0 | 0 | 0 | 0 | 0 | 0 | 0 | 0 | 0 | 0 | 0 |  | 5 | 2 | 1 | 3 | 0 | 2879 | 9 | 922 | 1175 |  |  | 0.7 | - |  |  | No |  | 4 | 17/16/12 | 921 | 329 | - | 32 | - | - |  | Resultados están dentro de los rangos aceptables. | Resultados están dentro de los rangos aceptables. | Resultados están dentro de los rangos aceptables. | Retome la muestra en el próximo intervalo programado.
C0015645 | BAMBAS | FC-128 | FC-128 STHI | CAMION | CATERPILLAR | 793F | SISTEMA HIDRAULICO | MOBILTRANS HD 10W | 2020-10-20 | 2020-11-30 | 2020-12-02 | 2020-12-02 | 17285 | 1841 | No | Yes | No | Crítico |  | 6.1 | 1 | 5 | 0 | 1 | 0 | 1 | 0 | 3 | 0 | 0 | 0 | 0 | 0 |  | 10 | 1 | 1 | 2 | 0 | 2861 | 11 | 897 | 1136 |  |  | 2.5 | - |  |  | No |  | 6 | 22/20/14 | 24701 | 5453 | - | 89 | - | - |  | Resultados están dentro de los rangos aceptables. | Nivel de limpieza en estado de Crítico. | Resultados están dentro de los rangos aceptables. | Identifique las causas del origen y corrija el Codigo ISO alto del aceite. Asegúrese de que la contaminación no está siendo introducida a través de los equipos de manejo de aceite. Retome la muestra en el próximo intervalo programado.
C0015646 | BAMBAS | FC-128 | FC-128 STDI | CAMION | CATERPILLAR | 793F | SISTEMA DIRECCION | MOBILTRANS HD 30 | 2020-10-20 | 2020-11-30 | 2020-12-02 | 2020-12-02 | 17285 | 705 | No | Yes | No | Crítico |  | 10.8 | 2 | 5 | 0 | 1 | 0 | 0 | 3 | 0 | 0 | 0 | 0 | 0 | 1 |  | 6 | 11 | 36 | 22 | 0 | 2765 | 11 | 915 | 1186 |  |  | 2.8 | - |  |  | Si |  | 9 | - | - | - | - | - | - | - |  | Resultados están dentro de los rangos aceptables. | Ligera presencia de agua. Niveles de Sodio y Potasio mayores que los esperados. | Resultados están dentro de los rangos aceptables. | Localice la fuente de Sodio y Potasio. Tome acciones correctivas. Retome la muestra para confirmar condición.
C0015647 | BAMBAS | FC-128 | FC-128 BM RH | CAMION | CATERPILLAR | 793F | BOCAMAZA RH | MOBILUBE XFD 60 | 2020-10-20 | 2020-11-30 | 2020-12-02 | 2020-12-02 | 17285 | 1841 | No | No | No | Precaución |  | 25 | 0 | 5 | 0 | 0 | 0 | 0 | 0 | 0 | 0 | 0 | 0 | 0 | 0 |  | 5 | 4 | 0 | 117 | 0 | 258 | 3 | 271 | 5 |  |  | 1.2 | - |  |  | No |  | 9 | 22/19/14 | 28857 | 4294 | - | 105 | - | - |  | Resultados están dentro de los rangos aceptables. | Nivel de limpieza en estado de precaución. | Resultados están dentro de los rangos aceptables. | Identifique las causas del origen y corrija el Codigo ISO alto del aceite. Asegúrese de que la contaminación no está siendo introducida a través de los equipos de manejo de aceite. Retome la muestra en el próximo intervalo programado.
C0015648 | BAMBAS | FC-128 | FC-128 BM LH | CAMION | CATERPILLAR | 793F | BOCAMAZA LH | MOBILUBE XFD 60 | 2020-10-20 | 2020-11-30 | 2020-12-02 | 2020-12-02 | 17285 | 1841 | No | No | No | Precaución |  | 24.9 | 0 | 8 | 0 | 0 | 0 | 0 | 0 | 0 | 0 | 0 | 0 | 0 | 0 |  | 6 | 2 | 0 | 113 | 0 | 256 | 3 | 270 | 7 |  |  | 1.3 | - |  |  | No |  | 4 | 23/20/14 | 54789 | 5116 | - | 117 | - | - |  | Resultados están dentro de los rangos aceptables. | Nivel de limpieza en estado de precaución. | Resultados están dentro de los rangos aceptables. | Identifique las causas del origen y corrija el Codigo ISO alto del aceite. Asegúrese de que la contaminación no está siendo introducida a través de los equipos de manejo de aceite. Retome la muestra en el próximo intervalo programado.
C0015649 | BAMBAS | FC-128 | FC-128 MF RH | CAMION | CATERPILLAR | 793F | MANDO FINAL RH | MOBILUBE XFD 60 | 2020-10-20 | 2020-11-30 | 2020-12-02 | 2020-12-02 | 17285 | 1841 | No | No | No | Precaución |  | 25.4 | 5 | 10 | 0 | 0 | 0 | 0 | 0 | 0 | 0 | 0 | 0 | 0 | 0 |  | 2 | 4 | 0 | 114 | 0 | 252 | 3 | 272 | 5 |  |  | 6 | - |  |  | No |  | 14 | 23/20/15 | 69951 | 8941 | - | 266 | - | - |  | Resultados están dentro de los rangos aceptables. | Nivel de limpieza en estado de precaución. | Resultados están dentro de los rangos aceptables. | Identifique las causas del origen y corrija el Codigo ISO alto del aceite. Asegúrese de que la contaminación no está siendo introducida a través de los equipos de manejo de aceite. Retome la muestra en el próximo intervalo programado.
C0015650 | BAMBAS | FC-128 | FC-128 MF LH | CAMION | CATERPILLAR | 793F | MANDO FINAL LH | MOBILUBE XFD 60 | 2020-10-20 | 2020-11-30 | 2020-12-02 | 2020-12-02 | 17285 | 1841 | No | No | No | Crítico |  | 25.4 | 5 | 10 | 0 | 0 | 0 | 0 | 0 | 0 | 0 | 0 | 0 | 0 | 0 |  | 3 | 3 | 0 | 110 | 0 | 250 | 3 | 269 | 5 |  |  | 6.1 | - |  |  | No |  | 8 | 24/21/16 | 91223 | 15242 | - | 416 | - | - |  | Resultados están dentro de los rangos aceptables. | Nivel de limpieza en estado de Crítico. | Resultados están dentro de los rangos aceptables. | Identifique las causas del origen y corrija el Codigo ISO alto del aceite. Asegúrese de que la contaminación no está siendo introducida a través de los equipos de manejo de aceite. Retome la muestra en el próximo intervalo programado.
C0015651 | BAMBAS | FC-128 | FC-128 DIFE POS | CAMION | CATERPILLAR | 793F | DIFERENCIAL POSTERIOR | MOBILUBE XFD 60 | 2020-10-20 | 2020-11-30 | 2020-12-02 | 2020-12-02 | 17285 | 1841 | No | No | No | Precaución |  | 25.2 | 5 | 11 | 0 | 0 | 0 | 0 | 0 | 0 | 0 | 0 | 0 | 0 | 0 |  | 3 | 4 | 0 | 129 | 0 | 271 | 3 | 277 | 6 |  |  | 6.2 | - |  |  | No |  | 6 | 23/21/16 | 76021 | 10930 | - | 366 | - | - |  | Resultados están dentro de los rangos aceptables. | Niveles de Sodio en el límite de precuación. Nivel de limpieza en estado de precaución. | Resultados están dentro de los rangos aceptables. | Localice la fuente de Sodio. Identifique las causas del origen y corrija el Codigo ISO alto del aceite. Asegúrese de que la contaminación no está siendo introducida a través de los equipos de manejo de aceite. Retome la muestra en el próximo intervalo programado.
C0015652 | BAMBAS | FC-128 | FC-128 MF RH | CAMION | CATERPILLAR | 793F | MANDO FINAL RH | MOBILUBE XFD 60 | 2020-10-20 | 2020-11-30 | 2020-12-02 | 2020-12-02 | 17285 | 1845 | No | No | Yes | Precaución |  | 25.5 | 6 | 11 | 1 | 0 | 0 | 0 | 0 | 0 | 0 | 0 | 0 | 0 | 0 |  | 2 | 4 | 0 | 116 | 0 | 260 | 4 | 277 | 6 |  |  | 6.3 | - |  |  | No |  | 8 | 23/20/15 | 62219 | 6944 | - | 184 | - | - |  | Resultados están dentro de los rangos aceptables. | Nivel de limpieza en estado de precaución. | Resultados están dentro de los rangos aceptables. | Identifique las causas del origen y corrija el Codigo ISO alto del aceite. Asegúrese de que la contaminación no está siendo introducida a través de los equipos de manejo de aceite. Retome la muestra en el próximo intervalo programado.
C0015653 | BAMBAS | FC-128 | FC-128 MF LH | CAMION | CATERPILLAR | 793F | MANDO FINAL LH | MOBILUBE XFD 60 | 2020-10-20 | 2020-11-30 | 2020-12-02 | 2020-12-02 | 17285 | 1845 | No | No | Yes | Precaución |  | 25.3 | 6 | 11 | 1 | 0 | 0 | 0 | 0 | 0 | 0 | 0 | 0 | 0 | 0 |  | 2 | 4 | 0 | 126 | 0 | 270 | 4 | 277 | 6 |  |  | 6.4 | - |  |  | No |  | 14 | 23/17/12 | 40080 | 941 | - | 37 | - | - |  | Resultados están dentro de los rangos aceptables. | Nivel de limpieza en estado de precaución. | Resultados están dentro de los rangos aceptables. | Identifique las causas del origen y corrija el Codigo ISO alto del aceite. Asegúrese de que la contaminación no está siendo introducida a través de los equipos de manejo de aceite. Retome la muestra en el próximo intervalo programado.
C0015654 | BAMBAS | FC-128 | FC-128 DIFE POS | CAMION | CATERPILLAR | 793F | DIFERENCIAL POSTERIOR | MOBILUBE XFD 60 | 2020-10-20 | 2020-11-30 | 2020-12-02 | 2020-12-02 | 17285 | 1845 | No | Yes | Yes | Precaución |  | 25.2 | 6 | 11 | 0 | 0 | 0 | 0 | 0 | 0 | 0 | 0 | 0 | 0 | 0 |  | 2 | 4 | 0 | 114 | 0 | 261 | 4 | 275 | 6 |  |  | 6.1 | - |  |  | No |  | 13 | 23/18/13 | 51980 | 1338 | - | 47 | - | - |  | Resultados están dentro de los rangos aceptables. | Niveles de Sodio en el límite de precuación. Nivel de limpieza en estado de precaución. | Resultados están dentro de los rangos aceptables. | Localice la fuente de Sodio. Identifique las causas del origen y corrija el Codigo ISO alto del aceite. Asegúrese de que la contaminación no está siendo introducida a través de los equipos de manejo de aceite. Retome la muestra en el próximo intervalo programado.
C0015655 | BAMBAS | FC-133 | FC-133 TRAN | CAMION | CATERPILLAR | 793F | TRANSMISION | MOBILTRANS HD 30 | 2020-10-21 | 2020-11-30 | 2020-12-02 | 2020-12-02 | 16996 | 283 | No | No | No | Crítico |  | 11 | 2 | 4 | 0 | 4 | 0 | 0 | 0 | 0 | 0 | 0 | 0 | 0 | 0 |  | 7 | 3 | 2 | 2 | 0 | 2965 | 10 | 951 | 1204 |  |  | 0.4 | - |  |  | No |  | 10 | 25/23/17 | 187879 | 68159 | - | 918 | - | - |  | Resultados están dentro de los rangos aceptables. | Nivel de Silicio en el límite de precaución. Nivel de limpieza en estado de Crítico. | Desgaste de Aluminio en el límite de precaución. | Localice la fuente de silicio. Determine la fuente del metal de desgaste y tome acciones correctivas. Identifique las causas del origen y corrija el Codigo ISO alto del aceite. Asegúrese de que la contaminación no está siendo introducida a través de los equipos de manejo de aceite. Retome la muestra en el próximo intervalo programado.
C0015656 | BAMBAS | FC-133 | FC-133 STHI | CAMION | CATERPILLAR | 793F | SISTEMA HIDRAULICO | MOBILTRANS HD 10W | 2020-10-21 | 2020-11-30 | 2020-12-02 | 2020-12-02 | 16996 | 283 | Yes | Yes | No | Precaución |  | 6.2 | 1 | 5 | 0 | 1 | 0 | 0 | 0 | 1 | 0 | 0 | 0 | 0 | 0 |  | 11 | 2 | 1 | 2 | 0 | 3019 | 11 | 870 | 1112 |  |  | 5.4 | - |  |  | No |  | 10 | 19/16/11 | 3978 | 513 | - | 12 | - | - |  | Resultados están dentro de los rangos aceptables. | Nivel de limpieza en estado de precaución. | Resultados están dentro de los rangos aceptables. | Identifique las causas del origen y corrija el Codigo ISO alto del aceite. Asegúrese de que la contaminación no está siendo introducida a través de los equipos de manejo de aceite. Retome la muestra en el próximo intervalo programado.
C0015657 | BAMBAS | FC-133 | FC-133 STDI | CAMION | CATERPILLAR | 793F | SISTEMA DIRECCION | MOBILTRANS HD 30 | 2020-10-21 | 2020-11-30 | 2020-12-02 | 2020-12-02 | 16996 | 283 | Yes | Yes | No | Normal |  | 10.9 | 2 | 2 | 0 | 0 | 0 | 0 | 0 | 0 | 0 | 0 | 0 | 0 | 1 |  | 5 | 3 | 0 | 2 | 0 | 2968 | 10 | 912 | 1153 |  |  | 2.3 | - |  |  | No |  | 12 | 16/13/10 | 381 | 72 | - | 9 | - | - |  | Resultados están dentro de los rangos aceptables. | Resultados están dentro de los rangos aceptables. | Resultados están dentro de los rangos aceptables. | Retome la muestra en el próximo intervalo programado.
C0015658 | BAMBAS | FC-133 | FC-133 BM RH | CAMION | CATERPILLAR | 793F | BOCAMAZA RH | MOBILUBE XFD 60 | 2020-10-21 | 2020-11-30 | 2020-12-02 | 2020-12-02 | 16996 | 283 | No |  | No | Crítico |  | 24.2 | 0 | 6 | 0 | 0 | 0 | 0 | 0 | 0 | 0 | 0 | 0 | 0 | 0 |  | 5 | 4 | 0 | 93 | 0 | 329 | 3 | 279 | 28 |  |  | 0.4 | - |  |  | No |  | 14 | 24/21/16 | 90934 | 14759 | - | 390 | - | - |  | Resultados están dentro de los rangos aceptables. | Nivel de limpieza en estado de Crítico. | Resultados están dentro de los rangos aceptables. | Identifique las causas del origen y corrija el Codigo ISO alto del aceite. Asegúrese de que la contaminación no está siendo introducida a través de los equipos de manejo de aceite. Retome la muestra en el próximo intervalo programado.
C0015659 | BAMBAS | FC-133 | FC-133 BM LH | CAMION | CATERPILLAR | 793F | BOCAMAZA LH | MOBILUBE XFD 60 | 2020-10-21 | 2020-11-30 | 2020-12-02 | 2020-12-02 | 16996 | 283 | No |  | No | Crítico |  | 24.8 | 0 | 7 | 0 | 0 | 0 | 0 | 0 | 0 | 0 | 0 | 0 | 0 | 0 |  | 4 | 4 | 0 | 95 | 0 | 283 | 2 | 266 | 13 |  |  | 0.4 | - |  |  | No |  | 14 | 24/21/16 | 85306 | 14044 | - | 459 | - | - |  | Resultados están dentro de los rangos aceptables. | Nivel de limpieza en estado de Crítico. | Resultados están dentro de los rangos aceptables. | Identifique las causas del origen y corrija el Codigo ISO alto del aceite. Asegúrese de que la contaminación no está siendo introducida a través de los equipos de manejo de aceite. Retome la muestra en el próximo intervalo programado.
C0015660 | BAMBAS | FC-133 | FC-133 MF RH | CAMION | CATERPILLAR | 793F | MANDO FINAL RH | MOBILUBE XFD 60 | 2020-10-21 | 2020-11-30 | 2020-12-02 | 2020-12-02 | 16996 | 283 | Yes |  | No | Precaución |  | 25.2 | 2 | 7 | 0 | 0 | 0 | 0 | 0 | 0 | 0 | 0 | 0 | 0 | 0 |  | 2 | 5 | 0 | 96 | 0 | 265 | 4 | 279 | 6 |  |  | 1.8 | - |  |  | No |  | 13 | 23/18/13 | 61191 | 2452 | - | 43 | - | - |  | Resultados están dentro de los rangos aceptables. | Niveles de Sodio en el límite de precuación. Nivel de limpieza en estado de precaución. | Resultados están dentro de los rangos aceptables. | Localice la fuente de Sodio. Identifique las causas del origen y corrija el Codigo ISO alto del aceite. Asegúrese de que la contaminación no está siendo introducida a través de los equipos de manejo de aceite. Retome la muestra en el próximo intervalo programado.
C0015661 | BAMBAS | FC-133 | FC-133 MF LH | CAMION | CATERPILLAR | 793F | MANDO FINAL LH | MOBILUBE XFD 60 | 2020-10-21 | 2020-11-30 | 2020-12-02 | 2020-12-02 | 16996 | 283 | Yes |  | No | Precaución |  | 25.3 | 2 | 7 | 0 | 0 | 0 | 0 | 0 | 0 | 0 | 0 | 0 | 0 | 0 |  | 2 | 5 | 0 | 96 | 0 | 259 | 3 | 276 | 4 |  |  | 1.8 | - |  |  | No |  | 12 | 23/19/13 | 64072 | 2648 | - | 67 | - | - |  | Resultados están dentro de los rangos aceptables. | Niveles de Sodio en el límite de precuación. Nivel de limpieza en estado de precaución. | Resultados están dentro de los rangos aceptables. | Localice la fuente de Sodio. Identifique las causas del origen y corrija el Codigo ISO alto del aceite. Asegúrese de que la contaminación no está siendo introducida a través de los equipos de manejo de aceite. Retome la muestra en el próximo intervalo programado.
C0015662 | BAMBAS | FC-133 | FC-133 DIFE POS | CAMION | CATERPILLAR | 793F | DIFERENCIAL POSTERIOR | MOBILUBE XFD 60 | 2020-10-21 | 2020-11-30 | 2020-12-02 | 2020-12-02 | 16996 | 283 | Yes | Yes | No | Precaución |  | 25.4 | 2 | 7 | 0 | 0 | 0 | 0 | 0 | 0 | 0 | 0 | 0 | 0 | 0 |  | 2 | 4 | 0 | 95 | 0 | 263 | 3 | 283 | 3 |  |  | 1.7 | - |  |  | No |  | 14 | 23/19/14 | 71278 | 3158 | - | 107 | - | - |  | Resultados están dentro de los rangos aceptables. | Niveles de Sodio en el límite de precuación. Nivel de limpieza en estado de precaución. | Resultados están dentro de los rangos aceptables. | Localice la fuente de Sodio. Identifique las causas del origen y corrija el Codigo ISO alto del aceite. Asegúrese de que la contaminación no está siendo introducida a través de los equipos de manejo de aceite. Retome la muestra en el próximo intervalo programado.
C0015663 | BAMBAS | FC-134 | FC-134 TRAN | CAMION | CATERPILLAR | 793F | TRANSMISION | MOBILTRANS HD 30 | 2020-10-22 | 2020-11-30 | 2020-12-02 | 2020-12-02 | 13209 | 680 | No | Yes | No | Normal |  | 10.9 | 2 | 3 | 0 | 0 | 0 | 0 | 0 | 0 | 0 | 0 | 0 | 0 | 0 |  | 4 | 2 | 2 | 1 | 0 | 3003 | 8 | 945 | 1203 |  |  | 0.7 | - |  |  | No |  | 13 | 17/15/11 | 1291 | 244 | - | 12 | - | - |  | Resultados están dentro de los rangos aceptables. | Resultados están dentro de los rangos aceptables. | Resultados están dentro de los rangos aceptables. | Retome la muestra en el próximo intervalo programado.
C0015664 | BAMBAS | FC-134 | FC-134 STHI | CAMION | CATERPILLAR | 793F | SISTEMA HIDRAULICO | MOBILTRANS HD 10W | 2020-10-22 | 2020-11-30 | 2020-12-02 | 2020-12-02 | 13209 | 1566 | No | No | No | Precaución |  | 6 | 2 | 7 | 0 | 1 | 0 | 1 | 0 | 2 | 0 | 0 | 0 | 0 | 0 |  | 12 | 2 | 1 | 2 | 0 | 2949 | 12 | 916 | 1146 |  |  | 1.9 | - |  |  | No |  | 14 | 20/17/11 | 6684 | 745 | - | 13 | - | - |  | Resultados están dentro de los rangos aceptables. | Nivel de limpieza en estado de precaución. | Resultados están dentro de los rangos aceptables. | Identifique las causas del origen y corrija el Codigo ISO alto del aceite. Asegúrese de que la contaminación no está siendo introducida a través de los equipos de manejo de aceite. Retome la muestra en el próximo intervalo programado.
C0015665 | BAMBAS | FC-134 | FC-134 STDI | CAMION | CATERPILLAR | 793F | SISTEMA DIRECCION | MOBILTRANS HD 30 | 2020-10-22 | 2020-11-30 | 2020-12-02 | 2020-12-02 | 13209 | 1566 | No | Yes | No | Normal |  | 10.8 | 1 | 3 | 0 | 0 | 0 | 0 | 0 | 0 | 0 | 0 | 0 | 0 | 0 |  | 6 | 4 | 1 | 1 | 0 | 2981 | 10 | 943 | 1187 |  |  | 1.7 | - |  |  | No |  | 14 | 17/15/11 | 1140 | 242 | - | 11 | - | - |  | Resultados están dentro de los rangos aceptables. | Resultados están dentro de los rangos aceptables. | Resultados están dentro de los rangos aceptables. | Retome la muestra en el próximo intervalo programado.
C0015666 | BAMBAS | FC-134 | FC-134 BM RH | CAMION | CATERPILLAR | 793F | BOCAMAZA RH | MOBILUBE XFD 60 | 2020-10-22 | 2020-11-30 | 2020-12-02 | 2020-12-02 | 13209 | 1566 | No |  | No | Crítico |  | 24.5 | 0 | 31 | 0 | 0 | 0 | 0 | 0 | 1 | 1 | 0 | 0 | 0 | 0 |  | 9 | 4 | 0 | 95 | 0 | 270 | 3 | 276 | 7 |  |  | 1.2 | - |  |  | No |  | 19 | 24/20/14 | 107129 | 6335 | - | 82 | - | - |  | Resultados están dentro de los rangos aceptables. | Nivel de limpieza en estado de Crítico. | Elevado desgaste de Hierro. | Identifique las causas del origen y corrija el Codigo ISO alto del aceite. Asegúrese de que la contaminación no está siendo introducida a través de los equipos de manejo de aceite. Determine la fuente del metal de desgaste excesivo y tome acciones correctivas. Retomar la muestra para monitorear condición.
C0015667 | BAMBAS | FC-134 | FC-134 BM LH | CAMION | CATERPILLAR | 793F | BOCAMAZA LH | MOBILUBE XFD 60 | 2020-10-22 | 2020-11-30 | 2020-12-02 | 2020-12-02 | 13209 | 1566 | No |  | No | Crítico |  | 24.8 | 0 | 53 | 0 | 0 | 0 | 0 | 0 | 1 | 1 | 0 | 0 | 0 | 0 |  | 10 | 6 | 0 | 96 | 0 | 278 | 3 | 280 | 9 |  |  | 1.6 | - |  |  | No |  | 24 | 25/23/18 | 238158 | 61032 | - | 1344 | - | - |  | Resultados están dentro de los rangos aceptables. | Niveles de Sodio en el límite de precuación. Nivel de limpieza en estado de Crítico. | Elevado desgaste de Hierro. | Localice la fuente de Sodio. Identifique las causas del origen y corrija el Codigo ISO alto del aceite. Asegúrese de que la contaminación no está siendo introducida a través de los equipos de manejo de aceite. Determine la fuente del metal de desgaste excesivo y tome acciones correctivas. Retomar la muestra para monitorear condición.
C0015668 | BAMBAS | FC-134 | FC-134 MF RH | CAMION | CATERPILLAR | 793F | MANDO FINAL RH | MOBILUBE XFD 60 | 2020-10-22 | 2020-11-30 | 2020-12-02 | 2020-12-02 | 13209 | 1566 | No |  | No | Precaución |  | 25.2 | 8 | 17 | 1 | 0 | 0 | 0 | 0 | 0 | 0 | 0 | 0 | 0 | 0 |  | 2 | 5 | 0 | 92 | 0 | 274 | 4 | 283 | 10 |  |  | 8.3 | - |  |  | No |  | 6 | 23/18/10 | 76794 | 2137 | - | 9 | - | - |  | Resultados están dentro de los rangos aceptables. | Niveles de Sodio en el límite de precuación. Nivel de limpieza en estado de precaución. | Resultados están dentro de los rangos aceptables. | Localice la fuente de Sodio. Identifique las causas del origen y corrija el Codigo ISO alto del aceite. Asegúrese de que la contaminación no está siendo introducida a través de los equipos de manejo de aceite. Retome la muestra en el próximo intervalo programado.
C0015669 | BAMBAS | FC-134 | FC-134 MF LH | CAMION | CATERPILLAR | 793F | MANDO FINAL LH | MOBILUBE XFD 60 | 2020-10-22 | 2020-11-30 | 2020-12-02 | 2020-12-02 | 13209 | 1566 | No |  | No | Precaución |  | 25.2 | 8 | 15 | 1 | 0 | 1 | 0 | 0 | 0 | 0 | 0 | 0 | 0 | 0 |  | 2 | 1 | 0 | 92 | 0 | 283 | 4 | 286 | 12 |  |  | 8.3 | - |  |  | No |  | 8 | 21/16/11 | 17971 | 600 | - | 16 | - | - |  | Resultados están dentro de los rangos aceptables. | Niveles de Sodio en el límite de precuación. | Resultados están dentro de los rangos aceptables. | Identifique las causas del origen y corrija el Codigo ISO alto del aceite. Asegúrese de que la contaminación no está siendo introducida a través de los equipos de manejo de aceite. Retome la muestra en el próximo intervalo programado.
C0015670 | BAMBAS | FC-134 | FC-134 DIFE POS | CAMION | CATERPILLAR | 793F | DIFERENCIAL POSTERIOR | MOBILUBE XFD 60 | 2020-10-22 | 2020-11-30 | 2020-12-02 | 2020-12-02 | 13209 | 1566 | No | Yes | No | Precaución |  | 25.2 | 8 | 17 | 1 | 0 | 0 | 0 | 0 | 0 | 0 | 0 | 0 | 0 | 0 |  | 2 | 5 | 0 | 92 | 0 | 277 | 4 | 285 | 11 |  |  | 8.1 | - |  |  | No |  | 15 | 23/19/13 | 75872 | 2895 | - | 48 | - | - |  | Resultados están dentro de los rangos aceptables. | Niveles de Sodio en el límite de precuación. Nivel de limpieza en estado de precaución. | Resultados están dentro de los rangos aceptables. | Localice la fuente de Sodio. Identifique las causas del origen y corrija el Codigo ISO alto del aceite. Asegúrese de que la contaminación no está siendo introducida a través de los equipos de manejo de aceite. Retome la muestra en el próximo intervalo programado.
C0015671 | BAMBAS | FC-134 | FC-134 STHI | CAMION | CATERPILLAR | 793F | SISTEMA HIDRAULICO | MOBILTRANS HD 10W | 2020-10-22 | 2020-11-30 | 2020-12-02 | 2020-12-02 | 13209 | 1566 | No | Yes | Yes | Precaución |  | 6.1 | 2 | 6 | 0 | 1 | 0 | 1 | 0 | 2 | 0 | 0 | 0 | 0 | 0 |  | 11 | 0 | 1 | 1 | 0 | 3042 | 12 | 927 | 1153 |  |  | 2.1 | - |  |  | No |  | 6 | 19/15/10 | 3829 | 302 | - | 10 | - | - |  | Resultados están dentro de los rangos aceptables. | Niveles de Sodio en el límite de precuación. | Resultados están dentro de los rangos aceptables. | Identifique las causas del origen y corrija el Codigo ISO alto del aceite. Asegúrese de que la contaminación no está siendo introducida a través de los equipos de manejo de aceite. Retome la muestra en el próximo intervalo programado.
C0015672 | BAMBAS | FC-121 | FC-121 TRAN | CAMION | CATERPILLAR | 785D | TRANSMISION | MOBILTRANS HD 30 | 2020-10-26 | 2020-11-30 | 2020-12-02 | 2020-12-02 | 7696 | 645 | Yes | Yes | No | Normal |  | 10.9 | 1 | 3 | 1 | 0 | 0 | 0 | 0 | 0 | 0 | 0 | 0 | 0 | 0 |  | 4 | 1 | 2 | 3 | 0 | 2982 | 10 | 871 | 1139 |  |  | 2.3 | - |  |  | No |  | 14 | 18/16/12 | 2047 | 384 | - | 27 | - | - |  | Resultados están dentro de los rangos aceptables. | Resultados están dentro de los rangos aceptables. | Resultados están dentro de los rangos aceptables. | Retome la muestra en el próximo intervalo programado.
C0015673 | BAMBAS | FC-121 | FC-121 STHI | CAMION | CATERPILLAR | 785D | SISTEMA HIDRAULICO | MOBILTRANS HD 10W | 2020-10-26 | 2020-11-30 | 2020-12-02 | 2020-12-02 | 7696 | 251 | No | Yes | No | Precaución |  | 6.1 | 1 | 3 | 0 | 1 | 0 | 1 | 0 | 4 | 0 | 0 | 0 | 0 | 0 |  | 8 | 1 | 1 | 2 | 0 | 2946 | 11 | 883 | 1139 |  |  | 2 | - |  |  | No |  | 10 | 21/18/13 | 11034 | 1346 | - | 47 | - | - |  | Resultados están dentro de los rangos aceptables. | Nivel de limpieza en estado de precaución. | Resultados están dentro de los rangos aceptables. | Identifique las causas del origen y corrija el Codigo ISO alto del aceite. Asegúrese de que la contaminación no está siendo introducida a través de los equipos de manejo de aceite. Retome la muestra en el próximo intervalo programado.
C0015674 | BAMBAS | FC-121 | FC-121 STDI | CAMION | CATERPILLAR | 785D | SISTEMA DIRECCION | MOBILTRANS HD 10W | 2020-10-26 | 2020-11-30 | 2020-12-02 | 2020-12-02 | 7696 | 251 | No | Yes | No | Precaución |  | 6 | 8 | 2 | 6 | 0 | 0 | 0 | 0 | 1 | 0 | 0 | 0 | 0 | 0 |  | 5 | 0 | 1 | 1 | 0 | 3002 | 11 | 920 | 1172 |  |  | 2.4 | - |  |  | No |  | 14 | 21/16/11 | 17526 | 518 | - | 14 | - | - |  | Resultados están dentro de los rangos aceptables. | Nivel de limpieza en estado de precaución. | Resultados están dentro de los rangos aceptables. | Identifique las causas del origen y corrija el Codigo ISO alto del aceite. Asegúrese de que la contaminación no está siendo introducida a través de los equipos de manejo de aceite. Retome la muestra en el próximo intervalo programado.
C0015675 | BAMBAS | FC-121 | FC-121 BM RH | CAMION | CATERPILLAR | 785D | BOCAMAZA RH | MOBILUBE XFD 60 | 2020-10-26 | 2020-11-30 | 2020-12-02 | 2020-12-02 | 7696 | 251 | No |  | No | Crítico |  | 24.9 | 0 | 3 | 0 | 0 | 0 | 0 | 0 | 0 | 0 | 0 | 0 | 0 | 0 |  | 4 | 0 | 0 | 99 | 0 | 266 | 3 | 274 | 6 |  |  | 0.6 | - |  |  | No |  | 14 | 24/21/16 | 87580 | 12303 | - | 330 | - | - |  | Resultados están dentro de los rangos aceptables. | Nivel de limpieza en estado de Crítico. | Resultados están dentro de los rangos aceptables. | Identifique las causas del origen y corrija el Codigo ISO alto del aceite. Asegúrese de que la contaminación no está siendo introducida a través de los equipos de manejo de aceite. Retome la muestra en el próximo intervalo programado.
C0015676 | BAMBAS | FC-121 | FC-121 BM LH | CAMION | CATERPILLAR | 785D | BOCAMAZA LH | MOBILUBE XFD 60 | 2020-10-26 | 2020-11-30 | 2020-12-02 | 2020-12-02 | 7696 | 251 | No |  | No | Crítico |  | 24.8 | 0 | 6 | 0 | 0 | 0 | 0 | 0 | 0 | 0 | 0 | 0 | 0 | 0 |  | 4 | 4 | 0 | 116 | 0 | 281 | 4 | 273 | 12 |  |  | 0.9 | - |  |  | No |  | 14 | 24/21/16 | 109629 | 16060 | - | 325 | - | - |  | Resultados están dentro de los rangos aceptables. | Nivel de limpieza en estado de Crítico. | Resultados están dentro de los rangos aceptables. | Identifique las causas del origen y corrija el Codigo ISO alto del aceite. Asegúrese de que la contaminación no está siendo introducida a través de los equipos de manejo de aceite. Retome la muestra en el próximo intervalo programado.
C0015677 | BAMBAS | FC-121 | FC-121 MF RH | CAMION | CATERPILLAR | 785D | MANDO FINAL RH | MOBILUBE XFD 60 | 2020-10-26 | 2020-11-30 | 2020-12-02 | 2020-12-02 | 7696 | 251 | No |  | No | Crítico |  | 25.2 | 14 | 18 | 1 | 0 | 1 | 0 | 0 | 0 | 0 | 0 | 0 | 0 | 0 |  | 2 | 4 | 0 | 113 | 0 | 257 | 3 | 269 | 4 |  |  | 2.2 | - |  |  | No |  | 18 | 25/23/13 | 286320 | 43801 | - | 54 | - | - |  | Resultados están dentro de los rangos aceptables. | Nivel de limpieza en estado de Crítico. | Desgaste de Cobre en el límite de precaución. | Identifique las causas del origen y corrija el Codigo ISO alto del aceite. Asegúrese de que la contaminación no está siendo introducida a través de los equipos de manejo de aceite. Determine la fuente del metal de desgaste y tome acciones correctivas. Retomar la muestra para monitorear condición.
C0015678 | BAMBAS | FC-121 | FC-121 MF LH | CAMION | CATERPILLAR | 785D | MANDO FINAL LH | MOBILUBE XFD 60 | 2020-10-26 | 2020-11-30 | 2020-12-02 | 2020-12-02 | 7696 | 251 | No |  | No | Crítico |  | 25.5 | 15 | 16 | 1 | 0 | 1 | 0 | 0 | 0 | 0 | 0 | 0 | 0 | 0 |  | 2 | 5 | 0 | 95 | 0 | 262 | 4 | 277 | 5 |  |  | 2.2 | - |  |  | No |  | 21 | 25/23/12 | 255530 | 41869 | - | 22 | - | - |  | Resultados están dentro de los rangos aceptables. | Niveles de Sodio en el límite de precuación. Nivel de limpieza en estado de Crítico. | Desgaste de Cobre en el límite de precaución. | Localice la fuente de Sodio. Identifique las causas del origen y corrija el Codigo ISO alto del aceite. Asegúrese de que la contaminación no está siendo introducida a través de los equipos de manejo de aceite. Determine la fuente del metal de desgaste y tome acciones correctivas. Retomar la muestra para monitorear condición.
C0015679 | BAMBAS | FC-121 | FC-121 DIFE POS | CAMION | CATERPILLAR | 785D | DIFERENCIAL POSTERIOR | MOBILUBE XFD 60 | 2020-10-26 | 2020-11-30 | 2020-12-02 | 2020-12-02 | 7696 | 251 | No | Yes | No | Crítico |  | 25.1 | 15 | 18 | 2 | 0 | 1 | 0 | 0 | 0 | 0 | 0 | 0 | 0 | 0 |  | 2 | 4 | 1 | 114 | 0 | 261 | 3 | 269 | 4 |  |  | 2.1 | - |  |  | No |  | 26 | 26/24/17 | 355197 | 92719 | - | 667 | - | - |  | Resultados están dentro de los rangos aceptables. | Niveles de Sodio en el límite de precuación. Nivel de limpieza en estado de Crítico. | Resultados están dentro de los rangos aceptables. | Localice la fuente de Sodio. Identifique las causas del origen y corrija el Codigo ISO alto del aceite. Asegúrese de que la contaminación no está siendo introducida a través de los equipos de manejo de aceite. Retome la muestra en el próximo intervalo programado.
C0015680 | BAMBAS | FC-129 | FC-129 TRAN | CAMION | CATERPILLAR | 793F | TRANSMISION | MOBILTRANS HD 30 | 2020-10-26 | 2020-11-30 | 2020-12-02 | 2020-12-02 | 14068 | 551 | Yes | Yes | No | Normal |  | 10.9 | 3 | 3 | 1 | 0 | 0 | 0 | 0 | 0 | 0 | 0 | 0 | 0 | 0 |  | 4 | 3 | 1 | 3 | 0 | 2934 | 8 | 885 | 1151 |  |  | 0.8 | - |  |  | No |  | 12 | 19/16/12 | 2833 | 514 | - | 27 | - | - |  | Resultados están dentro de los rangos aceptables. | Resultados están dentro de los rangos aceptables. | Resultados están dentro de los rangos aceptables. | Retome la muestra en el próximo intervalo programado.
C0015681 | BAMBAS | FC-129 | FC-129 STHI | CAMION | CATERPILLAR | 793F | SISTEMA HIDRAULICO | MOBILTRANS HD 10W | 2020-10-26 | 2020-11-30 | 2020-12-02 | 2020-12-02 | 14068 | 1248 | No | Yes | No | Precaución |  | 6.2 | 1 | 5 | 0 | 0 | 0 | 0 | 0 | 1 | 0 | 0 | 0 | 0 | 1 |  | 10 | 1 | 1 | 3 | 0 | 2865 | 11 | 895 | 1136 |  |  | 2.6 | - |  |  | No |  | 14 | 20/18/13 | 8791 | 1994 | - | 55 | - | - |  | Resultados están dentro de los rangos aceptables. | Nivel de limpieza en estado de precaución. | Resultados están dentro de los rangos aceptables. | Identifique las causas del origen y corrija el Codigo ISO alto del aceite. Asegúrese de que la contaminación no está siendo introducida a través de los equipos de manejo de aceite. Retome la muestra en el próximo intervalo programado.
C0015682 | BAMBAS | FC-129 | FC-129 STDI | CAMION | CATERPILLAR | 793F | SISTEMA DIRECCION | MOBILTRANS HD 30 | 2020-10-26 | 2020-11-30 | 2020-12-02 | 2020-12-02 | 14068 | 1248 | No | Yes | No | Normal |  | 10.8 | 1 | 2 | 0 | 0 | 0 | 0 | 0 | 0 | 0 | 0 | 0 | 0 | 0 |  | 5 | 2 | 1 | 2 | 0 | 2929 | 9 | 896 | 1170 |  |  | 0.7 | - |  |  | No |  | 10 | 17/16/12 | 1290 | 381 | - | 28 | - | - |  | Resultados están dentro de los rangos aceptables. | Resultados están dentro de los rangos aceptables. | Resultados están dentro de los rangos aceptables. | Retome la muestra en el próximo intervalo programado.
C0015683 | BAMBAS | FC-129 | FC-129 BM RH | CAMION | CATERPILLAR | 793F | BOCAMAZA RH | MOBILUBE XFD 60 | 2020-10-26 | 2020-11-30 | 2020-12-02 | 2020-12-02 | 14068 | 938 | No |  | No | Crítico |  | 25.5 | 0 | 13 | 0 | 0 | 0 | 0 | 0 | 0 | 0 | 0 | 0 | 0 | 0 |  | 7 | 5 | 0 | 115 | 0 | 265 | 2 | 266 | 4 |  |  | 1.1 | - |  |  | No |  | 18 | 25/22/15 | 213064 | 23452 | - | 212 | - | - |  | Resultados están dentro de los rangos aceptables. | Niveles de Sodio en el límite de precuación. Nivel de limpieza en estado de Crítico. | Resultados están dentro de los rangos aceptables. | Localice la fuente de Sodio. Identifique las causas del origen y corrija el Codigo ISO alto del aceite. Asegúrese de que la contaminación no está siendo introducida a través de los equipos de manejo de aceite. Retome la muestra en el próximo intervalo programado.
C0015684 | BAMBAS | FC-129 | FC-129 BM LH | CAMION | CATERPILLAR | 793F | BOCAMAZA LH | MOBILUBE XFD 60 | 2020-10-26 | 2020-11-30 | 2020-12-02 | 2020-12-02 | 14068 | 938 | No |  | No | Crítico |  | 25.2 | 0 | 6 | 0 | 0 | 0 | 0 | 0 | 0 | 0 | 0 | 0 | 0 | 0 |  | 7 | 3 | 0 | 118 | 0 | 263 | 3 | 276 | 8 |  |  | 1.2 | - |  |  | No |  | 12 | 24/21/17 | 94493 | 16533 | - | 672 | - | - |  | Resultados están dentro de los rangos aceptables. | Nivel de limpieza en estado de Crítico. | Resultados están dentro de los rangos aceptables. | Identifique las causas del origen y corrija el Codigo ISO alto del aceite. Asegúrese de que la contaminación no está siendo introducida a través de los equipos de manejo de aceite. Retome la muestra en el próximo intervalo programado.
C0015685 | BAMBAS | FC-129 | FC-129 MF RH | CAMION | CATERPILLAR | 793F | MANDO FINAL RH | MOBILUBE XFD 60 | 2020-10-26 | 2020-11-30 | 2020-12-02 | 2020-12-02 | 14068 | 938 | No |  | No | Precaución |  | 25.4 | 4 | 10 | 0 | 0 | 0 | 0 | 0 | 0 | 0 | 0 | 0 | 0 | 0 |  | 2 | 4 | 0 | 110 | 0 | 262 | 3 | 269 | 5 |  |  | 3.7 | - |  |  | No |  | 17 | 23/20/14 | 41458 | 6893 | - | 122 | - | - |  | Resultados están dentro de los rangos aceptables. | Nivel de limpieza en estado de precaución. | Resultados están dentro de los rangos aceptables. | Identifique las causas del origen y corrija el Codigo ISO alto del aceite. Asegúrese de que la contaminación no está siendo introducida a través de los equipos de manejo de aceite. Retome la muestra en el próximo intervalo programado.
C0015686 | BAMBAS | FC-129 | FC-129 MF LH | CAMION | CATERPILLAR | 793F | MANDO FINAL LH | MOBILUBE XFD 60 | 2020-10-26 | 2020-11-30 | 2020-12-02 | 2020-12-02 | 14068 | 938 | No |  | No | Precaución |  | 25.5 | 4 | 12 | 0 | 0 | 0 | 0 | 0 | 0 | 0 | 0 | 0 | 0 | 0 |  | 2 | 4 | 0 | 115 | 0 | 258 | 3 | 272 | 7 |  |  | 3.1 | - |  |  | No |  | 9 | 23/21/16 | 78253 | 17510 | - | 451 | - | - |  | Resultados están dentro de los rangos aceptables. | Nivel de limpieza en estado de precaución. | Resultados están dentro de los rangos aceptables. | Identifique las causas del origen y corrija el Codigo ISO alto del aceite. Asegúrese de que la contaminación no está siendo introducida a través de los equipos de manejo de aceite. Retome la muestra en el próximo intervalo programado.
C0015687 | BAMBAS | FC-129 | FC-129 DIFE POS | CAMION | CATERPILLAR | 793F | DIFERENCIAL POSTERIOR | MOBILUBE XFD 60 | 2020-10-26 | 2020-11-30 | 2020-12-02 | 2020-12-02 | 14068 | 938 | No | No | No | Precaución |  | 25.5 | 4 | 9 | 1 | 0 | 0 | 0 | 0 | 0 | 0 | 0 | 0 | 0 | 0 |  | 2 | 4 | 1 | 113 | 0 | 263 | 3 | 270 | 5 |  |  | 3.8 | - |  |  | No |  | 14 | 21/17/13 | 14407 | 756 | - | 40 | - | - |  | Resultados están dentro de los rangos aceptables. | Niveles de Sodio en el límite de precuación. Nivel de limpieza en estado de Crítico. | Resultados están dentro de los rangos aceptables. | Localice la fuente de Sodio. Identifique las causas del origen y corrija el Codigo ISO alto del aceite. Asegúrese de que la contaminación no está siendo introducida a través de los equipos de manejo de aceite. Retome la muestra en el próximo intervalo programado.
C0015688 | BAMBAS | FC-129 | FC-129 MF RH | CAMION | CATERPILLAR | 793F | MANDO FINAL RH | MOBILUBE XFD 60 | 2020-10-26 | 2020-11-30 | 2020-12-02 | 2020-12-02 | 14068 | 942 | No |  | Yes | Precaución |  | 25.5 | 4 | 9 | 0 | 0 | 0 | 0 | 0 | 0 | 0 | 0 | 0 | 0 | 0 |  | 1 | 5 | 0 | 112 | 0 | 260 | 3 | 265 | 5 |  |  | 3.7 | - |  |  | No |  | 14 | 20/18/13 | 5508 | 1414 | - | 69 | - | - |  | Resultados están dentro de los rangos aceptables. | Niveles de Sodio en el límite de precuación. | Resultados están dentro de los rangos aceptables. | Localice la fuente de Sodio. Tome acciones correctivas. Retome la muestra para confirmar condición.
C0015689 | BAMBAS | FC-129 | FC-129 MF LH | CAMION | CATERPILLAR | 793F | MANDO FINAL LH | MOBILUBE XFD 60 | 2020-10-26 | 2020-11-30 | 2020-12-02 | 2020-12-02 | 14068 | 942 | No |  | Yes | Precaución |  | 25.5 | 4 | 10 | 1 | 0 | 0 | 0 | 0 | 0 | 0 | 0 | 0 | 0 | 0 |  | 2 | 5 | 0 | 114 | 0 | 265 | 3 | 273 | 5 |  |  | 3.9 | - |  |  | No |  | 8 | 19/17/13 | 4091 | 951 | - | 59 | - | - |  | Resultados están dentro de los rangos aceptables. | Niveles de Sodio en el límite de precuación. | Resultados están dentro de los rangos aceptables. | Localice la fuente de Sodio. Tome acciones correctivas. Retome la muestra para confirmar condición.
C0015690 | BAMBAS | FC-129 | FC-129 DIFE POS | CAMION | CATERPILLAR | 793F | DIFERENCIAL POSTERIOR | MOBILUBE XFD 60 | 2020-10-26 | 2020-11-30 | 2020-12-02 | 2020-12-02 | 14068 | 942 | No | Yes | Yes | Precaución |  | 25.4 | 4 | 9 | 0 | 0 | 0 | 0 | 0 | 0 | 0 | 0 | 0 | 0 | 0 |  | 2 | 4 | 0 | 117 | 0 | 256 | 3 | 272 | 5 |  |  | 3.8 | - |  |  | No |  | 13 | 18/16/13 | 1827 | 547 | - | 47 | - | - |  | Resultados están dentro de los rangos aceptables. | Niveles de Sodio en el límite de precuación. | Resultados están dentro de los rangos aceptables. | Localice la fuente de Sodio. Tome acciones correctivas. Retome la muestra para confirmar condición.
C0015691 | BAMBAS | FC-130 | FC-130 TRAN | CAMION | CATERPILLAR | 793F | TRANSMISION | MOBILTRANS HD 30 | 2020-10-27 | 2020-11-30 | 2020-12-02 | 2020-12-02 | 16495 | 1031 | Yes | Yes | No | Normal |  | 10.9 | 3 | 4 | 0 | 0 | 0 | 0 | 0 | 0 | 0 | 0 | 0 | 0 | 0 |  | 5 | 3 | 1 | 1 | 0 | 2933 | 9 | 904 | 1173 |  |  | 0.6 | - |  |  | No |  | 13 | 19/17/12 | 2547 | 704 | - | 30 | - | - |  | Resultados están dentro de los rangos aceptables. | Resultados están dentro de los rangos aceptables. | Resultados están dentro de los rangos aceptables. | Retome la muestra en el próximo intervalo programado.
C0015692 | BAMBAS | FC-130 | FC-130 STHI | CAMION | CATERPILLAR | 793F | SISTEMA HIDRAULICO | MOBILTRANS HD 10W | 2020-10-27 | 2020-11-30 | 2020-12-02 | 2020-12-02 | 16495 | 1031 | No | Yes | No | Precaución |  | 6.1 | 1 | 5 | 1 | 1 | 0 | 1 | 0 | 3 | 0 | 0 | 0 | 0 | 0 |  | 10 | 1 | 2 | 3 | 0 | 2919 | 11 | 880 | 1128 |  |  | 1.8 | - |  |  | No |  | 12 | 19/15/12 | 3718 | 318 | - | 25 | - | - |  | Resultados están dentro de los rangos aceptables. | Nivel de limpieza en estado de precaución. Niveles de Potasio en el límite de precuación. | Resultados están dentro de los rangos aceptables. | Localice la fuente de Potasio. Identifique las causas del origen y corrija el Codigo ISO alto del aceite. Asegúrese de que la contaminación no está siendo introducida a través de los equipos de manejo de aceite. Retome la muestra en el próximo intervalo programado.
C0015693 | BAMBAS | FC-130 | FC-130 STDI | CAMION | CATERPILLAR | 793F | SISTEMA DIRECCION | MOBILTRANS HD 30 | 2020-10-27 | 2020-11-30 | 2020-12-02 | 2020-12-02 | 16495 | 1031 | No | Yes | No | Normal |  | 10.9 | 1 | 2 | 0 | 0 | 0 | 0 | 0 | 0 | 0 | 0 | 0 | 0 | 0 |  | 4 | 3 | 1 | 3 | 0 | 2884 | 10 | 889 | 1159 |  |  | 0.7 | - |  |  | No |  | 13 | 18/16/12 | 1957 | 409 | - | 23 | - | - |  | Resultados están dentro de los rangos aceptables. | Resultados están dentro de los rangos aceptables. | Resultados están dentro de los rangos aceptables. | Retome la muestra en el próximo intervalo programado.
C0015694 | BAMBAS | FC-130 | FC-130 BM RH | CAMION | CATERPILLAR | 793F | BOCAMAZA RH | MOBILUBE XFD 60 | 2020-10-27 | 2020-11-30 | 2020-12-02 | 2020-12-02 | 16495 | 1031 | No |  | No | Crítico |  | 25.2 | 0 | 14 | 0 | 0 | 0 | 0 | 0 | 0 | 0 | 0 | 0 | 0 | 0 |  | 5 | 4 | 0 | 128 | 0 | 267 | 2 | 270 | 4 |  |  | 1.5 | - |  |  | No |  | 12 | 24/21/15 | 156282 | 14576 | - | 182 | - | - |  | Resultados están dentro de los rangos aceptables. | Nivel de limpieza en estado de Crítico. | Resultados están dentro de los rangos aceptables. | Identifique las causas del origen y corrija el Codigo ISO alto del aceite. Asegúrese de que la contaminación no está siendo introducida a través de los equipos de manejo de aceite. Retome la muestra en el próximo intervalo programado.
C0015695 | BAMBAS | FC-130 | FC-130 BM LH | CAMION | CATERPILLAR | 793F | BOCAMAZA LH | MOBILUBE XFD 60 | 2020-10-27 | 2020-11-30 | 2020-12-02 | 2020-12-02 | 16495 | 1031 | No |  | No | Precaución |  | 25.2 | 0 | 7 | 0 | 0 | 0 | 0 | 0 | 0 | 0 | 0 | 0 | 0 | 0 |  | 6 | 6 | 1 | 128 | 0 | 275 | 2 | 271 | 4 |  |  | 1.4 | - |  |  | No |  | 8 | 23/19/14 | 45934 | 4003 | - | 92 | - | - |  | Resultados están dentro de los rangos aceptables. | Niveles de Sodio en el límite de precuación. Nivel de limpieza en estado de precaución. | Resultados están dentro de los rangos aceptables. | Localice la fuente de Sodio. Identifique las causas del origen y corrija el Codigo ISO alto del aceite. Asegúrese de que la contaminación no está siendo introducida a través de los equipos de manejo de aceite. Retome la muestra en el próximo intervalo programado.
C0015696 | BAMBAS | FC-130 | FC-130 MF RH | CAMION | CATERPILLAR | 793F | MANDO FINAL RH | MOBILUBE XFD 60 | 2020-10-27 | 2020-11-30 | 2020-12-02 | 2020-12-02 | 16495 | 1031 | Yes |  | No | Precaución |  | 24.1 | 3 | 9 | 0 | 0 | 0 | 0 | 0 | 0 | 0 | 0 | 0 | 0 | 0 |  | 2 | 4 | 0 | 101 | 0 | 470 | 3 | 317 | 102 |  |  | 2.2 | - |  |  | No |  | 12 | 20/16/12 | 6619 | 451 | - | 33 | - | - |  | Baja viscosidad por posible contaminación con un lubricante de menor viscosidad. | Resultados están dentro de los rangos aceptables. | Resultados están dentro de los rangos aceptables. | Localice y corrija la causa de baja viscosidad del aceite. Una baja viscosidad puede reducir la protección por lubricación. Retome la muestra en el próximo intervalo.
C0015697 | BAMBAS | FC-130 | FC-130 MF LH | CAMION | CATERPILLAR | 793F | MANDO FINAL LH | MOBILUBE XFD 60 | 2020-10-27 | 2020-11-30 | 2020-12-02 | 2020-12-02 | 16495 | 1031 | Yes |  | No | Precaución |  | 23.7 | 4 | 10 | 0 | 0 | 0 | 0 | 0 | 0 | 0 | 0 | 0 | 0 | 0 |  | 2 | 4 | 0 | 117 | 0 | 490 | 3 | 332 | 105 |  |  | 2.2 | - |  |  | No |  | 8 | 20/16/11 | 5976 | 343 | - | 17 | - | - |  | Baja viscosidad por posible contaminación con un lubricante de menor viscosidad. | Resultados están dentro de los rangos aceptables. | Resultados están dentro de los rangos aceptables. | Localice y corrija la causa de baja viscosidad del aceite. Una baja viscosidad puede reducir la protección por lubricación. Retome la muestra en el próximo intervalo.
C0015698 | BAMBAS | FC-130 | FC-130 DIFE POS | CAMION | CATERPILLAR | 793F | DIFERENCIAL POSTERIOR | MOBILUBE XFD 60 | 2020-10-27 | 2020-11-30 | 2020-12-02 | 2020-12-02 | 16495 | 1031 | Yes | Yes | No | Precaución |  | 23.6 | 4 | 10 | 0 | 0 | 0 | 0 | 0 | 0 | 0 | 0 | 0 | 0 | 0 |  | 2 | 5 | 0 | 115 | 0 | 494 | 3 | 326 | 104 |  |  | 2.3 | - |  |  | No |  | 14 | 21/17/13 | 10836 | 1256 | - | 60 | - | - |  | Baja viscosidad por posible contaminación con un lubricante de menor viscosidad. | Niveles de Sodio en el límite de precuación. Nivel de limpieza en estado de precaución. | Resultados están dentro de los rangos aceptables. | Localice la fuente de Sodio. Localice y corrija la causa de baja viscosidad del aceite. Una baja viscosidad puede reducir la protección por lubricación. Identifique las causas del origen y corrija el Codigo ISO alto del aceite. Asegúrese de que la contaminación no está siendo introducida a través de los equipos de manejo de aceite. Retome la muestra en el próximo intervalo programado.
C0015699 | BAMBAS | FC-132 | FC-132 TRAN | CAMION | CATERPILLAR | 793F | TRANSMISION | MOBILTRANS HD 30 | 2020-10-31 | 2020-11-30 | 2020-12-02 | 2020-12-02 | 16276 | 1247 | Yes | Yes | No | Crítico |  | 10.9 | 4 | 10 | 0 | 0 | 0 | 0 | 0 | 0 | 1 | 0 | 0 | 0 | 0 |  | 5 | 3 | 1 | 6 | 0 | 2960 | 8 | 892 | 1125 |  |  | 2.9 | - |  |  | No |  | 15 | 20/17/13 | 5403 | 1121 | - | 51 | - | - |  | Resultados están dentro de los rangos aceptables. | Resultados están dentro de los rangos aceptables. | Elevado desgaste de Hierro. | Identifique y evalúe los componentes a base de este elemento. Determine la fuente del metal de desgaste excesivo y tome acciones correctivas. Retomar la muestra para monitorear condición.
C0015700 | BAMBAS | FC-132 | FC-132 MOT | CAMION | CATERPILLAR | 793F | MOTOR | MOBIL DELVAC ELITE 15W 40 | 2020-10-31 | 2020-11-30 | 2020-12-02 | 2020-12-02 | 16276 | 3 | Yes | Yes | No | Normal | 14.7 | 14.9 | 0 | 6 | 0 | 0 | 0 | 0 | 41 | 0 | 0 | 0 | 0 | 0 | 0 |  | 8 | 2 | 1 | 176 | 0 | 1667 | 591 | 905 | 1129 |  | 8.3 | 0.7 | 0.1 | 0 | 0.1 | No |  | 13 | - | - | - | - | - | - | - |  | Resultados están dentro de los rangos aceptables. | Resultados están dentro de los rangos aceptables. | Resultados están dentro de los rangos aceptables. | Retome la muestra en el próximo intervalo programado.
C0015701 | BAMBAS | LN-BM | LN-AT MD ELITE 5W40 | LUBRICANTE NUEVO | MOBIL | MOBIL | ACEITE NUEVO | MOBIL DELVAC ELITE 15W 40 | 2020-10-31 | 2020-11-30 | 2020-12-02 | 2020-12-02 |  |  |  |  | No | Normal | 14.7 | 15.4 | 0 | 1 | 0 | 0 | 0 | 0 | 40 | 0 | 0 | 0 | 0 | 0 | 1 |  | 6 | 0 | 0 | 56 | 0 | 1205 | 764 | 926 | 1163 |  | 8.3 | 1.4 | 0.1 | 0.4 | 0.1 | No |  | 13 | - | - | - | - | - | - | - |  | Resultados están dentro de los rangos aceptables. | Resultados están dentro de los rangos aceptables. |  | Retome la muestra en el próximo intervalo programado.
C0015702 | BAMBAS | FC-133 | FC-133 TRAN | CAMION | CATERPILLAR | 793F | TRANSMISION | MOBILTRANS HD 30 | 2020-11-03 | 2020-11-30 | 2020-12-02 | 2020-12-02 | 17228 | 515 | No | Yes | No | Normal |  | 11 | 2 | 4 | 0 | 0 | 0 | 0 | 0 | 0 | 0 | 0 | 0 | 0 | 0 |  | 5 | 4 | 1 | 2 | 0 | 2972 | 9 | 916 | 1173 |  |  | 0.5 | - |  |  | No |  | 12 | 17/15/11 | 1137 | 258 | - | 18 | - | - |  | Resultados están dentro de los rangos aceptables. | Resultados están dentro de los rangos aceptables. | Resultados están dentro de los rangos aceptables. | Retome la muestra en el próximo intervalo programado.
C0015703 | BAMBAS | FC-133 | FC-133 STHI | CAMION | CATERPILLAR | 793F | SISTEMA HIDRAULICO | MOBILTRANS HD 10W | 2020-11-03 | 2020-11-30 | 2020-12-02 | 2020-12-02 | 17228 | 232 | No | Yes | No | Precaución |  | 6.1 | 1 | 4 | 0 | 0 | 0 | 0 | 0 | 1 | 0 | 0 | 0 | 0 | 0 |  | 9 | 3 | 1 | 1 | 0 | 3071 | 11 | 911 | 1171 |  |  | 2.1 | - |  |  | No |  | 12 | 21/18/12 | 13905 | 2419 | - | 22 | - | - |  | Resultados están dentro de los rangos aceptables. | Nivel de limpieza en estado de precaución. | Resultados están dentro de los rangos aceptables. | Identifique las causas del origen y corrija el Codigo ISO alto del aceite. Asegúrese de que la contaminación no está siendo introducida a través de los equipos de manejo de aceite. Retome la muestra en el próximo intervalo programado.
C0015704 | BAMBAS | FC-133 | FC-133 STDI | CAMION | CATERPILLAR | 793F | SISTEMA DIRECCION | MOBILTRANS HD 30 | 2020-11-03 | 2020-11-30 | 2020-12-02 | 2020-12-02 | 17228 | 232 | No | Yes | No | Normal |  | 10.9 | 1 | 2 | 0 | 0 | 0 | 0 | 0 | 0 | 0 | 0 | 0 | 0 | 0 |  | 4 | 2 | 1 | 1 | 0 | 3025 | 10 | 909 | 1172 |  |  | 0.9 | - |  |  | No |  | 13 | 19/16/11 | 2537 | 612 | - | 18 | - | - |  | Resultados están dentro de los rangos aceptables. | Resultados están dentro de los rangos aceptables. | Resultados están dentro de los rangos aceptables. | Retome la muestra en el próximo intervalo programado.
C0015705 | BAMBAS | FC-133 | FC-133 BM RH | CAMION | CATERPILLAR | 793F | BOCAMAZA RH | MOBILUBE XFD 60 | 2020-11-03 | 2020-11-30 | 2020-12-02 | 2020-12-02 | 17228 | 515 | No |  | No | Crítico |  | 24.2 | 0 | 8 | 0 | 0 | 0 | 0 | 0 | 0 | 0 | 0 | 0 | 0 | 0 |  | 6 | 4 | 0 | 119 | 0 | 335 | 3 | 273 | 30 |  |  | 0.4 | - |  |  | No |  | 17 | 24/22/16 | 115505 | 20327 | - | 571 | - | - |  | Resultados están dentro de los rangos aceptables. | Nivel de limpieza en estado de Crítico. | Resultados están dentro de los rangos aceptables. | Identifique las causas del origen y corrija el Codigo ISO alto del aceite. Asegúrese de que la contaminación no está siendo introducida a través de los equipos de manejo de aceite. Retome la muestra en el próximo intervalo programado.
C0015706 | BAMBAS | FC-133 | FC-133 BM LH | CAMION | CATERPILLAR | 793F | BOCAMAZA LH | MOBILUBE XFD 60 | 2020-11-03 | 2020-11-30 | 2020-12-02 | 2020-12-02 | 17228 | 515 | No |  | No | Crítico |  | 24.6 | 0 | 10 | 0 | 0 | 0 | 0 | 0 | 0 | 0 | 0 | 0 | 0 | 1 |  | 6 | 3 | 0 | 120 | 0 | 291 | 3 | 265 | 18 |  |  | 0.3 | - |  |  | No |  | 15 | 24/22/17 | 111467 | 20317 | - | 813 | - | - |  | Resultados están dentro de los rangos aceptables. | Nivel de limpieza en estado de Crítico. | Resultados están dentro de los rangos aceptables. | Identifique las causas del origen y corrija el Codigo ISO alto del aceite. Asegúrese de que la contaminación no está siendo introducida a través de los equipos de manejo de aceite. Retome la muestra en el próximo intervalo programado.
C0015707 | BAMBAS | FC-133 | FC-133 MF RH | CAMION | CATERPILLAR | 793F | MANDO FINAL RH | MOBILUBE XFD 60 | 2020-11-03 | 2020-11-30 | 2020-12-02 | 2020-12-02 | 17228 | 232 | No |  | No | Crítico |  | 24.9 | 1 | 18 | 0 | 0 | 0 | 0 | 0 | 0 | 0 | 0 | 0 | 0 | 0 |  | 4 | 6 | 0 | 99 | 0 | 250 | 2 | 269 | 5 |  |  | 2.8 | - |  |  | Si |  | 38 | - | - | - | - | - | - | - |  | Resultados están dentro de los rangos aceptables. | Ligera presencia de agua. Niveles de Sodio en el límite de precuación. | Resultados están dentro de los rangos aceptables. | Localice la fuente de Sodio. Tome acciones correctivas. Retome la muestra para confirmar condición.
C0015708 | BAMBAS | FC-133 | FC-133 MF LH | CAMION | CATERPILLAR | 793F | MANDO FINAL LH | MOBILUBE XFD 60 | 2020-11-03 | 2020-11-30 | 2020-12-02 | 2020-12-02 | 17228 | 232 | No |  | No | Crítico |  | 25.4 | 1 | 17 | 0 | 0 | 0 | 0 | 0 | 0 | 0 | 0 | 0 | 0 | 0 |  | 4 | 7 | 0 | 99 | 0 | 252 | 2 | 268 | 6 |  |  | 2.2 | - |  |  | No |  | 16 | 24/21/12 | 155815 | 10313 | - | 39 | - | - |  | Resultados están dentro de los rangos aceptables. | Nivel de limpieza en estado de Crítico. Niveles de Sodio mayores que los esperados. | Resultados están dentro de los rangos aceptables. | Localice la fuente de Sodio. Identifique las causas del origen y corrija el Codigo ISO alto del aceite. Asegúrese de que la contaminación no está siendo introducida a través de los equipos de manejo de aceite. Retome la muestra en el próximo intervalo programado.
C0015709 | BAMBAS | FC-133 | FC-133 DIFE POS | CAMION | CATERPILLAR | 793F | DIFERENCIAL POSTERIOR | MOBILUBE XFD 60 | 2020-11-03 | 2020-11-30 | 2020-12-02 | 2020-12-02 | 17228 | 232 | No | Yes | No | Crítico |  | 25.1 | 1 | 18 | 0 | 0 | 0 | 0 | 0 | 0 | 0 | 0 | 0 | 0 | 0 |  | 4 | 7 | 1 | 98 | 0 | 249 | 2 | 264 | 5 |  |  | 2.1 | - |  |  | No |  | 14 | 25/21/12 | 171308 | 11640 | - | 33 | - | - |  | Resultados están dentro de los rangos aceptables. | Nivel de limpieza en estado de Crítico. Niveles de Sodio mayores que los esperados. | Resultados están dentro de los rangos aceptables. | Localice la fuente de Sodio. Identifique las causas del origen y corrija el Codigo ISO alto del aceite. Asegúrese de que la contaminación no está siendo introducida a través de los equipos de manejo de aceite. Retome la muestra en el próximo intervalo programado.
C0015710 | BAMBAS | FC-133 | FC-133 MOT | CAMION | CATERPILLAR | 793F | MOTOR | MOBIL DELVAC ELITE 15W 40 | 2020-11-03 | 2020-11-30 | 2020-12-02 | 2020-12-02 | 17229 | 1 | Yes | Yes | No | Normal | 14.7 | 14.5 | 0 | 5 | 0 | 0 | 0 | 0 | 40 | 0 | 0 | 0 | 0 | 0 | 1 |  | 8 | 2 | 1 | 262 | 0 | 2036 | 443 | 862 | 1088 |  | 8.4 | 1.3 | 0.2 | 0 | 0.2 | No |  | 12 | - | - | - | - | - | - | - |  | Resultados están dentro de los rangos aceptables. | Resultados están dentro de los rangos aceptables. | Resultados están dentro de los rangos aceptables. | Retome la muestra en el próximo intervalo programado.
C0015711 | SHOUGANG | FC-73 | FC-73 MOT | CAMION | CATERPILLAR | 777F | MOTOR | MOBIL DELVAC MX 15W-40 | 2020-11-13 | 2020-11-27 | 2020-12-02 | 2020-12-03 | 37158 | 345 | Yes | Yes | No | Crítico | 14.4 | 13.1 | 15 | 6 | 2 | 0 | 2 | 1 | 42 | 0 | 0 | 0 | 0 | 0 | 0 |  | 5 | 1 | 1 | 6 | 0 | 1480 | 1100 | 1049 | 1276 |  | 7.9 | 5.2 | 5.6 | 3.1 | 0.2 | No |  | 13 | - | - | - | - | - | - | - |  | Baja viscosidad por posible contaminación con un lubricante de menor viscosidad o dilución con combustible. | Resultados están dentro de los rangos aceptables. | Elevado desgaste de Cobre. | Localice y corrija la causa de baja viscosidad del aceite. Una baja viscosidad puede reducir la protección por lubricación. Identifique y evalúe los componentes a base de este elemento. Determine la fuente del metal de desgaste excesivo y tome acciones correctivas. Retomar la muestra para monitorear condición.
C0015712 | SHOUGANG | FC-73 | FC-73 TRAN | CAMION | CATERPILLAR | 777F | TRANSMISION | MOBILTRANS HD 30 | 2020-11-13 | 2020-11-27 | 2020-12-02 | 2020-12-03 | 37158 | 502 | No | Yes | No | Precaución | 11.2 | 10.9 | 2 | 4 | 1 | 0 | 0 | 0 | 0 | 0 | 0 | 0 | 0 | 0 | 0 |  | 4 | 5 | 1 | 2 | 0 | 2959 | 11 | 934 | 1200 |  |  | 0.6 | 0 | 0 |  | No |  | 13 | 23/20/14 | 44037 | 8280 | - | 158 | - | - |  | Resultados están dentro de los rangos aceptables. | Nivel de limpieza en estado de precaución. | Resultados están dentro de los rangos aceptables. | Identifique las causas del origen y corrija el Codigo ISO alto del aceite. Asegúrese de que la contaminación no está siendo introducida a través de los equipos de manejo de aceite. Retome la muestra en el próximo intervalo programado.
C0015713 | SHOUGANG | FC-73 | FC-73 STHI | CAMION | CATERPILLAR | 777F | SISTEMA HIDRAULICO | MOBILTRANS HD 10W | 2020-11-13 | 2020-11-27 | 2020-12-02 | 2020-12-03 | 37158 | 502 | No | Yes | No | Precaución | 6.3 | 6 | 4 | 6 | 1 | 1 | 0 | 0 | 0 | 2 | 0 | 0 | 0 | 0 | 0 |  | 12 | 0 | 1 | 2 | 0 | 2924 | 11 | 922 | 1185 |  |  | 1.1 | 0 | 0 |  | No |  | 24 | 21/19/13 | 17310 | 2585 | - | 67 | - | - |  | Resultados están dentro de los rangos aceptables. | Nivel de limpieza en estado de precaución. | Resultados están dentro de los rangos aceptables. | Identifique las causas del origen y corrija el Codigo ISO alto del aceite. Asegúrese de que la contaminación no está siendo introducida a través de los equipos de manejo de aceite. Retome la muestra en el próximo intervalo programado.
C0015714 | SHOUGANG | FC-73 | FC-73 STDI | CAMION | CATERPILLAR | 777F | SISTEMA DIRECCION | MOBILTRANS HD 10W | 2020-11-13 | 2020-11-27 | 2020-12-02 | 2020-12-03 | 37158 | 502 | No | Yes | No | Crítico | 6.3 | 6 | 1 | 13 | 1 | 3 | 0 | 1 | 0 | 1 | 0 | 0 | 0 | 0 | 0 |  | 13 | 6 | 2 | 2 | 0 | 2864 | 15 | 900 | 1171 |  |  | 1.6 | 0 | 0 |  | No |  | 12 | 23/17/12 | 50768 | 1220 | - | 21 | - | - |  | Resultados están dentro de los rangos aceptables. | Nivel de limpieza en estado de precaución. Niveles de Sodio en el límite de precuación. | Elevado desgaste de Hierro. | Localice la fuente de Sodio. Identifique las causas del origen y corrija el Codigo ISO alto del aceite. Asegúrese de que la contaminación no está siendo introducida a través de los equipos de manejo de aceite. Determine la fuente del metal de desgaste excesivo y tome acciones correctivas. Retomar la muestra para monitorear condición.
C0015715 | SHOUGANG | FC-73 | FC-73 BM RH | CAMION | CATERPILLAR | 777F | BOCAMAZA RH | MOBILTRANS HD 60 | 2020-11-13 | 2020-11-27 | 2020-12-02 | 2020-12-03 | 37158 | 345 | Yes | No | No | Crítico | 25.2 | 22.9 | 0 | 35 | 0 | 1 | 0 | 2 | 0 | 2 | 0 | 0 | 0 | 0 | 0 |  | 25 | 0 | 1 | 2 | 0 | 2954 | 11 | 934 | 1214 |  |  | 1 | 0 | 0 |  | No |  | 50 | 26/23/17 | 322561 | 76626 | - | 916 | - | - |  | Baja viscosidad por posible contaminación con un lubricante de menor viscosidad. | Nivel de limpieza en estado de Crítico. | Desgaste de Hierro en el límite de precaución. | Localice y corrija la causa de baja viscosidad del aceite. Una baja viscosidad puede reducir la protección por lubricación. Identifique las causas del origen y corrija el Codigo ISO alto del aceite. Asegúrese de que la contaminación no está siendo introducida a través de los equipos de manejo de aceite. Determine la fuente del metal de desgaste y tome acciones correctivas. Retomar la muestra para monitorear condición.
C0015716 | SHOUGANG | FC-73 | FC-73 BM LH | CAMION | CATERPILLAR | 777F | BOCAMAZA LH | MOBILTRANS HD 60 | 2020-11-13 | 2020-11-27 | 2020-12-02 | 2020-12-03 | 37158 | 345 | Yes | No | No | Crítico | 25.2 | 24.1 | 0 | 22 | 0 | 0 | 0 | 0 | 0 | 0 | 0 | 0 | 0 | 0 | 0 |  | 26 | 0 | 1 | 2 | 0 | 3032 | 11 | 934 | 1221 |  |  | 1.1 | 0 | 0 |  | No |  | 28 | 25/23/15 | 280727 | 44000 | - | 198 | - | - |  | Resultados están dentro de los rangos aceptables. | Nivel de limpieza en estado de Crítico. | Resultados están dentro de los rangos aceptables. | Identifique las causas del origen y corrija el Codigo ISO alto del aceite. Asegúrese de que la contaminación no está siendo introducida a través de los equipos de manejo de aceite. Retome la muestra en el próximo intervalo programado.
C0015717 | SHOUGANG | FC-73 | FC-73 DIFE POS | CAMION | CATERPILLAR | 777F | DIFERENCIAL POSTERIOR | MOBILUBE XFD 60 | 2020-11-13 | 2020-11-27 | 2020-12-02 | 2020-12-03 | 37158 | 502 | No | No | No | Crítico | 25.6 | 25.3 | 1 | 18 | 0 | 0 | 0 | 0 | 0 | 1 | 0 | 0 | 0 | 0 | 0 |  | 4 | 2 | 0 | 96 | 0 | 274 | 3 | 273 | 4 |  |  | 0.8 | 0 | 0 |  | No |  | 22 | 25/22/15 | 266644 | 35764 | - | 262 | - | - |  | Resultados están dentro de los rangos aceptables. | Nivel de limpieza en estado de Crítico. | Resultados están dentro de los rangos aceptables. | Identifique las causas del origen y corrija el Codigo ISO alto del aceite. Asegúrese de que la contaminación no está siendo introducida a través de los equipos de manejo de aceite. Retome la muestra en el próximo intervalo programado.
C0015718 | SHOUGANG | FC-73 | FC-73 MF RH | CAMION | CATERPILLAR | 777F | MANDO FINAL RH | MOBILUBE XFD 60 | 2020-11-13 | 2020-11-27 | 2020-12-02 | 2020-12-03 | 37158 | 502 | No | No | No | Crítico | 25.6 | 25.2 | 1 | 19 | 0 | 0 | 0 | 0 | 0 | 1 | 0 | 0 | 0 | 0 | 0 |  | 4 | 2 | 0 | 96 | 0 | 278 | 3 | 275 | 6 |  |  | 1.2 | 0 | 0 |  | No |  | 22 | 25/22/15 | 249280 | 35293 | - | 261 | - | - |  | Resultados están dentro de los rangos aceptables. | Nivel de limpieza en estado de Crítico. | Resultados están dentro de los rangos aceptables. | Identifique las causas del origen y corrija el Codigo ISO alto del aceite. Asegúrese de que la contaminación no está siendo introducida a través de los equipos de manejo de aceite. Retome la muestra en el próximo intervalo programado.
C0015719 | SHOUGANG | FC-73 | FC-73 MF LH | CAMION | CATERPILLAR | 777F | MANDO FINAL LH | MOBILUBE XFD 60 | 2020-11-13 | 2020-11-27 | 2020-12-02 | 2020-12-03 | 37158 | 502 | No | No | No | Crítico | 25.6 | 25 | 1 | 19 | 0 | 0 | 0 | 0 | 0 | 1 | 0 | 0 | 0 | 0 | 0 |  | 4 | 2 | 0 | 97 | 0 | 277 | 3 | 276 | 0 |  |  | 1 | 0 | 0 |  | No |  | 23 | 25/22/15 | 222410 | 37212 | - | 266 | - | - |  | Resultados están dentro de los rangos aceptables. | Nivel de limpieza en estado de Crítico. | Resultados están dentro de los rangos aceptables. | Identifique las causas del origen y corrija el Codigo ISO alto del aceite. Asegúrese de que la contaminación no está siendo introducida a través de los equipos de manejo de aceite. Retome la muestra en el próximo intervalo programado.
C0015720 | SHOUGANG | EP-15 | EP-15 MOT | PERFORADORA DE ORUGAS | DRILLTECH | D75KS | MOTOR | MOBIL DELVAC MX 15W-40 | 2020-11-13 | 2020-11-27 | 2020-12-02 | 2020-12-03 | 62572 | 210 | No | No | No | Precaución | 14.4 | 14 | 1 | 11 | 3 | 0 | 0 | 0 | 51 | 0 | 0 | 0 | 0 | 0 | 0 |  | 2 | 2 | 1 | 1 | 0 | 1600 | 1317 | 1132 | 1390 |  | 8.9 | 9.7 | 11.8 | 6.7 | 0.4 | No |  | 22 | - | - | - | - | - | - | - |  | Resultados están dentro de los rangos aceptables. | La tasa de nitración aumenta debido a condiciones inadecuadas de combustión e ignición. | Desgaste de Plomo en el límite de precaución. | Localice y corrija causa de nitración. Identifique y evalúe los componentes a base de este elemento. Determine la fuente del metal de desgaste y tome acciones correctivas. Retomar la muestra para monitorear condición.
C0015721 | SHOUGANG | EP-15 | EP-15 CJRO | PERFORADORA DE ORUGAS | DRILLTECH | D75KS | CABEZAL DE ROTACION | MOBILUBE HD 80W-90 | 2020-11-13 | 2020-11-27 | 2020-12-02 | 2020-12-03 | 62572 | 210 | Yes |  | No | Crítico | 14.5 | 13.8 | 2 | 54 | 0 | 0 | 0 | 0 | 0 | 0 | 1 | 0 | 0 | 0 | 0 |  | 5 | 3 | 1 | 1 | 0 | 33 | 3 | 485 | 34 |  |  | 0.9 | 0 | 0 |  | No |  | 48 | 25/24/19 | 298122 | 84140 | - | 2665 | - | - |  | Baja viscosidad por posible contaminación con un lubricante de menor viscosidad. | Nivel de limpieza en estado de Crítico. Niveles de Sodio en el límite de precuación. | Elevado desgaste de Hierro y Cobre. | Localice la fuente de Sodio. Localice y corrija la causa de baja viscosidad del aceite. Una baja viscosidad puede reducir la protección por lubricación. Identifique las causas del origen y corrija el Codigo ISO alto del aceite. Asegúrese de que la contaminación no está siendo introducida a través de los equipos de manejo de aceite. Determine la fuente del metal de desgaste y tome acciones correctivas. Retomar la muestra para monitorear condición.
C0015722 | SHOUGANG | EP-15 | EP-15 MDBS PRIN | PERFORADORA DE ORUGAS | DRILLTECH | D75KS | MANDO DE BOMBAS PRINCIPAL | MOBILUBE HD 80W-90 | 2020-11-13 | 2020-11-27 | 2020-12-02 | 2020-12-03 | 62572 | 210 | Yes |  | No | Crítico | 14.5 | 13.9 | 0 | 57 | 0 | 2 | 0 | 0 | 0 | 0 | 0 | 0 | 0 | 0 | 1 |  | 9 | 0 | 1 | 2 | 0 | 14 | 4 | 452 | 30 |  |  | 1.1 | 0 | 0 |  | No |  | 48 | 25/23/15 | 276817 | 41735 | - | 169 | - | - |  | Baja viscosidad por posible contaminación con un lubricante de menor viscosidad. | Nivel de limpieza en estado de Crítico. | Resultados están dentro de los rangos aceptables. | Localice y corrija la causa de baja viscosidad del aceite. Una baja viscosidad puede reducir la protección por lubricación. Identifique las causas del origen y corrija el Codigo ISO alto del aceite. Asegúrese de que la contaminación no está siendo introducida a través de los equipos de manejo de aceite. Retome la muestra en el próximo intervalo programado.
C0015723 | SHOUGANG | EP-15 | EP-15 MDBS AXI | PERFORADORA DE ORUGAS | DRILLTECH | D75KS | MANDO DE BOMBAS AUXILIAR | MOBILUBE HD 80W-90 | 2020-11-13 | 2020-11-27 | 2020-12-02 | 2020-12-03 | 62572 | 210 | Yes |  | No | Crítico | 14.5 | 14.2 | 0 | 56 | 0 | 5 | 0 | 0 | 0 | 1 | 1 | 0 | 0 | 0 | 0 |  | 21 | 0 | 2 | 2 | 0 | 14 | 5 | 473 | 11 |  |  | 1.6 | 0 | 0 |  | No |  | 34 | 25/22/14 | 282580 | 24573 | - | 108 | - | - |  | Resultados están dentro de los rangos aceptables. | Nivel de limpieza en estado de Crítico. | Resultados están dentro de los rangos aceptables. | Identifique las causas del origen y corrija el Codigo ISO alto del aceite. Asegúrese de que la contaminación no está siendo introducida a través de los equipos de manejo de aceite. Retome la muestra en el próximo intervalo programado.
C0015724 | SHOUGANG | RE-40 | RE-40 MOT | RETROEXCAVADORA | CATERPILLAR | 390DL | MOTOR | MOBIL DELVAC MX 15W-40 | 2020-11-13 | 2020-11-27 | 2020-12-02 | 2020-12-03 | 23067 | 326 | Yes | Yes | No | Crítico | 14.4 | 13.7 | 7 | 30 | 11 | 0 | 0 | 1 | 49 | 0 | 0 | 0 | 0 | 0 | 0 |  | 3 | 0 | 1 | 4 | 0 | 1600 | 1265 | 1076 | 1400 |  | 8.8 | 10.2 | 13 | 2.1 | 0.7 | No |  | 16 | - | - | - | - | - | - | - |  | Baja viscosidad por posible contaminación con un lubricante de menor viscosidad. Alta oxidación por posible degradación del aceite a altas temperaturas. | La tasa de nitración aumenta debido a condiciones inadecuadas de combustión e ignición. | Elevado desgaste de Plomo. | Localice y corrija causa de nitración. Revisar el sistema de enfriamiento (termostatos, radiador, bomba de agua, mangueras, etc.). Localice y corrija la causa de baja viscosidad del aceite. Una baja viscosidad puede reducir la protección por lubricación. Determine la fuente del metal de desgaste excesivo y tome acciones correctivas. Retomar la muestra para monitorear condición.
C0015725 | SHOUGANG | RE-40 | RE-40 STHI | RETROEXCAVADORA | CATERPILLAR | 390DL | SISTEMA HIDRAULICO | MOBILTRANS HD 10W | 2020-11-13 | 2020-11-27 | 2020-12-02 | 2020-12-03 | 23067 | 326 | No | No | No | Crítico | 6.3 | 5.9 | 2 | 19 | 0 | 5 | 0 | 2 | 1 | 0 | 0 | 0 | 0 | 0 | 0 |  | 21 | 1 | 3 | 2 | 0 | 2902 | 20 | 924 | 1189 |  |  | 0.5 | 0 | 0 |  | No |  | 16 | 23/19/13 | 48409 | 2676 | - | 48 | - | - |  | Resultados están dentro de los rangos aceptables. | Nivel de limpieza en estado de Crítico. Contaminación de Silicio en estado crítico. Altos niveles de silicio abrasivo (polvo) causarán alto desgaste. | Resultados están dentro de los rangos aceptables. | Localice la fuente de silicio. Identifique las causas del origen y corrija el Codigo ISO alto del aceite. Asegúrese de que la contaminación no está siendo introducida a través de los equipos de manejo de aceite. Retome la muestra en el próximo intervalo programado.
C0015726 | SHOUGANG | FC-118 | FC-118 MOT | CAMION | CATERPILLAR | 785D | MOTOR | MOBIL DELVAC 1 5W-40 | 2020-11-14 | 2020-11-27 | 2020-12-02 | 2020-12-03 | 18109 | 307 | Yes | Yes | No | Precaución | 14.8 | 14.7 | 2 | 8 | 1 | 0 | 0 | 0 | 1 | 0 | 0 | 0 | 0 | 0 | 0 |  | 4 | 0 | 2 | 51 | 0 | 2399 | 499 | 1054 | 1349 |  | 8.9 | 8 | 8.2 | 5.4 | 0.2 | No |  | 9 | - | - | - | - | - | - | - |  | Alta oxidación por posible degradación del aceite a altas temperaturas. | Resultados están dentro de los rangos aceptables. | Resultados están dentro de los rangos aceptables. | Revisar el sistema de enfriamiento (termostatos, radiador, bomba de agua, mangueras, etc.). Tome acciones correctivas. Retome la muestra para confirmar condición.
C0015727 | SHOUGANG | FC-118 | FC-118 DIFE POS | CAMION | CATERPILLAR | 785D | DIFERENCIAL POSTERIOR | MOBILUBE XFD 60 | 2020-11-14 | 2020-11-27 | 2020-12-02 | 2020-12-03 | 18109 | 307 | Yes | Yes | No | Crítico | 25.6 | 24.7 | 8 | 18 | 3 | 0 | 1 | 0 | 0 | 0 | 0 | 0 | 0 | 0 | 0 |  | 2 | 4 | 0 | 105 | 0 | 289 | 2 | 281 | 6 |  |  | 1.6 | 0 | 0 |  | No |  | 18 | 25/22/13 | 228135 | 34929 | - | 59 | - | - |  | Resultados están dentro de los rangos aceptables. | Niveles de Sodio en el límite de precuación. Nivel de limpieza en estado de Crítico. | Resultados están dentro de los rangos aceptables. | Localice la fuente de Sodio. Identifique las causas del origen y corrija el Codigo ISO alto del aceite. Asegúrese de que la contaminación no está siendo introducida a través de los equipos de manejo de aceite. Retome la muestra en el próximo intervalo programado.
C0015728 | SHOUGANG | FC-118 | FC-118 MF RH | CAMION | CATERPILLAR | 785D | MANDO FINAL RH | MOBILUBE XFD 60 | 2020-11-14 | 2020-11-27 | 2020-12-02 | 2020-12-03 | 18109 | 307 | Yes |  | No | Crítico | 25.6 | 25 | 7 | 18 | 3 | 0 | 1 | 0 | 0 | 0 | 0 | 0 | 0 | 0 | 0 |  | 2 | 3 | 0 | 100 | 0 | 281 | 2 | 278 | 6 |  |  | 1.6 | 0 | 0 |  | No |  | 12 | 25/22/13 | 264824 | 39150 | - | 67 | - | - |  | Resultados están dentro de los rangos aceptables. | Nivel de limpieza en estado de Crítico. | Desgaste de Plomo en el límite de precaución. | Identifique las causas del origen y corrija el Codigo ISO alto del aceite. Asegúrese de que la contaminación no está siendo introducida a través de los equipos de manejo de aceite. Determine la fuente del metal de desgaste y tome acciones correctivas. Retomar la muestra para monitorear condición.
C0015729 | SHOUGANG | FC-118 | FC-118 MF LH | CAMION | CATERPILLAR | 785D | MANDO FINAL LH | MOBILUBE XFD 60 | 2020-11-14 | 2020-11-27 | 2020-12-02 | 2020-12-03 | 18109 | 307 | Yes |  | No | Crítico | 25.6 | 24.8 | 7 | 18 | 3 | 0 | 1 | 0 | 0 | 0 | 0 | 0 | 0 | 0 | 0 |  | 2 | 3 | 0 | 100 | 0 | 282 | 2 | 279 | 6 |  |  | 1.6 | 0 | 0 |  | No |  | 20 | 25/22/13 | 241160 | 34308 | - | 67 | - | - |  | Resultados están dentro de los rangos aceptables. | Nivel de limpieza en estado de Crítico. | Desgaste de Plomo en el límite de precaución. | Identifique las causas del origen y corrija el Codigo ISO alto del aceite. Asegúrese de que la contaminación no está siendo introducida a través de los equipos de manejo de aceite. Determine la fuente del metal de desgaste y tome acciones correctivas. Retomar la muestra para monitorear condición.
C0015730 | SHOUGANG | FC-58 | FC-58 STHI | CAMION | KOMATSU | HD1500 | SISTEMA HIDRAULICO | MOBILTRANS HD 30 | 2020-11-14 | 2020-11-27 | 2020-12-02 | 2020-12-03 | 48203 | 13 | Yes | Yes | No | Crítico | 11.2 | 11 | 3 | 14 | 3 | 2 | 0 | 1 | 0 | 0 | 0 | 0 | 0 | 0 | 0 |  | 17 | 5 | 1 | 5 | 0 | 2952 | 18 | 934 | 1199 |  |  | 1.6 | 0 | 0 |  | No |  | 15 | 23/18/13 | 43027 | 1480 | - | 58 | - | - |  | Resultados están dentro de los rangos aceptables. | Nivel de limpieza en estado de Crítico. Niveles de Sodio en el límite de precuación. | Desgaste de Plomo en el límite de precaución. | Localice la fuente de Sodio. Identifique las causas del origen y corrija el Codigo ISO alto del aceite. Asegúrese de que la contaminación no está siendo introducida a través de los equipos de manejo de aceite. Determine la fuente del metal de desgaste y tome acciones correctivas. Retomar la muestra para monitorear condición.
C0015731 | SHOUGANG | FC-58 | FC-58 TRAN | CAMION | KOMATSU | HD1500 | TRANSMISION | MOBILTRANS HD 30 | 2020-11-14 | 2020-11-27 | 2020-12-02 | 2020-12-03 | 48203 | 556 | Yes | Yes | No | Precaución | 11.2 | 11.1 | 3 | 4 | 0 | 0 | 0 | 0 | 0 | 4 | 0 | 0 | 0 | 0 | 0 |  | 4 | 7 | 1 | 2 | 0 | 2916 | 14 | 952 | 1190 |  |  | 0.8 | 0 | 0 |  | No |  | 14 | 19/16/13 | 4221 | 578 | - | 58 | - | - |  | Resultados están dentro de los rangos aceptables. | Niveles de Sodio en el límite de precuación. | Resultados están dentro de los rangos aceptables. | Localice la fuente de Sodio. Tome acciones correctivas. Retome la muestra para confirmar condición.
C0015732 | SHOUGANG | FC-119 | FC-119 MOT | CAMION | CATERPILLAR | 785D | MOTOR | MOBIL DELVAC 1 5W-40 | 2020-11-14 | 2020-11-27 | 2020-12-02 | 2020-12-03 | 17921 | 518 | Yes | Yes | No | Precaución | 14.8 | 14.3 | 2 | 13 | 1 | 1 | 0 | 0 | 1 | 0 | 0 | 0 | 0 | 0 | 0 |  | 4 | 0 | 2 | 46 | 0 | 2329 | 472 | 1028 | 1309 |  | 8.8 | 8.3 | 8.4 | 3.9 | 0.3 | No |  | 12 | - | - | - | - | - | - | - |  | Alta oxidación por posible degradación del aceite a altas temperaturas. | Resultados están dentro de los rangos aceptables. | Resultados están dentro de los rangos aceptables. | Revisar el sistema de enfriamiento (termostatos, radiador, bomba de agua, mangueras, etc.). Tome acciones correctivas. Retome la muestra para confirmar condición.
C0015733 | SHOUGANG | FC-119 | FC-119 TRAN | CAMION | CATERPILLAR | 785D | TRANSMISION | MOBILTRANS HD 30 | 2020-11-14 | 2020-11-27 | 2020-12-02 | 2020-12-03 | 17921 | 659 | Yes | Yes | No | Crítico | 11.2 | 9.4 | 1 | 7 | 0 | 1 | 0 | 0 | 0 | 2 | 0 | 0 | 0 | 0 | 0 |  | 6 | 2 | 1 | 3 | 0 | 2893 | 12 | 943 | 1189 |  |  | 0.8 | 0 | 0 |  | No |  | 18 | 21/18/14 | 16866 | 2285 | - | 100 | - | - |  | Baja viscosidad por posible contaminación con un lubricante de menor viscosidad. | Nivel de limpieza en estado de precaución. | Resultados están dentro de los rangos aceptables. | Localice y corrija la causa de baja viscosidad del aceite. Una baja viscosidad puede reducir la protección por lubricación. Identifique las causas del origen y corrija el Codigo ISO alto del aceite. Asegúrese de que la contaminación no está siendo introducida a través de los equipos de manejo de aceite. Retome la muestra en el próximo intervalo programado.
C0015734 | SHOUGANG | FC-119 | FC-119 STHI | CAMION | CATERPILLAR | 785D | SISTEMA HIDRAULICO | MOBILTRANS HD 10W | 2020-11-14 | 2020-11-27 | 2020-12-02 | 2020-12-03 | 17921 | 1960 | Yes | Yes | No | Crítico | 6.3 | 6 | 1 | 9 | 0 | 2 | 0 | 1 | 0 | 5 | 0 | 0 | 0 | 0 | 0 |  | 11 | 2 | 1 | 3 | 0 | 2872 | 14 | 937 | 1177 |  |  | 0.7 | 0 | 0 |  | No |  | 16 | 22/17/13 | 20165 | 1151 | - | 50 | - | - |  | Resultados están dentro de los rangos aceptables. | Nivel de limpieza en estado de Crítico. | Resultados están dentro de los rangos aceptables. | Identifique las causas del origen y corrija el Codigo ISO alto del aceite. Asegúrese de que la contaminación no está siendo introducida a través de los equipos de manejo de aceite. Retome la muestra en el próximo intervalo programado.
C0015735 | SHOUGANG | FC-119 | FC-119 STDI | CAMION | CATERPILLAR | 785D | SISTEMA DIRECCION | MOBILTRANS HD 10W | 2020-11-14 | 2020-11-27 | 2020-12-02 | 2020-12-03 | 17921 | 1960 | Yes | Yes | No | Precaución | 6.3 | 6 | 1 | 15 | 6 | 2 | 0 | 0 | 0 | 0 | 0 | 0 | 0 | 0 | 0 |  | 10 | 1 | 1 | 1 | 0 | 2898 | 15 | 924 | 1170 |  |  | 0.7 | 0 | 0 |  | No |  | 18 | 23/19/13 | 64444 | 3116 | - | 59 | - | - |  | Resultados están dentro de los rangos aceptables. | Nivel de limpieza en estado de precaución. | Resultados están dentro de los rangos aceptables. | Identifique las causas del origen y corrija el Codigo ISO alto del aceite. Asegúrese de que la contaminación no está siendo introducida a través de los equipos de manejo de aceite. Retome la muestra en el próximo intervalo programado.
C0015736 | SHOUGANG | FC-119 | FC-119 BM RH | CAMION | CATERPILLAR | 785D | BOCAMAZA RH | MOBILUBE XFD 60 | 2020-11-14 | 2020-11-27 | 2020-12-02 | 2020-12-03 | 17921 | 1001 | Yes |  | No | Precaución | 25.6 | 24.8 | 0 | 3 | 0 | 0 | 0 | 0 | 0 | 0 | 0 | 0 | 0 | 0 | 0 |  | 7 | 3 | 0 | 99 | 0 | 255 | 2 | 253 | 5 |  |  | 0.3 | 0 | 0 |  | No |  | 14 | 22/19/13 | 30063 | 2593 | - | 74 | - | - |  | Resultados están dentro de los rangos aceptables. | Nivel de limpieza en estado de precaución. | Resultados están dentro de los rangos aceptables. | Identifique las causas del origen y corrija el Codigo ISO alto del aceite. Asegúrese de que la contaminación no está siendo introducida a través de los equipos de manejo de aceite. Retome la muestra en el próximo intervalo programado.
C0015737 | SHOUGANG | FC-119 | FC-119 BM LH | CAMION | CATERPILLAR | 785D | BOCAMAZA LH | MOBILUBE XFD 60 | 2020-11-14 | 2020-11-27 | 2020-12-02 | 2020-12-03 | 17921 | 1001 | Yes |  | No | Crítico | 25.6 | 21.3 | 0 | 17 | 0 | 0 | 0 | 0 | 0 | 1 | 0 | 0 | 0 | 0 | 0 |  | 10 | 2 | 0 | 92 | 0 | 546 | 4 | 333 | 138 |  |  | 0.6 | 0 | 0 |  | No |  | 16 | 23/20/14 | 78715 | 5188 | - | 87 | - | - |  | Baja viscosidad por posible contaminación con un lubricante de menor viscosidad. | Nivel de limpieza en estado de precaución. | Resultados están dentro de los rangos aceptables. | Localice y corrija la causa de baja viscosidad del aceite. Una baja viscosidad puede reducir la protección por lubricación. Identifique las causas del origen y corrija el Codigo ISO alto del aceite. Asegúrese de que la contaminación no está siendo introducida a través de los equipos de manejo de aceite. Retome la muestra en el próximo intervalo programado.
C0015738 | SHOUGANG | FC-119 | FC-119 DIFE POS | CAMION | CATERPILLAR | 785D | DIFERENCIAL POSTERIOR | MOBILUBE XFD 60 | 2020-11-14 | 2020-11-27 | 2020-12-02 | 2020-12-03 | 17921 | 1479 | Yes | Yes | No | Crítico | 25.6 | 25.2 | 26 | 36 | 3 | 0 | 2 | 0 | 0 | 0 | 1 | 0 | 0 | 0 | 0 |  | 2 | 4 | 0 | 103 | 0 | 286 | 3 | 276 | 10 |  |  | 9.3 | 0 | 0 |  | No |  | 26 | 25/22/14 | 273137 | 28535 | - | 90 | - | - |  | Resultados están dentro de los rangos aceptables. | Nivel de limpieza en estado de Crítico. Niveles de Sodio en el límite de precuación. | Elevado desgaste de Cobre. | Localice la fuente de Sodio. Identifique las causas del origen y corrija el Codigo ISO alto del aceite. Asegúrese de que la contaminación no está siendo introducida a través de los equipos de manejo de aceite. Determine la fuente del metal de desgaste excesivo y tome acciones correctivas. Retomar la muestra para monitorear condición.
C0015739 | SHOUGANG | FC-119 | FC-119 MF RH | CAMION | CATERPILLAR | 785D | MANDO FINAL RH | MOBILUBE XFD 60 | 2020-11-14 | 2020-11-27 | 2020-12-02 | 2020-12-03 | 17921 | 1479 | Yes |  | No | Crítico | 25.6 | 25.2 | 25 | 34 | 3 | 0 | 2 | 0 | 0 | 0 | 1 | 0 | 0 | 0 | 0 |  | 2 | 6 | 0 | 99 | 0 | 277 | 4 | 275 | 9 |  |  | 9.3 | 0 | 0 |  | No |  | 24 | 26/22/14 | 338641 | 35615 | - | 97 | - | - |  | Resultados están dentro de los rangos aceptables. | Nivel de limpieza en estado de Crítico. Niveles de Sodio en el límite de precuación. | Elevado desgaste de Cobre y Plomo. | Localice la fuente de Sodio. Identifique las causas del origen y corrija el Codigo ISO alto del aceite. Asegúrese de que la contaminación no está siendo introducida a través de los equipos de manejo de aceite. Determine la fuente de los metales de desgaste excesivo y tome acciones correctivas. Retomar la muestra para monitorear condición.
C0015740 | SHOUGANG | FC-119 | FC-119 MF LH | CAMION | CATERPILLAR | 785D | MANDO FINAL LH | MOBILUBE XFD 60 | 2020-11-14 | 2020-11-27 | 2020-12-02 | 2020-12-03 | 17921 | 1479 | Yes |  | No | Crítico | 25.6 | 25.4 | 25 | 35 | 3 | 0 | 2 | 0 | 0 | 0 | 1 | 0 | 0 | 0 | 0 |  | 2 | 7 | 1 | 99 | 0 | 282 | 4 | 277 | 10 |  |  | 9.4 | 0 | 0 |  | No |  | 26 | 25/23/14 | 273091 | 46158 | - | 85 | - | - |  | Resultados están dentro de los rangos aceptables. | Nivel de limpieza en estado de Crítico. Niveles de Sodio mayores que los esperados. | Elevado desgaste de Cobre y Plomo. | Localice la fuente de Sodio. Identifique las causas del origen y corrija el Codigo ISO alto del aceite. Asegúrese de que la contaminación no está siendo introducida a través de los equipos de manejo de aceite. Determine la fuente de los metales de desgaste excesivo y tome acciones correctivas. Retomar la muestra para monitorear condición.
C0015741 | SHOUGANG | C-43 | C-43 MOT | CARGADOR FRONTAL | CATERPILLAR | 988H | MOTOR | MOBIL DELVAC MX 15W-40 | 2020-11-14 | 2020-11-27 | 2020-12-02 | 2020-12-03 | 23956 | 275 | Yes | Yes | No | Crítico | 14.4 | 12.6 | 25 | 7 | 2 | 0 | 2 | 0 | 43 | 0 | 0 | 0 | 0 | 0 | 0 |  | 5 | 2 | 1 | 12 | 0 | 1381 | 1099 | 999 | 1244 |  | 8.3 | 9.7 | 4.4 | 3.4 | 0.2 | No |  | 12 | - | - | - | - | - | - | - |  | Baja viscosidad por posible contaminación con un lubricante de menor viscosidad o dilución con combustible. | Resultados están dentro de los rangos aceptables. | Elevado desgaste de Cobre y Plomo. | Localice y corrija la causa de baja viscosidad del aceite. Una baja viscosidad puede reducir la protección por lubricación. Identifique y evalúe los componentes a base de estos elementos. Determine la fuente de los metales de desgaste excesivo y tome acciones correctivas. Retomar la muestra para monitorear condición.
C0015742 | SHOUGANG | C-43 | C-43 TRAN | CARGADOR FRONTAL | CATERPILLAR | 988H | TRANSMISION | MOBILTRANS HD 30 | 2020-11-14 | 2020-11-27 | 2020-12-02 | 2020-12-03 | 23956 | 275 | No | No | No | Precaución | 11.2 | 10.9 | 22 | 5 | 1 | 0 | 0 | 0 | 0 | 1 | 0 | 0 | 0 | 0 | 0 |  | 5 | 6 | 2 | 3 | 0 | 2787 | 11 | 913 | 1164 |  |  | 1 | 0 | 0 |  | No |  | 10 | 20/16/13 | 5145 | 562 | - | 45 | - | - |  | Resultados están dentro de los rangos aceptables. | Resultados están dentro de los rangos aceptables. | Desgaste de Cobre en el límite de precaución. | Identifique y evalúe los componentes a base de este elemento. Determine la fuente del metal de desgaste y tome acciones correctivas. Retomar la muestra para monitorear condición.
C0015743 | SHOUGANG | C-43 | C-43 STHI | CARGADOR FRONTAL | CATERPILLAR | 988H | SISTEMA HIDRAULICO | MOBILTRANS HD 10W | 2020-11-14 | 2020-11-27 | 2020-12-02 | 2020-12-03 | 23956 | 275 | No | No | No | Precaución | 6.3 | 6 | 1 | 3 | 1 | 0 | 0 | 0 | 0 | 0 | 0 | 0 | 0 | 0 | 0 |  | 6 | 2 | 2 | 3 | 0 | 2840 | 12 | 911 | 1172 |  |  | 1.6 | 0 | 0 |  | No |  | 14 | 21/17/13 | 10414 | 1039 | - | 61 | - | - |  | Resultados están dentro de los rangos aceptables. | Nivel de limpieza en estado de precaución. | Resultados están dentro de los rangos aceptables. | Identifique las causas del origen y corrija el Codigo ISO alto del aceite. Asegúrese de que la contaminación no está siendo introducida a través de los equipos de manejo de aceite. Retome la muestra en el próximo intervalo programado.
C0015744 | SHOUGANG | C-43 | C-43 DIFE DEL | CARGADOR FRONTAL | CATERPILLAR | 988H | DIFERENCIAL DELANTERO | MOBILTRANS HD 50 | 2020-11-14 | 2020-11-27 | 2020-12-02 | 2020-12-03 | 23956 | 275 | No |  | No | Crítico | 18 | 17.8 | 0 | 9 | 0 | 0 | 0 | 0 | 0 | 0 | 0 | 0 | 0 | 0 | 0 |  | 4 | 1 | 1 | 3 | 0 | 2922 | 10 | 930 | 1182 |  |  | 0.8 | 0 | 0 |  | No |  | 10 | 25/22/17 | 183749 | 35172 | - | 771 | - | - |  | Resultados están dentro de los rangos aceptables. | Nivel de limpieza en estado de Crítico. | Resultados están dentro de los rangos aceptables. | Identifique las causas del origen y corrija el Codigo ISO alto del aceite. Asegúrese de que la contaminación no está siendo introducida a través de los equipos de manejo de aceite. Retome la muestra en el próximo intervalo programado.
C0015745 | SHOUGANG | C-43 | C-43 MFDEL RH | CARGADOR FRONTAL | CATERPILLAR | 988H | MANDO FINAL DEL. RH | MOBILTRANS HD 50 | 2020-11-14 | 2020-11-27 | 2020-12-02 | 2020-12-03 | 23956 | 275 | No |  | No | Crítico | 18 | 17.8 | 0 | 8 | 0 | 0 | 0 | 0 | 0 | 0 | 0 | 0 | 0 | 0 | 0 |  | 3 | 3 | 1 | 3 | 0 | 2894 | 10 | 944 | 1191 |  |  | 0.8 | 0 | 0 |  | No |  | 20 | 24/22/17 | 156310 | 34003 | - | 819 | - | - |  | Resultados están dentro de los rangos aceptables. | Nivel de limpieza en estado de Crítico. | Resultados están dentro de los rangos aceptables. | Identifique las causas del origen y corrija el Codigo ISO alto del aceite. Asegúrese de que la contaminación no está siendo introducida a través de los equipos de manejo de aceite. Retome la muestra en el próximo intervalo programado.
C0015746 | SHOUGANG | C-43 | C-43 MFDEL LH | CARGADOR FRONTAL | CATERPILLAR | 988H | MANDO FINAL DEL. LH | MOBILTRANS HD 50 | 2020-11-14 | 2020-11-27 | 2020-12-02 | 2020-12-03 | 23956 | 275 | No |  | No | Crítico | 18 | 17.8 | 0 | 8 | 0 | 0 | 0 | 0 | 0 | 0 | 0 | 0 | 0 | 0 | 1 |  | 3 | 1 | 1 | 4 | 0 | 2856 | 10 | 929 | 1182 |  |  | 0.8 | 0 | 0 |  | No |  | 20 | 25/22/17 | 183408 | 35403 | - | 842 | - | - |  | Resultados están dentro de los rangos aceptables. | Nivel de limpieza en estado de Crítico. | Resultados están dentro de los rangos aceptables. | Identifique las causas del origen y corrija el Codigo ISO alto del aceite. Asegúrese de que la contaminación no está siendo introducida a través de los equipos de manejo de aceite. Retome la muestra en el próximo intervalo programado.
C0015747 | SHOUGANG | C-43 | C-43 DIFE POS | CARGADOR FRONTAL | CATERPILLAR | 988H | DIFERENCIAL POSTERIOR | MOBILTRANS HD 50 | 2020-11-14 | 2020-11-27 | 2020-12-02 | 2020-12-03 | 23956 | 275 | No |  | No | Crítico | 18 | 17.8 | 3 | 7 | 1 | 0 | 0 | 0 | 0 | 0 | 0 | 0 | 0 | 0 | 0 |  | 3 | 2 | 1 | 2 | 0 | 2841 | 10 | 935 | 1175 |  |  | 0.7 | 0 | 0 |  | No |  | 17 | 25/23/17 | 175793 | 48125 | - | 1183 | - | - |  | Resultados están dentro de los rangos aceptables. | Nivel de limpieza en estado de Crítico. | Resultados están dentro de los rangos aceptables. | Identifique las causas del origen y corrija el Codigo ISO alto del aceite. Asegúrese de que la contaminación no está siendo introducida a través de los equipos de manejo de aceite. Retome la muestra en el próximo intervalo programado.
C0015748 | SHOUGANG | C-43 | C-43 MFPOS RH | CARGADOR FRONTAL | CATERPILLAR | 988H | MANDO FINAL POST. RH | MOBILTRANS HD 50 | 2020-11-14 | 2020-11-27 | 2020-12-02 | 2020-12-03 | 23956 | 275 | No |  | No | Crítico | 18 | 17.8 | 3 | 7 | 0 | 1 | 0 | 0 | 0 | 0 | 0 | 0 | 0 | 0 | 0 |  | 4 | 4 | 1 | 2 | 0 | 2888 | 10 | 945 | 1182 |  |  | 0.7 | 0 | 0 |  | No |  | 12 | 25/23/17 | 238756 | 51882 | - | 1114 | - | - |  | Resultados están dentro de los rangos aceptables. | Nivel de limpieza en estado de Crítico. | Resultados están dentro de los rangos aceptables. | Identifique las causas del origen y corrija el Codigo ISO alto del aceite. Asegúrese de que la contaminación no está siendo introducida a través de los equipos de manejo de aceite. Retome la muestra en el próximo intervalo programado.
C0015749 | SHOUGANG | C-43 | C-43 MFPOS LH | CARGADOR FRONTAL | CATERPILLAR | 988H | MANDO FINAL POST. LH | MOBILTRANS HD 50 | 2020-11-14 | 2020-11-27 | 2020-12-02 | 2020-12-03 | 23956 | 275 | No |  | No | Crítico | 18 | 17.9 | 3 | 7 | 0 | 0 | 0 | 0 | 0 | 0 | 0 | 0 | 0 | 0 | 0 |  | 3 | 2 | 1 | 2 | 0 | 2817 | 10 | 928 | 1175 |  |  | 0.7 | 0 | 0 |  | No |  | 18 | 25/23/17 | 213031 | 52375 | - | 1151 | - | - |  | Resultados están dentro de los rangos aceptables. | Nivel de limpieza en estado de Crítico. | Resultados están dentro de los rangos aceptables. | Identifique las causas del origen y corrija el Codigo ISO alto del aceite. Asegúrese de que la contaminación no está siendo introducida a través de los equipos de manejo de aceite. Retome la muestra en el próximo intervalo programado.
C0015750 | SHOUGANG | FC-94 | FC-94 MOT | CAMION | CATERPILLAR | 785C | MOTOR | MOBIL DELVAC 1 5W-40 | 2020-11-16 | 2020-11-27 | 2020-12-02 | 2020-12-03 | 26550 | 320 | No | No | No | Normal | 14.8 | 14.6 | 3 | 13 | 1 | 1 | 0 | 0 | 1 | 0 | 0 | 0 | 0 | 0 | 0 |  | 3 | 0 | 2 | 54 | 0 | 2395 | 498 | 1090 | 1359 |  | 9.4 | 7 | 7.2 | 2.2 | 0.3 | No |  | 10 | - | - | - | - | - | - | - |  | Resultados están dentro de los rangos aceptables. | Resultados están dentro de los rangos aceptables. | Resultados están dentro de los rangos aceptables. | Retome la muestra en el próximo intervalo programado.
C0015751 | SHOUGANG | FC-127 | FC-127 MOT | CAMION | CATERPILLAR | 785D | MOTOR | MOBIL DELVAC 1 5W-40 | 2020-11-16 | 2020-11-27 | 2020-12-02 | 2020-12-03 | 18058 | 328 | No | No | No | Normal | 14.8 | 14.4 | 2 | 6 | 1 | 1 | 0 | 0 | 1 | 0 | 0 | 0 | 0 | 0 | 0 |  | 3 | 0 | 2 | 62 | 0 | 2400 | 495 | 1089 | 1343 |  | 9.9 | 5.4 | 5.4 | 2.9 | 0.2 | No |  | 12 | - | - | - | - | - | - | - |  | Resultados están dentro de los rangos aceptables. | Resultados están dentro de los rangos aceptables. | Resultados están dentro de los rangos aceptables. | Retome la muestra en el próximo intervalo programado.
C0015752 | SHOUGANG | FC-102 | FC-102 DIFE POS | CAMION | KOMATSU | HD1500 | DIFERENCIAL POSTERIOR | MOBILTRANS HD 50 | 2020-11-16 | 2020-11-27 | 2020-12-02 | 2020-12-03 | 24223 | 1495 | No |  | No | Crítico | 18 | 18.3 | 1 | 22 | 0 | 0 | 0 | 0 | 0 | 3 | 0 | 0 | 0 | 0 | 0 |  | 5 | 4 | 1 | 9 | 0 | 2805 | 11 | 923 | 1137 |  |  | 1.2 | 0 | 0 |  | No |  | 25 | 25/22/16 | 228539 | 31682 | - | 325 | - | - |  | Resultados están dentro de los rangos aceptables. | Nivel de limpieza en estado de Crítico. Niveles de Sodio en el límite de precuación. | Resultados están dentro de los rangos aceptables. | Localice la fuente de Sodio. Identifique las causas del origen y corrija el Codigo ISO alto del aceite. Asegúrese de que la contaminación no está siendo introducida a través de los equipos de manejo de aceite. Retome la muestra en el próximo intervalo programado.
C0015753 | SHOUGANG | FC-102 | FC-102 MF LH | CAMION | KOMATSU | HD1500 | MANDO FINAL LH | MOBILTRANS HD 50 | 2020-11-16 | 2020-11-27 | 2020-12-02 | 2020-12-03 | 24223 | 1495 | No |  | No | Crítico | 18 | 18.2 | 1 | 23 | 1 | 0 | 0 | 0 | 0 | 3 | 0 | 0 | 0 | 0 | 0 |  | 5 | 2 | 1 | 9 | 0 | 2754 | 11 | 913 | 1136 |  |  | 1.2 | 0 | 0 |  | No |  | 18 | 25/22/16 | 229282 | 30782 | - | 326 | - | - |  | Resultados están dentro de los rangos aceptables. | Nivel de limpieza en estado de Crítico. | Resultados están dentro de los rangos aceptables. | Identifique las causas del origen y corrija el Codigo ISO alto del aceite. Asegúrese de que la contaminación no está siendo introducida a través de los equipos de manejo de aceite. Retome la muestra en el próximo intervalo programado.
C0015754 | SHOUGANG | FC-102 | FC-102 MF RH | CAMION | KOMATSU | HD1500 | MANDO FINAL RH | MOBILTRANS HD 50 | 2020-11-16 | 2020-11-27 | 2020-12-02 | 2020-12-03 | 24223 | 1495 | No |  | No | Crítico | 18 | 18.2 | 1 | 24 | 0 | 0 | 0 | 0 | 0 | 3 | 0 | 0 | 0 | 0 | 0 |  | 5 | 2 | 1 | 9 | 0 | 2733 | 11 | 904 | 1125 |  |  | 1.2 | 0 | 0 |  | No |  | 27 | 25/22/16 | 204779 | 33840 | - | 356 | - | - |  | Resultados están dentro de los rangos aceptables. | Nivel de limpieza en estado de Crítico. | Resultados están dentro de los rangos aceptables. | Identifique las causas del origen y corrija el Codigo ISO alto del aceite. Asegúrese de que la contaminación no está siendo introducida a través de los equipos de manejo de aceite. Retome la muestra en el próximo intervalo programado.
C0015755 | SHOUGANG | FC-116 | FC-116 MOT | CAMION | CATERPILLAR | 785D | MOTOR | MOBIL DELVAC 1 5W-40 | 2020-11-17 | 2020-11-27 | 2020-12-02 | 2020-12-03 | 16541 | 67 | Yes | Yes | No | Normal | 14.8 | 14.2 | 10 | 5 | 1 | 1 | 1 | 0 | 3 | 0 | 1 | 0 | 0 | 0 | 0 |  | 5 | 2 | 2 | 77 | 1 | 2246 | 481 | 1050 | 1290 |  | 9.5 | 2.2 | 1.6 | 2.5 | 0.1 | No |  | 5 | - | - | - | - | - | - | - |  | Resultados están dentro de los rangos aceptables. | Resultados están dentro de los rangos aceptables. | Resultados están dentro de los rangos aceptables. | Retome la muestra en el próximo intervalo programado.
C0015756 | SHOUGANG | FC-116 | FC-116 MF RH | CAMION | CATERPILLAR | 785D | MANDO FINAL RH | MOBILUBE XFD 60 | 2020-11-17 | 2020-11-27 | 2020-12-02 | 2020-12-03 | 16541 | 67 | Yes |  | No | Crítico | 25.6 | 24.9 | 2 | 10 | 1 | 0 | 0 | 0 | 0 | 0 | 0 | 0 | 0 | 0 | 0 |  | 3 | 5 | 1 | 106 | 0 | 288 | 3 | 286 | 5 |  |  | 0.9 | 0 | 0 |  | No |  | 14 | 25/21/13 | 199130 | 19794 | - | 75 | - | - |  | Resultados están dentro de los rangos aceptables. | Niveles de Sodio en el límite de precuación. Nivel de limpieza en estado de Crítico. | Resultados están dentro de los rangos aceptables. | Localice la fuente de Sodio. Identifique las causas del origen y corrija el Codigo ISO alto del aceite. Asegúrese de que la contaminación no está siendo introducida a través de los equipos de manejo de aceite. Retome la muestra en el próximo intervalo programado.
C0015757 | SHOUGANG | FC-116 | FC-116 MF LH | CAMION | CATERPILLAR | 785D | MANDO FINAL LH | MOBILUBE XFD 60 | 2020-11-17 | 2020-11-27 | 2020-12-02 | 2020-12-03 | 16541 | 67 | Yes |  | No | Crítico | 25.6 | 25 | 2 | 10 | 1 | 0 | 0 | 0 | 0 | 0 | 0 | 0 | 0 | 0 | 0 |  | 3 | 7 | 1 | 101 | 0 | 315 | 3 | 292 | 20 |  |  | 1 | 0 | 0 |  | No |  | 16 | 25/22/14 | 192022 | 22447 | - | 102 | - | - |  | Resultados están dentro de los rangos aceptables. | Niveles de Sodio mayores que los esperados. Nivel de limpieza en estado de Crítico. | Resultados están dentro de los rangos aceptables. | Localice la fuente de Sodio. Identifique las causas del origen y corrija el Codigo ISO alto del aceite. Asegúrese de que la contaminación no está siendo introducida a través de los equipos de manejo de aceite. Retome la muestra en el próximo intervalo programado.
C0015758 | SHOUGANG | FC-116 | FC-116 DIFE POS | CAMION | CATERPILLAR | 785D | DIFERENCIAL POSTERIOR | MOBILUBE XFD 60 | 2020-11-17 | 2020-11-27 | 2020-12-02 | 2020-12-03 | 16541 | 67 | Yes | Yes | No | Crítico | 25.6 | 25.1 | 2 | 10 | 1 | 0 | 0 | 0 | 0 | 0 | 0 | 0 | 0 | 0 | 0 |  | 3 | 4 | 1 | 103 | 0 | 280 | 3 | 281 | 4 |  |  | 0.9 | 0 | 0 |  | No |  | 16 | 25/22/13 | 207237 | 24202 | - | 77 | - | - |  | Resultados están dentro de los rangos aceptables. | Niveles de Sodio en el límite de precuación. Nivel de limpieza en estado de Crítico. | Resultados están dentro de los rangos aceptables. | Localice la fuente de Sodio. Identifique las causas del origen y corrija el Codigo ISO alto del aceite. Asegúrese de que la contaminación no está siendo introducida a través de los equipos de manejo de aceite. Retome la muestra en el próximo intervalo programado.
C0015759 | SHOUGANG | FC-30 | FC-30 MOT | CAMION | CATERPILLAR | 785C | MOTOR | MOBIL DELVAC 1 5W-40 | 2020-11-17 | 2020-11-27 | 2020-12-02 | 2020-12-03 | 69269 | 319 | No | No | No | Precaución | 14.8 | 14.9 | 2 | 8 | 1 | 0 | 0 | 0 | 1 | 0 | 0 | 0 | 0 | 0 | 0 |  | 4 | 1 | 2 | 52 | 0 | 2437 | 507 | 1107 | 1384 |  | 8.7 | 8.4 | 8.7 | 6.9 | 0.2 | No |  | 6 | - | - | - | - | - | - | - |  | Alta oxidación por posible degradación del aceite a altas temperaturas. | Resultados están dentro de los rangos aceptables. | Resultados están dentro de los rangos aceptables. | Revisar el sistema de enfriamiento (termostatos, radiador, bomba de agua, mangueras, etc.). Tome acciones correctivas. Retome la muestra para confirmar condición.
C0015760 | SHOUGANG | TV-43 | TV-43 MOT | CAMION LUBRICADOR | MERCEDES BENZ | AXOR 2628/45 6X4 | MOTOR | MOBIL DELVAC MX 15W-40 | 2020-11-17 | 2020-11-27 | 2020-12-02 | 2020-12-03 | 19896 | 435 | Yes | Yes | No | Crítico | 14.4 | 10.8 | 1 | 8 | 1 | 1 | 0 | 0 | 40 | 0 | 0 | 0 | 0 | 0 | 0 |  | 4 | 0 | 1 | 6 | 0 | 1262 | 1013 | 936 | 1156 |  | 7.7 | 18.6 | 4.7 | 0 | 0.6 | No | 9.1 | 29 | - | - | - | - | - | - | - |  | Alta oxidación por posible degradación del aceite a altas temperaturas. Baja viscosidad por posible contaminación con un lubricante de menor viscosidad o dilución con combustible. | Causas posibles de dilución con combustible: Lineas de combustible con fugas, patron de pulverización defectuoso, Inyector goteando, fugas en sellos de bombas de transferencia, bomba de inyección defectuosa, Anillos de sellos ("O-rings") de inyector gastados. | Resultados están dentro de los rangos aceptables. | Revisar el sistema de enfriamiento (termostatos, radiador, bomba de agua, mangueras, etc.). Localice y corrija la causa de baja viscosidad del aceite. Una baja viscosidad puede reducir la protección por lubricación. Retome la muestra en el próximo intervalo.
C0015761 | SHOUGANG | EP-29 | EP-29 MOT | PERFORADORA DE ORUGAS | ATLAS COPCO | DML | MOTOR | MOBIL DELVAC MX 15W-40 | 2020-11-17 | 2020-11-27 | 2020-12-02 | 2020-12-03 | 34031 | 202 | Yes | Yes | No | Crítico | 14.4 | 12.7 | 3 | 9 | 40 | 0 | 1 | 1 | 48 | 0 | 0 | 0 | 0 | 0 | 0 |  | 5 | 0 | 0 | 2 | 0 | 1507 | 1226 | 1041 | 1335 |  | 8 | 19.3 | 11.8 | 12.9 | 0.2 | No |  | 26 | - | - | - | - | - | - | - |  | Alta oxidación por posible degradación del aceite a altas temperaturas. Baja viscosidad por posible contaminación con un lubricante de menor viscosidad o dilución con combustible. | La tasa de nitración aumenta debido a condiciones inadecuadas de combustión e ignición. | Elevado desgaste de Plomo. | Localice y corrija causa de nitración. Localice y corrija la causa de baja viscosidad del aceite. Una baja viscosidad puede reducir la protección por lubricación. Retome la muestra en el próximo intervalo. Determine la fuente del metal de desgaste excesivo y tome acciones correctivas. Retomar la muestra para monitorear condición.
C0015762 | SHOUGANG | EP-29 | EP-29 CJRO | PERFORADORA DE ORUGAS | ATLAS COPCO | DML | CABEZAL DE ROTACION | MOBILUBE HD 80W-90 | 2020-11-17 | 2020-11-27 | 2020-12-02 | 2020-12-03 | 34031 | 202 | Yes |  | No | Crítico | 14.5 | 14.4 | 0 | 68 | 0 | 0 | 0 | 0 | 0 | 0 | 1 | 0 | 0 | 0 | 0 |  | 3 | 0 | 0 | 1 | 0 | 10 | 2 | 469 | 7 |  |  | 1.8 | 0 | 0 |  | No |  | 21 | 25/23/15 | 285637 | 55660 | - | 263 | - | - |  | Resultados están dentro de los rangos aceptables. | Nivel de limpieza en estado de Crítico. | Elevado desgaste de Hierro. | Identifique las causas del origen y corrija el Codigo ISO alto del aceite. Asegúrese de que la contaminación no está siendo introducida a través de los equipos de manejo de aceite. Determine la fuente del metal de desgaste excesivo y tome acciones correctivas. Retomar la muestra para monitorear condición.
C0015763 | SHOUGANG | EP-29 | EP-29 MDBS | PERFORADORA DE ORUGAS | ATLAS COPCO | DML | MANDO DE BOMBAS | MOBILUBE HD 80W-90 | 2020-11-17 | 2020-11-27 | 2020-12-02 | 2020-12-03 | 34031 | 202 | Yes |  | No | Crítico | 14.5 | 13.2 | 1 | 229 | 0 | 5 | 0 | 1 | 0 | 1 | 2 | 0 | 0 | 0 | 0 |  | 27 | 0 | 3 | 1 | 0 | 131 | 10 | 468 | 114 |  |  | 0.7 | 0 | 0 |  | No |  | 118 | 26/25/17 | 469757 | 269044 | - | 799 | - | - |  | Baja viscosidad por posible contaminación con un lubricante de menor viscosidad. | Nivel de limpieza en estado de Crítico. | Resultados están dentro de los rangos aceptables. | Localice y corrija la causa de baja viscosidad del aceite. Una baja viscosidad puede reducir la protección por lubricación. Identifique las causas del origen y corrija el Codigo ISO alto del aceite. Asegúrese de que la contaminación no está siendo introducida a través de los equipos de manejo de aceite. Retome la muestra en el próximo intervalo programado.
C0015764 | SHOUGANG | FC-61 | FC-61 MOT | CAMION | KOMATSU | HD1500 | MOTOR | CHEVRON 400 MGX 15W40 | 2020-11-18 | 2020-11-27 | 2020-12-02 | 2020-12-03 | 47393 | 310 | No | No | No | Precaución | 14.6 | 14.1 | 0 | 8 | 1 | 1 | 0 | 0 | 1 | 0 | 0 | 0 | 0 | 0 | 0 |  | 1 | 5 | 1 | 112 | 0 | 2148 | 12 | 887 | 1078 |  | 6.8 | 4.1 | 4.8 | 0 | 0.7 | No |  | 6 | - | - | - | - | - | - | - |  | Resultados están dentro de los rangos aceptables. | Niveles de Sodio en el límite de precuación. | Resultados están dentro de los rangos aceptables. | Localice la fuente de Sodio. Tome acciones correctivas. Retome la muestra para confirmar condición.
C0015765 | SHOUGANG | FC-104 | FC-104 MOT | CAMION | CATERPILLAR | 785D | MOTOR | MOBIL DELVAC 1 5W-40 | 2020-11-18 | 2020-11-27 | 2020-12-02 | 2020-12-03 | 31289 | 292 | Yes | Yes | No | Crítico | 14.8 | 17 | 3 | 25 | 2 | 0 | 0 | 1 | 1 | 0 | 0 | 0 | 0 | 0 | 0 | 0 | 7 | 1 | 2 | 58 | 0 | 3070 | 635 | 1354 | 1675 | 0 | 7.9 | 19.4 | 17.1 | 18.9 | 0.2 | No |  | 2 | [8 empty] | Alta oxidación por posible degradación del aceite a altas temperaturas. Alta viscosidad podría ser consecuencia de la elevación de la oxidación por degradación del aceite a altas temperaturas. | La tasa de nitración aumenta debido a condiciones inadecuadas de combustión e ignición. | Desgaste de Cromo y Plomo en el límite de precaución. | Localice y corrija causa de nitración. Revisar el sistema de enfriamiento (termostatos, radiador, bomba de agua, mangueras, etc.). Localice y corrija la causa de la alta viscosidad del aceite. Viscosidad mayor que la esperada puede restringir el flujo de aceite causando falta de aceite y desgaste. Retome la muestra en el próximo intervalo programado. Determine la fuente de los metales de desgaste y tome acciones correctivas. Retomar la muestra para monitorear condición.
C0015766 | SHOUGANG | FC-90 | FC-90 STHI | CAMION | CATERPILLAR | 785C | SISTEMA HIDRAULICO | MOBILTRANS HD 10W | 2020-11-18 | 2020-11-27 | 2020-12-02 | 2020-12-03 | 33055 | 936 | Yes | Yes | No | Precaución |  | 6 | 2 | 17 | 0 | 1 | 1 | 1 | 0 | 1 | 0 | 0 | 0 | 0 | 0 | 0 | 25 | 4 | 2 | 1 | 0 | 2796 | 17 | 950 | 1154 | 0 |  | 0.8 | - |  |  | No |  | 236 | [8 empty] | Resultados están dentro de los rangos aceptables. | Presencia de partículas oscuras lo cual imposibilita realizar la prueba de Conteo de Partículas. Niveles de Sodio y Potasio en precaución | Resultados están dentro de los rangos aceptables. | Localice la fuente de Sodio y Potasio. Tome acciones correctivas. Retome la muestra para confirmar condición.
C0015767 | SHOUGANG | FC-109 | FC-109 MOT | CAMION | KOMATSU | HD1500 | MOTOR | CHEVRON 400 MGX 15W40 | 2020-11-19 | 2020-11-27 | 2020-12-02 | 2020-12-03 | 19873 | 255 | No | No | No | Normal | 14.6 | 14.3 | 0 | 11 | 1 | 1 | 0 | 0 | 1 | 0 | 0 | 0 | 0 | 0 | 0 |  | 2 | 2 | 1 | 117 | 0 | 2192 | 13 | 881 | 1086 |  | 6.6 | 4.5 | 4.8 | 0 | 0.5 | No |  | 28 | - | - | - | - | - | - | - |  | Resultados están dentro de los rangos aceptables. | Resultados están dentro de los rangos aceptables. | Resultados están dentro de los rangos aceptables. | Retome la muestra en el próximo intervalo programado.
C0015768 | SHOUGANG | FC-107 | FC-107 MOT | CAMION | KOMATSU | HD1500 | MOTOR | CHEVRON 400 MGX 15W40 | 2020-11-19 | 2020-11-27 | 2020-12-02 | 2020-12-03 | 18680 | 298 | No | No | No | Normal | 14.6 | 14.5 | 0 | 15 | 1 | 1 | 0 | 0 | 1 | 0 | 0 | 0 | 0 | 0 | 0 |  | 1 | 0 | 1 | 111 | 0 | 2248 | 13 | 903 | 1114 |  | 6.6 | 4.6 | 4.7 | 0 | 0.6 | No |  |  | - | - | - | - | - |  |  |  | Resultados están dentro de los rangos aceptables. | Resultados están dentro de los rangos aceptables. | Resultados están dentro de los rangos aceptables. | Retome la muestra en el próximo intervalo programado.
C0015769 | SHOUGANG | FC-107 | FC-107 TRAN | CAMION | KOMATSU | HD1500 | TRANSMISION | MOBILTRANS HD 30 | 2020-11-19 | 2020-11-27 | 2020-12-02 | 2020-12-03 | 18680 | 279 | No | Yes | No | Precaución |  | 10.9 | 10 | 5 | 1 | 0 | 0 | 0 | 0 | 0 | 0 | 0 | 0 | 0 | 0 | 0 | 4 | 5 | 1 | 0 | 0 | 2903 | 11 | 1010 | 1179 | 0 |  | 1 | - |  |  | No |  | 11 | 22/16/10 | 22656 | 380 | - | 8 | - |  |  | Resultados están dentro de los rangos aceptables. | Nivel de limpieza en estado de precaución. | Resultados están dentro de los rangos aceptables. | Identifique las causas del origen y corrija el Codigo ISO alto del aceite. Asegúrese de que la contaminación no está siendo introducida a través de los equipos de manejo de aceite. Retome la muestra en el próximo intervalo programado.
C0015770 | SHOUGANG | FC-107 | FC-107 STHI | CAMION | KOMATSU | HD1500 | SISTEMA HIDRAULICO | MOBILTRANS HD 30 | 2020-11-19 | 2020-11-27 | 2020-12-02 | 2020-12-03 | 18680 | 279 | No | No | No | Precaución | 11.2 | 11 | 2 | 9 | 2 | 1 | 0 | 0 | 0 | 1 | 0 | 0 | 0 | 0 | 0 |  | 13 | 2 | 1 | 2 | 0 | 2905 | 14 | 957 | 1195 |  |  | 0.5 | 0 | 0 |  | No |  | 15 | 21/18/13 | 19009 | 1481 | - | 65 | - | - |  | Resultados están dentro de los rangos aceptables. | Nivel de limpieza en estado de precaución. | Resultados están dentro de los rangos aceptables. | Identifique las causas del origen y corrija el Codigo ISO alto del aceite. Asegúrese de que la contaminación no está siendo introducida a través de los equipos de manejo de aceite. Retome la muestra en el próximo intervalo programado.
C0015771 | SHOUGANG | FC-107 | FC-107 DIFE POS | CAMION | KOMATSU | HD1500 | DIFERENCIAL POSTERIOR | MOBILTRANS HD 50 | 2020-11-19 | 2020-11-27 | 2020-12-02 | 2020-12-03 | 18680 | 279 | No |  | No | Crítico | 18 | 18.1 | 1 | 10 | 1 | 0 | 0 | 0 | 0 | 0 | 0 | 0 | 0 | 0 | 0 |  | 5 | 2 | 1 | 9 | 0 | 2777 | 11 | 915 | 1134 |  |  | 1.1 | 0 | 0 |  | No |  | 12 | 24/22/16 | 140526 | 24703 | - | 578 | - | - |  | Resultados están dentro de los rangos aceptables. | Nivel de limpieza en estado de Crítico. | Resultados están dentro de los rangos aceptables. | Identifique las causas del origen y corrija el Codigo ISO alto del aceite. Asegúrese de que la contaminación no está siendo introducida a través de los equipos de manejo de aceite. Retome la muestra en el próximo intervalo programado.
C0015772 | SHOUGANG | FC-107 | FC-107 MF LH | CAMION | KOMATSU | HD1500 | MANDO FINAL LH | MOBILTRANS HD 50 | 2020-11-19 | 2020-11-27 | 2020-12-02 | 2020-12-03 | 18680 | 279 | No |  | No | Crítico | 18 | 18 | 0 | 10 | 1 | 0 | 0 | 0 | 0 | 0 | 0 | 0 | 0 | 0 | 0 |  | 4 | 2 | 1 | 8 | 0 | 2766 | 11 | 911 | 1123 |  |  | 1 | 0 | 0 |  | No |  | 16 | 24/22/16 | 139498 | 25494 | - | 608 | - | - |  | Resultados están dentro de los rangos aceptables. | Nivel de limpieza en estado de Crítico. | Resultados están dentro de los rangos aceptables. | Identifique las causas del origen y corrija el Codigo ISO alto del aceite. Asegúrese de que la contaminación no está siendo introducida a través de los equipos de manejo de aceite. Retome la muestra en el próximo intervalo programado.
C0015773 | SHOUGANG | FC-107 | FC-107 MF RH | CAMION | KOMATSU | HD1500 | MANDO FINAL RH | MOBILTRANS HD 50 | 2020-11-19 | 2020-11-27 | 2020-12-02 | 2020-12-03 | 18680 | 279 | No |  | No | Crítico | 18 | 18.1 | 0 | 10 | 0 | 0 | 0 | 0 | 0 | 0 | 0 | 0 | 0 | 0 | 0 |  | 4 | 2 | 2 | 8 | 0 | 2779 | 11 | 919 | 1140 |  |  | 1 | 0 | 0 |  | No |  | 22 | 24/22/16 | 146160 | 25829 | - | 584 | - | - |  | Resultados están dentro de los rangos aceptables. | Nivel de limpieza en estado de Crítico. | Resultados están dentro de los rangos aceptables. | Identifique las causas del origen y corrija el Codigo ISO alto del aceite. Asegúrese de que la contaminación no está siendo introducida a través de los equipos de manejo de aceite. Retome la muestra en el próximo intervalo programado.
C0015774 | SHOUGANG | FC-127 | FC-127 MOT | CAMION | CATERPILLAR | 785D | MOTOR | MOBIL DELVAC 1 5W-40 | 2020-11-19 | 2020-11-27 | 2020-12-02 | 2020-12-03 | 18130 | 400 | No | No | No | Normal | 14.8 | 14.2 | 2 | 7 | 1 | 1 | 0 | 0 | 1 | 0 | 0 | 0 | 0 | 0 | 0 |  | 3 | 1 | 2 | 58 | 0 | 2353 | 489 | 1071 | 1326 |  | 9.4 | 6 | 6.1 | 3.1 | 0.2 | No |  | 9 | - | - | - | - | - | - | - |  | Resultados están dentro de los rangos aceptables. | Resultados están dentro de los rangos aceptables. | Resultados están dentro de los rangos aceptables. | Retome la muestra en el próximo intervalo programado.
C0015775 | SHOUGANG | FC-111 | FC-111 MOT | CAMION | CATERPILLAR | 785D | MOTOR | MOBIL DELVAC 1 5W-40 | 2020-11-20 | 2020-11-27 | 2020-12-02 | 2020-12-03 | 29443 | 625 | Yes | Yes | No | Crítico | 14.8 | 15.2 | 3 | 16 | 3 | 1 | 0 | 0 | 1 | 0 | 0 | 0 | 0 | 0 | 0 |  | 5 | 0 | 2 | 51 | 0 | 2746 | 548 | 1184 | 1507 |  | 8.9 | 11.7 | 12 | 9.7 | 0.3 | No |  | 5 | - | - | - | - | - | - | - |  | Alta oxidación por posible degradación del aceite a altas temperaturas. | Resultados están dentro de los rangos aceptables. | Desgaste de Plomo en el límite de precaución. | Revisar el sistema de enfriamiento (termostatos, radiador, bomba de agua, mangueras, etc.). Identifique y evalúe los componentes a base de este elemento. Determine la fuente del metal de desgaste y tome acciones correctivas. Retomar la muestra para monitorear condición.
C0015776 | SHOUGANG | FC-111 | FC-111 TRAN | CAMION | CATERPILLAR | 785D | TRANSMISION | MOBILTRANS HD 30 | 2020-11-20 | 2020-11-27 | 2020-12-02 | 2020-12-03 | 29443 | 1134 | Yes | Yes | No | Normal | 11.2 | 11 | 3 | 4 | 1 | 0 | 0 | 0 | 0 | 0 | 0 | 0 | 0 | 0 | 0 |  | 4 | 0 | 1 | 3 | 0 | 2916 | 10 | 948 | 1189 |  |  | 0.6 | 0 | 0 |  | No |  | 13 | 18/17/13 | 1997 | 652 | - | 71 | - | - |  | Baja viscosidad por posible contaminación con un lubricante de menor viscosidad. | Resultados están dentro de los rangos aceptables. | Resultados están dentro de los rangos aceptables. | Localice y corrija la causa de baja viscosidad del aceite. Una baja viscosidad puede reducir la protección por lubricación. Retome la muestra en el próximo intervalo.
C0015777 | SHOUGANG | FC-111 | FC-111 STHI | CAMION | CATERPILLAR | 785D | SISTEMA HIDRAULICO | MOBILTRANS HD 10W | 2020-11-20 | 2020-11-27 | 2020-12-02 | 2020-12-03 | 29443 | 1134 | No | Yes | No | Precaución | 6.3 | 6.1 | 1 | 11 | 0 | 3 | 0 | 0 | 0 | 2 | 0 | 0 | 0 | 0 | 0 |  | 14 | 1 | 2 | 2 | 0 | 2867 | 17 | 932 | 1193 |  |  | 1.3 | 0 | 0 |  | No |  | 14 | 20/17/14 | 9043 | 989 | - | 88 | - | - |  | Resultados están dentro de los rangos aceptables. | Niveles de Potasio en el límite de precuación. Nivel de limpieza en estado de precaución. | Resultados están dentro de los rangos aceptables. | Localice la fuente de Sodio. Identifique las causas del origen y corrija el Codigo ISO alto del aceite. Asegúrese de que la contaminación no está siendo introducida a través de los equipos de manejo de aceite. Retome la muestra en el próximo intervalo programado.
C0015778 | SHOUGANG | FC-111 | FC-111 STDI | CAMION | CATERPILLAR | 785D | SISTEMA DIRECCION | MOBILTRANS HD 10W | 2020-11-20 | 2020-11-27 | 2020-12-02 | 2020-12-03 | 29443 | 1134 | No | Yes | No | Crítico | 6.3 | 6 | 1 | 11 | 17 | 4 | 0 | 0 | 0 | 2 | 0 | 0 | 0 | 0 | 0 |  | 16 | 0 | 2 | 1 | 0 | 2954 | 19 | 936 | 1189 |  |  | 1.4 | 0 | 0 |  | No |  | 14 | 23/18/13 | 48596 | 1968 | - | 75 | - | - |  | Resultados están dentro de los rangos aceptables. | Nivel de limpieza en estado de precaución. Contaminación de Silicio en estado crítico. Altos niveles de silicio abrasivo (polvo) causarán alto desgaste. | Resultados están dentro de los rangos aceptables. | Localice la fuente de silicio. Identifique las causas del origen y corrija el Codigo ISO alto del aceite. Asegúrese de que la contaminación no está siendo introducida a través de los equipos de manejo de aceite. Retome la muestra en el próximo intervalo programado.
C0015779 | SHOUGANG | FC-111 | FC-111 BM RH | CAMION | CATERPILLAR | 785D | BOCAMAZA RH | MOBILUBE XFD 60 | 2020-11-20 | 2020-11-27 | 2020-12-02 | 2020-12-03 | 29443 | 1134 | Yes |  | No | Precaución | 25.6 | 25.1 | 0 | 28 | 0 | 0 | 0 | 0 | 0 | 0 | 0 | 0 | 0 | 0 | 0 |  | 3 | 2 | 0 | 99 | 0 | 266 | 2 | 257 | 10 |  |  | 0.6 | 0 | 0 |  | No |  | 20 | 22/19/14 | 29307 | 3189 | - | 136 | - | - |  | Resultados están dentro de los rangos aceptables. | Nivel de limpieza en estado de precaución. | Resultados están dentro de los rangos aceptables. | Identifique las causas del origen y corrija el Codigo ISO alto del aceite. Asegúrese de que la contaminación no está siendo introducida a través de los equipos de manejo de aceite. Retome la muestra en el próximo intervalo programado.
C0015780 | SHOUGANG | FC-111 | FC-111 BM LH | CAMION | CATERPILLAR | 785D | BOCAMAZA LH | MOBILUBE XFD 60 | 2020-11-20 | 2020-11-27 | 2020-12-02 | 2020-12-03 | 29443 | 1134 | Yes |  | No | Crítico | 25.6 | 23.2 | 0 | 13 | 0 | 0 | 0 | 0 | 0 | 0 | 0 | 0 | 0 | 0 | 0 |  | 4 | 2 | 1 | 85 | 0 | 571 | 4 | 334 | 145 |  |  | 0.5 | 0 | 0 |  | No |  | 14 | 22/19/14 | 27131 | 3440 | - | 154 | - | - |  | Baja viscosidad por posible contaminación con un lubricante de menor viscosidad. | Nivel de limpieza en estado de precaución. | Resultados están dentro de los rangos aceptables. | Localice y corrija la causa de baja viscosidad del aceite. Una baja viscosidad puede reducir la protección por lubricación. Identifique las causas del origen y corrija el Codigo ISO alto del aceite. Asegúrese de que la contaminación no está siendo introducida a través de los equipos de manejo de aceite. Retome la muestra en el próximo intervalo programado.
C0015781 | SHOUGANG | FC-111 | FC-111 DIFE POS | CAMION | CATERPILLAR | 785D | DIFERENCIAL POSTERIOR | MOBILUBE XFD 60 | 2020-11-20 | 2020-11-27 | 2020-12-02 | 2020-12-03 | 29443 | 1134 | No |  | No | Crítico | 25.6 | 25.1 | 22 | 36 | 2 | 0 | 1 | 0 | 0 | 0 | 0 | 0 | 0 | 0 | 0 |  | 2 | 4 | 1 | 105 | 0 | 272 | 4 | 283 | 7 |  |  | 7.4 | 0 | 0 |  | No |  | 21 | 25/20/15 | 195732 | 7524 | - | 230 | - | - |  | Resultados están dentro de los rangos aceptables. | Niveles de Sodio en el límite de precuación. Nivel de limpieza en estado de Crítico. | Desgaste de Cobre en el límite de precaución. | Localice la fuente de Sodio. Identifique las causas del origen y corrija el Codigo ISO alto del aceite. Asegúrese de que la contaminación no está siendo introducida a través de los equipos de manejo de aceite. Determine la fuente del metal de desgaste y tome acciones correctivas. Retomar la muestra para monitorear condición.
C0015782 | SHOUGANG | FC-111 | FC-111 MF RH | CAMION | CATERPILLAR | 785D | MANDO FINAL RH | MOBILUBE XFD 60 | 2020-11-20 | 2020-11-27 | 2020-12-02 | 2020-12-03 | 29443 | 1134 | No |  | No | Crítico | 25.6 | 25.4 | 21 | 35 | 2 | 0 | 2 | 0 | 0 | 0 | 0 | 0 | 0 | 0 | 0 |  | 2 | 1 | 0 | 102 | 0 | 267 | 3 | 280 | 8 |  |  | 7.4 | 0 | 0 |  | No |  | 22 | 25/20/14 | 194730 | 8842 | - | 104 | - | - |  | Resultados están dentro de los rangos aceptables. | Nivel de limpieza en estado de Crítico. | Elevado desgaste de Cobre. | Identifique las causas del origen y corrija el Codigo ISO alto del aceite. Asegúrese de que la contaminación no está siendo introducida a través de los equipos de manejo de aceite. Determine la fuente del metal de desgaste excesivo y tome acciones correctivas. Retomar la muestra para monitorear condición.
C0015783 | SHOUGANG | FC-111 | FC-111 MF LH | CAMION | CATERPILLAR | 785D | MANDO FINAL LH | MOBILUBE XFD 60 | 2020-11-20 | 2020-11-27 | 2020-12-02 | 2020-12-03 | 29443 | 1134 | No |  | No | Crítico | 25.6 | 25.4 | 22 | 38 | 2 | 0 | 1 | 0 | 0 | 0 | 0 | 0 | 0 | 0 | 0 |  | 2 | 4 | 0 | 103 | 0 | 266 | 4 | 280 | 7 |  |  | 7.3 | 0 | 0 |  | No |  | 22 | 25/22/15 | 267824 | 23716 | - | 223 | - | - |  | Resultados están dentro de los rangos aceptables. | Nivel de limpieza en estado de Crítico. | Elevado desgaste de Cobre. | Identifique las causas del origen y corrija el Codigo ISO alto del aceite. Asegúrese de que la contaminación no está siendo introducida a través de los equipos de manejo de aceite. Determine la fuente del metal de desgaste excesivo y tome acciones correctivas. Retomar la muestra para monitorear condición.
C0015784 | SHOUGANG | C-45 | C-45 MOT | CARGADOR FRONTAL | CATERPILLAR | 994F | MOTOR | MOBIL DELVAC 1 5W-40 | 2020-11-20 | 2020-11-27 | 2020-12-02 | 2020-12-03 | 46382 | 206 | No | No | No | Crítico | 14.8 | 16 | 1 | 6 | 1 | 1 | 0 | 0 | 1 | 0 | 0 | 0 | 0 | 0 | 0 |  | 5 | 0 | 2 | 56 | 0 | 2506 | 513 | 1077 | 1394 |  | 9.3 | 11.1 | 11 | 11.1 | 0.1 | No |  | 12 | - | - | - | - | - | - | - |  | Alta oxidación por posible degradación del aceite a altas temperaturas. Alta viscosidad podría ser consecuencia de la elevación de la oxidación por degradación del aceite a altas temperaturas. | Resultados están dentro de los rangos aceptables. | Resultados están dentro de los rangos aceptables. | Revisar el sistema de enfriamiento (termostatos, radiador, bomba de agua, mangueras, etc.). Localice y corrija la causa de la alta viscosidad del aceite. Viscosidad mayor que la esperada puede restringir el flujo de aceite causando falta de aceite y desgaste. Retome la muestra en el próximo intervalo programado.
C0015785 | SHOUGANG | FC-126 | FC-126 MOT | CAMION | CATERPILLAR | 785D | MOTOR | MOBIL DELVAC 1 5W-40 | 2020-11-20 | 2020-11-27 | 2020-12-02 | 2020-12-03 | 23429 | 298 | No | No | No | Crítico | 14.8 | 14.2 | 1 | 10 | 5 | 0 | 0 | 0 | 14 | 0 | 0 | 0 | 0 | 0 | 0 |  | 6 | 125 | 3 | 28 | 0 | 2325 | 470 | 1056 | 1309 |  | 9.5 | 5.9 | 6 | 2.1 | 0.2 | No |  | 12 | - | - | - | - | - | - | - |  | Resultados están dentro de los rangos aceptables. | Niveles de sodio mayores que los esperados pueden representar fugas de refrigerante hacia el cárter del motor o contaminación por sal del medio ambiente. | Elevado desgaste de Plomo. | Localice la fuente de Sodio. Identifique y evalúe los componentes a base de este elemento. Determine la fuente del metal de desgaste excesivo y tome acciones correctivas. Retomar la muestra para monitorear condición.
C0015786 | SHOUGANG | EP-28 | EP-28 CJRO | PERFORADORA DE ORUGAS | ATLAS COPCO | DML | CABEZAL DE ROTACION | MOBILUBE HD 80W-90 | 2020-11-20 | 2020-11-27 | 2020-12-02 | 2020-12-03 | 25092 | 96 | Yes |  | No | Crítico | 14.5 | 11.4 | 1 | 28 | 0 | 2 | 0 | 1 | 0 | 1 | 0 | 0 | 0 | 0 | 1 |  | 8 | 2 | 2 | 1 | 0 | 278 | 5 | 479 | 224 |  |  | 0.4 | 0 | 0 |  | No |  | 18 | 25/23/16 | 257773 | 57569 | - | 436 | - | - |  | Baja viscosidad por posible contaminación con un lubricante de menor viscosidad. | Nivel de limpieza en estado de Crítico. Niveles de Sodio en el límite de precuación. | Desgaste de Hierro en el límite de precaución. | Localice la fuente de Sodio. Localice y corrija la causa de baja viscosidad del aceite. Una baja viscosidad puede reducir la protección por lubricación. Identifique las causas del origen y corrija el Codigo ISO alto del aceite. Asegúrese de que la contaminación no está siendo introducida a través de los equipos de manejo de aceite. Determine la fuente del metal de desgaste y tome acciones correctivas. Retomar la muestra para monitorear condición.
C0015787 | SHOUGANG | EP-15 | EP-15 MOT | PERFORADORA DE ORUGAS | DRILLTECH | D75KS | MOTOR | MOBIL DELVAC MX 15W-40 | 2020-11-20 | 2020-11-27 | 2020-12-02 | 2020-12-03 | 62712 | 350 | Yes | Yes | No | Crítico | 14.4 | 14.5 | 2 | 19 | 5 | 0 | 0 | 1 | 55 | 0 | 0 | 0 | 0 | 0 | 0 |  | 3 | 0 | 1 | 3 | 0 | 1694 | 1376 | 1132 | 1469 |  | 8.4 | 13.8 | 15.2 | 8.6 | 0.5 | No |  |  | - | - | - | - | - |  |  |  | Alta oxidación por posible degradación del aceite a altas temperaturas. | La tasa de nitración aumenta debido a condiciones inadecuadas de combustión e ignición. | Elevado desgaste de Plomo. | Localice y corrija causa de nitración. Revisar el sistema de enfriamiento (termostatos, radiador, bomba de agua, mangueras, etc.). Determine la fuente del metal de desgaste excesivo y tome acciones correctivas. Retomar la muestra para monitorear condición.
C0015788 | SHOUGANG | EP-15 | EP-15 CJRO | PERFORADORA DE ORUGAS | DRILLTECH | D75KS | CABEZAL DE ROTACION | MOBILUBE HD 80W-90 | 2020-11-20 | 2020-11-27 | 2020-12-02 | 2020-12-03 | 62712 | 140 | Yes |  | No | Crítico | 14.5 | 13.9 | 1 | 33 | 0 | 0 | 0 | 0 | 0 | 0 | 0 | 0 | 0 | 0 | 0 |  | 4 | 0 | 0 | 2 | 0 | 34 | 3 | 461 | 39 |  |  | 0.8 | 0 | 0 |  | No |  | 31 | 25/22/17 | 198147 | 38755 | - | 970 |  |  |  | Baja viscosidad por posible contaminación con un lubricante de menor viscosidad. | Nivel de limpieza en estado de Crítico. | Desgaste de Hierro en el límite de precaución. | Localice y corrija la causa de baja viscosidad del aceite. Una baja viscosidad puede reducir la protección por lubricación. Identifique las causas del origen y corrija el Codigo ISO alto del aceite. Asegúrese de que la contaminación no está siendo introducida a través de los equipos de manejo de aceite. Determine la fuente del metal de desgaste y tome acciones correctivas. Retomar la muestra para monitorear condición.
C0015789 | SHOUGANG | EP-15 | EP-15 MDBS PRIN | PERFORADORA DE ORUGAS | DRILLTECH | D75KS | MANDO DE BOMBAS PRINCIPAL | MOBILUBE HD 80W-90 | 2020-11-20 | 2020-11-27 | 2020-12-02 | 2020-12-03 | 62712 | 140 | Yes |  | No | Crítico | 14.5 | 13.8 | 0 | 51 | 0 | 2 | 0 | 0 | 0 | 0 | 0 | 0 | 0 | 0 | 0 |  | 9 | 2 | 1 | 1 | 0 | 57 | 3 | 486 | 51 |  |  | 0.8 | 0 | 0 |  | No |  |  | 25/22/15 | 254101 | 33946 | - | 245 |  |  |  | Baja viscosidad por posible contaminación con un lubricante de menor viscosidad. | Nivel de limpieza en estado de Crítico. | Resultados están dentro de los rangos aceptables. | Localice y corrija la causa de baja viscosidad del aceite. Una baja viscosidad puede reducir la protección por lubricación. Identifique las causas del origen y corrija el Codigo ISO alto del aceite. Asegúrese de que la contaminación no está siendo introducida a través de los equipos de manejo de aceite. Retome la muestra en el próximo intervalo programado.
C0015790 | SHOUGANG | EP-15 | EP-15 MDBS AXI | PERFORADORA DE ORUGAS | DRILLTECH | D75KS | MANDO DE BOMBAS AUXILIAR | MOBILUBE HD 80W-90 | 2020-11-20 | 2020-11-27 | 2020-12-02 | 2020-12-03 | 62712 | 140 | Yes |  | No | Crítico | 14.5 | 14.9 | 0 | 33 | 0 | 4 | 0 | 0 | 0 | 0 | 0 | 0 | 0 | 0 | 0 |  | 18 | 2 | 2 | 2 | 0 | 244 | 5 | 525 | 91 |  |  | 1.2 | 0 | 0 |  | No |  |  | 25/22/14 | 269135 | 25792 | - | 85 |  |  |  | Resultados están dentro de los rangos aceptables. | Nivel de limpieza en estado de Crítico. | Resultados están dentro de los rangos aceptables. | Identifique las causas del origen y corrija el Codigo ISO alto del aceite. Asegúrese de que la contaminación no está siendo introducida a través de los equipos de manejo de aceite. Retome la muestra en el próximo intervalo programado.
C0015791 | SHOUGANG | EP-15 | EP-15 MF LH | PERFORADORA DE ORUGAS | DRILLTECH | D75KS | MANDO FINAL LH | MOBILTRANS HD 60 | 2020-11-20 | 2020-11-27 | 2020-12-02 | 2020-12-03 | 62712 | 350 | Yes |  | No | Crítico | 25.2 | 22.9 | 6 | 13 | 0 | 0 | 0 | 0 | 1 | 0 | 0 | 0 | 0 | 0 | 0 |  | 8 | 0 | 4 | 13 | 0 | 2688 | 10 | 884 | 1091 |  |  | 2.5 | 0 | 0 |  | No |  | 18 | 24/21/15 | 156747 | 18448 | - | 298 | - | - |  | Baja viscosidad por posible contaminación con un lubricante de menor viscosidad. | Nivel de limpieza en estado de Crítico. | Resultados están dentro de los rangos aceptables. | Localice y corrija la causa de baja viscosidad del aceite. Una baja viscosidad puede reducir la protección por lubricación. Identifique las causas del origen y corrija el Codigo ISO alto del aceite. Asegúrese de que la contaminación no está siendo introducida a través de los equipos de manejo de aceite. Retome la muestra en el próximo intervalo programado.
C0015792 | SHOUGANG | EP-15 | EP-15 MF RH | PERFORADORA DE ORUGAS | DRILLTECH | D75KS | MANDO FINAL RH | MOBILTRANS HD 60 | 2020-11-20 | 2020-11-27 | 2020-12-02 | 2020-12-03 | 62712 | 350 | Yes |  | No | Crítico | 25.2 | 23.5 | 7 | 55 | 0 | 0 | 0 | 0 | 1 | 0 | 0 | 0 | 0 | 0 | 0 |  | 10 | 0 | 4 | 11 | 0 | 2807 | 10 | 902 | 1134 |  |  | 1.8 | 0 | 0 |  | No |  | 66 | 26/25/18 | 377691 | 162890 | - | 2467 | - | - |  | Baja viscosidad por posible contaminación con un lubricante de menor viscosidad. | Nivel de limpieza en estado de Crítico. | Resultados están dentro de los rangos aceptables. | Localice y corrija la causa de baja viscosidad del aceite. Una baja viscosidad puede reducir la protección por lubricación. Identifique las causas del origen y corrija el Codigo ISO alto del aceite. Asegúrese de que la contaminación no está siendo introducida a través de los equipos de manejo de aceite. Retome la muestra en el próximo intervalo programado.
C0015793 | SHOUGANG | FC-103 | FC-103 MOT | CAMION | CATERPILLAR | 785D | MOTOR | MOBIL DELVAC 1 5W-40 | 2020-11-21 | 2020-11-27 | 2020-12-02 | 2020-12-03 | 32719 | 279 | Yes | Yes | No | Crítico | 14.8 | 14 | 2 | 6 | 0 | 1 | 0 | 0 | 1 | 0 | 0 | 0 | 0 | 0 | 0 |  | 3 | 2 | 1 | 93 | 0 | 2195 | 23 | 878 | 1069 |  | 7.6 | 12.3 | 7.6 | 15 | 0.2 | No |  | 12 | - | - | - | - | - | - | - |  | Alta oxidación por posible degradación del aceite a altas temperaturas. | Resultados están dentro de los rangos aceptables. | Resultados están dentro de los rangos aceptables. | Revisar el sistema de enfriamiento (termostatos, radiador, bomba de agua, mangueras, etc.). Tome acciones correctivas. Retome la muestra para confirmar condición.
C0015794 | SHOUGANG | FC-103 | FC-103 TRAN | CAMION | CATERPILLAR | 785D | TRANSMISION | MOBILTRANS HD 30 | 2020-11-21 | 2020-11-27 | 2020-12-02 | 2020-12-03 | 32719 | 1073 | Yes | Yes | No | Normal | 11.2 | 11 | 2 | 5 | 1 | 0 | 0 | 0 | 0 | 0 | 0 | 0 | 0 | 0 | 0 |  | 4 | 1 | 1 | 2 | 0 | 2838 | 10 | 930 | 1159 |  |  | 0.7 | 0 | 0 |  | No |  | 13 | 17/14/11 | 1137 | 136 | - | 11 | - | - |  | Resultados están dentro de los rangos aceptables. | Resultados están dentro de los rangos aceptables. | Resultados están dentro de los rangos aceptables. | Retome la muestra en el próximo intervalo programado.
C0015795 | SHOUGANG | FC-103 | FC-103 STHI | CAMION | CATERPILLAR | 785D | SISTEMA HIDRAULICO | MOBILTRANS HD 10W | 2020-11-21 | 2020-11-27 | 2020-12-02 | 2020-12-03 | 32719 | 2188 | Yes | Yes | No | Crítico | 6.3 | 6.1 | 1 | 18 | 0 | 4 | 0 | 1 | 0 | 1 | 0 | 0 | 0 | 0 | 0 |  | 17 | 1 | 2 | 1 | 0 | 2915 | 17 | 987 | 1203 |  |  | 1 | 0 | 0 |  | No |  | 16 | 22/17/12 | 29132 | 1178 | - | 26 | - | - |  | Resultados están dentro de los rangos aceptables. | Nivel de limpieza en estado de Crítico. Niveles de Potasio en el límite de precuación. | Resultados están dentro de los rangos aceptables. | Localice la fuente de Potasio. Identifique las causas del origen y corrija el Codigo ISO alto del aceite. Asegúrese de que la contaminación no está siendo introducida a través de los equipos de manejo de aceite. Retome la muestra en el próximo intervalo programado.
C0015796 | SHOUGANG | FC-103 | FC-103 STDI | CAMION | CATERPILLAR | 785D | SISTEMA DIRECCION | MOBILTRANS HD 10W | 2020-11-21 | 2020-11-27 | 2020-12-02 | 2020-12-03 | 32719 | 2188 | Yes | Yes | No | Crítico | 6.3 | 6 | 3 | 11 | 20 | 5 | 0 | 0 | 0 | 1 | 0 | 0 | 0 | 0 | 0 |  | 17 | 3 | 3 | 0 | 0 | 2907 | 18 | 942 | 1173 |  |  | 1.4 | 0 | 0 |  | No |  | 14 | 23/17/11 | 49052 | 679 | - | 20 | - | - |  | Resultados están dentro de los rangos aceptables. | Nivel de limpieza en estado de Crítico. Niveles de Potasio en el límite de precuación. Contaminación de Silicio en estado crítico. Altos niveles de silicio abrasivo (polvo) causarán alto desgaste. | Resultados están dentro de los rangos aceptables. | Localice la fuente de Potasio y Silicio. Identifique las causas del origen y corrija el Codigo ISO alto del aceite. Asegúrese de que la contaminación no está siendo introducida a través de los equipos de manejo de aceite. Retome la muestra en el próximo intervalo programado.
C0015797 | SHOUGANG | FC-103 | FC-103 BM RH | CAMION | CATERPILLAR | 785D | BOCAMAZA RH | MOBILUBE XFD 60 | 2020-11-21 | 2020-11-27 | 2020-12-02 | 2020-12-03 | 32719 | 567 | Yes |  | No | Crítico | 25.6 | 24.6 | 0 | 9 | 0 | 0 | 0 | 0 | 0 | 0 | 0 | 0 | 0 | 0 | 1 |  | 6 | 1 | 1 | 91 | 0 | 283 | 3 | 284 | 8 |  |  | 0.9 | 0 | 0 |  | No |  | 14 | 24/20/13 | 108219 | 7298 | - | 59 | - | - |  | Resultados están dentro de los rangos aceptables. | Nivel de limpieza en estado de Crítico. | Resultados están dentro de los rangos aceptables. | Identifique las causas del origen y corrija el Codigo ISO alto del aceite. Asegúrese de que la contaminación no está siendo introducida a través de los equipos de manejo de aceite. Retome la muestra en el próximo intervalo programado.
C0015798 | SHOUGANG | FC-103 | FC-103 BM LH | CAMION | CATERPILLAR | 785D | BOCAMAZA LH | MOBILUBE XFD 60 | 2020-11-21 | 2020-11-27 | 2020-12-02 | 2020-12-03 | 32719 | 567 | Yes |  | No | Crítico | 25.6 | 24.8 | 0 | 42 | 0 | 0 | 0 | 0 | 0 | 0 | 1 | 0 | 0 | 0 | 0 |  | 5 | 2 | 0 | 93 | 0 | 297 | 3 | 289 | 11 |  |  | 0.9 | 0 | 0 |  | No |  | 20 | 25/21/14 | 204169 | 10506 | - | 144 | - | - |  | Resultados están dentro de los rangos aceptables. | Nivel de limpieza en estado de Crítico. | Resultados están dentro de los rangos aceptables. | Identifique las causas del origen y corrija el Codigo ISO alto del aceite. Asegúrese de que la contaminación no está siendo introducida a través de los equipos de manejo de aceite. Retome la muestra en el próximo intervalo programado.
C0015799 | SHOUGANG | FC-103 | FC-103 DIFE POS | CAMION | CATERPILLAR | 785D | DIFERENCIAL POSTERIOR | MOBILUBE XFD 60 | 2020-11-21 | 2020-11-27 | 2020-12-02 | 2020-12-03 | 32719 | 2188 | Yes | Yes | No | Crítico | 25.6 | 24.7 | 31 | 20 | 4 | 0 | 2 | 0 | 0 | 0 | 0 | 0 | 0 | 0 | 0 |  | 2 | 2 | 1 | 91 | 0 | 354 | 3 | 306 | 42 |  |  | 9.3 | 0 | 0 |  | No |  | 16 | 22/17/12 | 39787 | 873 | - | 35 | - | - |  | Resultados están dentro de los rangos aceptables. | Nivel de limpieza en estado de precaución. | Elevado desgaste de Cobre y Plomo. | Identifique las causas del origen y corrija el Codigo ISO alto del aceite. Asegúrese de que la contaminación no está siendo introducida a través de los equipos de manejo de aceite. Determine la fuente de los metales de desgaste excesivo y tome acciones correctivas. Retomar la muestra para monitorear condición.
C0015800 | SHOUGANG | FC-103 | FC-103 MF RH | CAMION | CATERPILLAR | 785D | MANDO FINAL RH | MOBILUBE XFD 60 | 2020-11-21 | 2020-11-27 | 2020-12-02 | 2020-12-03 | 32719 | 2188 | Yes |  | No | Crítico | 25.6 | 24.6 | 33 | 19 | 4 | 0 | 2 | 0 | 0 | 0 | 0 | 0 | 0 | 0 | 0 |  | 2 | 8 | 1 | 96 | 0 | 363 | 3 | 305 | 43 |  |  | 9.4 | 0 | 0 |  | No |  | 17 | 23/17/11 | 44270 | 829 | - | 20 | - | - |  | Resultados están dentro de los rangos aceptables. | Niveles de Sodio mayores que los esperados. Nivel de limpieza en estado de precaución. | Elevado desgaste de Cobre y Plomo. | Localice la fuente de Sodio. Identifique las causas del origen y corrija el Codigo ISO alto del aceite. Asegúrese de que la contaminación no está siendo introducida a través de los equipos de manejo de aceite. Determine la fuente de los metales de desgaste excesivo y tome acciones correctivas. Retomar la muestra para monitorear condición.
C0015801 | SHOUGANG | FC-103 | FC-103 MF LH | CAMION | CATERPILLAR | 785D | MANDO FINAL LH | MOBILUBE XFD 60 | 2020-11-21 | 2020-11-27 | 2020-12-02 | 2020-12-03 | 32719 | 2188 | Yes |  | No | Crítico | 25.6 | 24.5 | 32 | 19 | 4 | 0 | 2 | 0 | 0 | 0 | 0 | 0 | 0 | 0 | 0 |  | 2 | 6 | 1 | 91 | 0 | 348 | 3 | 305 | 42 |  |  | 9.3 | 0 | 0 |  | No |  | 16 | 22/17/12 | 36902 | 721 | - | 29 | - | - |  | Resultados están dentro de los rangos aceptables. | Niveles de Sodio en el límite de precuación. Nivel de limpieza en estado de precaución. | Elevado desgaste de Cobre y Plomo. | Localice la fuente de Sodio. Identifique las causas del origen y corrija el Codigo ISO alto del aceite. Asegúrese de que la contaminación no está siendo introducida a través de los equipos de manejo de aceite. Determine la fuente de los metales de desgaste excesivo y tome acciones correctivas. Retomar la muestra para monitorear condición.
C0015802 | SHOUGANG | EP-38 | EP-38 MOT | PERFORADORA DE ORUGAS | DRILLTECH | D75KS | MOTOR | MOBIL DELVAC MX 15W-40 | 2020-11-21 | 2020-11-27 | 2020-12-02 | 2020-12-03 | 20735 | 244 | No | No | No | Crítico | 14.4 | 13.2 | 6 | 12 | 1 | 0 | 1 | 0 | 45 | 0 | 0 | 0 | 0 | 0 | 0 |  | 5 | 0 | 1 | 1 | 0 | 1413 | 1171 | 1055 | 1295 |  | 8.3 | 5 | 5.5 | 1.6 | 0.3 | No |  | 22 | - | - | - | - | - | - | - |  | Baja viscosidad por posible contaminación con un lubricante de menor viscosidad o dilución con combustible. | Resultados están dentro de los rangos aceptables. | Resultados están dentro de los rangos aceptables. | Localice y corrija la causa de baja viscosidad del aceite. Una baja viscosidad puede reducir la protección por lubricación. Retome la muestra en el próximo intervalo.
C0015803 | SHOUGANG | EP-38 | EP-38 CJRO | PERFORADORA DE ORUGAS | DRILLTECH | D75KS | CABEZAL DE ROTACION | MOBILUBE HD 80W-90 | 2020-11-21 | 2020-11-27 | 2020-12-02 | 2020-12-03 | 20735 | 244 | Yes |  | No | Crítico | 14.5 | 14.1 | 3 | 94 | 0 | 0 | 0 | 1 | 0 | 1 | 2 | 1 | 0 | 0 | 0 |  | 15 | 0 | 1 | 1 | 0 | 13 | 4 | 492 | 11 |  |  | 1.7 | 0 | 0 |  | No |  | 130 | 26/25/21 | 440785 | 295019 | - | 18794 | - | - |  | Resultados están dentro de los rangos aceptables. | Nivel de limpieza en estado de Crítico. Contaminación de Silicio en estado crítico. Altos niveles de silicio abrasivo (polvo) causarán alto desgaste. | Elevado desgaste de Hierro y Cobre. | Localice la fuente de silicio. Identifique las causas del origen y corrija el Codigo ISO alto del aceite. Asegúrese de que la contaminación no está siendo introducida a través de los equipos de manejo de aceite. Determine la fuente de los metales de desgaste excesivo y tome acciones correctivas. Retomar la muestra para monitorear condición.
C0015804 | SHOUGANG | EP-38 | EP-38 MDBS PRIN | PERFORADORA DE ORUGAS | DRILLTECH | D75KS | MANDO DE BOMBAS PRINCIPAL | MOBILUBE HD 80W-90 | 2020-11-21 | 2020-11-27 | 2020-12-02 | 2020-12-03 | 20735 | 244 | Yes |  | No | Crítico | 14.5 | 14 | 0 | 106 | 0 | 1 | 0 | 2 | 0 | 0 | 1 | 0 | 0 | 0 | 0 |  | 9 | 0 | 1 | 0 | 0 | 19 | 4 | 485 | 23 |  |  | 1.7 | 0 | 0 |  | No |  | 68 | 26/25/16 | 408567 | 173198 | - | 610 | - | - |  | Resultados están dentro de los rangos aceptables. | Nivel de limpieza en estado de Crítico. | Resultados están dentro de los rangos aceptables. | Identifique las causas del origen y corrija el Codigo ISO alto del aceite. Asegúrese de que la contaminación no está siendo introducida a través de los equipos de manejo de aceite. Retome la muestra en el próximo intervalo programado.
C0015805 | SHOUGANG | EP-38 | EP-38 MDBS AXI | PERFORADORA DE ORUGAS | DRILLTECH | D75KS | MANDO DE BOMBAS AUXILIAR | MOBILUBE HD 80W-90 | 2020-11-21 | 2020-11-27 | 2020-12-02 | 2020-12-03 | 20735 | 244 | Yes |  | No | Crítico | 14.5 | 14.1 | 0 | 39 | 0 | 2 | 0 | 0 | 0 | 0 | 0 | 0 | 0 | 0 | 0 |  | 9 | 1 | 1 | 1 | 0 | 42 | 4 | 492 | 23 |  |  | 1.2 | 0 | 0 |  | No |  | 28 | 25/21/13 | 245523 | 14173 | - | 69 | - | - |  | Resultados están dentro de los rangos aceptables. | Nivel de limpieza en estado de Crítico. | Resultados están dentro de los rangos aceptables. | Identifique las causas del origen y corrija el Codigo ISO alto del aceite. Asegúrese de que la contaminación no está siendo introducida a través de los equipos de manejo de aceite. Retome la muestra en el próximo intervalo programado.
C0015806 | SHOUGANG | FC-102 | FC-102 MOT | CAMION | KOMATSU | HD1500 | MOTOR | CHEVRON 400 MGX 15W40 | 2020-11-22 | 2020-12-02 | 2020-12-04 | 2020-12-05 | 24311 | 537 | Yes | Yes | No | Precaución | 14.6 | 14.6 | 1 | 46 | 1 | 1 | 0 | 1 | 2 | 0 | 0 | 0 | 0 | 0 | 0 |  | 2 | 4 | 0 | 79 | 0 | 2165 | 14 | 865 | 1099 |  | 5.6 | 7.3 | 8.8 | 0 | 1.5 | No |  | 13 | - | - | - | - | - | - |  |  | Resultados están dentro de los rangos aceptables. | Elevado nivel de hollín, como resultado de una combustión incompleta. Niveles de Sodio en el límite de precuación. | Desgaste de Hierro y Cromo en el límite de precaución. | Revisar la presión de compresión, admisión de aire y sistema de inyección. Localice la fuente de Sodio. Identifique y evalúe los componentes a base de estos elementos. Determine la fuente de los metales de desgaste y tome acciones correctivas. Retomar la muestra para monitorear condición.
C0015807 | SHOUGANG | FC-102 | FC-102 TRAN | CAMION | KOMATSU | HD1500 | TRANSMISION | MOBILTRANS HD 30 | 2020-11-22 | 2020-12-02 | 2020-12-04 | 2020-12-05 | 24311 | 537 | No | Yes | No | Precaución |  | 11.1 | 5 | 4 | 0 | 0 | 0 | 0 | 0 | 2 | 0 | 0 | 0 | 0 | 0 |  | 5 | 4 | 1 | 3 | 0 | 2895 | 11 | 924 | 1180 |  |  | 0.7 | - |  |  | No |  | 11 | 23/18/11 | 53611 | 2028 | - | 19 | - |  |  | Resultados están dentro de los rangos aceptables. | Nivel de limpieza en estado de precaución. | Resultados están dentro de los rangos aceptables. | Identifique las causas del origen y corrija el Codigo ISO alto del aceite. Asegúrese de que la contaminación no está siendo introducida a través de los equipos de manejo de aceite. Retome la muestra en el próximo intervalo programado.
C0015808 | SHOUGANG | FC-102 | FC-102 STHI | CAMION | KOMATSU | HD1500 | SISTEMA HIDRAULICO | MOBILTRANS HD 30 | 2020-11-22 | 2020-12-02 | 2020-12-04 | 2020-12-05 | 24311 | 1583 | No | No | No | Crítico |  | 11.1 | 6 | 12 | 8 | 2 | 0 | 1 | 0 | 1 | 0 | 0 | 0 | 0 | 0 |  | 9 | 0 | 1 | 2 | 0 | 2879 | 13 | 921 | 1166 |  |  | 1.3 | - |  |  | No |  | 14 | 21/17/12 | 16250 | 916 | - | 33 | - |  |  | Resultados están dentro de los rangos aceptables. | Nivel de limpieza en estado de precaución. | Elevado desgaste de Plomo. | Identifique las causas del origen y corrija el Codigo ISO alto del aceite. Asegúrese de que la contaminación no está siendo introducida a través de los equipos de manejo de aceite. Identifique y evalúe los componentes a base de este elemento. Determine la fuente del metal de desgaste excesivo y tome acciones correctivas. Retomar la muestra para monitorear condición.
C0015809 | SHOUGANG | FC-102 | FC-102 MF LH | CAMION | KOMATSU | HD1500 | MANDO FINAL LH | MOBILTRANS HD 50 | 2020-11-22 | 2020-12-02 | 2020-12-04 | 2020-12-05 | 24311 | 1583 | No |  | No | Crítico |  | 18.4 | 1 | 24 | 0 | 0 | 0 | 0 | 0 | 3 | 0 | 0 | 0 | 0 | 0 |  | 5 | 0 | 1 | 9 | 0 | 2793 | 11 | 896 | 1131 |  |  | 1.3 | - |  |  | No |  | 25 | 25/22/15 | 216194 | 32784 | - | 298 | - |  |  | Resultados están dentro de los rangos aceptables. | Nivel de limpieza en estado de Crítico. | Resultados están dentro de los rangos aceptables. | Identifique las causas del origen y corrija el Codigo ISO alto del aceite. Asegúrese de que la contaminación no está siendo introducida a través de los equipos de manejo de aceite. Retome la muestra en el próximo intervalo programado.
C0015810 | SHOUGANG | FC-102 | FC-102 MF RH | CAMION | KOMATSU | HD1500 | MANDO FINAL RH | MOBILTRANS HD 50 | 2020-11-22 | 2020-12-02 | 2020-12-04 | 2020-12-05 | 24311 | 1583 | No |  | No | Crítico |  | 18.2 | 1 | 25 | 0 | 0 | 0 | 0 | 0 | 3 | 0 | 0 | 0 | 0 | 0 |  | 5 | 0 | 0 | 9 | 0 | 2777 | 11 | 888 | 1126 |  |  | 1.3 | - |  |  | No |  | 24 | 25/22/15 | 245256 | 30988 | - | 259 | - |  |  | Resultados están dentro de los rangos aceptables. | Nivel de limpieza en estado de Crítico. | Resultados están dentro de los rangos aceptables. | Identifique las causas del origen y corrija el Codigo ISO alto del aceite. Asegúrese de que la contaminación no está siendo introducida a través de los equipos de manejo de aceite. Retome la muestra en el próximo intervalo programado.
C0015811 | SHOUGANG | FC-102 | FC-102 DIFE POS | CAMION | KOMATSU | HD1500 | DIFERENCIAL POSTERIOR | MOBILTRANS HD 50 | 2020-11-22 | 2020-12-02 | 2020-12-04 | 2020-12-05 | 24311 | 1583 | No |  | No | Crítico |  | 18.2 | 1 | 24 | 0 | 0 | 0 | 0 | 0 | 3 | 0 | 0 | 0 | 0 | 0 |  | 5 | 0 | 1 | 9 | 0 | 2795 | 11 | 895 | 1128 |  |  | 1.3 | - |  |  | No |  | 20 | 25/22/15 | 219933 | 32520 | - | 286 | - |  |  | Resultados están dentro de los rangos aceptables. | Nivel de limpieza en estado de Crítico. | Resultados están dentro de los rangos aceptables. | Identifique las causas del origen y corrija el Codigo ISO alto del aceite. Asegúrese de que la contaminación no está siendo introducida a través de los equipos de manejo de aceite. Retome la muestra en el próximo intervalo programado.
C0015812 | SHOUGANG | C-66 | C-66 MOT | CARGADOR FRONTAL | CATERPILLAR | 992K | MOTOR | MOBIL DELVAC 1 5W-40 | 2020-11-22 | 2020-12-02 | 2020-12-04 | 2020-12-05 | 21127 | 527 | Yes | Yes | No | Normal | 14.8 | 14 | 1 | 8 | 1 | 1 | 0 | 0 | 7 | 1 | 0 | 0 | 0 | 0 | 0 |  | 5 | 2 | 1 | 86 | 0 | 2510 | 415 | 1011 | 1287 |  | 8.4 | 7.2 | 7.1 | 5.3 | 0.3 | No |  | 13 | - | - | - | - | - | - |  |  | Resultados están dentro de los rangos aceptables. | Resultados están dentro de los rangos aceptables. | Resultados están dentro de los rangos aceptables. | Retome la muestra en el próximo intervalo programado.
C0015813 | SHOUGANG | C-66 | C-66 TRAN | CARGADOR FRONTAL | CATERPILLAR | 992K | TRANSMISION | MOBILTRANS HD 30 | 2020-11-22 | 2020-12-02 | 2020-12-04 | 2020-12-05 | 21127 | 527 | No | Yes | No | Normal |  | 11 | 2 | 4 | 0 | 0 | 0 | 0 | 1 | 0 | 0 | 0 | 0 | 0 | 0 |  | 4 | 3 | 1 | 2 | 0 | 2874 | 41 | 933 | 1191 |  |  | 0.8 | - |  |  | No |  | 14 | 18/16/13 | 2070 | 385 | - | 44 | - |  |  | Resultados están dentro de los rangos aceptables. | Resultados están dentro de los rangos aceptables. | Resultados están dentro de los rangos aceptables. | Retome la muestra en el próximo intervalo programado.
C0015814 | SHOUGANG | C-66 | C-66 STHI | CARGADOR FRONTAL | CATERPILLAR | 992K | SISTEMA HIDRAULICO | MOBILTRANS HD 10W | 2020-11-22 | 2020-12-02 | 2020-12-04 | 2020-12-05 | 21127 | 1523 | No | Yes | No | Crítico |  | 11.1 | 2 | 4 | 0 | 0 | 0 | 0 | 1 | 0 | 0 | 0 | 0 | 0 | 0 |  | 4 | 3 | 1 | 2 | 0 | 2855 | 41 | 929 | 1184 |  |  | 1.8 | - |  |  | No |  | 12 | 18/15/11 | 1441 | 191 | - | 12 | - |  |  | Alta viscosidad por posible contaminación con un lubricante de mayor viscosidad. | Resultados están dentro de los rangos aceptables. | Resultados están dentro de los rangos aceptables. | Podría deberse a un mal etiquetado de la muestra (nombre de producto incorrecto). Enviar muestra de lubricante nuevo para redefinir rangos aceptables de viscosidad.
C0015815 | SHOUGANG | C-66 | C-66 STDI | CARGADOR FRONTAL | CATERPILLAR | 992K | SISTEMA DIRECCION | MOBILTRANS HD 10W | 2020-11-22 | 2020-12-02 | 2020-12-04 | 2020-12-05 | 21127 | 1523 | No | Yes | No | Crítico |  | 5.9 | 1 | 20 | 0 | 6 | 0 | 0 | 0 | 0 | 0 | 0 | 0 | 0 | 0 |  | 22 | 4 | 3 | 2 | 0 | 2913 | 20 | 915 | 1176 |  |  | 1.1 | - |  |  | No |  | 16 | 21/17/12 | 14083 | 640 | - | 39 | - |  |  | Resultados están dentro de los rangos aceptables. | Niveles de Sodio en el límite de precuación. Nivel de limpieza en estado de precaución. Contaminación de Silicio en estado crítico. Altos niveles de silicio abrasivo (polvo) causarán alto desgaste. | Resultados están dentro de los rangos aceptables. | Localice la fuente de Silicio y Sodio. Identifique las causas del origen y corrija el Codigo ISO alto del aceite. Asegúrese de que la contaminación no está siendo introducida a través de los equipos de manejo de aceite. Retome la muestra en el próximo intervalo programado.
C0015816 | SHOUGANG | C-66 | C-66 DIFE DEL | CARGADOR FRONTAL | CATERPILLAR | 992K | DIFERENCIAL DELANTERO | MOBILTRANS HD 50 | 2020-11-22 | 2020-12-02 | 2020-12-04 | 2020-12-05 | 21127 | 1523 | No |  | No | Crítico |  | 17.9 | 8 | 86 | 1 | 2 | 0 | 1 | 0 | 1 | 1 | 0 | 0 | 0 | 0 |  | 8 | 2 | 1 | 2 | 0 | 2821 | 12 | 930 | 1174 |  |  | 0.9 | - |  |  | No |  | 72 | 26/24/17 | 350649 | 109392 | - | 1256 | - |  |  | Resultados están dentro de los rangos aceptables. | Nivel de limpieza en estado de Crítico. | Resultados están dentro de los rangos aceptables. | Identifique las causas del origen y corrija el Codigo ISO alto del aceite. Asegúrese de que la contaminación no está siendo introducida a través de los equipos de manejo de aceite. Retome la muestra en el próximo intervalo programado.
C0015817 | SHOUGANG | C-66 | C-66 MFDEL RH | CARGADOR FRONTAL | CATERPILLAR | 992K | MANDO FINAL DEL. RH | MOBILTRANS HD 50 | 2020-11-22 | 2020-12-02 | 2020-12-04 | 2020-12-05 | 21127 | 1523 | No |  | No | Crítico |  | 18.1 | 9 | 87 | 1 | 1 | 0 | 1 | 0 | 1 | 1 | 0 | 0 | 0 | 0 |  | 8 | 0 | 1 | 2 | 0 | 2808 | 12 | 922 | 1171 |  |  | 0.9 | - |  |  | No |  | 72 | 26/24/18 | 418860 | 117666 | - | 1321 | - |  |  | Resultados están dentro de los rangos aceptables. | Nivel de limpieza en estado de Crítico. | Resultados están dentro de los rangos aceptables. | Identifique las causas del origen y corrija el Codigo ISO alto del aceite. Asegúrese de que la contaminación no está siendo introducida a través de los equipos de manejo de aceite. Retome la muestra en el próximo intervalo programado.
C0015818 | SHOUGANG | C-66 | C-66 MFDEL LH | CARGADOR FRONTAL | CATERPILLAR | 992K | MANDO FINAL DEL. LH | MOBILTRANS HD 50 | 2020-11-22 | 2020-12-02 | 2020-12-04 | 2020-12-05 | 21127 | 1523 | No |  | No | Crítico |  | 18.2 | 9 | 88 | 1 | 2 | 0 | 1 | 0 | 1 | 1 | 0 | 0 | 0 | 0 |  | 8 | 2 | 1 | 2 | 0 | 2822 | 12 | 925 | 1171 |  |  | 0.9 | - |  |  | No |  | 68 | 26/24/18 | 373300 | 115972 | - | 1308 | - |  |  | Resultados están dentro de los rangos aceptables. | Nivel de limpieza en estado de Crítico. | Resultados están dentro de los rangos aceptables. | Identifique las causas del origen y corrija el Codigo ISO alto del aceite. Asegúrese de que la contaminación no está siendo introducida a través de los equipos de manejo de aceite. Retome la muestra en el próximo intervalo programado.
C0015819 | SHOUGANG | C-66 | C-66 DIFE POS | CARGADOR FRONTAL | CATERPILLAR | 992K | DIFERENCIAL POSTERIOR | MOBILTRANS HD 50 | 2020-11-22 | 2020-12-02 | 2020-12-04 | 2020-12-05 | 21127 | 1523 | No |  | No | Crítico |  | 18.2 | 10 | 80 | 0 | 1 | 0 | 1 | 0 | 0 | 1 | 0 | 0 | 0 | 0 |  | 8 | 2 | 1 | 3 | 0 | 2851 | 11 | 931 | 1170 |  |  | 1.1 | - |  |  | No |  | 66 | 25/24/18 | 315694 | 101817 | - | 2444 | - |  |  | Resultados están dentro de los rangos aceptables. | Nivel de limpieza en estado de Crítico. | Resultados están dentro de los rangos aceptables. | Identifique las causas del origen y corrija el Codigo ISO alto del aceite. Asegúrese de que la contaminación no está siendo introducida a través de los equipos de manejo de aceite. Retome la muestra en el próximo intervalo programado.
C0015820 | SHOUGANG | C-66 | C-66 MFPOS RH | CARGADOR FRONTAL | CATERPILLAR | 992K | MANDO FINAL POST. RH | MOBILTRANS HD 50 | 2020-11-22 | 2020-12-02 | 2020-12-04 | 2020-12-05 | 21127 | 1523 | No |  | No | Crítico |  | 18.3 | 10 | 79 | 1 | 2 | 0 | 1 | 0 | 0 | 1 | 0 | 0 | 0 | 0 |  | 8 | 0 | 0 | 3 | 0 | 2797 | 12 | 917 | 1161 |  |  | 1.1 | - |  |  | No |  | 66 | 26/24/18 | 369148 | 101741 | - | 2323 | - |  |  | Resultados están dentro de los rangos aceptables. | Nivel de limpieza en estado de Crítico. | Resultados están dentro de los rangos aceptables. | Identifique las causas del origen y corrija el Codigo ISO alto del aceite. Asegúrese de que la contaminación no está siendo introducida a través de los equipos de manejo de aceite. Retome la muestra en el próximo intervalo programado.
C0015821 | SHOUGANG | C-66 | C-66 MFPOS LH | CARGADOR FRONTAL | CATERPILLAR | 992K | MANDO FINAL POST. LH | MOBILTRANS HD 50 | 2020-11-22 | 2020-12-02 | 2020-12-04 | 2020-12-05 | 21127 | 1523 | No |  | No | Crítico |  | 18.2 | 10 | 82 | 1 | 1 | 0 | 1 | 0 | 0 | 1 | 0 | 0 | 0 | 0 |  | 8 | 0 | 1 | 3 | 0 | 2829 | 12 | 926 | 1169 |  |  | 1.2 | - |  |  | No |  | 63 | 26/24/19 | 328460 | 105153 | - | 2541 | - |  |  | Resultados están dentro de los rangos aceptables. | Nivel de limpieza en estado de Crítico. | Resultados están dentro de los rangos aceptables. | Identifique las causas del origen y corrija el Codigo ISO alto del aceite. Asegúrese de que la contaminación no está siendo introducida a través de los equipos de manejo de aceite. Retome la muestra en el próximo intervalo programado.
C0015822 | SHOUGANG | FC-112 | FC-112 TRAN | CAMION | CATERPILLAR | 785D | TRANSMISION | MOBILTRANS HD 30 | 2020-11-22 | 2020-12-02 | 2020-12-04 | 2020-12-05 | 31670 | 1110 | No | No | No | Normal |  | 11.3 | 9 | 5 | 1 | 0 | 0 | 0 | 0 | 0 | 0 | 0 | 0 | 0 | 0 |  | 4 | 2 | 0 | 8 | 0 | 2715 | 10 | 874 | 1100 |  |  | 1.9 | - |  |  | No |  | 12 | 20/17/13 | 6270 | 918 | - | 52 | - |  |  | Resultados están dentro de los rangos aceptables. | Resultados están dentro de los rangos aceptables. | Resultados están dentro de los rangos aceptables. | Retome la muestra en el próximo intervalo programado.
C0015823 | SHOUGANG | FC-112 | FC-112 STHI | CAMION | CATERPILLAR | 785D | SISTEMA HIDRAULICO | MOBILTRANS HD 10W | 2020-11-22 | 2020-12-02 | 2020-12-04 | 2020-12-05 | 31670 | 519 | No | No | No | Crítico |  | 6.1 | 67 | 8 | 1 | 0 | 0 | 0 | 0 | 0 | 0 | 0 | 0 | 0 | 0 |  | 9 | 4 | 1 | 1 | 0 | 3021 | 12 | 1002 | 1200 |  |  | 0.4 | - |  |  | No |  | 14 | 21/16/12 | 14295 | 637 | - | 36 | - |  |  | Resultados están dentro de los rangos aceptables. | Nivel de limpieza en estado de precaución. Niveles de Sodio en el límite de precuación. | Elevado desgaste de Cobre. | Localice la fuente de Sodio. Identifique las causas del origen y corrija el Codigo ISO alto del aceite. Asegúrese de que la contaminación no está siendo introducida a través de los equipos de manejo de aceite. Determine la fuente del metal de desgaste excesivo y tome acciones correctivas. Retomar la muestra para monitorear condición.
C0015824 | SHOUGANG | FC-99 | FC-99 MOT | CAMION | KOMATSU | HD1500 | MOTOR | CHEVRON 400 MGX 15W40 | 2020-11-23 | 2020-12-02 | 2020-12-04 | 2020-12-05 | 26997 | 565 | Yes | Yes | No | Precaución | 14.6 | 14.6 | 6 | 41 | 1 | 1 | 0 | 1 | 1 | 0 | 0 | 0 | 0 | 0 | 0 |  | 3 | 4 | 0 | 91 | 0 | 2117 | 13 | 845 | 1083 |  | 5.8 | 8.5 | 8.8 | 0 | 1.3 | No |  | 12 | - | - | - | - | - | - |  |  | Resultados están dentro de los rangos aceptables. | Niveles de Sodio en el límite de precuación. | Desgaste de Hierro y Cromo en el límite de precaución. | Localice la fuente de Sodio. Identifique y evalúe los componentes a base de estos elementos. Determine la fuente de los metales de desgaste y tome acciones correctivas. Retomar la muestra para monitorear condición.
C0015825 | SHOUGANG | FC-99 | FC-99 TRAN | CAMION | KOMATSU | HD1500 | TRANSMISION | MOBILTRANS HD 30 | 2020-11-23 | 2020-12-02 | 2020-12-04 | 2020-12-05 | 26997 | 1084 | Yes | Yes | No | Crítico |  | 11.2 | 19 | 13 | 1 | 4 | 0 | 0 | 0 | 1 | 0 | 0 | 0 | 0 | 0 |  | 6 | 0 | 0 | 2 | 0 | 2968 | 12 | 924 | 1177 |  |  | 0.8 | - |  |  | No |  | 12 | 25/21/12 | 204187 | 17351 | - | 36 | - |  |  | Resultados están dentro de los rangos aceptables. | Nivel de limpieza en estado de Crítico. | Elevado desgaste de Hierro, Aluminio y Cobre. | Identifique las causas del origen y corrija el Codigo ISO alto del aceite. Asegúrese de que la contaminación no está siendo introducida a través de los equipos de manejo de aceite. Determine la fuente de los metales de desgaste excesivo y tome acciones correctivas. Retomar la muestra para monitorear condición.
C0015826 | SHOUGANG | FC-99 | FC-99 STHI | CAMION | KOMATSU | HD1500 | SISTEMA HIDRAULICO | MOBILTRANS HD 30 | 2020-11-23 | 2020-12-02 | 2020-12-04 | 2020-12-05 | 26997 | 2103 | Yes | Yes | No | Crítico |  | 11.1 | 15 | 7 | 2 | 0 | 0 | 0 | 0 | 0 | 0 | 0 | 0 | 0 | 0 |  | 9 | 3 | 2 | 3 | 0 | 3082 | 13 | 979 | 1227 |  |  | 0.7 | - |  |  | No |  | 14 | 23/19/13 | 63696 | 2593 | - | 54 | - |  |  | Resultados están dentro de los rangos aceptables. | Nivel de limpieza en estado de Crítico. Niveles de Potasio en el límite de precuación. | Resultados están dentro de los rangos aceptables. | Localice la fuente de Potasio. Identifique las causas del origen y corrija el Codigo ISO alto del aceite. Asegúrese de que la contaminación no está siendo introducida a través de los equipos de manejo de aceite. Retome la muestra en el próximo intervalo programado.
C0015827 | SHOUGANG | FC-99 | FC-99 DIFE POS | CAMION | KOMATSU | HD1500 | DIFERENCIAL POSTERIOR | MOBILTRANS HD 50 | 2020-11-23 | 2020-12-02 | 2020-12-04 | 2020-12-05 | 26997 | 444 | Yes |  | No | Crítico |  | 18.2 | 0 | 9 | 0 | 0 | 0 | 0 | 0 | 0 | 0 | 0 | 0 | 0 | 0 |  | 6 | 1 | 2 | 1 | 0 | 3130 | 13 | 1001 | 1245 |  |  | 0.9 | - |  |  | No |  | 14 | 24/21/14 | 123496 | 13484 | - | 155 | - |  |  | Resultados están dentro de los rangos aceptables. | Nivel de limpieza en estado de Crítico. | Resultados están dentro de los rangos aceptables. | Identifique las causas del origen y corrija el Codigo ISO alto del aceite. Asegúrese de que la contaminación no está siendo introducida a través de los equipos de manejo de aceite. Retome la muestra en el próximo intervalo programado.
C0015828 | SHOUGANG | FC-99 | FC-99 MF RH | CAMION | KOMATSU | HD1500 | MANDO FINAL RH | MOBILTRANS HD 50 | 2020-11-23 | 2020-12-02 | 2020-12-04 | 2020-12-05 | 26997 | 444 | Yes |  | No | Crítico |  | 17.9 | 1 | 9 | 0 | 0 | 0 | 0 | 1 | 0 | 0 | 0 | 0 | 0 | 0 |  | 6 | 2 | 1 | 1 | 0 | 3120 | 13 | 1016 | 1235 |  |  | 0.9 | - |  |  | No |  | 15 | 24/21/15 | 140110 | 15299 | - | 178 | - |  |  | Resultados están dentro de los rangos aceptables. | Nivel de limpieza en estado de Crítico. | Resultados están dentro de los rangos aceptables. | Identifique las causas del origen y corrija el Codigo ISO alto del aceite. Asegúrese de que la contaminación no está siendo introducida a través de los equipos de manejo de aceite. Retome la muestra en el próximo intervalo programado.
C0015829 | SHOUGANG | FC-99 | FC-99 MF LH | CAMION | KOMATSU | HD1500 | MANDO FINAL LH | MOBILTRANS HD 50 | 2020-11-23 | 2020-12-02 | 2020-12-04 | 2020-12-05 | 26997 | 444 | Yes |  | No | Crítico |  | 18 | 1 | 9 | 0 | 0 | 0 | 0 | 0 | 0 | 0 | 0 | 0 | 0 | 0 |  | 6 | 1 | 1 | 1 | 0 | 3109 | 13 | 1007 | 1234 |  |  | 0.9 | - |  |  | No |  | 14 | 24/21/15 | 134206 | 13894 | - | 173 | - |  |  | Resultados están dentro de los rangos aceptables. | Nivel de limpieza en estado de Crítico. | Resultados están dentro de los rangos aceptables. | Identifique las causas del origen y corrija el Codigo ISO alto del aceite. Asegúrese de que la contaminación no está siendo introducida a través de los equipos de manejo de aceite. Retome la muestra en el próximo intervalo programado.
C0015830 | SHOUGANG | FC-99 | FC-99 BM RH | CAMION | KOMATSU | HD1500 | BOCAMAZA RH | MOBILTRANS HD 30 | 2020-11-23 | 2020-12-02 | 2020-12-04 | 2020-12-05 | 26997 | 2103 | Yes |  | No | Precaución |  | 11.1 | 15 | 7 | 2 | 0 | 0 | 0 | 0 | 0 | 0 | 0 | 0 | 0 | 0 |  | 9 | 3 | 1 | 2 | 0 | 3082 | 13 | 1007 | 1217 |  |  | 0.6 | - |  |  | No |  | 12 | 23/17/13 | 55481 | 890 | - | 44 | - |  |  | Resultados están dentro de los rangos aceptables. | Nivel de limpieza en estado de precaución. | Resultados están dentro de los rangos aceptables. | Identifique las causas del origen y corrija el Codigo ISO alto del aceite. Asegúrese de que la contaminación no está siendo introducida a través de los equipos de manejo de aceite. Retome la muestra en el próximo intervalo programado.
C0015831 | SHOUGANG | FC-99 | FC-99 BM LH | CAMION | KOMATSU | HD1500 | BOCAMAZA LH | MOBILTRANS HD 30 | 2020-11-23 | 2020-12-02 | 2020-12-04 | 2020-12-05 | 26997 | 2103 | Yes |  | No | Crítico |  | 11.1 | 15 | 8 | 2 | 0 | 1 | 0 | 0 | 0 | 0 | 0 | 0 | 0 | 0 |  | 9 | 3 | 2 | 2 | 0 | 3097 | 13 | 1010 | 1223 |  |  | 0.7 | - |  |  | No |  | 14 | 24/20/14 | 80552 | 6165 | - | 101 | - |  |  | Resultados están dentro de los rangos aceptables. | Nivel de limpieza en estado de Crítico. | Resultados están dentro de los rangos aceptables. | Identifique las causas del origen y corrija el Codigo ISO alto del aceite. Asegúrese de que la contaminación no está siendo introducida a través de los equipos de manejo de aceite. Retome la muestra en el próximo intervalo programado.
C0015832 | SHOUGANG | EP-38 | EP-38 MOT | PERFORADORA DE ORUGAS | DRILLTECH | D75KS | MOTOR | MOBIL DELVAC MX 15W-40 | 2020-11-23 | 2020-12-02 | 2020-12-04 | 2020-12-05 | 20779 | 288 | Yes |  | No | Crítico | 14.4 | 13.2 | 8 | 15 | 2 | 0 | 0 | 1 | 45 | 0 | 0 | 0 | 0 | 0 | 0 |  | 5 | 0 | 1 | 2 | 0 | 1415 | 1156 | 1025 | 1301 |  | 8.6 | 6 | 6.4 | 2.3 | 0.3 | No |  | 23 | - | - | - | - | - | - |  |  | Baja viscosidad por posible contaminación con un lubricante de menor viscosidad o dilución con combustible. | Resultados están dentro de los rangos aceptables. | Resultados están dentro de los rangos aceptables. | Localice y corrija la causa de baja viscosidad del aceite. Una baja viscosidad puede reducir la protección por lubricación. Retome la muestra en el próximo intervalo.
C0015833 | SHOUGANG | C-56 | C-56 MOT | CARGADOR FRONTAL | CATERPILLAR | 992K | MOTOR | MOBIL DELVAC 1 5W-40 | 2020-11-23 | 2020-12-02 | 2020-12-04 | 2020-12-05 | 32250 | 116 | Yes | Yes | No | Normal | 14.8 | 14.3 | 1 | 4 | 0 | 0 | 0 | 0 | 1 | 0 | 0 | 0 | 0 | 0 | 0 |  | 5 | 0 | 2 | 62 | 0 | 2247 | 475 | 1024 | 1285 |  | 9.8 | 3 | 3.2 | 3 | 0.1 | No |  | 12 | - | - | - | - | - | - |  |  | Resultados están dentro de los rangos aceptables. | Resultados están dentro de los rangos aceptables. | Resultados están dentro de los rangos aceptables. | Retome la muestra en el próximo intervalo programado.
C0015834 | SHOUGANG | C-56 | C-56 TRAN | CARGADOR FRONTAL | CATERPILLAR | 992K | TRANSMISION | MOBILTRANS HD 30 | 2020-11-23 | 2020-12-02 | 2020-12-04 | 2020-12-05 | 32250 | 116 | Yes | Yes | No | Precaución |  | 11 | 2 | 4 | 0 | 0 | 0 | 0 | 0 | 0 | 0 | 0 | 0 | 0 | 0 |  | 4 | 3 | 2 | 2 | 0 | 3147 | 14 | 1059 | 1238 |  |  | 0.5 | - |  |  | No |  | 22 | 21/18/14 | 10956 | 1770 | - | 85 | - |  |  | Retome la muestra en el próximo intervalo programado. | Nivel de limpieza en estado de precaución. | Retome la muestra en el próximo intervalo programado. | Identifique las causas del origen y corrija el Codigo ISO alto del aceite. Asegúrese de que la contaminación no está siendo introducida a través de los equipos de manejo de aceite. Retome la muestra en el próximo intervalo programado.
C0015835 | SHOUGANG | C-56 | C-56 STHI | CARGADOR FRONTAL | CATERPILLAR | 992K | SISTEMA HIDRAULICO | MOBILTRANS HD 10W | 2020-11-23 | 2020-12-02 | 2020-12-04 | 2020-12-05 | 32250 | 116 | No | Yes | No | Crítico |  | 11.2 | 1 | 4 | 0 | 0 | 0 | 0 | 0 | 0 | 0 | 0 | 0 | 0 | 0 |  | 4 | 0 | 1 | 4 | 0 | 2932 | 14 | 944 | 1198 |  |  | 1.3 | - |  |  | No |  | 11 | 20/17/13 | 6828 | 1280 | - | 78 | - |  |  | Alta viscosidad por posible contaminación con un lubricante de mayor viscosidad. | Nivel de limpieza en estado de precaución. | Resultados están dentro de los rangos aceptables. | Podría deberse a un mal etiquetado de la muestra (nombre de producto incorrecto). Enviar muestra de lubricante nuevo para redefinir rangos aceptables de viscosidad. Identifique las causas del origen y corrija el Codigo ISO alto del aceite. Asegúrese de que la contaminación no está siendo introducida a través de los equipos de manejo de aceite. Retome la muestra en el próximo intervalo programado.
C0015836 | SHOUGANG | C-56 | C-56 STDI | CARGADOR FRONTAL | CATERPILLAR | 992K | SISTEMA DIRECCION | MOBILTRANS HD 10W | 2020-11-23 | 2020-12-02 | 2020-12-04 | 2020-12-05 | 32250 | 116 | No | Yes | No | Crítico |  | 5.9 | 1 | 20 | 0 | 5 | 0 | 1 | 0 | 0 | 0 | 0 | 0 | 0 | 0 |  | 21 | 5 | 4 | 1 | 0 | 3084 | 20 | 1009 | 1218 |  |  | 0.6 | - |  |  | No |  | 15 | 19/16/12 | 3908 | 388 | - | 38 | - |  |  | Resultados están dentro de los rangos aceptables. | Contaminación de Silicio en estado crítico. Altos niveles de silicio abrasivo (polvo) causarán alto desgaste. Niveles de Sodio y Potasio mayores que los esperados. | Resultados están dentro de los rangos aceptables. | Localice la fuente de Silicio, Sodio y Potasio. Tome acciones correctivas. Retome la muestra para confirmar condición.
C0015837 | SHOUGANG | C-56 | C-56 DIFE DEL | CARGADOR FRONTAL | CATERPILLAR | 992K | DIFERENCIAL DELANTERO | MOBILUBE XFD 60 | 2020-11-23 | 2020-12-02 | 2020-12-04 | 2020-12-05 | 32250 | 116 | Yes | Yes | No | Crítico |  | 24.4 | 1 | 13 | 0 | 0 | 0 | 0 | 0 | 0 | 0 | 0 | 0 | 0 | 0 |  | 3 | 3 | 0 | 93 | 0 | 471 | 4 | 328 | 102 |  |  | 19.9 | - |  |  | No |  | 15 | 24/21/15 | 135350 | 15114 | - | 295 | - |  |  | Resultados están dentro de los rangos aceptables. | Nivel de limpieza en estado de Crítico. | Resultados están dentro de los rangos aceptables. | Identifique las causas del origen y corrija el Codigo ISO alto del aceite. Asegúrese de que la contaminación no está siendo introducida a través de los equipos de manejo de aceite. Retome la muestra en el próximo intervalo programado.
C0015838 | SHOUGANG | C-56 | C-56 MFDEL RH | CARGADOR FRONTAL | CATERPILLAR | 992K | MANDO FINAL DEL. RH | MOBILUBE XFD 60 | 2020-11-23 | 2020-12-02 | 2020-12-04 | 2020-12-05 | 32250 | 116 | Yes |  | No | Crítico |  | 24.5 | 1 | 15 | 0 | 0 | 0 | 0 | 0 | 0 | 0 | 0 | 0 | 0 | 0 |  | 3 | 7 | 1 | 95 | 0 | 477 | 4 | 332 | 103 |  |  | 19.8 | - |  |  | No |  | 17 | 24/22/16 | 159932 | 20450 | - | 480 | - |  |  | Resultados están dentro de los rangos aceptables. | Niveles de Sodio mayores que los esperados. Nivel de limpieza en estado de Crítico. | Resultados están dentro de los rangos aceptables. | Localice la fuente de Sodio. Identifique las causas del origen y corrija el Codigo ISO alto del aceite. Asegúrese de que la contaminación no está siendo introducida a través de los equipos de manejo de aceite. Retome la muestra en el próximo intervalo programado.
C0015839 | SHOUGANG | C-56 | C-56 MFDEL LH | CARGADOR FRONTAL | CATERPILLAR | 992K | MANDO FINAL DEL. LH | MOBILUBE XFD 60 | 2020-11-23 | 2020-12-02 | 2020-12-04 | 2020-12-05 | 32250 | 116 | Yes |  | No | Crítico |  | 24.6 | 1 | 17 | 0 | 0 | 0 | 0 | 0 | 0 | 0 | 0 | 0 | 0 | 0 |  | 3 | 2 | 0 | 92 | 0 | 474 | 5 | 325 | 103 |  |  | 19.9 | - |  |  | No |  | 18 | 25/22/16 | 182003 | 24069 | - | 473 | - |  |  | Resultados están dentro de los rangos aceptables. | Nivel de limpieza en estado de Crítico. | Resultados están dentro de los rangos aceptables. | Identifique las causas del origen y corrija el Codigo ISO alto del aceite. Asegúrese de que la contaminación no está siendo introducida a través de los equipos de manejo de aceite. Retome la muestra en el próximo intervalo programado.
C0015840 | SHOUGANG | C-56 | C-56 DIFE POS | CARGADOR FRONTAL | CATERPILLAR | 992K | DIFERENCIAL POSTERIOR | MOBILUBE XFD 60 | 2020-11-23 | 2020-12-02 | 2020-12-04 | 2020-12-05 | 32250 | 116 | Yes | Yes | No | Crítico |  | 24.6 | 1 | 6 | 0 | 0 | 0 | 0 | 0 | 0 | 0 | 0 | 0 | 0 | 0 |  | 4 | 6 | 1 | 93 | 0 | 447 | 3 | 326 | 96 |  |  | 20.1 | - |  |  | No |  | 14 | 24/21/15 | 87596 | 11025 | - | 271 | - |  |  | Resultados están dentro de los rangos aceptables. | Niveles de Sodio mayores que los esperados. Nivel de limpieza en estado de Crítico. | Resultados están dentro de los rangos aceptables. | Localice la fuente de Sodio. Identifique las causas del origen y corrija el Codigo ISO alto del aceite. Asegúrese de que la contaminación no está siendo introducida a través de los equipos de manejo de aceite. Retome la muestra en el próximo intervalo programado.
C0015841 | SHOUGANG | C-56 | C-56 MFPOS RH | CARGADOR FRONTAL | CATERPILLAR | 992K | MANDO FINAL POST. RH | MOBILUBE XFD 60 | 2020-11-23 | 2020-12-02 | 2020-12-04 | 2020-12-05 | 32250 | 116 | Yes |  | No | Crítico |  | 24.4 | 1 | 8 | 0 | 0 | 0 | 0 | 0 | 0 | 0 | 0 | 0 | 0 | 0 |  | 3 | 2 | 0 | 95 | 0 | 508 | 4 | 330 | 99 |  |  | 20.2 | - |  |  | No |  | 48 | 24/21/16 | 129266 | 17118 | - | 469 | - |  |  | Resultados están dentro de los rangos aceptables. | Nivel de limpieza en estado de Crítico. | Resultados están dentro de los rangos aceptables. | Identifique las causas del origen y corrija el Codigo ISO alto del aceite. Asegúrese de que la contaminación no está siendo introducida a través de los equipos de manejo de aceite. Retome la muestra en el próximo intervalo programado.
C0015842 | SHOUGANG | C-56 | C-56 MFPOS LH | CARGADOR FRONTAL | CATERPILLAR | 992K | MANDO FINAL POST. LH | MOBILUBE XFD 60 | 2020-11-23 | 2020-12-02 | 2020-12-04 | 2020-12-05 | 32250 | 116 | Yes |  | No | Crítico |  | 24.4 | 1 | 7 | 0 | 0 | 0 | 0 | 0 | 0 | 0 | 0 | 0 | 0 | 0 |  | 4 | 3 | 0 | 93 | 0 | 502 | 4 | 325 | 98 |  |  | 20.2 | - |  |  | No |  | 13 | 24/21/16 | 109054 | 13044 | - | 343 | - |  |  | Resultados están dentro de los rangos aceptables. | Niveles de Sodio en el límite de precuación. Nivel de limpieza en estado de Crítico. | Resultados están dentro de los rangos aceptables. | Localice la fuente de Sodio. Identifique las causas del origen y corrija el Codigo ISO alto del aceite. Asegúrese de que la contaminación no está siendo introducida a través de los equipos de manejo de aceite. Retome la muestra en el próximo intervalo programado.
C0015843 | SHOUGANG | CH-07 | CH-07 MOT RH | PALA HIDRAULICA | CATERPILLAR | 6040 FS | MOTOR RH | MOBIL DELVAC MX 15W-40 | 2020-11-24 | 2020-12-02 | 2020-12-04 | 2020-12-05 | 26412 | 240 | Yes | Yes | No | Crítico | 14.4 | 12.9 | 0 | 5 | 2 | 0 | 0 | 0 | 45 | 0 | 0 | 0 | 0 | 0 | 0 |  | 3 | 2 | 1 | 3 | 0 | 1240 | 1143 | 995 | 1251 |  | 8.6 | 7.5 | 6.2 | 5.2 | 0.2 | No |  | 19 | - | - | - | - | - | - |  |  | Alta oxidación por posible degradación del aceite a altas temperaturas. Baja viscosidad por posible contaminación con un lubricante de menor viscosidad o dilución con combustible. | Resultados están dentro de los rangos aceptables. | Desgaste de Plomo en el límite de precaución. | Revisar el sistema de enfriamiento (termostatos, radiador, bomba de agua, mangueras, etc.). Localice y corrija la causa de baja viscosidad del aceite. Una baja viscosidad puede reducir la protección por lubricación. Determine la fuente del metal de desgaste y tome acciones correctivas. Retomar la muestra para monitorear condición.
C0015844 | SHOUGANG | CH-07 | CH-07 MOT LH | PALA HIDRAULICA | CATERPILLAR | 6040 FS | MOTOR LH | MOBIL DELVAC MX 15W-40 | 2020-11-24 | 2020-12-02 | 2020-12-04 | 2020-12-05 | 26412 | 240 | Yes | Yes | No | Crítico | 14.4 | 13.3 | 0 | 5 | 2 | 0 | 0 | 0 | 44 | 0 | 0 | 0 | 0 | 0 | 0 |  | 3 | 0 | 1 | 2 | 0 | 1396 | 1150 | 1002 | 1279 |  | 8.4 | 6.4 | 5.5 | 4.8 | 0.2 | No |  | 13 | - | - | - | - | - | - |  |  | Baja viscosidad por posible contaminación con un lubricante de menor viscosidad o dilución con combustible. | Resultados están dentro de los rangos aceptables. | Desgaste de Plomo en el límite de precaución. | Localice y corrija la causa de baja viscosidad del aceite. Una baja viscosidad puede reducir la protección por lubricación. Determine la fuente del metal de desgaste y tome acciones correctivas. Retomar la muestra para monitorear condición.
C0015845 | SHOUGANG | CH-07 | CH-07 RDGI LH | PALA HIDRAULICA | CATERPILLAR | 6040 FS | REDUCTOR DE GIRO LH | MOBILGEAR 600 XP 220 | 2020-11-24 | 2020-12-02 | 2020-12-04 | 2020-12-05 | 26412 | 839 | Yes |  | No | Crítico |  | 19.3 | 5 | 227 | 0 | 1 | 0 | 2 | 0 | 0 | 2 | 0 | 0 | 0 | 0 |  | 6 | 0 | 1 | 33 | 0 | 8 | 2 | 276 | 8 |  |  | 1.2 | - |  |  | No |  | 106 | 26/25/17 | 531814 | 264661 | - | 908 | - |  |  | Resultados están dentro de los rangos aceptables. | Nivel de limpieza en estado de Crítico. | Elevado desgaste de Hierro y Cromo. | Identifique las causas del origen y corrija el Codigo ISO alto del aceite. Asegúrese de que la contaminación no está siendo introducida a través de los equipos de manejo de aceite. Retome la muestra en el próximo intervalo programado. Determine la fuente de los metales de desgaste excesivo y tome acciones correctivas. Retomar la muestra para monitorear condición.
C0015846 | SHOUGANG | CH-07 | CH-07 RDGI RH | PALA HIDRAULICA | CATERPILLAR | 6040 FS | REDUCTOR DE GIRO RH | MOBILGEAR 600 XP 220 | 2020-11-24 | 2020-12-02 | 2020-12-04 | 2020-12-05 | 26412 | 839 | Yes |  | No | Crítico |  | 19 | 5 | 225 | 0 | 2 | 1 | 2 | 0 | 0 | 2 | 0 | 0 | 0 | 0 |  | 7 | 5 | 1 | 34 | 0 | 8 | 2 | 281 | 8 |  |  | 0.9 | - |  |  | No |  | 98 | 26/25/17 | 487707 | 274783 | - | 841 | - |  |  | Resultados están dentro de los rangos aceptables. | Nivel de limpieza en estado de Crítico. | Elevado desgaste de Hierro y Cromo. | Identifique las causas del origen y corrija el Codigo ISO alto del aceite. Asegúrese de que la contaminación no está siendo introducida a través de los equipos de manejo de aceite. Retome la muestra en el próximo intervalo programado. Determine la fuente de los metales de desgaste excesivo y tome acciones correctivas. Retomar la muestra para monitorear condición.
C0015847 | SHOUGANG | CH-07 | CH-07 RDGI CE | PALA HIDRAULICA | CATERPILLAR | 6040 FS | REDUCTOR DE GIRO CENTRAL | MOBILGEAR 600 XP 220 | 2020-11-24 | 2020-12-02 | 2020-12-04 | 2020-12-05 | 26412 | 562 | Yes |  | No | Crítico |  | 18.7 | 11 | 183 | 0 | 0 | 0 | 2 | 0 | 0 | 1 | 0 | 0 | 0 | 0 |  | 2 | 2 | 1 | 28 | 0 | 8 | 1 | 277 | 6 |  |  | 0.9 | - |  |  | No |  | 110 | 26/24/16 | 351531 | 140660 | - | 389 | - |  |  | Resultados están dentro de los rangos aceptables. | Nivel de limpieza en estado de Crítico. | Elevado desgaste de Hierro y Cromo. | Identifique las causas del origen y corrija el Codigo ISO alto del aceite. Asegúrese de que la contaminación no está siendo introducida a través de los equipos de manejo de aceite. Retome la muestra en el próximo intervalo programado. Determine la fuente de los metales de desgaste excesivo y tome acciones correctivas. Retomar la muestra para monitorear condición.
C0015848 | SHOUGANG | CH-06 | CH-06 MOT RH | PALA HIDRAULICA | CATERPILLAR | 6050 FS | MOTOR RH | MOBIL DELVAC MX 15W-40 | 2020-11-23 | 2020-12-02 | 2020-12-04 | 2020-12-05 | 14841 | 159 | No | No | No | Crítico | 14.4 | 14.2 | 1 | 5 | 0 | 1 | 0 | 0 | 4 | 0 | 0 | 0 | 0 | 0 | 0 |  | 5 | 2 | 1 | 122 | 0 | 1824 | 101 | 870 | 1059 |  | 7.3 | 15.5 | 7.7 | 9.3 | 0.1 | No |  | 11 | - | - | - | - | - | - |  |  | Alta oxidación por posible degradación del aceite a altas temperaturas. | Resultados están dentro de los rangos aceptables. | Resultados están dentro de los rangos aceptables. | Revisar el sistema de enfriamiento (termostatos, radiador, bomba de agua, mangueras, etc.). Tome acciones correctivas. Retome la muestra para confirmar condición.
C0015849 | SHOUGANG | CH-06 | CH-06 MOT LH | PALA HIDRAULICA | CATERPILLAR | 6050 FS | MOTOR LH | MOBIL DELVAC MX 15W-40 | 2020-11-23 | 2020-12-02 | 2020-12-04 | 2020-12-05 | 14841 | 159 | No | No | No | Crítico | 14.4 | 14.4 | 1 | 6 | 0 | 1 | 0 | 0 | 4 | 0 | 0 | 0 | 0 | 0 | 0 |  | 3 | 3 | 1 | 118 | 0 | 1790 | 88 | 850 | 1034 |  | 7.1 | 15.8 | 8.2 | 9.1 | 0.1 | No |  | 8 | - | - | - | - | - | - |  |  | Alta oxidación por posible degradación del aceite a altas temperaturas. | Resultados están dentro de los rangos aceptables. | Resultados están dentro de los rangos aceptables. | Revisar el sistema de enfriamiento (termostatos, radiador, bomba de agua, mangueras, etc.). Tome acciones correctivas. Retome la muestra para confirmar condición.
C0015850 | SHOUGANG | FC-58 | FC-58 MOT | CAMION | KOMATSU | HD1500 | MOTOR | MOBIL DELVAC 1 5W-40 | 2020-11-25 | 2020-12-02 | 2020-12-04 | 2020-12-05 | 48281 | 91 | Yes | Yes | No | Precaución | 14.8 | 14.6 | 1 | 4 | 0 | 1 | 0 | 0 | 2 | 0 | 0 | 0 | 0 | 0 | 0 |  | 2 | 0 | 0 | 131 | 0 | 2013 | 42 | 851 | 1042 |  | 7.1 | 10.2 | 0.8 | 6.2 | 0.2 | No |  | 12 | - | - | - | - | - | - |  |  | Alta oxidación por posible degradación del aceite a altas temperaturas. | Resultados están dentro de los rangos aceptables. | Resultados están dentro de los rangos aceptables. | Revisar el sistema de enfriamiento (termostatos, radiador, bomba de agua, mangueras, etc.). Tome acciones correctivas. Retome la muestra para confirmar condición.
C0015851 | SHOUGANG | FC-58 | FC-58 MF RH | CAMION | KOMATSU | HD1500 | MANDO FINAL RH | MOBILTRANS HD 50 | 2020-11-25 | 2020-12-02 | 2020-12-04 | 2020-12-05 | 48281 | 78 | Yes |  | No | Crítico |  | 18 | 1 | 12 | 0 | 0 | 1 | 0 | 0 | 0 | 0 | 0 | 0 | 0 | 0 |  | 7 | 3 | 1 | 0 | 0 | 3124 | 17 | 1057 | 1254 |  |  | 0.3 | - |  |  | No |  | 18 | 25/23/17 | 259386 | 65788 | - | 1039 | - |  |  | Resultados están dentro de los rangos aceptables. | Nivel de limpieza en estado de Crítico. | Resultados están dentro de los rangos aceptables. | Identifique las causas del origen y corrija el Codigo ISO alto del aceite. Asegúrese de que la contaminación no está siendo introducida a través de los equipos de manejo de aceite. Retome la muestra en el próximo intervalo programado.
C0015852 | SHOUGANG | FC-58 | FC-58 MF LH | CAMION | KOMATSU | HD1500 | MANDO FINAL LH | MOBILTRANS HD 50 | 2020-11-25 | 2020-12-02 | 2020-12-04 | 2020-12-05 | 48281 | 78 | Yes |  | No | Crítico |  | 18 | 1 | 13 | 1 | 0 | 0 | 0 | 0 | 0 | 0 | 0 | 0 | 0 | 0 |  | 7 | 0 | 1 | 1 | 0 | 2878 | 18 | 917 | 1203 |  |  | 0.4 | - |  |  | No |  | 18 | 25/23/17 | 252911 | 64953 | - | 1022 | - |  |  | Resultados están dentro de los rangos aceptables. | Nivel de limpieza en estado de Crítico. | Resultados están dentro de los rangos aceptables. | Identifique las causas del origen y corrija el Codigo ISO alto del aceite. Asegúrese de que la contaminación no está siendo introducida a través de los equipos de manejo de aceite. Retome la muestra en el próximo intervalo programado.
C0015853 | SHOUGANG | FC-58 | FC-58 DIFE POS | CAMION | KOMATSU | HD1500 | DIFERENCIAL POSTERIOR | MOBILTRANS HD 50 | 2020-11-25 | 2020-12-02 | 2020-12-04 | 2020-12-05 | 48281 | 78 | Yes |  | No | Crítico |  | 17.9 | 1 | 13 | 0 | 0 | 0 | 0 | 0 | 0 | 0 | 0 | 0 | 0 | 0 |  | 7 | 2 | 1 | 1 | 0 | 2929 | 18 | 929 | 1207 |  |  | 0.4 | - |  |  | No |  | 20 | 25/23/17 | 244237 | 63488 | - | 1021 | - |  |  | Resultados están dentro de los rangos aceptables. | Nivel de limpieza en estado de Crítico. | Resultados están dentro de los rangos aceptables. | Identifique las causas del origen y corrija el Codigo ISO alto del aceite. Asegúrese de que la contaminación no está siendo introducida a través de los equipos de manejo de aceite. Retome la muestra en el próximo intervalo programado.
C0015854 | TARMA | C-82 | C-82 MOT | CARGADOR FRONTAL | CATERPILLAR | 962H | MOTOR | MOBIL DELVAC 1 5W-40 | 2020-11-16 | 2020-12-04 | 2020-12-07 | 2020-12-07 | 11125 | 506 | No | No | No | Crítico | 14.8 | 11.4 | 1 | 22 | 1 | 1 | 0 | 1 | 22 | 0 | 0 | 0 | 0 | 0 | 0 | 0 | 2 | 2 | 2 | 23 | 0 | 1978 | 820 | 1017 | 1313 | 0 | 7.2 | 21.5 | 7.8 | 0 | 0.8 | No | 5.7 | 4 | - | - | - | - | - | - | - |  | Alta oxidación por posible degradación del aceite a altas temperaturas. Baja viscosidad por posible contaminación con un lubricante de menor viscosidad o dilución con combustible. | Causas posibles de dilución con combustible: Lineas de combustible con fugas, patron de pulverización defectuoso, Inyector goteando, fugas en sellos de bombas de transferencia, bomba de inyección defectuosa, Anillos de sellos ("O-rings") de inyector gastados. | Resultados están dentro de los rangos aceptables. | Revisar el sistema de enfriamiento (termostatos, radiador, bomba de agua, mangueras, etc.). Localice y corrija la causa de baja viscosidad del aceite. Una baja viscosidad puede reducir la protección por lubricación. Retome la muestra en el próximo intervalo.
C0015855 | TARMA | V-409 | V-409 MOT | CAMION VOLQUETE | VOLVO | FMX 8X4R | MOTOR | MOBIL DELVAC 1 5W-40 | 2020-11-17 | 2020-12-04 | 2020-12-07 | 2020-12-07 | 9766 | 242 | No | No | No | Normal | 14.8 | 14 | 3 | 27 | 1 | 1 | 0 | 0 | 0 | 0 | 0 | 0 | 0 | 0 | 0 | 0 | 3 | 1 | 3 | 61 | 0 | 2440 | 503 | 994 | 1336 | 0 | 8.5 | 5.7 | 6.6 | 0 | 0.5 | No |  | 6 | - | - | - | - | - | - | - |  | Resultados están dentro de los rangos aceptables. | Resultados están dentro de los rangos aceptables. | Resultados están dentro de los rangos aceptables. | Retome la muestra en el próximo intervalo programado.
C0015856 | TARMA | V-409 | V-409 STDI | CAMION VOLQUETE | VOLVO | FMX 8X4R | SISTEMA DIRECCION | VOLVO ACEITE ATF XRON III | 2020-11-17 | 2020-12-04 | 2020-12-07 | 2020-12-07 | 9766 | 492 | Yes | Yes | No | Crítico |  | 6.1 | 1 | 6 | 0 | 3 | 0 | 0 | 0 | 0 | 0 | 0 | 0 | 0 | 0 | 0 | 5 | 1 | 1 | 77 | 0 | 154 | 4 | 205 | 20 | 0 |  | 0 | - |  |  | No |  | 14 | 21/18/14 | 10640 | 1576 | - | 86 | - | - |  | Baja viscosidad por posible contaminación con un lubricante de menor viscosidad. | Nivel de limpieza en estado de precaución. | Resultados están dentro de los rangos aceptables. | Localice y corrija la causa de baja viscosidad del aceite. Una baja viscosidad puede reducir la protección por lubricación. Identifique las causas del origen y corrija el Codigo ISO alto del aceite. Asegúrese de que la contaminación no está siendo introducida a través de los equipos de manejo de aceite. Retome la muestra en el próximo intervalo programado.
C0015857 | TARMA | MO-15 | MO-15 TAND RH | MOTONIVELADORA | VOLVO | 940G | TANDEM RH | MOBILFLUID 424 | 2020-11-19 | 2020-12-04 | 2020-12-07 | 2020-12-07 | 14109 | 1165 | Yes | No | No | Crítico |  | 24 | 0 | 20 | 0 | 0 | 0 | 0 | 0 | 0 | 0 | 0 | 0 | 0 | 1 | 0 | 0 | 1 | 1 | 4 | 0 | 84 | 1 | 459 | 65 | 0 |  | 0.6 | - |  |  | No |  | 20 | 25/23/18 | 255265 | 76338 | - | 1463 | - | - |  | Alta viscosidad por posible contaminación con un lubricante de mayor viscosidad. | Nivel de limpieza en estado de Crítico. | Resultados están dentro de los rangos aceptables. | Localice y corrija la causa de la alta viscosidad del aceite. Viscosidad mayor que la esperada puede restringir el flujo de aceite causando falta de aceite y desgaste. Identifique las causas del origen y corrija el Codigo ISO alto del aceite. Asegúrese de que la contaminación no está siendo introducida a través de los equipos de manejo de aceite. Retome la muestra en el próximo intervalo programado.
C0015858 | TARMA | MO-15 | MO-15 TAND LH | MOTONIVELADORA | VOLVO | 940G | TANDEM LH | MOBILFLUID 424 | 2020-11-19 | 2020-12-04 | 2020-12-07 | 2020-12-07 | 14109 | 1165 | Yes | No | No | Crítico |  | 19.7 | 0 | 13 | 0 | 0 | 0 | 0 | 0 | 0 | 0 | 0 | 0 | 0 | 0 | 0 | 0 | 0 | 1 | 10 | 0 | 105 | 1 | 427 | 61 | 0 |  | 1.1 | - |  |  | No |  | 13 | 24/22/17 | 105722 | 20611 | - | 955 | - | - |  | Alta viscosidad por posible contaminación con un lubricante de mayor viscosidad. | Nivel de limpieza en estado de Crítico. | Resultados están dentro de los rangos aceptables. | Localice y corrija la causa de la alta viscosidad del aceite. Viscosidad mayor que la esperada puede restringir el flujo de aceite causando falta de aceite y desgaste. Identifique las causas del origen y corrija el Codigo ISO alto del aceite. Asegúrese de que la contaminación no está siendo introducida a través de los equipos de manejo de aceite. Retome la muestra en el próximo intervalo programado.
C0015859 | TARMA | V-206 | V-206 MOT | CAMION VOLQUETE | VOLVO | FMX 8X4R | MOTOR | MOBIL DELVAC MX 15W-40 | 2020-11-21 | 2020-12-04 | 2020-12-07 | 2020-12-07 | 19459 | 469 | No | No | No | Precaución | 14.4 | 13.8 | 9 | 29 | 2 | 7 | 0 | 1 | 1 | 0 | 1 | 0 | 0 | 0 | 0 | 0 | 8 | 3 | 3 | 53 | 0 | 2549 | 509 | 1047 | 1357 | 0 | 8 | 13.6 | 13.7 | 0 | 0.9 | No |  | 14 | - | - | - | - | - | - | - |  | Alta oxidación por posible degradación del aceite a altas temperaturas. Baja viscosidad por posible contaminación con un lubricante de menor viscosidad o dilución con combustible. | La tasa de nitración aumenta debido a condiciones inadecuadas de combustión e ignición. | Resultados están dentro de los rangos aceptables. | Localice y corrija causa de nitración. Revisar el sistema de enfriamiento (termostatos, radiador, bomba de agua, mangueras, etc.). Localice y corrija la causa de baja viscosidad del aceite. Una baja viscosidad puede reducir la protección por lubricación. Retome la muestra en el próximo intervalo.
C0015860 | TARMA | V-206 | V-206 STDI | CAMION VOLQUETE | VOLVO | FMX 8X4R | SISTEMA DIRECCION | VOLVO ACEITE ATF XRON III | 2020-11-21 | 2020-12-04 | 2020-12-07 | 2020-12-07 | 19459 | 469 | Yes | Yes | No | Crítico |  | 5.4 | 0 | 5 | 0 | 1 | 0 | 0 | 0 | 0 | 0 | 0 | 0 | 0 | 0 | 0 | 3 | 6 | 1 | 59 | 0 | 191 | 3 | 225 | 16 | 0 |  | 0 | - |  |  | No |  | 13 | 21/17/12 | 13979 | 1138 | - | 29 | - | - |  | Baja viscosidad por posible contaminación con un lubricante de menor viscosidad. | Nivel de limpieza en estado de precaución. | Resultados están dentro de los rangos aceptables. | Localice y corrija la causa de baja viscosidad del aceite. Una baja viscosidad puede reducir la protección por lubricación. Identifique las causas del origen y corrija el Codigo ISO alto del aceite. Asegúrese de que la contaminación no está siendo introducida a través de los equipos de manejo de aceite. Retome la muestra en el próximo intervalo programado.
C0015861 | TARMA | V-206 | V-206 TRAN | CAMION VOLQUETE | VOLVO | FMX 8X4R | TRANSMISION | VOLVO GEAR BOX OIL 80W90 | 2020-11-21 | 2020-12-04 | 2020-12-07 | 2020-12-07 | 19459 | 952 | Yes | Yes | No | Crítico |  | 14.1 | 24 | 24 | 0 | 3 | 0 | 0 | 2 | 0 | 1 | 0 | 0 | 0 | 0 | 0 | 36 | 3 | 2 | 1 | 0 | 257 | 4 | 826 | 987 | 0 |  | 0.8 | - |  |  | No |  | 22 | 25/23/15 | 216825 | 66405 | - | 212 | - | - |  | Resultados están dentro de los rangos aceptables. | Nivel de limpieza en estado de Crítico. | Resultados están dentro de los rangos aceptables. | Identifique las causas del origen y corrija el Codigo ISO alto del aceite. Asegúrese de que la contaminación no está siendo introducida a través de los equipos de manejo de aceite. Retome la muestra en el próximo intervalo programado.
C0015862 | TARMA | V-206 | V-206 STHI | CAMION VOLQUETE | VOLVO | FMX 8X4R | SISTEMA HIDRAULICO | MOBIL DTE 26 | 2020-11-21 | 2020-12-04 | 2020-12-07 | 2020-12-07 | 19459 | 952 | No | Yes | No | Crítico |  | 8.1 | 0 | 10 | 0 | 1 | 0 | 0 | 0 | 0 | 0 | 0 | 0 | 0 | 0 | 0 | 1 | 2 | 1 | 2 | 0 | 431 | 3 | 460 | 712 | 0 |  | 1.2 | - |  |  | No |  | 16 | 24/22/13 | 142099 | 29913 | - | 71 | - | - |  | Resultados están dentro de los rangos aceptables. | Nivel de limpieza en estado de Crítico. | Resultados están dentro de los rangos aceptables. | Identifique las causas del origen y corrija el Codigo ISO alto del aceite. Asegúrese de que la contaminación no está siendo introducida a través de los equipos de manejo de aceite. Retome la muestra en el próximo intervalo programado.
C0015863 | TARMA | V-206 | V-206 DIFE DEL | CAMION VOLQUETE | VOLVO | FMX 8X4R | DIFERENCIAL DELANTERO | MOBILUBE HD 85W-140 | 2020-11-21 | 2020-12-04 | 2020-12-07 | 2020-12-07 | 19459 | 952 | Yes | No | No | Crítico |  | 24.8 | 0 | 52 | 0 | 1 | 0 | 0 | 0 | 0 | 1 | 0 | 0 | 0 | 0 | 0 | 2 | 1 | 1 | 2 | 0 | 13 | 1 | 455 | 9 | 0 |  | 1 | - |  |  | No |  | 14 | 25/22/14 | 248291 | 25319 | - | 156 | - | - |  | Resultados están dentro de los rangos aceptables. | Nivel de limpieza en estado de Crítico. | Resultados están dentro de los rangos aceptables. | Identifique las causas del origen y corrija el Codigo ISO alto del aceite. Asegúrese de que la contaminación no está siendo introducida a través de los equipos de manejo de aceite. Retome la muestra en el próximo intervalo programado.
C0015864 | TARMA | V-206 | V-206 CUDE RH | CAMION VOLQUETE | VOLVO | FMX 8X4R | CUBO DEL. RH | MOBILUBE HD 85W-140 | 2020-11-21 | 2020-12-04 | 2020-12-07 | 2020-12-07 | 19459 | 952 | Yes | No | No | Crítico |  | 24.7 | 1 | 43 | 0 | 0 | 0 | 0 | 0 | 0 | 0 | 0 | 0 | 0 | 0 | 0 | 0 | 0 | 0 | 2 | 0 | 4 | 1 | 451 | 3 | 0 |  | 0.9 | - |  |  | No |  | 11 | 25/22/15 | 187688 | 22299 | - | 228 | - | - |  | Resultados están dentro de los rangos aceptables. | Nivel de limpieza en estado de Crítico. | Resultados están dentro de los rangos aceptables. | Identifique las causas del origen y corrija el Codigo ISO alto del aceite. Asegúrese de que la contaminación no está siendo introducida a través de los equipos de manejo de aceite. Retome la muestra en el próximo intervalo programado.
C0015865 | TARMA | V-206 | V-206 CUDE LH | CAMION VOLQUETE | VOLVO | FMX 8X4R | CUBO DEL. LH | MOBILUBE HD 85W-140 | 2020-11-21 | 2020-12-04 | 2020-12-07 | 2020-12-07 | 19459 | 952 | Yes | No | No | Crítico |  | 24.6 | 1 | 50 | 0 | 1 | 0 | 0 | 0 | 0 | 1 | 0 | 0 | 0 | 0 | 0 | 2 | 0 | 1 | 2 | 0 | 14 | 2 | 458 | 10 | 0 |  | 1 | - |  |  | No |  | 22 | 25/22/14 | 235780 | 21788 | - | 113 | - | - |  | Resultados están dentro de los rangos aceptables. | Nivel de limpieza en estado de Crítico. | Resultados están dentro de los rangos aceptables. | Identifique las causas del origen y corrija el Codigo ISO alto del aceite. Asegúrese de que la contaminación no está siendo introducida a través de los equipos de manejo de aceite. Retome la muestra en el próximo intervalo programado.
C0015866 | TARMA | V-206 | V-206 DIFE POS | CAMION VOLQUETE | VOLVO | FMX 8X4R | DIFERENCIAL POSTERIOR | MOBILUBE HD 85W-140 | 2020-11-21 | 2020-12-04 | 2020-12-07 | 2020-12-07 | 19459 | 952 | Yes | No | No | Crítico |  | 25 | 0 | 43 | 0 | 0 | 0 | 0 | 0 | 0 | 0 | 0 | 0 | 0 | 0 | 0 | 0 | 0 | 0 | 1 | 0 | 6 | 1 | 465 | 5 | 0 |  | 0.9 | - |  |  | No |  | 20 | 25/22/16 | 219090 | 29422 | - | 456 | - | - |  | Resultados están dentro de los rangos aceptables. | Nivel de limpieza en estado de Crítico. | Resultados están dentro de los rangos aceptables. | Identifique las causas del origen y corrija el Codigo ISO alto del aceite. Asegúrese de que la contaminación no está siendo introducida a través de los equipos de manejo de aceite. Retome la muestra en el próximo intervalo programado.
C0015867 | TARMA | V-206 | V-206 CUPO RH | CAMION VOLQUETE | VOLVO | FMX 8X4R | CUBO POST. RH | MOBILUBE HD 85W-140 | 2020-11-21 | 2020-12-04 | 2020-12-07 | 2020-12-07 | 19459 | 952 | Yes | No | No | Crítico |  | 25 | 1 | 54 | 0 | 0 | 0 | 0 | 0 | 0 | 1 | 0 | 0 | 0 | 0 | 0 | 2 | 1 | 1 | 2 | 0 | 17 | 1 | 456 | 11 | 0 |  | 1 | - |  |  | No |  | 27 | 25/22/15 | 208312 | 25060 | - | 196 | - | - |  | Resultados están dentro de los rangos aceptables. | Nivel de limpieza en estado de Crítico. | Resultados están dentro de los rangos aceptables. | Identifique las causas del origen y corrija el Codigo ISO alto del aceite. Asegúrese de que la contaminación no está siendo introducida a través de los equipos de manejo de aceite. Retome la muestra en el próximo intervalo programado.
C0015868 | TARMA | V-206 | V-206 CUPO LH | CAMION VOLQUETE | VOLVO | FMX 8X4R | CUBO POST. LH | MOBILUBE HD 85W-140 | 2020-11-21 | 2020-12-04 | 2020-12-07 | 2020-12-07 | 19459 | 952 | Yes | No | No | Crítico |  | 25 | 1 | 41 | 0 | 1 | 0 | 0 | 0 | 0 | 0 | 0 | 0 | 0 | 0 | 0 | 0 | 0 | 0 | 2 | 0 | 5 | 1 | 454 | 5 | 0 |  | 0.9 | - |  |  | No |  | 13 | 25/22/15 | 199936 | 22636 | - | 203 | - | - |  | Resultados están dentro de los rangos aceptables. | Nivel de limpieza en estado de Crítico. | Resultados están dentro de los rangos aceptables. | Identifique las causas del origen y corrija el Codigo ISO alto del aceite. Asegúrese de que la contaminación no está siendo introducida a través de los equipos de manejo de aceite. Retome la muestra en el próximo intervalo programado.
C0015869 | TARMA | V-295 | V-295 MOT | CAMION VOLQUETE | VOLVO | FMX 8X4R | MOTOR | MOBIL DELVAC 1 5W-40 | 2020-11-22 | 2020-12-04 | 2020-12-07 | 2020-12-07 | 19222 | 237 | No | No | No | Normal | 14.8 | 14.5 | 2 | 15 | 1 | 1 | 0 | 0 | 1 | 0 | 0 | 0 | 0 | 0 | 0 | 0 | 3 | 2 | 3 | 59 | 0 | 2524 | 522 | 1041 | 1364 | 0 | 9.2 | 7.8 | 8.1 | 0 | 0.5 | No |  | 12 | - | - | - | - | - | - | - |  | Resultados están dentro de los rangos aceptables. | Resultados están dentro de los rangos aceptables. | Resultados están dentro de los rangos aceptables. | Retome la muestra en el próximo intervalo programado.
C0015870 | TARMA | V-295 | V-295 STDI | CAMION VOLQUETE | VOLVO | FMX 8X4R | SISTEMA DIRECCION | VOLVO ACEITE ATF XRON III | 2020-11-22 | 2020-12-04 | 2020-12-07 | 2020-12-07 | 19222 | 473 | Yes | Yes | No | Crítico |  | 6.3 | 1 | 8 | 0 | 2 | 0 | 0 | 0 | 0 | 0 | 0 | 0 | 0 | 0 | 0 | 4 | 3 | 1 | 84 | 0 | 283 | 38 | 258 | 116 | 0 |  | 0 | - |  |  | No |  | 10 | 23/19/13 | 66584 | 2892 | - | 67 | - | - |  | Baja viscosidad por posible contaminación con un lubricante de menor viscosidad. | Nivel de limpieza en estado de precaución. | Resultados están dentro de los rangos aceptables. | Localice y corrija la causa de baja viscosidad del aceite. Una baja viscosidad puede reducir la protección por lubricación. Identifique las causas del origen y corrija el Codigo ISO alto del aceite. Asegúrese de que la contaminación no está siendo introducida a través de los equipos de manejo de aceite. Retome la muestra en el próximo intervalo programado.
C0015871 | TARMA | V-295 | V-295 TRAN | CAMION VOLQUETE | VOLVO | FMX 8X4R | TRANSMISION | MOBILUBE HD 80W-90 | 2020-11-22 | 2020-12-04 | 2020-12-07 | 2020-12-07 | 19222 | 968 | Yes | Yes | No | Crítico |  | 13.5 | 79 | 20 | 0 | 2 | 1 | 0 | 0 | 0 | 1 | 0 | 0 | 0 | 1 | 0 | 2 | 1 | 1 | 2 | 0 | 229 | 1 | 769 | 852 | 0 |  | 1.2 | - |  |  | No |  | 12 | 25/23/17 | 239652 | 64378 | - | 689 | - | - |  | Baja viscosidad por posible contaminación con un lubricante de menor viscosidad. | Nivel de limpieza en estado de precaución. | Desgaste de Cobre en el límite de precaución. | Localice y corrija la causa de baja viscosidad del aceite. Una baja viscosidad puede reducir la protección por lubricación. Identifique las causas del origen y corrija el Codigo ISO alto del aceite. Asegúrese de que la contaminación no está siendo introducida a través de los equipos de manejo de aceite. Determine la fuente del metal de desgaste y tome acciones correctivas. Retomar la muestra para monitorear condición.
C0015872 | TARMA | V-295 | V-295 STHI | CAMION VOLQUETE | VOLVO | FMX 8X4R | SISTEMA HIDRAULICO | MOBIL DTE 26 | 2020-11-22 | 2020-12-04 | 2020-12-07 | 2020-12-07 | 19222 | 968 | No | Yes | No | Crítico |  | 8.4 | 0 | 14 | 0 | 4 | 0 | 0 | 0 | 0 | 0 | 0 | 0 | 0 | 0 | 0 | 8 | 1 | 2 | 2 | 0 | 156 | 2 | 409 | 662 | 0 |  | 0.9 | - |  |  | No |  | 20 | 25/24/17 | 279836 | 119084 | - | 721 | - | - |  | Resultados están dentro de los rangos aceptables. | Nivel de limpieza en estado de Crítico. | Resultados están dentro de los rangos aceptables. | Identifique las causas del origen y corrija el Codigo ISO alto del aceite. Asegúrese de que la contaminación no está siendo introducida a través de los equipos de manejo de aceite. Retome la muestra en el próximo intervalo programado.
C0015873 | TARMA | V-295 | V-295 DIFE DEL | CAMION VOLQUETE | VOLVO | FMX 8X4R | DIFERENCIAL DELANTERO | MOBILUBE HD 85W-140 | 2020-11-22 | 2020-12-04 | 2020-12-07 | 2020-12-07 | 19222 | 968 | Yes | No | No | Crítico |  | 24.4 | 1 | 32 | 0 | 0 | 0 | 0 | 0 | 0 | 1 | 0 | 0 | 0 | 0 | 0 | 1 | 0 | 1 | 2 | 0 | 8 | 4 | 450 | 17 | 0 |  | 1.2 | - |  |  | No |  | 18 | 25/20/14 | 171358 | 9056 | - | 123 | - | - |  | Resultados están dentro de los rangos aceptables. | Nivel de limpieza en estado de Crítico. | Resultados están dentro de los rangos aceptables. | Identifique las causas del origen y corrija el Codigo ISO alto del aceite. Asegúrese de que la contaminación no está siendo introducida a través de los equipos de manejo de aceite. Retome la muestra en el próximo intervalo programado.
C0015874 | TARMA | V-295 | V-295 CUDE RH | CAMION VOLQUETE | VOLVO | FMX 8X4R | CUBO DEL. RH | MOBILUBE HD 85W-140 | 2020-11-22 | 2020-12-04 | 2020-12-07 | 2020-12-07 | 19222 | 968 | Yes | No | No | Crítico |  | 24.6 | 1 | 34 | 0 | 0 | 0 | 0 | 0 | 0 | 1 | 0 | 0 | 0 | 0 | 0 | 0 | 0 | 0 | 1 | 0 | 8 | 4 | 445 | 17 | 0 |  | 1.4 | - |  |  | No |  | 14 | 25/20/14 | 188294 | 8202 | - | 90 | - | - |  | Resultados están dentro de los rangos aceptables. | Nivel de limpieza en estado de Crítico. | Resultados están dentro de los rangos aceptables. | Identifique las causas del origen y corrija el Codigo ISO alto del aceite. Asegúrese de que la contaminación no está siendo introducida a través de los equipos de manejo de aceite. Retome la muestra en el próximo intervalo programado.
C0015875 | TARMA | V-295 | V-295 CUDE LH | CAMION VOLQUETE | VOLVO | FMX 8X4R | CUBO DEL. LH | MOBILUBE HD 85W-140 | 2020-11-22 | 2020-12-04 | 2020-12-07 | 2020-12-07 | 19222 | 968 | Yes | No | No | Crítico |  | 24.7 | 1 | 33 | 0 | 0 | 0 | 0 | 0 | 0 | 1 | 0 | 0 | 0 | 0 | 0 | 0 | 0 | 0 | 1 | 0 | 7 | 4 | 450 | 17 | 0 |  | 1.3 | - |  |  | No |  | 12 | 25/20/13 | 168544 | 8599 | - | 66 | - | - |  | Resultados están dentro de los rangos aceptables. | Nivel de limpieza en estado de Crítico. | Resultados están dentro de los rangos aceptables. | Identifique las causas del origen y corrija el Codigo ISO alto del aceite. Asegúrese de que la contaminación no está siendo introducida a través de los equipos de manejo de aceite. Retome la muestra en el próximo intervalo programado.
C0015876 | TARMA | V-295 | V-295 DIFE POS | CAMION VOLQUETE | VOLVO | FMX 8X4R | DIFERENCIAL POSTERIOR | MOBILUBE HD 85W-140 | 2020-11-22 | 2020-12-04 | 2020-12-07 | 2020-12-07 | 19222 | 968 | Yes | No | No | Precaución |  | 24.7 | 1 | 36 | 0 | 0 | 0 | 0 | 0 | 0 | 1 | 0 | 0 | 0 | 0 | 0 | 0 | 2 | 1 | 2 | 0 | 10 | 4 | 457 | 8 | 0 |  | 1.3 | - |  |  | No |  | 8 | 23/19/13 | 79764 | 3463 | - | 48 | - | - |  | Resultados están dentro de los rangos aceptables. | Nivel de limpieza en estado de precaución. | Resultados están dentro de los rangos aceptables. | Identifique las causas del origen y corrija el Codigo ISO alto del aceite. Asegúrese de que la contaminación no está siendo introducida a través de los equipos de manejo de aceite. Retome la muestra en el próximo intervalo programado.
C0015877 | TARMA | V-295 | V-295 CUPO RH | CAMION VOLQUETE | VOLVO | FMX 8X4R | CUBO POST. RH | MOBILUBE HD 85W-140 | 2020-11-22 | 2020-12-04 | 2020-12-07 | 2020-12-07 | 19222 | 968 | Yes | No | No | Crítico |  | 25 | 0 | 35 | 0 | 0 | 0 | 0 | 0 | 0 | 0 | 0 | 0 | 0 | 0 | 0 | 0 | 1 | 1 | 2 | 0 | 9 | 4 | 452 | 8 | 0 |  | 1.2 | - |  |  | No |  | 8 | 24/20/14 | 83746 | 5619 | - | 157 | - | - |  | Resultados están dentro de los rangos aceptables. | Nivel de limpieza en estado de Crítico. | Resultados están dentro de los rangos aceptables. | Identifique las causas del origen y corrija el Codigo ISO alto del aceite. Asegúrese de que la contaminación no está siendo introducida a través de los equipos de manejo de aceite. Retome la muestra en el próximo intervalo programado.
C0015878 | TARMA | V-295 | V-295 CUPO LH | CAMION VOLQUETE | VOLVO | FMX 8X4R | CUBO POST. LH | MOBILUBE HD 85W-140 | 2020-11-22 | 2020-12-04 | 2020-12-07 | 2020-12-07 | 19222 | 968 | Yes | No | No | Crítico |  | 24.9 | 1 | 35 | 0 | 0 | 0 | 0 | 0 | 0 | 0 | 0 | 0 | 0 | 0 | 0 | 0 | 1 | 0 | 2 | 0 | 9 | 4 | 461 | 8 | 0 |  | 1.2 | - |  |  | No |  | 16 | 24/19/14 | 103092 | 4964 | - | 95 | - | - |  | Resultados están dentro de los rangos aceptables. | Nivel de limpieza en estado de Crítico. | Resultados están dentro de los rangos aceptables. | Identifique las causas del origen y corrija el Codigo ISO alto del aceite. Asegúrese de que la contaminación no está siendo introducida a través de los equipos de manejo de aceite. Retome la muestra en el próximo intervalo programado.
C0015879 | TARMA | T-40 | T-40 MOT | TRACTOR DE ORUGAS | CATERPILLAR | D8T | MOTOR | MOBIL DELVAC MX 15W-40 | 2020-11-23 | 2020-12-04 | 2020-12-07 | 2020-12-07 | 11622 | 244 | Yes | Yes | No | Crítico | 14.4 | 12.9 | 18 | 31 | 1 | 0 | 0 | 1 | 46 | 0 | 0 | 0 | 0 | 0 | 0 | 0 | 2 | 2 | 1 | 3 | 0 | 1487 | 1158 | 1000 | 1300 | 0 | 8.3 | 10.3 | 7 | 0 | 0.9 | No |  | 10 | - | - | - | - | - | - | - |  | Alta oxidación por posible degradación del aceite a altas temperaturas. Baja viscosidad por posible contaminación con un lubricante de menor viscosidad o dilución con combustible. | Resultados están dentro de los rangos aceptables. | Elevado desgaste de Cobre. | Revisar el sistema de enfriamiento (termostatos, radiador, bomba de agua, mangueras, etc.). Localice y corrija la causa de baja viscosidad del aceite. Una baja viscosidad puede reducir la protección por lubricación. Determine la fuente del metal de desgaste excesivo y tome acciones correctivas. Retomar la muestra para monitorear condición.
C0015880 | TARMA | V-430 | V-430 MOT | CAMION VOLQUETE | VOLVO | FMX 8X4R | MOTOR | MOBIL DELVAC 1 5W-40 | 2020-11-23 | 2020-12-04 | 2020-12-07 | 2020-12-07 | 9415 | 249 | Yes | Yes | No | Crítico | 14.8 | 12.5 | 2 | 16 | 1 | 0 | 0 | 0 | 47 | 0 | 0 | 0 | 0 | 0 | 0 | 0 | 7 | 1 | 2 | 2 | 0 | 1460 | 1193 | 1008 | 1308 | 0 | 8.4 | 8.9 | 5.5 | 0 | 0.4 | No |  | 15 | - | - | - | - | - | - | - |  | Baja viscosidad por posible contaminación con un lubricante de menor viscosidad o dilución con combustible. | Resultados están dentro de los rangos aceptables. | Resultados están dentro de los rangos aceptables. | Localice y corrija la causa de baja viscosidad del aceite. Una baja viscosidad puede reducir la protección por lubricación. Retome la muestra en el próximo intervalo.
C0015881 | TARMA | V-430 | V-430 STDI | CAMION VOLQUETE | VOLVO | FMX 8X4R | SISTEMA DIRECCION | VOLVO ACEITE ATF XRON III | 2020-11-23 | 2020-12-04 | 2020-12-07 | 2020-12-07 | 9415 | 249 | Yes | Yes | No | Crítico |  | 6.8 | 2 | 52 | 0 | 2 | 0 | 0 | 0 | 0 | 1 | 0 | 0 | 0 | 0 | 0 | 4 | 1 | 0 | 34 | 0 | 23 | 56 | 281 | 237 | 0 |  | 0 | - |  |  | No |  | 28 | 22/17/12 | 25824 | 1253 | - | 39 | - | - |  | Baja viscosidad por posible contaminación con un lubricante de menor viscosidad. | Nivel de limpieza en estado de precaución. | Resultados están dentro de los rangos aceptables. | Localice y corrija la causa de baja viscosidad del aceite. Una baja viscosidad puede reducir la protección por lubricación. Identifique las causas del origen y corrija el Codigo ISO alto del aceite. Asegúrese de que la contaminación no está siendo introducida a través de los equipos de manejo de aceite. Retome la muestra en el próximo intervalo programado.
C0015882 | TEMBLADERA | V-350 | V-350 MOT | CAMION VOLQUETE | VOLVO | FMX 6X4R | MOTOR | MOBIL DELVAC 1 ESP 5W-40 | 2020-11-13 | 2020-12-03 | 2020-12-07 | 2020-12-07 | 26617 | 75 | No | No | No | Crítico | 13.8 | 13 | 2 | 5 | 0 | 1 | 1 | 0 | 47 | 0 | 0 | 0 | 0 | 0 | 0 | 0 | 18 | 2 | 1 | 110 | 0 | 1006 | 898 | 995 | 1187 | 0 | 8.2 | 121.9 | 4.3 | 54 | 0.2 | No |  | 2 | - | - | - | - | - | - | - |  | Alta oxidación por posible degradación del aceite a altas temperaturas. Baja viscosidad por posible contaminación con un lubricante de menor viscosidad o dilución con combustible. | Resultados están dentro de los rangos aceptables. | Resultados están dentro de los rangos aceptables. | Revisar el sistema de enfriamiento (termostatos, radiador, bomba de agua, mangueras, etc.). Localice y corrija la causa de baja viscosidad del aceite. Una baja viscosidad puede reducir la protección por lubricación. Retome la muestra en el próximo intervalo.
C0015883 | TEMBLADERA | V-350 | V-350 TRAN | CAMION VOLQUETE | VOLVO | FMX 6X4R | TRANSMISION | MOBILUBE HD 80W-90 | 2020-11-13 | 2020-12-03 | 2020-12-07 | 2020-12-07 | 26617 | 1075 | Yes | Yes | No | Precaución |  | 14.5 | 6 | 8 | 0 | 1 | 0 | 0 | 2 | 0 | 1 | 0 | 0 | 0 | 0 | 0 | 13 | 2 | 0 | 1 | 0 | 5 | 1 | 493 | 8 | 0 |  | 2 | - |  |  | No |  | 2 | 23/20/14 | 44804 | 6431 | - | 141 | - | - |  | Resultados están dentro de los rangos aceptables. | Nivel de limpieza en estado de precaución. | Resultados están dentro de los rangos aceptables. | Identifique las causas del origen y corrija el Codigo ISO alto del aceite. Asegúrese de que la contaminación no está siendo introducida a través de los equipos de manejo de aceite. Retome la muestra en el próximo intervalo programado.
C0015884 | TEMBLADERA | V-350 | V-350 STDI | CAMION VOLQUETE | VOLVO | FMX 6X4R | SISTEMA DIRECCION | MOBIL ATF 220 | 2020-11-13 | 2020-12-03 | 2020-12-07 | 2020-12-07 | 26617 | 1075 | Yes | Yes | No | Crítico |  | 5.5 | 0 | 8 | 0 | 1 | 0 | 0 | 0 | 1 | 0 | 0 | 0 | 0 | 0 | 0 | 11 | 4 | 1 | 57 | 0 | 102 | 36 | 309 | 172 | 0 |  | 29 | - |  |  | No |  | 11 | 23/19/14 | 70766 | 2691 | - | 133 | - | - |  | Alta oxidación por posible degradación del aceite. Baja viscosidad por posible contaminación con un lubricante de menor viscosidad. | Nivel de limpieza en estado de precaución. | Resultados están dentro de los rangos aceptables. | Localice y corrija la causa de baja viscosidad del aceite. Una baja viscosidad puede reducir la protección por lubricación. Identifique las causas del origen y corrija el Codigo ISO alto del aceite. Asegúrese de que la contaminación no está siendo introducida a través de los equipos de manejo de aceite. Retome la muestra en el próximo intervalo programado.
C0015885 | TEMBLADERA | V-350 | V-350 STHI | CAMION VOLQUETE | VOLVO | FMX 6X4R | SISTEMA HIDRAULICO | MOBIL DTE 24 | 2020-11-13 | 2020-12-03 | 2020-12-07 | 2020-12-07 | 26617 | 1075 | Yes | Yes | No | Crítico |  | 5.3 | 0 | 39 | 0 | 2 | 0 | 1 | 0 | 0 | 0 | 0 | 0 | 0 | 0 | 0 | 7 | 3 | 1 | 0 | 0 | 158 | 3 | 444 | 682 | 0 |  | 6.8 | - |  |  | No |  | 34 | 26/24/13 | 415928 | 134763 | - | 76 | - | - |  | Baja viscosidad por posible contaminación con un lubricante de menor viscosidad. | Nivel de limpieza en estado de Crítico. | Elevado desgaste de Hierro. | Localice y corrija la causa de baja viscosidad del aceite. Una baja viscosidad puede reducir la protección por lubricación. Identifique las causas del origen y corrija el Codigo ISO alto del aceite. Asegúrese de que la contaminación no está siendo introducida a través de los equipos de manejo de aceite. Determine la fuente del metal de desgaste excesivo y tome acciones correctivas. Retomar la muestra para monitorear condición.
C0015886 | TEMBLADERA | V-350 | V-350 DIFE DEL | CAMION VOLQUETE | VOLVO | FMX 6X4R | DIFERENCIAL DELANTERO | MOBILUBE HD 85W-140 | 2020-11-13 | 2020-12-03 | 2020-12-07 | 2020-12-07 | 26617 | 1075 | Yes | No | No | Precaución |  | 25.3 | 1 | 16 | 0 | 0 | 0 | 0 | 0 | 0 | 0 | 0 | 0 | 0 | 0 | 0 | 7 | 1 | 0 | 1 | 0 | 3 | 1 | 501 | 4 | 0 |  | 1 | - |  |  | No |  | 16 | 22/19/15 | 35269 | 4256 | - | 297 | - | - |  | Resultados están dentro de los rangos aceptables | Nivel de limpieza en estado de precaución. | Resultados están dentro de los rangos aceptables | Identifique las causas del origen y corrija el Codigo ISO alto del aceite. Asegúrese de que la contaminación no está siendo introducida a través de los equipos de manejo de aceite. Retome la muestra en el próximo intervalo programado.
C0015887 | TEMBLADERA | V-350 | V-350 CUDE RH | CAMION VOLQUETE | VOLVO | FMX 6X4R | CUBO DEL. RH | MOBILUBE HD 85W-140 | 2020-11-13 | 2020-12-03 | 2020-12-07 | 2020-12-07 | 26617 | 1075 | Yes | No | No | Crítico |  | 25.1 | 1 | 21 | 0 | 0 | 0 | 0 | 0 | 0 | 0 | 0 | 0 | 0 | 0 | 0 | 5 | 0 | 0 | 1 | 0 | 6 | 1 | 458 | 3 | 0 |  | 1 | - |  |  | No |  | 16 | 24/20/14 | 104296 | 8241 | - | 135 | - | - |  | Resultados están dentro de los rangos aceptables. | Nivel de limpieza en estado de Crítico. | Resultados están dentro de los rangos aceptables. | Identifique las causas del origen y corrija el Codigo ISO alto del aceite. Asegúrese de que la contaminación no está siendo introducida a través de los equipos de manejo de aceite. Retome la muestra en el próximo intervalo programado.
C0015888 | TEMBLADERA | V-350 | V-350 CUDE LH | CAMION VOLQUETE | VOLVO | FMX 6X4R | CUBO DEL. LH | MOBILUBE HD 85W-140 | 2020-11-13 | 2020-12-03 | 2020-12-07 | 2020-12-07 | 26617 | 1075 | Yes | No | No | Crítico |  | 25.3 | 1 | 21 | 0 | 0 | 0 | 0 | 0 | 0 | 0 | 0 | 0 | 0 | 0 | 0 | 5 | 1 | 1 | 1 | 0 | 6 | 1 | 461 | 3 | 0 |  | 1 | - |  |  | No |  | 15 | 24/20/14 | 103517 | 7774 | - | 100 | - | - |  | Resultados están dentro de los rangos aceptables. | Nivel de limpieza en estado de Crítico. | Resultados están dentro de los rangos aceptables. | Identifique las causas del origen y corrija el Codigo ISO alto del aceite. Asegúrese de que la contaminación no está siendo introducida a través de los equipos de manejo de aceite. Retome la muestra en el próximo intervalo programado.
C0015889 | TEMBLADERA | V-350 | V-350 DIFE POS | CAMION VOLQUETE | VOLVO | FMX 6X4R | DIFERENCIAL POSTERIOR | MOBILUBE HD 85W-140 | 2020-11-13 | 2020-12-03 | 2020-12-07 | 2020-12-07 | 26617 | 1075 | Yes | No | No | Crítico |  | 25.2 | 1 | 22 | 0 | 0 | 0 | 0 | 0 | 0 | 1 | 0 | 0 | 0 | 1 | 0 | 5 | 1 | 1 | 1 | 0 | 6 | 1 | 488 | 3 | 0 |  | 1.2 | - |  |  | No |  | 13 | 24/20/14 | 100127 | 8364 | - | 94 | - | - |  | Resultados están dentro de los rangos aceptables. | Nivel de limpieza en estado de Crítico. | Resultados están dentro de los rangos aceptables. | Identifique las causas del origen y corrija el Codigo ISO alto del aceite. Asegúrese de que la contaminación no está siendo introducida a través de los equipos de manejo de aceite. Retome la muestra en el próximo intervalo programado.
C0015890 | TEMBLADERA | V-350 | V-350 CUPO RH | CAMION VOLQUETE | VOLVO | FMX 6X4R | CUBO POST. RH | MOBILUBE HD 85W-140 | 2020-11-13 | 2020-12-03 | 2020-12-07 | 2020-12-07 | 26617 | 1075 | Yes | No | No | Precaución |  | 25.5 | 1 | 17 | 0 | 0 | 0 | 0 | 0 | 0 | 0 | 0 | 0 | 0 | 0 | 0 | 6 | 0 | 0 | 2 | 0 | 3 | 0 | 513 | 4 | 0 |  | 1.1 | - |  |  | No |  | 16 | 22/18/13 | 30200 | 2339 | - | 52 | - | - |  | Resultados están dentro de los rangos aceptables. | Nivel de limpieza en estado de precaución. | Resultados están dentro de los rangos aceptables. | Identifique las causas del origen y corrija el Codigo ISO alto del aceite. Asegúrese de que la contaminación no está siendo introducida a través de los equipos de manejo de aceite. Retome la muestra en el próximo intervalo programado.
C0015891 | TEMBLADERA | V-350 | V-350 CUPO LH | CAMION VOLQUETE | VOLVO | FMX 6X4R | CUBO POST. LH | MOBILUBE HD 85W-140 | 2020-11-13 | 2020-12-03 | 2020-12-07 | 2020-12-07 | 26617 | 1075 | Yes | No | No | Precaución |  | 25.4 | 1 | 16 | 0 | 0 | 1 | 0 | 0 | 0 | 0 | 0 | 0 | 0 | 0 | 0 | 6 | 2 | 0 | 1 | 0 | 4 | 1 | 489 | 5 | 0 |  | 1.1 | - |  |  | No |  | 7 | 22/19/14 | 34676 | 2728 | - | 81 | - | - |  | Resultados están dentro de los rangos aceptables. | Nivel de limpieza en estado de precaución. | Resultados están dentro de los rangos aceptables. | Identifique las causas del origen y corrija el Codigo ISO alto del aceite. Asegúrese de que la contaminación no está siendo introducida a través de los equipos de manejo de aceite. Retome la muestra en el próximo intervalo programado.
C0015892 | TEMBLADERA | V-357 | V-357 MOT | CAMION VOLQUETE | VOLVO | FMX 6X4R | MOTOR | MOBIL DELVAC 1 ESP 5W-40 | 2020-11-18 | 2020-12-03 | 2020-12-07 | 2020-12-07 | 24401 | 1019 | Yes | Yes | No | Crítico | 13.8 | 12.4 | 3 | 33 | 8 | 1 | 2 | 1 | 48 | 1 | 0 | 0 | 0 | 0 | 0 | 0 | 12 | 2 | 2 | 49 | 0 | 1016 | 916 | 946 | 1257 | 0 | 7.1 | 16.1 | 15.4 | 0 | 0.7 | No |  | 10 | - | - | - | - | - | - | - |  | Alta oxidación por posible degradación del aceite a altas temperaturas. Baja viscosidad por posible contaminación con un lubricante de menor viscosidad o dilución con combustible. | La tasa de nitración aumenta debido a condiciones inadecuadas de combustión e ignición. | Elevado desgaste de Plomo. | Localice y corrija causa de nitración. Revisar el sistema de enfriamiento (termostatos, radiador, bomba de agua, mangueras, etc.). Localice y corrija la causa de baja viscosidad del aceite. Una baja viscosidad puede reducir la protección por lubricación. Determine la fuente del metal de desgaste excesivo y tome acciones correctivas. Retomar la muestra para monitorear condición.
C0015893 | TEMBLADERA | V-357 | V-357 TRAN | CAMION VOLQUETE | VOLVO | FMX 6X4R | TRANSMISION | MOBILUBE HD 80W-90 | 2020-11-18 | 2020-12-03 | 2020-12-07 | 2020-12-07 | 24401 | 1019 | Yes | Yes | No | Crítico |  | 14 | 9 | 11 | 0 | 6 | 0 | 0 | 2 | 0 | 0 | 0 | 0 | 0 | 0 | 0 | 18 | 2 | 0 | 1 | 0 | 5 | 2 | 502 | 5 | 0 |  | 1.9 | - |  |  | No |  | 14 | 25/23/16 | 238139 | 42522 | - | 430 | - | - |  | Resultados están dentro de los rangos aceptables. | Nivel de limpieza en estado de Crítico. | Resultados están dentro de los rangos aceptables. | Identifique las causas del origen y corrija el Codigo ISO alto del aceite. Asegúrese de que la contaminación no está siendo introducida a través de los equipos de manejo de aceite. Retome la muestra en el próximo intervalo programado.
C0015894 | TEMBLADERA | V-357 | V-357 STDI | CAMION VOLQUETE | VOLVO | FMX 6X4R | SISTEMA DIRECCION | MOBIL ATF 220 | 2020-11-18 | 2020-12-03 | 2020-12-07 | 2020-12-07 | 24401 | 710 | Yes | Yes | No | Crítico |  | 5.6 | 0 | 51 | 0 | 0 | 0 | 1 | 0 | 1 | 0 | 0 | 0 | 0 | 0 | 0 | 4 | 3 | 0 | 32 | 0 | 18 | 66 | 339 | 297 | 0 |  | 5.1 | - |  |  | No |  | 50 | 24/19/13 | 106622 | 2911 | - | 44 | - | - |  | Baja viscosidad por posible contaminación con un lubricante de menor viscosidad. | Nivel de limpieza en estado de Crítico. | Resultados están dentro de los rangos aceptables. | Localice y corrija la causa de baja viscosidad del aceite. Una baja viscosidad puede reducir la protección por lubricación. Identifique las causas del origen y corrija el Codigo ISO alto del aceite. Asegúrese de que la contaminación no está siendo introducida a través de los equipos de manejo de aceite. Retome la muestra en el próximo intervalo programado.
C0015895 | TEMBLADERA | V-357 | V-357 STHI | CAMION VOLQUETE | VOLVO | FMX 6X4R | SISTEMA HIDRAULICO | MOBIL DTE 24 | 2020-11-18 | 2020-12-03 | 2020-12-07 | 2020-12-07 | 24401 | 1019 | No | Yes | No | Crítico |  | 5.4 | 0 | 9 | 0 | 1 | 0 | 1 | 0 | 0 | 0 | 0 | 0 | 0 | 1 | 0 | 3 | 0 | 0 | 1 | 0 | 127 | 3 | 449 | 665 | 0 |  | 0.9 | - |  |  | No |  | 16 | 24/20/12 | 147779 | 8580 | - | 24 | - | - |  | Baja viscosidad por posible contaminación con un lubricante de menor viscosidad. | Nivel de limpieza en estado de Crítico. | Resultados están dentro de los rangos aceptables. | Localice y corrija la causa de baja viscosidad del aceite. Una baja viscosidad puede reducir la protección por lubricación. Identifique las causas del origen y corrija el Codigo ISO alto del aceite. Asegúrese de que la contaminación no está siendo introducida a través de los equipos de manejo de aceite. Retome la muestra en el próximo intervalo programado.
C0015896 | TEMBLADERA | V-357 | V-357 DIFE DEL | CAMION VOLQUETE | VOLVO | FMX 6X4R | DIFERENCIAL DELANTERO | MOBILUBE HD 85W-140 | 2020-11-18 | 2020-12-03 | 2020-12-07 | 2020-12-07 | 24401 | 357 | No | No | No | Crítico |  | 24.7 | 1 | 17 | 0 | 0 | 0 | 0 | 0 | 0 | 0 | 0 | 0 | 0 | 0 | 0 | 4 | 1 | 0 | 2 | 0 | 6 | 1 | 496 | 4 | 0 |  | 1.3 | - |  |  | No |  | 8 | 25/23/16 | 235886 | 40361 | - | 459 | - | - |  | Resultados están dentro de los rangos aceptables. | Nivel de limpieza en estado de Crítico. | Resultados están dentro de los rangos aceptables. | Identifique las causas del origen y corrija el Codigo ISO alto del aceite. Asegúrese de que la contaminación no está siendo introducida a través de los equipos de manejo de aceite. Retome la muestra en el próximo intervalo programado.
C0015897 | TEMBLADERA | V-357 | V-357 CUDE RH | CAMION VOLQUETE | VOLVO | FMX 6X4R | CUBO DEL. RH | MOBILUBE HD 85W-140 | 2020-11-18 | 2020-12-03 | 2020-12-07 | 2020-12-07 | 24401 | 1019 | No | No | No | Crítico |  | 24.8 | 1 | 14 | 0 | 0 | 0 | 0 | 0 | 0 | 0 | 0 | 0 | 0 | 0 | 0 | 3 | 1 | 0 | 1 | 0 | 5 | 1 | 444 | 3 | 0 |  | 1.3 | - |  |  | No |  | 6 | 25/22/16 | 231308 | 36963 | - | 346 | - | - |  | Resultados están dentro de los rangos aceptables. | Nivel de limpieza en estado de Crítico. | Resultados están dentro de los rangos aceptables. | Identifique las causas del origen y corrija el Codigo ISO alto del aceite. Asegúrese de que la contaminación no está siendo introducida a través de los equipos de manejo de aceite. Retome la muestra en el próximo intervalo programado.
C0015898 | TEMBLADERA | V-357 | V-357 CUDE LH | CAMION VOLQUETE | VOLVO | FMX 6X4R | CUBO DEL. LH | MOBILUBE HD 85W-140 | 2020-11-18 | 2020-12-03 | 2020-12-07 | 2020-12-07 | 24401 | 1019 | No | No | No | Crítico |  | 24.9 | 1 | 16 | 0 | 0 | 0 | 0 | 0 | 0 | 0 | 0 | 0 | 0 | 0 | 0 | 3 | 1 | 1 | 1 | 0 | 5 | 1 | 468 | 3 | 0 |  | 1.2 | - |  |  | No |  | 16 | 25/22/16 | 199350 | 37874 | - | 438 | - | - |  | Resultados están dentro de los rangos aceptables. | Nivel de limpieza en estado de Crítico. | Resultados están dentro de los rangos aceptables. | Identifique las causas del origen y corrija el Codigo ISO alto del aceite. Asegúrese de que la contaminación no está siendo introducida a través de los equipos de manejo de aceite. Retome la muestra en el próximo intervalo programado.
C0015899 | TEMBLADERA | V-357 | V-357 DIFE POS | CAMION VOLQUETE | VOLVO | FMX 6X4R | DIFERENCIAL POSTERIOR | MOBILUBE HD 85W-140 | 2020-11-18 | 2020-12-03 | 2020-12-07 | 2020-12-07 | 24401 | 357 | No | No | No | Precaución |  | 25 | 0 | 12 | 0 | 0 | 0 | 0 | 0 | 0 | 0 | 0 | 0 | 0 | 0 | 0 | 2 | 1 | 1 | 1 | 0 | 3 | 1 | 458 | 1 | 0 |  | 1.2 | - |  |  | No |  | 6 | 23/20/14 | 47686 | 5853 | - | 133 | - | - |  | Resultados están dentro de los rangos aceptables. | Nivel de limpieza en estado de precaución. | Resultados están dentro de los rangos aceptables. | Identifique las causas del origen y corrija el Codigo ISO alto del aceite. Asegúrese de que la contaminación no está siendo introducida a través de los equipos de manejo de aceite. Retome la muestra en el próximo intervalo programado.
C0015900 | TEMBLADERA | V-357 | V-357 CUPO RH | CAMION VOLQUETE | VOLVO | FMX 6X4R | CUBO POST. RH | MOBILUBE HD 85W-140 | 2020-11-18 | 2020-12-03 | 2020-12-07 | 2020-12-07 | 24401 | 1019 | No | No | No | Precaución |  | 24.8 | 0 | 14 | 0 | 0 | 1 | 0 | 0 | 0 | 0 | 0 | 0 | 0 | 0 | 0 | 2 | 1 | 0 | 1 | 0 | 6 | 2 | 477 | 3 | 0 |  | 1.2 | - |  |  | No |  | 18 | 23/20/14 | 44977 | 5468 | - | 116 | - | - |  | Resultados están dentro de los rangos aceptables. | Nivel de limpieza en estado de precaución. | Resultados están dentro de los rangos aceptables. | Identifique las causas del origen y corrija el Codigo ISO alto del aceite. Asegúrese de que la contaminación no está siendo introducida a través de los equipos de manejo de aceite. Retome la muestra en el próximo intervalo programado.
C0015901 | TEMBLADERA | V-357 | V-357 CUPO LH | CAMION VOLQUETE | VOLVO | FMX 6X4R | CUBO POST. LH | MOBILUBE HD 85W-140 | 2020-11-18 | 2020-12-03 | 2020-12-07 | 2020-12-07 | 24401 | 1019 | No | No | No | Precaución |  | 24.9 | 0 | 14 | 0 | 0 | 0 | 0 | 0 | 0 | 0 | 0 | 0 | 0 | 0 | 0 | 1 | 1 | 0 | 1 | 0 | 4 | 1 | 483 | 2 | 0 |  | 1.2 | - |  |  | No |  | 14 | 23/20/14 | 45751 | 5488 | - | 122 | - | - |  | Resultados están dentro de los rangos aceptables. | Nivel de limpieza en estado de precaución. | Resultados están dentro de los rangos aceptables. | Identifique las causas del origen y corrija el Codigo ISO alto del aceite. Asegúrese de que la contaminación no está siendo introducida a través de los equipos de manejo de aceite. Retome la muestra en el próximo intervalo programado.
C0015902 | TEMBLADERA | CI-30 | CI-30 MOT | CAMION CISTERNA DE AGUA | VOLVO | FMX 6X4R | MOTOR | MOBIL DELVAC 1 ESP 5W-40 | 2020-11-20 | 2020-12-03 | 2020-12-07 | 2020-12-07 | 5110 | 547 | Yes | Yes | No | Crítico | 13.8 | 11.8 | 14 | 31 | 6 | 3 | 2 | 0 | 45 | 3 | 0 | 0 | 0 | 0 | 0 | 0 | 5 | 0 | 1 | 73 | 0 | 1013 | 829 | 933 | 1114 | 0 | 7.1 | 9.5 | 9.3 | 0 | 0.4 | No | 4 | 6 | - | - | - | - | - | - | - |  | Baja viscosidad por posible contaminación con un lubricante de menor viscosidad o dilución con combustible. | Causas posibles de dilución con combustible: Lineas de combustible con fugas, patron de pulverización defectuoso, Inyector goteando, fugas en sellos de bombas de transferencia, bomba de inyección defectuosa, Anillos de sellos ("O-rings") de inyector gastados. | Presenta incremento desgaste de Plomo, no se cuenta límites definidos para metales. | Localice y corrija la causa de baja viscosidad del aceite. Una baja viscosidad puede reducir la protección por lubricación. Retome la muestra en el próximo intervalo.
C0015903 | TEMBLADERA | CI-30 | CI-30 TRAN | CAMION CISTERNA DE AGUA | VOLVO | FMX 6X4R | TRANSMISION | MOBILUBE HD 80W-90 | 2020-11-20 | 2020-12-03 | 2020-12-07 | 2020-12-07 | 5110 | 547 | No | No | No | Precaución |  | 14.1 | 385 | 2 | 3 | 0 | 1 | 0 | 0 | 0 | 0 | 0 | 0 | 0 | 1 | 0 | 6 | 0 | 0 | 1 | 0 | 52 | 0 | 601 | 199 | 0 |  | 1.1 | - |  |  | No |  | 9 | 23/20/15 | 65740 | 7324 | - | 161 | - | - |  | Resultados están dentro de los rangos aceptables. | Nivel de limpieza en estado de precaución. | Presenta incremento desgaste de Cobre, no se cuenta límites definidos para metales. | Identifique las causas del origen y corrija el Codigo ISO alto del aceite. Asegúrese de que la contaminación no está siendo introducida a través de los equipos de manejo de aceite. Retome la muestra en el próximo intervalo programado.
C0015904 | TEMBLADERA | CI-30 | CI-30 STDI | CAMION CISTERNA DE AGUA | VOLVO | FMX 6X4R | SISTEMA DIRECCION | MOBIL ATF 220 | 2020-11-20 | 2020-12-03 | 2020-12-07 | 2020-12-07 | 5110 | 547 | No | No | No | Crítico |  | 5.6 | 2 | 111 | 0 | 0 | 0 | 1 | 0 | 0 | 1 | 0 | 0 | 0 | 0 | 0 | 3 | 7 | 1 | 20 | 0 | 25 | 65 | 295 | 292 | 0 |  | 4.3 | - |  |  | No |  | 60 | 21/18/14 | 14841 | 1516 | - | 88 | - | - |  | Baja viscosidad por posible contaminación con un lubricante de menor viscosidad. | Nivel de limpieza en estado de precaución. | Presenta incremento desgaste de Hierro, no se cuenta límites definidos para metales. | Localice y corrija la causa de baja viscosidad del aceite. Una baja viscosidad puede reducir la protección por lubricación. Identifique las causas del origen y corrija el Codigo ISO alto del aceite. Asegúrese de que la contaminación no está siendo introducida a través de los equipos de manejo de aceite. Retome la muestra en el próximo intervalo programado.
C0015905 | TEMBLADERA | CI-30 | CI-30 STHI | CAMION CISTERNA DE AGUA | VOLVO | FMX 6X4R | SISTEMA HIDRAULICO | MOBIL DTE 24 | 2020-11-20 | 2020-12-03 | 2020-12-07 | 2020-12-07 | 5110 | 547 | No | No | No | Crítico |  | 5.4 | 0 | 3 | 0 | 1 | 0 | 0 | 0 | 0 | 0 | 0 | 0 | 0 | 0 | 0 | 2 | 0 | 0 | 1 | 0 | 132 | 0 | 469 | 691 | 0 |  | 1 | - |  |  | No |  | 24 | 24/21/13 | 148304 | 15947 | - | 74 | - | - |  | Baja viscosidad por posible contaminación con un lubricante de menor viscosidad. | Nivel de limpieza en estado de precaución. | Límites para metales de desgaste no definidos. | Localice y corrija la causa de baja viscosidad del aceite. Una baja viscosidad puede reducir la protección por lubricación. Identifique las causas del origen y corrija el Codigo ISO alto del aceite. Asegúrese de que la contaminación no está siendo introducida a través de los equipos de manejo de aceite. Retome la muestra en el próximo intervalo programado.
C0015906 | TEMBLADERA | CI-30 | CI-30 DIFE DEL | CAMION CISTERNA DE AGUA | VOLVO | FMX 6X4R | DIFERENCIAL DELANTERO | MOBILUBE HD 85W-140 | 2020-11-20 | 2020-12-03 | 2020-12-07 | 2020-12-07 | 5110 | 547 | No | No | No | Crítico |  | 24.4 | 2 | 17 | 0 | 1 | 0 | 0 | 0 | 0 | 1 | 0 | 0 | 0 | 0 | 0 | 2 | 0 | 1 | 3 | 0 | 5 | 2 | 501 | 5 | 0 |  | 0.8 | - |  |  | No |  | 12 | 24/21/15 | 126919 | 11266 | - | 160 | - | - |  | Resultados están dentro de los rangos aceptables. | Nivel de limpieza en estado de Crítico. | Límites para metales de desgaste no definidos. | Identifique las causas del origen y corrija el Codigo ISO alto del aceite. Asegúrese de que la contaminación no está siendo introducida a través de los equipos de manejo de aceite. Retome la muestra en el próximo intervalo programado.
C0015907 | TEMBLADERA | CI-30 | CI-30 DIFE POS | CAMION CISTERNA DE AGUA | VOLVO | FMX 6X4R | DIFERENCIAL POSTERIOR | MOBILUBE HD 85W-140 | 2020-11-20 | 2020-12-03 | 2020-12-07 | 2020-12-07 | 5110 | 547 | No | No | No | Crítico |  | 24.3 | 1 | 13 | 0 | 0 | 0 | 0 | 0 | 0 | 1 | 0 | 0 | 0 | 0 | 0 | 1 | 1 | 0 | 2 | 0 | 4 | 2 | 469 | 5 | 0 |  | 0.8 | - |  |  | No |  | 18 | 24/21/15 | 131043 | 11547 | - | 177 | - | - |  | Resultados están dentro de los rangos aceptables. | Nivel de limpieza en estado de Crítico. | Límites para metales de desgaste no definidos. | Identifique las causas del origen y corrija el Codigo ISO alto del aceite. Asegúrese de que la contaminación no está siendo introducida a través de los equipos de manejo de aceite. Retome la muestra en el próximo intervalo programado.
C0015908 | TEMBLADERA | CI-30 | CI-30 CUDE LH | CAMION CISTERNA DE AGUA | VOLVO | FMX 6X4R | CUBO DEL. LH | MOBILUBE HD 85W-140 | 2020-11-20 | 2020-12-03 | 2020-12-07 | 2020-12-07 | 5110 | 547 | No | No | No | Crítico |  | 24.6 | 2 | 17 | 0 | 0 | 0 | 0 | 0 | 0 | 1 | 0 | 0 | 0 | 0 | 0 | 2 | 0 | 0 | 3 | 0 | 5 | 3 | 504 | 5 | 0 |  | 0.8 | - |  |  | No |  | 16 | 24/21/15 | 110554 | 10335 | - | 179 | - | - |  | Resultados están dentro de los rangos aceptables. | Nivel de limpieza en estado de Crítico. | Resultados están dentro de los rangos aceptables. | Identifique las causas del origen y corrija el Codigo ISO alto del aceite. Asegúrese de que la contaminación no está siendo introducida a través de los equipos de manejo de aceite. Retome la muestra en el próximo intervalo programado.
C0015909 | TEMBLADERA | CI-30 | CI-30 CUDE RH | CAMION CISTERNA DE AGUA | VOLVO | FMX 6X4R | CUBO DEL. RH | MOBILUBE HD 85W-140 | 2020-11-20 | 2020-12-03 | 2020-12-07 | 2020-12-07 | 5110 | 547 | No | No | No | Crítico |  | 24.3 | 2 | 17 | 0 | 0 | 0 | 0 | 0 | 0 | 1 | 0 | 0 | 0 | 0 | 0 | 1 | 0 | 0 | 3 | 0 | 5 | 2 | 508 | 6 | 0 |  | 0.8 | - |  |  | No |  | 15 | 24/21/15 | 110390 | 10086 | - | 188 | - | - |  | Resultados están dentro de los rangos aceptables. | Nivel de limpieza en estado de Crítico. | Resultados están dentro de los rangos aceptables. | Identifique las causas del origen y corrija el Codigo ISO alto del aceite. Asegúrese de que la contaminación no está siendo introducida a través de los equipos de manejo de aceite. Retome la muestra en el próximo intervalo programado.
C0015910 | TEMBLADERA | CI-30 | CI-30 CUPO LH | CAMION CISTERNA DE AGUA | VOLVO | FMX 6X4R | CUBO POST. LH | MOBILUBE HD 85W-140 | 2020-11-20 | 2020-12-03 | 2020-12-07 | 2020-12-07 | 5110 | 547 | No | No | No | Crítico |  | 24.8 | 1 | 14 | 0 | 0 | 0 | 0 | 0 | 0 | 1 | 0 | 0 | 0 | 0 | 0 | 2 | 0 | 0 | 3 | 0 | 4 | 2 | 506 | 4 | 0 |  | 0.8 | - |  |  | No |  | 16 | 24/20/14 | 113333 | 9765 | - | 157 | - | - |  | Resultados están dentro de los rangos aceptables. | Nivel de limpieza en estado de Crítico. | Resultados están dentro de los rangos aceptables. | Identifique las causas del origen y corrija el Codigo ISO alto del aceite. Asegúrese de que la contaminación no está siendo introducida a través de los equipos de manejo de aceite. Retome la muestra en el próximo intervalo programado.
C0015911 | TEMBLADERA | CI-30 | CI-30 CUPO RH | CAMION CISTERNA DE AGUA | VOLVO | FMX 6X4R | CUBO POST. RH | MOBILUBE HD 85W-140 | 2020-11-20 | 2020-12-03 | 2020-12-07 | 2020-12-07 | 5110 | 547 | No | No | No | Crítico |  | 24.3 | 1 | 12 | 0 | 0 | 0 | 0 | 0 | 0 | 1 | 0 | 0 | 0 | 1 | 0 | 1 | 0 | 0 | 3 | 0 | 4 | 1 | 433 | 4 | 0 |  | 0.8 | - |  |  | No |  | 19 | 24/20/15 | 111258 | 9923 | - | 222 | - | - |  | Resultados están dentro de los rangos aceptables. | Nivel de limpieza en estado de Crítico. | Resultados están dentro de los rangos aceptables. | Identifique las causas del origen y corrija el Codigo ISO alto del aceite. Asegúrese de que la contaminación no está siendo introducida a través de los equipos de manejo de aceite. Retome la muestra en el próximo intervalo programado.
C0015912 | TEMBLADERA | CI-31 | CI-31 STDI | CAMION CISTERNA DE COMBUSTIBLE | VOLKSWAGEN | WORKER17-220 | SISTEMA DIRECCION | MOBIL ATF 220 | 2020-11-25 | 2020-12-03 | 2020-12-07 | 2020-12-07 | 10968 | 304 | Yes | Yes | No | Crítico |  | 5.9 | 2 | 6 | 0 | 0 | 0 | 0 | 1 | 0 | 11 | 0 | 0 | 0 | 0 | 0 | 3 | 5 | 0 | 79 | 3 | 43 | 42 | 394 | 212 | 0 |  | 23.9 | - |  |  | No |  | 10 | 21/19/12 | 14108 | 2804 | - | 22 | - | - |  | Baja viscosidad por posible contaminación con un lubricante de menor viscosidad. | Nivel de limpieza en estado de precaución. | Límites para metales de desgaste no definidos. | Localice y corrija la causa de baja viscosidad del aceite. Una baja viscosidad puede reducir la protección por lubricación. Identifique las causas del origen y corrija el Codigo ISO alto del aceite. Asegúrese de que la contaminación no está siendo introducida a través de los equipos de manejo de aceite. Retome la muestra en el próximo intervalo programado.
C0015913 | TEMBLADERA | CI-31 | CI-31 DIFE DEL | CAMION CISTERNA DE COMBUSTIBLE | VOLKSWAGEN | WORKER17-220 | DIFERENCIAL DELANTERO | MOBILUBE HD 85W-140 | 2020-11-25 | 2020-12-03 | 2020-12-07 | 2020-12-07 | 10968 | 1353 | Yes | No | No | Crítico |  | 24.7 | 0 | 65 | 0 | 2 | 0 | 0 | 0 | 0 | 1 | 0 | 0 | 0 | 1 | 0 | 36 | 0 | 1 | 2 | 0 | 24 | 2 | 495 | 6 | 0 |  | 0.9 | - |  |  | No |  | 47 | 26/24/17 | 438959 | 118909 | - | 729 | - | - |  | Resultados están dentro de los rangos aceptables. | Nivel de limpieza en estado de Crítico. | Límites para metales de desgaste no definidos. | Identifique las causas del origen y corrija el Codigo ISO alto del aceite. Asegúrese de que la contaminación no está siendo introducida a través de los equipos de manejo de aceite. Retome la muestra en el próximo intervalo programado.
C0015914 | SHOUGANG | EP-33 | EP-33 MOT | PERFORADORA DE ORUGAS | ATLAS COPCO | DML | MOTOR | MOBIL DELVAC MX 15W-40 | 2020-11-25 | 2020-12-15 | 2020-12-17 | 2020-12-18 | 7400 | 241 | Yes | Yes | No | Crítico | 14.4 | 12.8 | 1 | 12 | 0 | 0 | 0 | 0 | 45 | 0 | 0 | 0 | 0 | 0 | 0 | 0 | 3 | 0 | 1 | 2 | 0 | 1386 | 1157 | 979 | 1295 | 0 | 8.5 | 7.4 | 4.3 | 0.1 | 0.3 | No |  | 12 | - | - | - | - | - |  |  |  | Baja viscosidad por posible contaminación con un lubricante de menor viscosidad o dilución con combustible. | Resultados están dentro de los rangos aceptables. | Resultados están dentro de los rangos aceptables. | Localice y corrija la causa de baja viscosidad del aceite. Una baja viscosidad puede reducir la protección por lubricación. Retome la muestra en el próximo intervalo.
C0015915 | SHOUGANG | EP-33 | EP-33 CJRO | PERFORADORA DE ORUGAS | ATLAS COPCO | DML | CABEZAL DE ROTACION | MOBILUBE HD 80W-90 | 2020-11-25 | 2020-12-15 | 2020-12-17 | 2020-12-18 | 7400 | 241 | Yes |  | No | Crítico |  | 14.3 | 1 | 47 | 0 | 0 | 0 | 0 | 1 | 1 | 0 | 0 | 0 | 0 | 0 | 0 | 4 | 0 | 1 | 2 | 0 | 10 | 2 | 443 | 8 | 0 |  | 1.4 | - |  |  | No |  | 13 | 26/23/16 | 324309 | 50290 | - | 339 |  |  |  | Resultados están dentro de los rangos aceptables. | Nivel de limpieza en estado de Crítico. | Elevado desgaste de Hierro. | Identifique las causas del origen y corrija el Codigo ISO alto del aceite. Asegúrese de que la contaminación no está siendo introducida a través de los equipos de manejo de aceite. Determine la fuente del metal de desgaste excesivo y tome acciones correctivas. Retomar la muestra para monitorear condición.
C0015916 | SHOUGANG | EP-33 | EP-33 MDBS | PERFORADORA DE ORUGAS | ATLAS COPCO | DML | MANDO DE BOMBAS | MOBILUBE HD 80W-90 | 2020-11-25 | 2020-12-15 | 2020-12-17 | 2020-12-18 | 7400 | 241 | Yes |  | No | Crítico |  | 14 | 0 | 55 | 0 | 1 | 0 | 0 | 0 | 0 | 1 | 0 | 0 | 0 | 0 | 0 | 5 | 0 | 1 | 2 | 0 | 84 | 3 | 460 | 39 | 0 |  | 1.2 | - |  |  | No |  | 20 | 25/22/14 | 240991 | 25594 | - | 113 |  |  |  | Resultados están dentro de los rangos aceptables. | Nivel de limpieza en estado de Crítico. | Resultados están dentro de los rangos aceptables. | Identifique las causas del origen y corrija el Codigo ISO alto del aceite. Asegúrese de que la contaminación no está siendo introducida a través de los equipos de manejo de aceite. Retome la muestra en el próximo intervalo programado.
C0015917 | SHOUGANG | FC-86 | FC-86 MOT | CAMION | CATERPILLAR | 777F | MOTOR | MOBIL DELVAC 1 5W-40 | 2020-11-25 | 2020-12-15 | 2020-12-17 | 2020-12-18 | 32168 | 317 | Yes | Yes | No | Precaución | 14.8 | 15 | 1 | 10 | 1 | 1 | 0 | 0 | 0 | 0 | 0 | 0 | 0 | 0 | 0 | 0 | 4 | 0 | 2 | 36 | 0 | 2461 | 514 | 1021 | 1407 | 0 | 9 | 9.6 | 9.8 | 4 | 0.3 | No |  | 14 | - | - | - | - | - |  |  |  | Alta oxidación por posible degradación del aceite a altas temperaturas. | Resultados están dentro de los rangos aceptables. | Resultados están dentro de los rangos aceptables. | Revisar el sistema de enfriamiento (termostatos, radiador, bomba de agua, mangueras, etc.). Tome acciones correctivas. Retome la muestra para confirmar condición.
C0015918 | SHOUGANG | FC-86 | FC-86 TRAN | CAMION | CATERPILLAR | 777F | TRANSMISION | MOBILTRANS HD 30 | 2020-11-25 | 2020-12-15 | 2020-12-17 | 2020-12-18 | 32168 | 1147 | Yes | Yes | No | Precaución |  | 11 | 2 | 5 | 0 | 0 | 0 | 0 | 3 | 2 | 0 | 0 | 0 | 0 | 0 | 0 | 5 | 1 | 2 | 28 | 0 | 2895 | 11 | 857 | 1168 | 0 |  | 1.9 | - |  |  | No |  | 12 | 22/19/14 | 23435 | 3606 | - | 92 |  |  |  | Resultados están dentro de los rangos aceptables. | Nivel de limpieza en estado de precaución. | Resultados están dentro de los rangos aceptables. | Identifique las causas del origen y corrija el Codigo ISO alto del aceite. Asegúrese de que la contaminación no está siendo introducida a través de los equipos de manejo de aceite. Retome la muestra en el próximo intervalo programado.
C0015919 | SHOUGANG | FC-86 | FC-86 STHI | CAMION | CATERPILLAR | 777F | SISTEMA HIDRAULICO | MOBILTRANS HD 10W | 2020-11-25 | 2020-12-15 | 2020-12-17 | 2020-12-18 | 32168 | 2235 | Yes | Yes | No | Crítico |  | 6.1 | 44 | 12 | 0 | 3 | 0 | 1 | 0 | 6 | 0 | 0 | 0 | 0 | 0 | 0 | 21 | 2 | 2 | 2 | 0 | 2660 | 14 | 868 | 1133 | 0 |  | 1.2 | - |  |  | No |  | 9 | 21/18/13 | 15218 | 2380 | - | 72 |  |  |  | Resultados están dentro de los rangos aceptables. | Nivel de limpieza en estado de precaución. Niveles de Potasio en el límite de precuación. | Elevado desgaste de Hierro y Cobre. | Localice la fuente de Potasio. Identifique las causas del origen y corrija el Codigo ISO alto del aceite. Asegúrese de que la contaminación no está siendo introducida a través de los equipos de manejo de aceite. Determine la fuente de los metales de desgaste excesivo y tome acciones correctivas. Retomar la muestra para monitorear condición.
C0015920 | SHOUGANG | FC-86 | FC-86 STDI | CAMION | CATERPILLAR | 777F | SISTEMA DIRECCION | MOBILTRANS HD 10W | 2020-11-25 | 2020-12-15 | 2020-12-17 | 2020-12-18 | 32168 | 2235 | Yes | Yes | No | Crítico |  | 6 | 0 | 13 | 0 | 5 | 0 | 0 | 0 | 0 | 0 | 0 | 0 | 0 | 0 | 0 | 18 | 9 | 2 | 1 | 0 | 3198 | 29 | 957 | 1324 | 0 |  | 2.4 | - |  |  | No |  | 16 | 18/15/12 | 2435 | 282 | - | 25 |  |  |  | Resultados están dentro de los rangos aceptables. | Niveles de Sodio mayores que los esperados. | Elevado desgaste de Hierro. | Localice la fuente de Sodio. Identifique y evalúe los componentes a base de este elemento. Determine la fuente del metal de desgaste excesivo y tome acciones correctivas. Retomar la muestra para monitorear condición.
C0015921 | SHOUGANG | FC-86 | FC-86 BM RH | CAMION | CATERPILLAR | 777F | BOCAMAZA RH | MOBILUBE XFD 60 | 2020-11-25 | 2020-12-15 | 2020-12-17 | 2020-12-18 | 32168 | 617 | Yes |  | No | Crítico |  | 24.4 | 0 | 20 | 0 | 0 | 0 | 1 | 0 | 0 | 0 | 0 | 0 | 0 | 0 | 0 | 10 | 1 | 1 | 2 | 0 | 2708 | 10 | 839 | 1145 | 0 |  | 0.7 | - |  |  | No |  | 18 | 24/21/15 | 109389 | 12431 | - | 298 |  |  |  | Resultados están dentro de los rangos aceptables. | Nivel de limpieza en estado de Crítico. | Resultados están dentro de los rangos aceptables. | Identifique las causas del origen y corrija el Codigo ISO alto del aceite. Asegúrese de que la contaminación no está siendo introducida a través de los equipos de manejo de aceite. Retome la muestra en el próximo intervalo programado.
C0015922 | SHOUGANG | FC-86 | FC-86 BM LH | CAMION | CATERPILLAR | 777F | BOCAMAZA LH | MOBILUBE XFD 60 | 2020-11-25 | 2020-12-15 | 2020-12-17 | 2020-12-18 | 32168 | 617 | Yes |  | No | Crítico |  | 22.6 | 2 | 13 | 0 | 1 | 0 | 1 | 0 | 0 | 0 | 0 | 0 | 0 | 0 | 0 | 11 | 0 | 1 | 3 | 0 | 2763 | 10 | 846 | 1152 | 0 |  | 0.6 | - |  |  | No |  | 21 | 24/20/15 | 80195 | 7127 | - | 181 |  |  |  | Baja viscosidad por posible contaminación con un lubricante de menor viscosidad. | Nivel de limpieza en estado de Crítico. | Resultados están dentro de los rangos aceptables. | Localice y corrija la causa de baja viscosidad del aceite. Una baja viscosidad puede reducir la protección por lubricación. Identifique las causas del origen y corrija el Codigo ISO alto del aceite. Asegúrese de que la contaminación no está siendo introducida a través de los equipos de manejo de aceite. Retome la muestra en el próximo intervalo programado.
C0015923 | SHOUGANG | FC-86 | FC-86 DIFE POS | CAMION | CATERPILLAR | 777F | DIFERENCIAL POSTERIOR | MOBILUBE XFD 60 | 2020-11-25 | 2020-12-15 | 2020-12-17 | 2020-12-18 | 32168 | 2235 | Yes |  | No | Crítico |  | 25.1 | 3 | 39 | 0 | 0 | 0 | 0 | 0 | 1 | 0 | 0 | 0 | 0 | 0 | 0 | 6 | 2 | 1 | 87 | 0 | 266 | 5 | 259 | 9 | 0 |  | 1.8 | - |  |  | No |  | 40 | 26/24/18 | 355418 | 111151 | - | 1397 |  |  |  | Resultados están dentro de los rangos aceptables. | Nivel de limpieza en estado de Crítico. | Resultados están dentro de los rangos aceptables. | Identifique las causas del origen y corrija el Codigo ISO alto del aceite. Asegúrese de que la contaminación no está siendo introducida a través de los equipos de manejo de aceite. Retome la muestra en el próximo intervalo programado.
C0015924 | SHOUGANG | FC-86 | FC-86 MF RH | CAMION | CATERPILLAR | 777F | MANDO FINAL RH | MOBILUBE XFD 60 | 2020-11-25 | 2020-12-15 | 2020-12-17 | 2020-12-18 | 32168 | 2235 | Yes |  | No | Crítico |  | 24.5 | 3 | 38 | 0 | 0 | 0 | 0 | 0 | 1 | 0 | 0 | 0 | 0 | 0 | 0 | 6 | 0 | 1 | 89 | 0 | 268 | 5 | 258 | 7 | 0 |  | 1.9 | - |  |  | No |  | 36 | 26/24/17 | 379702 | 107822 | - | 1254 |  |  |  | Resultados están dentro de los rangos aceptables. | Nivel de limpieza en estado de Crítico. | Resultados están dentro de los rangos aceptables. | Identifique las causas del origen y corrija el Codigo ISO alto del aceite. Asegúrese de que la contaminación no está siendo introducida a través de los equipos de manejo de aceite. Retome la muestra en el próximo intervalo programado.
C0015925 | SHOUGANG | FC-86 | FC-86 MF LH | CAMION | CATERPILLAR | 777F | MANDO FINAL LH | MOBILUBE XFD 60 | 2020-11-25 | 2020-12-15 | 2020-12-17 | 2020-12-18 | 32168 | 2235 | Yes |  | No | Crítico |  | 25.1 | 3 | 39 | 0 | 0 | 0 | 0 | 0 | 1 | 0 | 0 | 0 | 0 | 0 | 0 | 6 | 0 | 0 | 91 | 0 | 272 | 5 | 260 | 7 | 0 |  | 1.8 | - |  |  | No |  | 39 | 26/24/18 | 331872 | 106214 | - | 1466 |  |  |  | Resultados están dentro de los rangos aceptables. | Nivel de limpieza en estado de Crítico. | Resultados están dentro de los rangos aceptables. | Identifique las causas del origen y corrija el Codigo ISO alto del aceite. Asegúrese de que la contaminación no está siendo introducida a través de los equipos de manejo de aceite. Retome la muestra en el próximo intervalo programado.
C0015926 | SHOUGANG | FC-106 | FC-106 MOT | CAMION | CATERPILLAR | 785D | MOTOR | MOBIL DELVAC 1 5W-40 | 2020-11-25 | 2020-12-15 | 2020-12-17 | 2020-12-18 | 29454 | 267 | No | No | No | Crítico | 14.8 | 14.2 | 15 | 7 | 1 | 1 | 1 | 0 | 1 | 0 | 1 | 0 | 0 | 0 | 0 | 0 | 5 | 0 | 2 | 59 | 0 | 2307 | 485 | 996 | 1327 | 0 | 9.3 | 4 | 4.2 | 0.5 | 0.2 | No |  | 14 | - | - | - | - | - |  |  |  | Resultados están dentro de los rangos aceptables. | Resultados están dentro de los rangos aceptables. | Elevado desgaste de Cobre. | Identifique y evalúe los componentes a base de este elemento. Determine la fuente del metal de desgaste excesivo y tome acciones correctivas. Retomar la muestra para monitorear condición.
C0015927 | SHOUGANG | FC-59 | FC-59 MOT | CAMION | KOMATSU | HD1500 | MOTOR | CHEVRON 400 MGX 15W40 | 2020-11-26 | 2020-12-15 | 2020-12-17 | 2020-12-18 | 53440 | 557 | Yes | Yes | No | Normal | 14.6 | 14.2 | 2 | 14 | 1 | 1 | 0 | 0 | 1 | 0 | 0 | 0 | 0 | 0 | 0 | 0 | 3 | 2 | 1 | 85 | 0 | 2190 | 11 | 860 | 1152 | 0 | 6.1 | 6.2 | 7.4 | 0 | 0.9 | No |  | 10 | - | - | - | - | - |  |  |  | Resultados están dentro de los rangos aceptables. | Resultados están dentro de los rangos aceptables. | Resultados están dentro de los rangos aceptables. | Retome la muestra en el próximo intervalo programado.
C0015928 | SHOUGANG | FC-59 | FC-59 TRAN | CAMION | KOMATSU | HD1500 | TRANSMISION | MOBILTRANS HD 30 | 2020-11-26 | 2020-12-15 | 2020-12-17 | 2020-12-18 | 53440 | 1093 | Yes | Yes | No | Precaución |  | 11.1 | 4 | 5 | 0 | 0 | 0 | 0 | 0 | 0 | 0 | 0 | 0 | 0 | 0 | 0 | 5 | 3 | 2 | 3 | 0 | 2804 | 10 | 869 | 1167 | 0 |  | 0.6 | - |  |  | No |  | 8 | 21/17/13 | 12637 | 643 | - | 50 |  |  |  | Resultados están dentro de los rangos aceptables. | Nivel de limpieza en estado de precaución. | Resultados están dentro de los rangos aceptables. | Identifique las causas del origen y corrija el Codigo ISO alto del aceite. Asegúrese de que la contaminación no está siendo introducida a través de los equipos de manejo de aceite. Retome la muestra en el próximo intervalo programado.
C0015929 | SHOUGANG | FC-59 | FC-59 STHI | CAMION | KOMATSU | HD1500 | SISTEMA HIDRAULICO | MOBILTRANS HD 30 | 2020-11-26 | 2020-12-15 | 2020-12-17 | 2020-12-18 | 53440 | 1093 | No | No | No | Crítico |  | 11 | 1 | 10 | 2 | 2 | 0 | 1 | 0 | 1 | 0 | 0 | 0 | 0 | 0 | 0 | 8 | 1 | 2 | 2 | 0 | 2800 | 13 | 862 | 1163 | 0 |  | 0.4 | - |  |  | No |  | 8 | 23/17/12 | 44409 | 822 | - | 26 |  |  |  | Resultados están dentro de los rangos aceptables. | Niveles de Potasio en el límite de precuación. Nivel de limpieza en estado de Crítico. | Resultados están dentro de los rangos aceptables. | Localice la fuente de Potasio. Identifique las causas del origen y corrija el Codigo ISO alto del aceite. Asegúrese de que la contaminación no está siendo introducida a través de los equipos de manejo de aceite. Retome la muestra en el próximo intervalo programado.
C0015930 | SHOUGANG | FC-59 | FC-59 DIFE POS | CAMION | KOMATSU | HD1500 | DIFERENCIAL POSTERIOR | MOBILTRANS HD 50 | 2020-11-26 | 2020-12-15 | 2020-12-17 | 2020-12-18 | 53440 | 1093 | No |  | No | Crítico |  | 18.1 | 1 | 14 | 0 | 0 | 0 | 0 | 0 | 0 | 0 | 0 | 0 | 0 | 0 | 0 | 6 | 0 | 1 | 2 | 0 | 2796 | 10 | 846 | 1153 | 0 |  | 0.7 | - |  |  | No |  | 19 | 25/22/16 | 184107 | 23194 | - | 348 |  |  |  | Resultados están dentro de los rangos aceptables. | Nivel de limpieza en estado de Crítico. | Resultados están dentro de los rangos aceptables. | Identifique las causas del origen y corrija el Codigo ISO alto del aceite. Asegúrese de que la contaminación no está siendo introducida a través de los equipos de manejo de aceite. Retome la muestra en el próximo intervalo programado.
C0015931 | SHOUGANG | FC-59 | FC-59 MF RH | CAMION | KOMATSU | HD1500 | MANDO FINAL RH | MOBILTRANS HD 50 | 2020-11-26 | 2020-12-15 | 2020-12-17 | 2020-12-18 | 53440 | 1093 | No |  | No | Crítico |  | 18.1 | 1 | 14 | 0 | 0 | 0 | 0 | 0 | 0 | 0 | 0 | 0 | 0 | 0 | 0 | 5 | 0 | 2 | 1 | 0 | 2794 | 10 | 850 | 1154 | 0 |  | 0.7 | - |  |  | No |  | 19 | 25/22/16 | 179974 | 24541 | - | 387 |  |  |  | Resultados están dentro de los rangos aceptables. | Nivel de limpieza en estado de Crítico. | Resultados están dentro de los rangos aceptables. | Identifique las causas del origen y corrija el Codigo ISO alto del aceite. Asegúrese de que la contaminación no está siendo introducida a través de los equipos de manejo de aceite. Retome la muestra en el próximo intervalo programado.
C0015932 | SHOUGANG | FC-59 | FC-59 MF LH | CAMION | KOMATSU | HD1500 | MANDO FINAL LH | MOBILTRANS HD 50 | 2020-11-26 | 2020-12-15 | 2020-12-17 | 2020-12-18 | 53440 | 1093 | No |  | No | Crítico |  | 18.1 | 1 | 15 | 0 | 1 | 0 | 0 | 0 | 0 | 0 | 0 | 0 | 0 | 0 | 0 | 5 | 1 | 1 | 1 | 0 | 2862 | 10 | 880 | 1187 | 0 |  | 0.7 | - |  |  | No |  | 20 | 25/22/16 | 165843 | 22240 | - | 331 |  |  |  | Resultados están dentro de los rangos aceptables. | Nivel de limpieza en estado de Crítico. | Resultados están dentro de los rangos aceptables. | Identifique las causas del origen y corrija el Codigo ISO alto del aceite. Asegúrese de que la contaminación no está siendo introducida a través de los equipos de manejo de aceite. Retome la muestra en el próximo intervalo programado.
C0015933 | SHOUGANG | EP-28 | EP-28 MOT | PERFORADORA DE ORUGAS | ATLAS COPCO | DML | MOTOR | MOBIL DELVAC MX 15W-40 | 2020-11-26 | 2020-12-15 | 2020-12-17 | 2020-12-18 | 25191 | 195 | Yes | Yes | No | Crítico | 14.4 | 12.4 | 2 | 16 | 0 | 0 | 1 | 1 | 47 | 0 | 0 | 0 | 0 | 0 | 0 | 0 | 6 | 0 | 1 | 2 | 0 | 1432 | 1191 | 970 | 1321 | 0 | 8.5 | 3.6 | 4 | 0 | 0.3 | No |  | 10 | - | - | - | - | - |  |  |  | Baja viscosidad por posible contaminación con un lubricante de menor viscosidad o dilución con combustible. | Resultados están dentro de los rangos aceptables. | Resultados están dentro de los rangos aceptables. | Localice y corrija la causa de baja viscosidad del aceite. Una baja viscosidad puede reducir la protección por lubricación. Retome la muestra en el próximo intervalo.
C0015934 | SHOUGANG | EP-28 | EP-28 MDBS | PERFORADORA DE ORUGAS | ATLAS COPCO | DML | MANDO DE BOMBAS | MOBILUBE HD 80W-90 | 2020-11-26 | 2020-12-15 | 2020-12-17 | 2020-12-18 | 25191 | 195 | Yes |  | No | Crítico |  | 13.7 | 0 | 42 | 0 | 2 | 0 | 0 | 0 | 0 | 0 | 0 | 0 | 0 | 0 | 0 | 11 | 0 | 2 | 1 | 0 | 91 | 4 | 460 | 63 | 0 |  | 0.3 | - |  |  | No |  | 24 | 25/22/13 | 223530 | 37503 | - | 55 |  |  |  | Resultados están dentro de los rangos aceptables. | Nivel de limpieza en estado de Crítico. | Resultados están dentro de los rangos aceptables. | Identifique las causas del origen y corrija el Codigo ISO alto del aceite. Asegúrese de que la contaminación no está siendo introducida a través de los equipos de manejo de aceite. Retome la muestra en el próximo intervalo programado.
C0015935 | SHOUGANG | FC-117 | FC-117 MOT | CAMION | CATERPILLAR | 785D | MOTOR | CHEVRON 400 MGX 15W40 | 2020-11-26 | 2020-12-15 | 2020-12-17 | 2020-12-18 | 15512 | 599 | Yes | Yes | No | Precaución | 14.6 | 13.8 | 4 | 13 | 2 | 2 | 1 | 0 | 1 | 0 | 0 | 0 | 0 | 0 | 0 | 0 | 3 | 1 | 1 | 92 | 0 | 2149 | 13 | 836 | 1127 | 0 | 7 | 6.7 | 6.7 | 0 | 0.2 | No |  | 13 | - | - | - | - | - |  |  |  | Baja viscosidad por posible contaminación con un lubricante de menor viscosidad o dilución con combustible. | Resultados están dentro de los rangos aceptables. | Desgaste de Plomo en el límite de precaución. | Localice y corrija la causa de baja viscosidad del aceite. Una baja viscosidad puede reducir la protección por lubricación. Determine la fuente del metal de desgaste y tome acciones correctivas. Retomar la muestra para monitorear condición.
C0015936 | SHOUGANG | FC-117 | FC-117 TRAN | CAMION | CATERPILLAR | 785D | TRANSMISION | MOBILTRANS HD 30 | 2020-11-26 | 2020-12-15 | 2020-12-17 | 2020-12-18 | 15512 | 599 | No | Yes | No | Crítico |  | 9 | 1 | 4 | 1 | 0 | 0 | 0 | 0 | 2 | 0 | 0 | 0 | 0 | 0 | 0 | 6 | 0 | 1 | 2 | 0 | 2810 | 11 | 880 | 1193 | 0 |  | 0.3 | - |  |  | No |  | 13 | 19/16/12 | 4269 | 416 | - | 25 |  |  |  | Baja viscosidad por posible contaminación con un lubricante de menor viscosidad. | Resultados están dentro de los rangos aceptables. | Resultados están dentro de los rangos aceptables. | Localice y corrija la causa de baja viscosidad del aceite. Una baja viscosidad puede reducir la protección por lubricación. Retome la muestra en el próximo intervalo.
C0015937 | SHOUGANG | FC-117 | FC-117 STHI | CAMION | CATERPILLAR | 785D | SISTEMA HIDRAULICO | MOBILTRANS HD 10W | 2020-11-26 | 2020-12-15 | 2020-12-17 | 2020-12-18 | 15512 | 1701 | No | Yes | No | Crítico |  | 6 | 1 | 6 | 0 | 2 | 0 | 1 | 0 | 6 | 0 | 0 | 0 | 0 | 0 | 0 | 11 | 3 | 1 | 1 | 0 | 2853 | 13 | 896 | 1192 | 0 |  | 1 | - |  |  | No |  | 12 | 22/19/13 | 23299 | 2566 | - | 68 |  |  |  | Resultados están dentro de los rangos aceptables. | Nivel de limpieza en estado de Crítico. | Resultados están dentro de los rangos aceptables. | Identifique las causas del origen y corrija el Codigo ISO alto del aceite. Asegúrese de que la contaminación no está siendo introducida a través de los equipos de manejo de aceite. Retome la muestra en el próximo intervalo programado.
C0015938 | SHOUGANG | FC-117 | FC-117 STDI | CAMION | CATERPILLAR | 785D | SISTEMA DIRECCION | MOBILTRANS HD 10W | 2020-11-26 | 2020-12-15 | 2020-12-17 | 2020-12-18 | 15512 | 1701 | No | Yes | No | Crítico |  | 5.9 | 2 | 9 | 9 | 4 | 0 | 0 | 0 | 0 | 0 | 0 | 0 | 0 | 0 | 0 | 14 | 3 | 2 | 0 | 0 | 2861 | 16 | 878 | 1192 | 0 |  | 1.3 | - |  |  | No |  | 10 | 22/17/12 | 33345 | 1204 | - | 25 |  |  |  | Resultados están dentro de los rangos aceptables. | Nivel de limpieza en estado de precaución. Contaminación de Silicio en estado crítico. Altos niveles de silicio abrasivo (polvo) causarán alto desgaste. | Resultados están dentro de los rangos aceptables. | Localice la fuente de silicio. Identifique las causas del origen y corrija el Codigo ISO alto del aceite. Asegúrese de que la contaminación no está siendo introducida a través de los equipos de manejo de aceite. Retome la muestra en el próximo intervalo programado.
C0015939 | SHOUGANG | FC-117 | FC-117 BM RH | CAMION | CATERPILLAR | 785D | BOCAMAZA RH | MOBILUBE XFD 60 | 2020-11-26 | 2020-12-15 | 2020-12-17 | 2020-12-18 | 15512 | 599 | No |  | No | Precaución |  | 24.5 | 0 | 4 | 0 | 0 | 0 | 0 | 0 | 0 | 0 | 0 | 0 | 0 | 0 | 0 | 6 | 2 | 0 | 85 | 0 | 287 | 2 | 260 | 4 | 0 |  | 0.3 | - |  |  | No |  | 8 | 22/19/14 | 25361 | 3858 | - | 135 |  |  |  | Resultados están dentro de los rangos aceptables. | Nivel de limpieza en estado de precaución. | Resultados están dentro de los rangos aceptables. | Identifique las causas del origen y corrija el Codigo ISO alto del aceite. Asegúrese de que la contaminación no está siendo introducida a través de los equipos de manejo de aceite. Retome la muestra en el próximo intervalo programado.
C0015940 | SHOUGANG | FC-117 | FC-117 BM LH | CAMION | CATERPILLAR | 785D | BOCAMAZA LH | MOBILUBE XFD 60 | 2020-11-26 | 2020-12-15 | 2020-12-17 | 2020-12-18 | 15512 | 599 | No |  | No | Precaución |  | 24.6 | 0 | 7 | 0 | 0 | 0 | 0 | 0 | 0 | 0 | 0 | 0 | 0 | 0 | 0 | 7 | 3 | 1 | 90 | 0 | 279 | 2 | 252 | 7 | 0 |  | 0.8 | - |  |  | No |  | 13 | 23/19/14 | 53511 | 4187 | - | 113 |  |  |  | Resultados están dentro de los rangos aceptables. | Nivel de limpieza en estado de precaución. | Resultados están dentro de los rangos aceptables. | Identifique las causas del origen y corrija el Codigo ISO alto del aceite. Asegúrese de que la contaminación no está siendo introducida a través de los equipos de manejo de aceite. Retome la muestra en el próximo intervalo programado.
C0015941 | SHOUGANG | FC-117 | FC-117 DIFE POS | CAMION | CATERPILLAR | 785D | DIFERENCIAL POSTERIOR | MOBILUBE XFD 60 | 2020-11-26 | 2020-12-15 | 2020-12-17 | 2020-12-18 | 15512 | 1701 | No | Yes | No | Crítico |  | 25.6 | 52 | 30 | 6 | 0 | 3 | 0 | 0 | 0 | 0 | 0 | 0 | 0 | 0 | 0 | 2 | 3 | 0 | 87 | 0 | 285 | 3 | 273 | 9 | 0 |  | 10.7 | - |  |  | No |  | 24 | 23/18/12 | 68766 | 1356 | - | 40 |  |  |  | Resultados están dentro de los rangos aceptables. | Nivel de limpieza en estado de precaución. | Elevado desgaste de Cobre, Plomo y Estaño. | Identifique las causas del origen y corrija el Codigo ISO alto del aceite. Asegúrese de que la contaminación no está siendo introducida a través de los equipos de manejo de aceite. Determine la fuente de los metales de desgaste excesivo y tome acciones correctivas. Retomar la muestra para monitorear condición.
C0015942 | SHOUGANG | FC-117 | FC-117 MF RH | CAMION | CATERPILLAR | 785D | MANDO FINAL RH | MOBILUBE XFD 60 | 2020-11-26 | 2020-12-15 | 2020-12-17 | 2020-12-18 | 15512 | 1701 | No |  | No | Crítico |  | 25.2 | 52 | 29 | 6 | 0 | 3 | 0 | 0 | 1 | 0 | 0 | 0 | 0 | 0 | 0 | 2 | 3 | 0 | 86 | 0 | 284 | 3 | 268 | 10 | 0 |  | 10.7 | - |  |  | No |  | 14 | 24/18/13 | 88958 | 2191 | - | 62 |  |  |  | Resultados están dentro de los rangos aceptables. | Nivel de limpieza en estado de Crítico. | Elevado desgaste de Cobre, Plomo y Estaño. | Identifique las causas del origen y corrija el Codigo ISO alto del aceite. Asegúrese de que la contaminación no está siendo introducida a través de los equipos de manejo de aceite. Determine la fuente de los metales de desgaste excesivo y tome acciones correctivas. Retomar la muestra para monitorear condición.
C0015943 | SHOUGANG | FC-117 | FC-117 MF LH | CAMION | CATERPILLAR | 785D | MANDO FINAL LH | MOBILUBE XFD 60 | 2020-11-26 | 2020-12-15 | 2020-12-17 | 2020-12-18 | 15512 | 1701 | No |  | No | Crítico |  | 25 | 52 | 30 | 6 | 0 | 3 | 0 | 0 | 1 | 0 | 0 | 0 | 0 | 0 | 0 | 2 | 3 | 0 | 85 | 0 | 285 | 3 | 271 | 11 | 0 |  | 10.5 | - |  |  | No |  | 24 | 24/19/12 | 122044 | 3496 | - | 38 |  |  |  | Resultados están dentro de los rangos aceptables. | Nivel de limpieza en estado de Crítico. | Elevado desgaste de Cobre, Plomo y Estaño. | Identifique las causas del origen y corrija el Codigo ISO alto del aceite. Asegúrese de que la contaminación no está siendo introducida a través de los equipos de manejo de aceite. Determine la fuente de los metales de desgaste excesivo y tome acciones correctivas. Retomar la muestra para monitorear condición.
C0015944 | SHOUGANG | CH-06 | CH-06 MOT RH | PALA HIDRAULICA | CATERPILLAR | 6050 FS | MOTOR RH | MOBIL DELVAC MX 15W-40 | 2020-11-26 | 2020-12-15 | 2020-12-17 | 2020-12-18 | 14920 | 142 | Yes | Yes | No | Normal | 14.4 | 14.4 | 1 | 4 | 0 | 1 | 0 | 0 | 5 | 0 | 0 | 0 | 0 | 0 | 0 | 0 | 4 | 0 | 1 | 108 | 0 | 2283 | 107 | 873 | 1150 | 0 | 6.8 | 6.4 | 6.7 | 1.5 | 0.2 | No |  | 12 | - | - | - | - | - |  |  |  | Resultados están dentro de los rangos aceptables. | Resultados están dentro de los rangos aceptables. | Resultados están dentro de los rangos aceptables. | Retome la muestra en el próximo intervalo programado.
C0015945 | SHOUGANG | CH-06 | CH-06 MOT LH | PALA HIDRAULICA | CATERPILLAR | 6050 FS | MOTOR LH | MOBIL DELVAC MX 15W-40 | 2020-11-26 | 2020-12-15 | 2020-12-17 | 2020-12-18 | 14920 | 142 | Yes | Yes | No | Normal | 14.4 | 14.3 | 1 | 8 | 1 | 1 | 0 | 0 | 4 | 0 | 0 | 0 | 0 | 0 | 0 | 0 | 4 | 0 | 1 | 102 | 0 | 2135 | 93 | 840 | 1106 | 0 | 7.2 | 7.2 | 7.5 | 0.7 | 0.2 | No |  | 12 | - | - | - | - | - |  |  |  | Resultados están dentro de los rangos aceptables. | Resultados están dentro de los rangos aceptables. | Resultados están dentro de los rangos aceptables. | Retome la muestra en el próximo intervalo programado.
C0015946 | SHOUGANG | C-45 | C-45 MOT | CARGADOR FRONTAL | CATERPILLAR | 994F | MOTOR | MOBIL DELVAC 1 5W-40 | 2020-11-27 | 2020-12-15 | 2020-12-17 | 2020-12-18 | 46457 | 281 | Yes | Yes | No | Crítico | 14.8 | 16.2 | 1 | 7 | 2 | 1 | 0 | 0 | 1 | 0 | 0 | 0 | 0 | 0 | 0 | 0 | 7 | 1 | 2 | 49 | 0 | 2626 | 541 | 1030 | 1441 | 0 | 8.4 | 11.8 | 11.7 | 11.1 | 0.2 | No |  | 16 | - | - | - | - | - |  |  |  | Alta oxidación por posible degradación del aceite a altas temperaturas. Alta viscosidad podría ser consecuencia de la elevación de la oxidación por degradación del aceite a altas temperaturas. | Nivel de Silicio en el límite de precaución. | Desgaste de Plomo en el límite de precaución. | Revisar el sistema de enfriamiento (termostatos, radiador, bomba de agua, mangueras, etc.). Localice la fuente de silicio. Determine la fuente del metal de desgaste y tome acciones correctivas. Retomar la muestra para monitorear condición.
C0015947 | SHOUGANG | C-45 | C-45 TRAN | CARGADOR FRONTAL | CATERPILLAR | 994F | TRANSMISION | MOBILTRANS HD 30 | 2020-11-27 | 2020-12-15 | 2020-12-17 | 2020-12-18 | 46457 | 580 | No | Yes | No | Precaución |  | 11.1 | 2 | 4 | 0 | 0 | 0 | 0 | 0 | 3 | 0 | 0 | 0 | 0 | 0 | 0 | 5 | 0 | 1 | 0 | 0 | 3022 | 10 | 907 | 1228 | 0 |  | 0.8 | - |  |  | No |  | 15 | 22/19/13 | 26422 | 2687 | - | 47 |  |  |  | Resultados están dentro de los rangos aceptables. | Nivel de limpieza en estado de precaución. | Resultados están dentro de los rangos aceptables. | Identifique las causas del origen y corrija el Codigo ISO alto del aceite. Asegúrese de que la contaminación no está siendo introducida a través de los equipos de manejo de aceite. Retome la muestra en el próximo intervalo programado.
C0015948 | SHOUGANG | C-45 | C-45 STHI | CARGADOR FRONTAL | CATERPILLAR | 994F | SISTEMA HIDRAULICO | MOBILTRANS HD 10W | 2020-11-27 | 2020-12-15 | 2020-12-17 | 2020-12-18 | 46457 | 3677 | No | Yes | No | Crítico |  | 6 | 5 | 17 | 0 | 7 | 0 | 0 | 0 | 0 | 0 | 0 | 0 | 0 | 0 | 0 | 22 | 0 | 2 | 1 | 0 | 2942 | 21 | 887 | 1229 | 0 |  | 1 | - |  |  | No |  | 14 | 22/18/12 | 38587 | 2061 | - | 33 |  |  |  | Resultados están dentro de los rangos aceptables. | Nivel de limpieza en estado de Crítico. Identifique las causas del origen y corrija el Codigo ISO alto del aceite. Asegúrese de que la contaminación no está siendo introducida a través de los equipos de manejo de aceite. Retome la muestra en el próximo intervalo programado. | Presencia de aluminio mayor que el esperado puede representar contaminación con polvo (silicio abrasivo). | El incremento en silicio y aluminio podría potencialmente indicar una contaminación con polvo/tierra como la causa raíz del problema. Identifique las causas del origen y corrija el Codigo ISO alto del aceite. Asegúrese de que la contaminación no está siendo introducida a través de los equipos de manejo de aceite. Retome la muestra en el próximo intervalo programado.
C0015949 | SHOUGANG | C-45 | C-45 STDI | CARGADOR FRONTAL | CATERPILLAR | 994F | SISTEMA DIRECCION | MOBILTRANS HD 10W | 2020-11-27 | 2020-12-15 | 2020-12-17 | 2020-12-18 | 46457 | 1466 | No | Yes | No | Normal |  | 6 | 26 | 28 | 0 | 7 | 0 | 1 | 0 | 5 | 0 | 1 | 0 | 0 | 0 | 0 | 32 | 1 | 2 | 1 | 0 | 2876 | 26 | 891 | 1215 | 0 |  | 1.2 | - |  |  | No |  | 8 | 19/16/12 | 3067 | 455 | - | 36 |  |  |  | Resultados están dentro de los rangos aceptables. | Resultados están dentro de los rangos aceptables. | Resultados están dentro de los rangos aceptables. | Retome la muestra en el próximo intervalo programado.
C0015950 | SHOUGANG | C-45 | C-45 ENF | CARGADOR FRONTAL | CATERPILLAR | 994F | ENFRIAMIENTO | MOBILTRANS HD 10W | 2020-11-27 | 2020-12-15 | 2020-12-17 | 2020-12-18 | 46457 | 1466 | No | Yes | No | Precaución |  | 5.9 | 35 | 39 | 0 | 11 | 0 | 2 | 0 | 7 | 0 | 1 | 0 | 0 | 0 | 0 | 44 | 3 | 4 | 0 | 0 | 2971 | 29 | 914 | 1209 | 0 |  | 1.7 | - |  |  | No |  | 17 | 22/19/13 | 39747 | 3981 | - | 54 |  |  |  | Resultados están dentro de los rangos aceptables. | Nivel de limpieza en estado de precaución. | Desgaste de Cobre en el límite de precaución. | Identifique las causas del origen y corrija el Codigo ISO alto del aceite. Asegúrese de que la contaminación no está siendo introducida a través de los equipos de manejo de aceite. Determine la fuente del metal de desgaste y tome acciones correctivas. Retomar la muestra para monitorear condición.
C0015951 | SHOUGANG | C-45 | C-45 MDBS | CARGADOR FRONTAL | CATERPILLAR | 994F | MANDO DE BOMBAS | MOBILTRANS HD 30 | 2020-11-27 | 2020-12-15 | 2020-12-17 | 2020-12-18 | 46457 | 580 | Yes | Yes | No | Normal |  | 10.7 | 0 | 14 | 0 | 10 | 0 | 0 | 0 | 0 | 0 | 0 | 0 | 0 | 0 | 0 | 16 | 0 | 1 | 1 | 0 | 2952 | 10 | 885 | 1248 | 0 |  | 0 | - |  |  | No |  | 18 | 20/16/12 | 9620 | 391 | - | 23 |  |  |  | Resultados están dentro de los rangos aceptables. | Resultados están dentro de los rangos aceptables. | Resultados están dentro de los rangos aceptables. | Retome la muestra en el próximo intervalo programado.
C0015952 | SHOUGANG | C-45 | C-45 DIFE DEL | CARGADOR FRONTAL | CATERPILLAR | 994F | DIFERENCIAL DELANTERO | MOBILUBE XFD 60 | 2020-11-27 | 2020-12-15 | 2020-12-17 | 2020-12-18 | 46457 | 3441 | No |  | No | Crítico |  | 24.8 | 7 | 32 | 0 | 1 | 1 | 0 | 0 | 4 | 0 | 0 | 0 | 0 | 0 | 0 | 4 | 1 | 0 | 88 | 0 | 265 | 3 | 250 | 5 | 0 |  | 1.5 | - |  |  | No |  | 28 | 26/23/17 | 335031 | 74975 | - | 868 |  |  |  | Resultados están dentro de los rangos aceptables. | Nivel de limpieza en estado de Crítico. | Resultados están dentro de los rangos aceptables. | Identifique las causas del origen y corrija el Codigo ISO alto del aceite. Asegúrese de que la contaminación no está siendo introducida a través de los equipos de manejo de aceite. Retome la muestra en el próximo intervalo programado.
C0015953 | SHOUGANG | C-45 | C-45 DIFE POS | CARGADOR FRONTAL | CATERPILLAR | 994F | DIFERENCIAL POSTERIOR | MOBILUBE XFD 60 | 2020-11-27 | 2020-12-15 | 2020-12-17 | 2020-12-18 | 46457 | 3441 | No |  | No | Crítico |  | 24.5 | 4 | 23 | 0 | 0 | 0 | 0 | 0 | 1 | 0 | 0 | 0 | 0 | 0 | 0 | 4 | 1 | 1 | 90 | 0 | 271 | 3 | 256 | 6 | 0 |  | 1.8 | - |  |  | No |  | 21 | 25/22/16 | 209423 | 35798 | - | 454 |  |  |  | Resultados están dentro de los rangos aceptables. | Nivel de limpieza en estado de Crítico. | Resultados están dentro de los rangos aceptables. | Identifique las causas del origen y corrija el Codigo ISO alto del aceite. Asegúrese de que la contaminación no está siendo introducida a través de los equipos de manejo de aceite. Retome la muestra en el próximo intervalo programado.
C0015954 | SHOUGANG | C-45 | C-45 MFDEL LH | CARGADOR FRONTAL | CATERPILLAR | 994F | MANDO FINAL DEL. LH | MOBILUBE XFD 60 | 2020-11-27 | 2020-12-15 | 2020-12-17 | 2020-12-18 | 46457 | 3441 | No |  | No | Crítico |  | 24.5 | 4 | 23 | 0 | 0 | 1 | 0 | 0 | 1 | 0 | 0 | 0 | 0 | 0 | 0 | 4 | 2 | 1 | 90 | 0 | 270 | 3 | 252 | 7 | 0 |  | 1.8 | - |  |  | No |  | 24 | 25/22/16 | 253420 | 37036 | - | 446 |  |  |  | Resultados están dentro de los rangos aceptables. | Nivel de limpieza en estado de Crítico. | Resultados están dentro de los rangos aceptables. | Identifique las causas del origen y corrija el Codigo ISO alto del aceite. Asegúrese de que la contaminación no está siendo introducida a través de los equipos de manejo de aceite. Retome la muestra en el próximo intervalo programado.
C0015955 | SHOUGANG | C-45 | C-45 MFDEL RH | CARGADOR FRONTAL | CATERPILLAR | 994F | MANDO FINAL DEL. RH | MOBILUBE XFD 60 | 2020-11-27 | 2020-12-15 | 2020-12-17 | 2020-12-18 | 46457 | 3441 | No |  | No | Crítico |  | 24.9 | 5 | 23 | 0 | 0 | 0 | 0 | 0 | 1 | 0 | 0 | 0 | 0 | 0 | 0 | 4 | 0 | 1 | 90 | 0 | 269 | 3 | 258 | 5 | 0 |  | 1.8 | - |  |  | No |  | 24 | 25/22/16 | 227756 | 34920 | - | 480 |  |  |  | Resultados están dentro de los rangos aceptables. | Nivel de limpieza en estado de Crítico. | Resultados están dentro de los rangos aceptables. | Identifique las causas del origen y corrija el Codigo ISO alto del aceite. Asegúrese de que la contaminación no está siendo introducida a través de los equipos de manejo de aceite. Retome la muestra en el próximo intervalo programado.
C0015956 | SHOUGANG | EP-28 | EP-28 CJRO | PERFORADORA DE ORUGAS | ATLAS COPCO | DML | CABEZAL DE ROTACION | MOBILUBE HD 80W-90 | 2020-11-26 | 2020-12-15 | 2020-12-17 | 2020-12-18 | 25191 | 195 | Yes |  | No | Precaución |  | 14.6 | 0 | 27 | 0 | 1 | 0 | 1 | 1 | 1 | 0 | 0 | 0 | 0 | 0 | 0 | 5 | 0 | 1 | 4 | 0 | 204 | 3 | 447 | 102 | 0 |  | 1.4 | - |  |  | No |  | 24 | - | - | - | - | - |  |  |  | Resultados están dentro de los rangos aceptables. | Resultados están dentro de los rangos aceptables. | Desgaste de Hierro en el límite de precaución. | Identifique y evalúe los componentes a base de este elemento. Determine la fuente del metal de desgaste y tome acciones correctivas. Retomar la muestra para monitorear condición.
C0015957 | SHOUGANG | FC-112 | FC-112 MOT | CAMION | CATERPILLAR | 785D | MOTOR | MOBIL DELVAC 1 5W-40 | 2020-11-27 | 2020-12-15 | 2020-12-17 | 2020-12-18 | 31763 | 612 | Yes | Yes | No | Precaución | 14.8 | 14.8 | 5 | 9 | 1 | 1 | 0 | 0 | 1 | 0 | 0 | 0 | 0 | 0 | 0 | 0 | 3 | 0 | 2 | 38 | 0 | 2409 | 489 | 973 | 1343 | 0 | 9.5 | 8.6 | 8.8 | 4.5 | 0.2 | No |  | 16 | - | - | - | - | - |  |  |  | Alta oxidación por posible degradación del aceite a altas temperaturas. | Resultados están dentro de los rangos aceptables. | Resultados están dentro de los rangos aceptables. | Revisar el sistema de enfriamiento (termostatos, radiador, bomba de agua, mangueras, etc.). Tome acciones correctivas. Retome la muestra para confirmar condición.
C0015958 | SHOUGANG | FC-112 | FC-112 TRAN | CAMION | CATERPILLAR | 785D | TRANSMISION | MOBILTRANS HD 30 | 2020-11-27 | 2020-12-15 | 2020-12-17 | 2020-12-18 | 31763 | 1203 | Yes | Yes | No | Precaución |  | 11.4 | 10 | 5 | 0 | 0 | 0 | 0 | 0 | 0 | 0 | 0 | 0 | 0 | 0 | 0 | 4 | 1 | 1 | 9 | 0 | 2832 | 10 | 863 | 1147 | 0 |  | 1.9 | - |  |  | No |  | 14 | 22/19/14 | 21261 | 3625 | - | 83 |  |  |  | Resultados están dentro de los rangos aceptables. | Nivel de limpieza en estado de precaución. | Resultados están dentro de los rangos aceptables. | Identifique las causas del origen y corrija el Codigo ISO alto del aceite. Asegúrese de que la contaminación no está siendo introducida a través de los equipos de manejo de aceite. Retome la muestra en el próximo intervalo programado.
C0015959 | SHOUGANG | FC-112 | FC-112 STHI | CAMION | CATERPILLAR | 785D | SISTEMA HIDRAULICO | MOBILTRANS HD 10W | 2020-11-27 | 2020-12-15 | 2020-12-17 | 2020-12-18 | 31763 | 612 | No | Yes | No | Crítico |  | 6.2 | 63 | 9 | 0 | 1 | 0 | 0 | 0 | 0 | 0 | 0 | 0 | 0 | 0 | 0 | 9 | 2 | 0 | 1 | 0 | 2950 | 13 | 902 | 1237 | 0 |  | 0.2 | - |  |  | No |  | 14 | 22/18/12 | 34969 | 2032 | - | 35 |  |  |  | Resultados están dentro de los rangos aceptables. | Nivel de limpieza en estado de Crítico. | Elevado desgaste de Cobre. | Identifique las causas del origen y corrija el Codigo ISO alto del aceite. Asegúrese de que la contaminación no está siendo introducida a través de los equipos de manejo de aceite. Determine la fuente del metal de desgaste excesivo y tome acciones correctivas. Retomar la muestra para monitorear condición.
C0015960 | SHOUGANG | FC-112 | FC-112 STDI | CAMION | CATERPILLAR | 785D | SISTEMA DIRECCION | MOBILTRANS HD 10W | 2020-11-27 | 2020-12-15 | 2020-12-17 | 2020-12-18 | 31763 | 1203 | No | Yes | No | Precaución |  | 6 | 2 | 7 | 12 | 3 | 0 | 0 | 0 | 0 | 0 | 0 | 0 | 0 | 0 | 0 | 12 | 2 | 1 | 1 | 0 | 2953 | 17 | 882 | 1238 | 0 |  | 0.9 | - |  |  | No |  | 14 | 21/16/12 | 15657 | 573 | - | 28 |  |  |  | Resultados están dentro de los rangos aceptables. | Nivel de limpieza en estado de precaución. Nivel de Silicio en el límite de precaución. | Resultados están dentro de los rangos aceptables. | Localice la fuente de silicio. Identifique las causas del origen y corrija el Codigo ISO alto del aceite. Asegúrese de que la contaminación no está siendo introducida a través de los equipos de manejo de aceite. Retome la muestra en el próximo intervalo programado.
C0015961 | SHOUGANG | FC-112 | FC-112 BM RH | CAMION | CATERPILLAR | 785D | BOCAMAZA RH | MOBILUBE XFD 60 | 2020-11-27 | 2020-12-15 | 2020-12-17 | 2020-12-18 | 31763 | 1203 | Yes |  | No | Crítico |  | 24.6 | 1 | 23 | 0 | 0 | 0 | 0 | 1 | 0 | 0 | 0 | 0 | 0 | 0 | 0 | 3 | 2 | 0 | 84 | 0 | 283 | 17 | 265 | 27 | 0 |  | 1.3 | - |  |  | No |  | 22 | 25/22/15 | 202565 | 22167 | - | 316 |  |  |  | Resultados están dentro de los rangos aceptables. | Nivel de limpieza en estado de Crítico. | Resultados están dentro de los rangos aceptables. | Identifique las causas del origen y corrija el Codigo ISO alto del aceite. Asegúrese de que la contaminación no está siendo introducida a través de los equipos de manejo de aceite. Retome la muestra en el próximo intervalo programado.
C0015962 | SHOUGANG | FC-112 | FC-112 BM LH | CAMION | CATERPILLAR | 785D | BOCAMAZA LH | MOBILUBE XFD 60 | 2020-11-27 | 2020-12-15 | 2020-12-17 | 2020-12-18 | 31763 | 1203 | Yes |  | No | Crítico |  | 23.7 | 3 | 68 | 0 | 0 | 0 | 0 | 0 | 0 | 1 | 0 | 0 | 0 | 0 | 0 | 7 | 2 | 0 | 87 | 0 | 339 | 4 | 287 | 35 | 0 |  | 1 | - |  |  | No |  | 30 | 25/22/14 | 217910 | 23520 | - | 140 |  |  |  | Baja viscosidad por posible contaminación con un lubricante de menor viscosidad. | Nivel de limpieza en estado de Crítico. | Elevado desgaste de Hierro. | Localice y corrija la causa de baja viscosidad del aceite. Una baja viscosidad puede reducir la protección por lubricación. Identifique las causas del origen y corrija el Codigo ISO alto del aceite. Asegúrese de que la contaminación no está siendo introducida a través de los equipos de manejo de aceite. Determine la fuente del metal de desgaste excesivo y tome acciones correctivas. Retomar la muestra para monitorear condición.
C0015963 | SHOUGANG | FC-112 | FC-112 DIFE POS | CAMION | CATERPILLAR | 785D | DIFERENCIAL POSTERIOR | MOBILUBE XFD 60 | 2020-11-27 | 2020-12-15 | 2020-12-17 | 2020-12-18 | 31763 | 1203 | No | Yes | No | Crítico |  | 20.5 | 48 | 24 | 2 | 0 | 2 | 0 | 0 | 0 | 0 | 0 | 0 | 0 | 0 | 0 | 2 | 4 | 0 | 78 | 0 | 579 | 4 | 338 | 152 | 0 |  | 1.9 | - |  |  | No |  | 20 | 25/21/12 | 177286 | 14724 | - | 26 |  |  |  | Baja viscosidad por posible contaminación con un lubricante de menor viscosidad. | Nivel de limpieza en estado de Crítico. Niveles de Sodio en el límite de precuación. | Elevado desgaste de Cobre. | Localice la fuente de Sodio. Localice y corrija la causa de baja viscosidad del aceite. Una baja viscosidad puede reducir la protección por lubricación. Identifique las causas del origen y corrija el Codigo ISO alto del aceite. Asegúrese de que la contaminación no está siendo introducida a través de los equipos de manejo de aceite. Determine la fuente del metal de desgaste excesivo y tome acciones correctivas. Retomar la muestra para monitorear condición.
C0015964 | SHOUGANG | FC-112 | FC-112 MF RH | CAMION | CATERPILLAR | 785D | MANDO FINAL RH | MOBILUBE XFD 60 | 2020-11-27 | 2020-12-15 | 2020-12-17 | 2020-12-18 | 31763 | 1203 | No |  | No | Crítico |  | 20.8 | 47 | 24 | 3 | 0 | 2 | 0 | 0 | 0 | 0 | 0 | 0 | 0 | 0 | 0 | 2 | 3 | 0 | 77 | 0 | 566 | 4 | 332 | 148 | 0 |  | 2 | - |  |  | No |  | 23 | 25/21/13 | 229496 | 18155 | - | 52 |  |  |  | Baja viscosidad por posible contaminación con un lubricante de menor viscosidad. | Nivel de limpieza en estado de Crítico. | Elevado desgaste de Cobre y Plomo. | Localice y corrija la causa de baja viscosidad del aceite. Una baja viscosidad puede reducir la protección por lubricación. Identifique las causas del origen y corrija el Codigo ISO alto del aceite. Asegúrese de que la contaminación no está siendo introducida a través de los equipos de manejo de aceite. Determine la fuente del metal de desgaste excesivo y tome acciones correctivas. Retomar la muestra para monitorear condición.
C0015965 | SHOUGANG | FC-112 | FC-112 MF LH | CAMION | CATERPILLAR | 785D | MANDO FINAL LH | MOBILUBE XFD 60 | 2020-11-27 | 2020-12-15 | 2020-12-17 | 2020-12-18 | 31763 | 1203 | No |  | No | Crítico |  | 20.6 | 50 | 27 | 3 | 0 | 2 | 0 | 0 | 0 | 0 | 0 | 0 | 0 | 0 | 0 | 2 | 1 | 0 | 83 | 0 | 625 | 5 | 362 | 168 | 0 |  | 1.9 | - |  |  | No |  | 24 | 25/22/13 | 250594 | 22314 | - | 44 |  |  |  | Baja viscosidad por posible contaminación con un lubricante de menor viscosidad. | Nivel de limpieza en estado de Crítico. | Elevado desgaste de Cobre y Plomo. | Localice y corrija la causa de baja viscosidad del aceite. Una baja viscosidad puede reducir la protección por lubricación. Identifique las causas del origen y corrija el Codigo ISO alto del aceite. Asegúrese de que la contaminación no está siendo introducida a través de los equipos de manejo de aceite. Determine la fuente del metal de desgaste excesivo y tome acciones correctivas. Retomar la muestra para monitorear condición.
C0015966 | SHOUGANG | FC-107 | FC-107 DIFE POS | CAMION | KOMATSU | HD1500 | DIFERENCIAL POSTERIOR | MOBILTRANS HD 50 | 2020-11-27 | 2020-12-15 | 2020-12-17 | 2020-12-18 | 18763 | 362 | No |  | No | Crítico |  | 18.1 | 0 | 12 | 0 | 1 | 0 | 0 | 0 | 0 | 0 | 0 | 0 | 0 | 0 | 0 | 5 | 0 | 2 | 5 | 0 | 2764 | 11 | 832 | 1114 | 0 |  | 0.9 | - |  |  | No |  | 23 | 24/22/17 | 159547 | 29586 | - | 786 |  |  |  | Resultados están dentro de los rangos aceptables. | Nivel de limpieza en estado de Crítico. | Resultados están dentro de los rangos aceptables. | Identifique las causas del origen y corrija el Codigo ISO alto del aceite. Asegúrese de que la contaminación no está siendo introducida a través de los equipos de manejo de aceite. Retome la muestra en el próximo intervalo programado.
C0015967 | SHOUGANG | FC-107 | FC-107 MF LH | CAMION | KOMATSU | HD1500 | MANDO FINAL LH | MOBILTRANS HD 50 | 2020-11-27 | 2020-12-15 | 2020-12-17 | 2020-12-18 | 18763 | 362 | No |  | No | Crítico |  | 18.1 | 0 | 16 | 0 | 0 | 0 | 0 | 0 | 0 | 0 | 0 | 0 | 0 | 0 | 0 | 5 | 0 | 1 | 5 | 0 | 2753 | 11 | 832 | 1113 | 0 |  | 0.9 | - |  |  | No |  | 10 | 24/22/17 | 154047 | 28283 | - | 732 |  |  |  | Resultados están dentro de los rangos aceptables. | Nivel de limpieza en estado de Crítico. | Resultados están dentro de los rangos aceptables. | Identifique las causas del origen y corrija el Codigo ISO alto del aceite. Asegúrese de que la contaminación no está siendo introducida a través de los equipos de manejo de aceite. Retome la muestra en el próximo intervalo programado.
C0015968 | SHOUGANG | FC-107 | FC-107 MF RH | CAMION | KOMATSU | HD1500 | MANDO FINAL RH | MOBILTRANS HD 50 | 2020-11-27 | 2020-12-15 | 2020-12-17 | 2020-12-18 | 18763 | 362 | No |  | No | Crítico |  | 18.1 | 0 | 10 | 0 | 0 | 0 | 0 | 0 | 0 | 0 | 0 | 0 | 0 | 0 | 0 | 4 | 0 | 1 | 5 | 0 | 2727 | 11 | 824 | 1104 | 0 |  | 0.9 | - |  |  | No |  | 19 | 25/22/17 | 161537 | 28861 | - | 788 |  |  |  | Resultados están dentro de los rangos aceptables. | Nivel de limpieza en estado de Crítico. | Resultados están dentro de los rangos aceptables. | Identifique las causas del origen y corrija el Codigo ISO alto del aceite. Asegúrese de que la contaminación no está siendo introducida a través de los equipos de manejo de aceite. Retome la muestra en el próximo intervalo programado.
C0015969 | SHOUGANG | EP-29 | EP-29 MOT | PERFORADORA DE ORUGAS | ATLAS COPCO | DML | MOTOR | MOBIL DELVAC MX 15W-40 | 2020-11-29 | 2020-12-15 | 2020-12-17 | 2020-12-18 | 34215 | 184 | Yes | Yes | No | Crítico | 14.4 | 13.1 | 2 | 8 | 32 | 0 | 1 | 1 | 50 | 0 | 0 | 0 | 0 | 0 | 0 | 0 | 6 | 0 | 1 | 1 | 0 | 1483 | 1210 | 950 | 1324 | 0 | 8.3 | 16.4 | 11.3 | 10.6 | 0.2 | No |  | 20 | - | - | - | - | - |  |  |  | Alta oxidación por posible degradación del aceite a altas temperaturas. Baja viscosidad por posible contaminación con un lubricante de menor viscosidad o dilución con combustible. | La tasa de nitración aumenta debido a condiciones inadecuadas de combustión e ignición. | Elevado desgaste de Plomo. | Localice y corrija causa de nitración. Revisar el sistema de enfriamiento (termostatos, radiador, bomba de agua, mangueras, etc.). Localice y corrija la causa de baja viscosidad del aceite. Una baja viscosidad puede reducir la protección por lubricación. Determine la fuente del metal de desgaste excesivo y tome acciones correctivas. Retomar la muestra para monitorear condición.
C0015970 | SHOUGANG | EP-29 | EP-29 CJRO | PERFORADORA DE ORUGAS | ATLAS COPCO | DML | CABEZAL DE ROTACION | MOBILUBE HD 80W-90 | 2020-11-29 | 2020-12-15 | 2020-12-17 | 2020-12-18 | 34215 | 184 | Yes |  | No | Crítico |  | 14.4 | 0 | 48 | 0 | 0 | 0 | 0 | 1 | 0 | 0 | 0 | 0 | 0 | 0 | 0 | 4 | 0 | 1 | 2 | 0 | 45 | 2 | 444 | 22 | 0 |  | 1.5 | - |  |  | No |  | 19 | 25/23/15 | 276989 | 41568 | - | 204 |  |  |  | Resultados están dentro de los rangos aceptables. | Nivel de limpieza en estado de Crítico. | Elevado desgaste de Hierro. | Identifique las causas del origen y corrija el Codigo ISO alto del aceite. Asegúrese de que la contaminación no está siendo introducida a través de los equipos de manejo de aceite. Determine la fuente del metal de desgaste excesivo y tome acciones correctivas. Retomar la muestra para monitorear condición.
C0015971 | SHOUGANG | EP-29 | EP-29 MDBS | PERFORADORA DE ORUGAS | ATLAS COPCO | DML | MANDO DE BOMBAS | MOBILUBE HD 80W-90 | 2020-11-29 | 2020-12-15 | 2020-12-17 | 2020-12-18 | 34215 | 184 | Yes |  | No | Crítico |  | 12.7 | 1 | 156 | 3 | 4 | 1 | 1 | 0 | 0 | 2 | 0 | 0 | 0 | 0 | 0 | 19 | 0 | 2 | 2 | 0 | 65 | 8 | 420 | 62 | 0 |  | 2.6 | - |  |  | Si |  | 232 | - | - | - | - | - |  |  |  | Ligera presencia de agua. | Contaminación con agua y presencia de sedimentos. Motivo por el cual no se realizo su análisis debido a que pueda dañar las celdas de los equipo de laboratorio. | Resultados están dentro de los rangos aceptables. | Localice y corrija la causa de baja viscosidad del aceite. Una baja viscosidad puede reducir la protección por lubricación. Retome la muestra en el próximo intervalo.
C0015972 | TARMA | C-84 | C-84 TRAN | CARGADOR FRONTAL | CATERPILLAR | 966H | TRANSMISION | MOBILTRANS HD 30 | 2020-11-24 | 2020-12-07 | 2020-12-10 | 2020-12-10 | 16532 | 81 | Yes | Yes | No | Crítico |  | 11.1 | 2 | 11 | 0 | 1 | 0 | 0 | 0 | 0 | 0 | 0 | 0 | 0 | 0 | 0 | 6 | 0 | 2 | 1 | 0 | 3135 | 12 | 884 | 1246 | 0 |  | 0 | - |  |  | No |  | 8 | 24/21/13 | 141622 | 12850 | - | 65 | - | - |  | Resultados están dentro de los rangos aceptables. | Nivel de limpieza en estado de Crítico. | Resultados están dentro de los rangos aceptables. | Identifique las causas del origen y corrija el Codigo ISO alto del aceite. Asegúrese de que la contaminación no está siendo introducida a través de los equipos de manejo de aceite. Retome la muestra en el próximo intervalo programado.
C0015973 | TARMA | V-433 | V-433 MOT | CAMION VOLQUETE | VOLVO | FMX 8X4R | MOTOR | MOBIL DELVAC 1 5W-40 | 2020-11-25 | 2020-12-07 | 2020-12-10 | 2020-12-10 | 8854 | 267 | Yes | No | No | Crítico | 14.8 | 12.8 | 1 | 13 | 0 | 1 | 0 | 0 | 3 | 0 | 0 | 0 | 0 | 0 | 0 | 0 | 4 | 0 | 3 | 65 | 0 | 2465 | 549 | 968 | 1320 | 0 | 9.6 | 16.1 | 6.4 | 0 | 0.4 | No |  | 14 | - | - | - | - | - | - | - |  | Alta oxidación por posible degradación del aceite a altas temperaturas. Baja viscosidad por posible contaminación con un lubricante de menor viscosidad o dilución con combustible. | Resultados están dentro de los rangos aceptables. | Resultados están dentro de los rangos aceptables. | Revisar el sistema de enfriamiento (termostatos, radiador, bomba de agua, mangueras, etc.). Localice y corrija la causa de baja viscosidad del aceite. Una baja viscosidad puede reducir la protección por lubricación. Retome la muestra en el próximo intervalo.
C0015974 | TARMA | V-433 | V-433 STDI | CAMION VOLQUETE | VOLVO | FMX 8X4R | SISTEMA DIRECCION | VOLVO ACEITE ATF XRON III | 2020-11-25 | 2020-12-07 | 2020-12-10 | 2020-12-10 | 8854 | 514 | No | Yes | No | Crítico |  | 6.1 | 0 | 3 | 0 | 2 | 0 | 0 | 0 | 0 | 0 | 0 | 0 | 0 | 0 | 0 | 5 | 1 | 0 | 105 | 0 | 84 | 7 | 199 | 28 | 0 |  | 3.7 | - |  |  | No |  | 10 | 23/21/14 | 63684 | 11723 | - | 96 | - | - |  | Baja viscosidad por posible contaminación con un lubricante de menor viscosidad. | Nivel de limpieza en estado de precaución. | Resultados están dentro de los rangos aceptables. | Localice y corrija la causa de baja viscosidad del aceite. Una baja viscosidad puede reducir la protección por lubricación. Identifique las causas del origen y corrija el Codigo ISO alto del aceite. Asegúrese de que la contaminación no está siendo introducida a través de los equipos de manejo de aceite. Retome la muestra en el próximo intervalo programado.
C0015975 | TARMA | V-433 | V-433 TRAN | CAMION VOLQUETE | VOLVO | FMX 8X4R | TRANSMISION | MOBILUBE HD 80W-90 | 2020-11-25 | 2020-12-07 | 2020-12-10 | 2020-12-10 | 8854 | 1000 | Yes | Yes | No | Crítico |  | 14 | 96 | 10 | 0 | 1 | 0 | 0 | 0 | 0 | 1 | 0 | 0 | 0 | 0 | 0 | 13 | 0 | 0 | 1 | 0 | 97 | 2 | 627 | 527 | 0 |  | 2.8 | - |  |  | No |  | 14 | 24/21/14 | 149612 | 15880 | - | 90 | - | - |  | Resultados están dentro de los rangos aceptables. | Nivel de limpieza en estado de Crítico. | Desgaste de Cobre en el límite de precaución. | Identifique las causas del origen y corrija el Codigo ISO alto del aceite. Asegúrese de que la contaminación no está siendo introducida a través de los equipos de manejo de aceite. Identifique y evalúe los componentes a base de este elemento. Determine la fuente del metal de desgaste y tome acciones correctivas. Retomar la muestra para monitorear condición.
C0015976 | TARMA | V-433 | V-433 DIFE DEL | CAMION VOLQUETE | VOLVO | FMX 8X4R | DIFERENCIAL DELANTERO | MOBILUBE HD 85W-140 | 2020-11-25 | 2020-12-07 | 2020-12-10 | 2020-12-10 | 8854 | 1000 | Yes | No | No | Crítico |  | 25 | 4 | 231 | 0 | 11 | 0 | 2 | 7 | 1 | 6 | 1 | 0 | 0 | 0 | 0 | 68 | 1 | 2 | 3 | 0 | 66 | 6 | 442 | 11 | 0 |  | 0.8 | - |  |  | No |  | 176 | - | - | - | - | - | - | - |  | Resultados están dentro de los rangos aceptables. | Contaminación de Silicio en estado crítico. Altos niveles de silicio abrasivo (polvo) causarán alto desgaste. Presencia de partículas oscuras lo cual imposibilita realizar la prueba de Conteo de Partículas. | Elevado desgaste de Hierro. | Localice la fuente de silicio. Identifique y evalúe los componentes a base de este elemento. Determine la fuente del metal de desgaste excesivo y tome acciones correctivas. Retomar la muestra para monitorear condición.
C0015977 | TARMA | V-433 | V-433 DIFE POS | CAMION VOLQUETE | VOLVO | FMX 8X4R | DIFERENCIAL POSTERIOR | MOBILUBE HD 85W-140 | 2020-11-25 | 2020-12-07 | 2020-12-10 | 2020-12-10 | 8854 | 1000 | Yes | No | No | Crítico |  | 24.3 | 3 | 135 | 0 | 4 | 0 | 1 | 4 | 0 | 5 | 0 | 0 | 0 | 0 | 0 | 41 | 1 | 2 | 2 | 0 | 29 | 4 | 438 | 12 | 0 |  | 1 | - |  |  | No |  | 84 | 25/23/16 | 302052 | 55496 | - | 423 | - | - |  | Resultados están dentro de los rangos aceptables. | Nivel de limpieza en estado de Crítico. Contaminación de Silicio en estado crítico. Altos niveles de silicio abrasivo (polvo) causarán alto desgaste. | Resultados están dentro de los rangos aceptables. | Localice la fuente de silicio. Identifique las causas del origen y corrija el Codigo ISO alto del aceite. Asegúrese de que la contaminación no está siendo introducida a través de los equipos de manejo de aceite. Retome la muestra en el próximo intervalo programado.
C0015978 | TARMA | V-433 | V-433 CUDE RH | CAMION VOLQUETE | VOLVO | FMX 8X4R | CUBO DEL. RH | MOBILUBE HD 85W-140 | 2020-11-25 | 2020-12-07 | 2020-12-10 | 2020-12-10 | 8854 | 1000 | Yes | No | No | Crítico |  | 25 | 4 | 227 | 0 | 11 | 0 | 2 | 7 | 1 | 6 | 1 | 0 | 0 | 0 | 0 | 66 | 2 | 2 | 3 | 0 | 62 | 6 | 430 | 11 | 0 |  | 0.8 | - |  |  | No |  | 140 | - | - | - | - | - | - | - |  | Resultados están dentro de los rangos aceptables. | Contaminación de Silicio en estado crítico. Altos niveles de silicio abrasivo (polvo) causarán alto desgaste. Presencia de partículas oscuras lo cual imposibilita realizar la prueba de Conteo de Partículas. | Elevado desgaste de Hierro. | Localice la fuente de silicio. Identifique y evalúe los componentes a base de este elemento. Determine la fuente del metal de desgaste excesivo y tome acciones correctivas. Retomar la muestra para monitorear condición.
C0015979 | TARMA | V-433 | V-433 CUDE LH | CAMION VOLQUETE | VOLVO | FMX 8X4R | CUBO DEL. LH | MOBILUBE HD 85W-140 | 2020-11-25 | 2020-12-07 | 2020-12-10 | 2020-12-10 | 8854 | 1000 | Yes | No | No | Crítico |  | 25 | 4 | 224 | 0 | 11 | 0 | 2 | 7 | 1 | 6 | 1 | 0 | 0 | 1 | 0 | 65 | 2 | 3 | 3 | 0 | 66 | 6 | 425 | 13 | 0 |  | 0.8 | - |  |  | No |  | 134 | - | - | - | - | - | - | - |  | Resultados están dentro de los rangos aceptables. | Contaminación de Silicio en estado crítico. Altos niveles de silicio abrasivo (polvo) causarán alto desgaste. Presencia de partículas oscuras lo cual imposibilita realizar la prueba de Conteo de Partículas. | Elevado desgaste de Hierro. | Localice la fuente de silicio. Identifique y evalúe los componentes a base de este elemento. Determine la fuente del metal de desgaste excesivo y tome acciones correctivas. Retomar la muestra para monitorear condición.
C0015980 | TARMA | V-433 | V-433 CUPO RH | CAMION VOLQUETE | VOLVO | FMX 8X4R | CUBO POST. RH | MOBILUBE HD 85W-140 | 2020-11-25 | 2020-12-07 | 2020-12-10 | 2020-12-10 | 8854 | 1000 | Yes | No | No | Crítico |  | 24.7 | 3 | 131 | 0 | 4 | 0 | 1 | 4 | 0 | 5 | 0 | 0 | 0 | 0 | 0 | 41 | 2 | 2 | 3 | 0 | 24 | 4 | 444 | 10 | 0 |  | 1 | - |  |  | No |  | 86 | 25/23/15 | 230956 | 47378 | - | 238 | - | - |  | Resultados están dentro de los rangos aceptables. | Nivel de limpieza en estado de Crítico. Contaminación de Silicio en estado crítico. Altos niveles de silicio abrasivo (polvo) causarán alto desgaste. | Resultados están dentro de los rangos aceptables. | Localice la fuente de silicio. Identifique las causas del origen y corrija el Codigo ISO alto del aceite. Asegúrese de que la contaminación no está siendo introducida a través de los equipos de manejo de aceite. Retome la muestra en el próximo intervalo programado.
C0015981 | TARMA | V-433 | V-433 CUPO LH | CAMION VOLQUETE | VOLVO | FMX 8X4R | CUBO POST. LH | MOBILUBE HD 85W-140 | 2020-11-25 | 2020-12-07 | 2020-12-10 | 2020-12-10 | 8854 | 1000 | Yes | No | No | Crítico |  | 24.3 | 3 | 128 | 0 | 4 | 0 | 1 | 4 | 0 | 4 | 0 | 0 | 0 | 0 | 0 | 41 | 0 | 2 | 2 | 0 | 27 | 4 | 442 | 11 | 0 |  | 1 | - |  |  | No |  | 90 | 25/23/14 | 270875 | 44363 | - | 158 | - | - |  | Resultados están dentro de los rangos aceptables. | Nivel de limpieza en estado de Crítico. Contaminación de Silicio en estado crítico. Altos niveles de silicio abrasivo (polvo) causarán alto desgaste. | Resultados están dentro de los rangos aceptables. | Localice la fuente de silicio. Identifique las causas del origen y corrija el Codigo ISO alto del aceite. Asegúrese de que la contaminación no está siendo introducida a través de los equipos de manejo de aceite. Retome la muestra en el próximo intervalo programado.
C0015982 | TARMA | EP-34 | EP-34 MOT | PERFORADORA DE ORUGAS | SANDVIK | DX700 | MOTOR | MOBIL DELVAC MX 15W-40 | 2020-11-26 | 2020-12-07 | 2020-12-10 | 2020-12-10 | 14333 | 236 | Yes | Yes | No | Crítico | 14.4 | 12.6 | 1 | 23 | 0 | 0 | 0 | 1 | 45 | 0 | 0 | 0 | 0 | 0 | 0 | 0 | 5 | 0 | 1 | 8 | 0 | 1644 | 1201 | 999 | 1363 | 0 | 9.3 | 5.5 | 8 | 0 | 0.9 | No |  | 4 | - | - | - | - | - | - | - |  | Baja viscosidad por posible contaminación con un lubricante de menor viscosidad o dilución con combustible. | Resultados están dentro de los rangos aceptables. | Resultados están dentro de los rangos aceptables. | Localice y corrija la causa de baja viscosidad del aceite. Una baja viscosidad puede reducir la protección por lubricación. Retome la muestra en el próximo intervalo.
C0015983 | TARMA | EP-34 | EP-34 MF RH | PERFORADORA DE ORUGAS | SANDVIK | DX700 | MANDO FINAL RH | MOBILUBE HD 85W-140 | 2020-11-26 | 2020-12-07 | 2020-12-10 | 2020-12-10 | 14333 | 236 | Yes | No | No | Crítico |  | 25.2 | 0 | 3 | 0 | 0 | 0 | 0 | 0 | 0 | 0 | 0 | 0 | 0 | 0 | 0 | 2 | 0 | 0 | 1 | 0 | 11 | 1 | 444 | 7 | 0 |  | 0.8 | - |  |  | No |  | 14 | 25/23/17 | 170735 | 41189 | - | 812 | - | - |  | Resultados están dentro de los rangos aceptables. | Nivel de limpieza en estado de Crítico. | Resultados están dentro de los rangos aceptables. | Identifique las causas del origen y corrija el Codigo ISO alto del aceite. Asegúrese de que la contaminación no está siendo introducida a través de los equipos de manejo de aceite. Retome la muestra en el próximo intervalo programado.
C0015984 | TARMA | EP-34 | EP-34 MF LH | PERFORADORA DE ORUGAS | SANDVIK | DX700 | MANDO FINAL LH | MOBILUBE HD 85W-140 | 2020-11-26 | 2020-12-07 | 2020-12-10 | 2020-12-10 | 14333 | 236 | Yes | No | No | Crítico |  | 24.8 | 0 | 4 | 0 | 0 | 0 | 0 | 0 | 0 | 0 | 0 | 0 | 0 | 0 | 0 | 3 | 0 | 0 | 1 | 0 | 18 | 1 | 440 | 14 | 0 |  | 0.5 | - |  |  | No |  | 7 | 25/23/18 | 202067 | 65955 | - | 1928 | - | - |  | Resultados están dentro de los rangos aceptables. | Nivel de limpieza en estado de Crítico. | Resultados están dentro de los rangos aceptables. | Identifique las causas del origen y corrija el Codigo ISO alto del aceite. Asegúrese de que la contaminación no está siendo introducida a través de los equipos de manejo de aceite. Retome la muestra en el próximo intervalo programado.
C0015985 | TARMA | EP-34 | EP-34 COMP | PERFORADORA DE ORUGAS | SANDVIK | DX700 | COMPRESOR | VOLVO ACEITE ATF XRON III | 2020-11-26 | 2020-12-07 | 2020-12-10 | 2020-12-10 | 14333 | 479 | Yes | No | No | Crítico |  | 6 | 1 | 2 | 0 | 1 | 0 | 0 | 0 | 0 | 0 | 0 | 0 | 0 | 0 | 0 | 3 | 11 | 1 | 4 | 0 | 292 | 3 | 244 | 132 | 0 |  | 13.9 | - |  |  | No |  | 8 | 21/18/14 | 10613 | 1850 | - | 0 | - | - |  | Baja viscosidad por posible contaminación con un lubricante de menor viscosidad. | Niveles de Sodio mayores que los esperados. Nivel de limpieza en estado de precaución. | Resultados están dentro de los rangos aceptables. | Localice la fuente de Sodio. Localice y corrija la causa de baja viscosidad del aceite. Una baja viscosidad puede reducir la protección por lubricación. Identifique las causas del origen y corrija el Codigo ISO alto del aceite. Asegúrese de que la contaminación no está siendo introducida a través de los equipos de manejo de aceite. Retome la muestra en el próximo intervalo programado.
C0015986 | TARMA | C-87 | C-87 MOT | CARGADOR FRONTAL | CATERPILLAR | 966H | MOTOR | MOBIL DELVAC 1 5W-40 | 2020-11-26 | 2020-12-07 | 2020-12-10 | 2020-12-10 | 12552 | 228 | No | No | No | Precaución | 14.8 | 14.1 | 1 | 20 | 1 | 1 | 0 | 0 | 2 | 0 | 0 | 0 | 0 | 0 | 0 | 0 | 4 | 0 | 3 | 56 | 0 | 2300 | 496 | 934 | 1266 | 0 | 9 | 9 | 5.6 | 0 | 0.9 | No |  | 10 | - | - | - | - | - | - | - |  | Alta oxidación por posible degradación del aceite a altas temperaturas. | Resultados están dentro de los rangos aceptables. | Resultados están dentro de los rangos aceptables. | Revisar el sistema de enfriamiento (termostatos, radiador, bomba de agua, mangueras, etc.). Tome acciones correctivas. Retome la muestra para confirmar condición.
C0015987 | TARMA | C-87 | C-87 TRAN | CARGADOR FRONTAL | CATERPILLAR | 966H | TRANSMISION | MOBILTRANS HD 30 | 2020-11-26 | 2020-12-07 | 2020-12-10 | 2020-12-10 | 12552 | 967 | Yes | Yes | No | Precaución |  | 11.3 | 5 | 9 | 0 | 1 | 0 | 0 | 0 | 0 | 0 | 0 | 0 | 0 | 0 | 0 | 3 | 1 | 1 | 2 | 0 | 2897 | 8 | 844 | 1162 | 0 |  | 0.2 | - |  |  | No |  | 15 | 22/20/14 | 31682 | 5694 | - | 103 | - | - |  | Resultados están dentro de los rangos aceptables. | Nivel de limpieza en estado de precaución. | Resultados están dentro de los rangos aceptables. | Identifique las causas del origen y corrija el Codigo ISO alto del aceite. Asegúrese de que la contaminación no está siendo introducida a través de los equipos de manejo de aceite. Retome la muestra en el próximo intervalo programado.
C0015988 | TARMA | C-87 | C-87 DIFE DEL | CARGADOR FRONTAL | CATERPILLAR | 966H | DIFERENCIAL DELANTERO | MOBILTRANS HD 50 | 2020-11-26 | 2020-12-07 | 2020-12-10 | 2020-12-10 | 12552 | 967 | Yes | No | No | Crítico |  | 18.5 | 2 | 15 | 0 | 1 | 0 | 0 | 0 | 0 | 0 | 0 | 0 | 0 | 0 | 0 | 5 | 0 | 1 | 3 | 0 | 2912 | 10 | 854 | 1166 | 0 |  | 0.9 | - |  |  | No |  | 14 | 25/22/17 | 198503 | 36256 | - | 796 | - | - |  | Resultados están dentro de los rangos aceptables. | Nivel de limpieza en estado de Crítico. | Resultados están dentro de los rangos aceptables. | Identifique las causas del origen y corrija el Codigo ISO alto del aceite. Asegúrese de que la contaminación no está siendo introducida a través de los equipos de manejo de aceite. Retome la muestra en el próximo intervalo programado.
C0015989 | TARMA | C-87 | C-87 DIFE POS | CARGADOR FRONTAL | CATERPILLAR | 966H | DIFERENCIAL POSTERIOR | MOBILTRANS HD 50 | 2020-11-26 | 2020-12-07 | 2020-12-10 | 2020-12-10 | 12552 | 967 | Yes | No | No | Crítico |  | 18.1 | 4 | 42 | 0 | 2 | 0 | 0 | 0 | 0 | 0 | 0 | 0 | 0 | 0 | 0 | 13 | 0 | 1 | 2 | 0 | 2953 | 12 | 856 | 1183 | 0 |  | 0.8 | - |  |  | No |  | 30 | 25/24/18 | 277456 | 143541 | - | 2344 | - | - |  | Resultados están dentro de los rangos aceptables. | Nivel de limpieza en estado de Crítico. | Resultados están dentro de los rangos aceptables. | Identifique las causas del origen y corrija el Codigo ISO alto del aceite. Asegúrese de que la contaminación no está siendo introducida a través de los equipos de manejo de aceite. Retome la muestra en el próximo intervalo programado.
C0015990 | TARMA | C-87 | C-87 STHI | CARGADOR FRONTAL | CATERPILLAR | 966H | SISTEMA HIDRAULICO | MOBILTRANS HD 10W | 2020-11-26 | 2020-12-07 | 2020-12-10 | 2020-12-10 | 12552 | 967 | Yes | Yes | No | Crítico |  | 6 | 3 | 14 | 0 | 7 | 0 | 1 | 0 | 0 | 0 | 0 | 0 | 0 | 0 | 0 | 17 | 0 | 3 | 2 | 0 | 3094 | 14 | 860 | 1201 | 0 |  | 4.4 | - |  |  | No |  | 14 | 22/17/13 | 33905 | 1213 | - | 71 | - | - |  | Resultados están dentro de los rangos aceptables. | Contaminación de Silicio en estado crítico. Altos niveles de silicio abrasivo (polvo) causarán alto desgaste. Nivel de limpieza en estado de Crítico. | Presencia de aluminio mayor que el esperado puede representar contaminación con polvo (silicio abrasivo). | El incremento en silicio y aluminio podría potencialmente indicar una contaminación con polvo/tierra como la causa raíz del problema. Identifique las causas del origen y corrija el Codigo ISO alto del aceite. Asegúrese de que la contaminación no está siendo introducida a través de los equipos de manejo de aceite. Retome la muestra en el próximo intervalo programado.
C0015991 | TARMA | V-432 | V-432 MOT | CAMION VOLQUETE | VOLVO | FMX 8X4R | MOTOR | MOBIL DELVAC 1 5W-40 | 2020-11-27 | 2020-12-07 | 2020-12-10 | 2020-12-10 | 7884 | 235 | No | No | No | Crítico | 14.8 | 13.4 | 2 | 17 | 3 | 1 | 1 | 0 | 2 | 0 | 0 | 0 | 0 | 0 | 1 | 0 | 6 | 0 | 2 | 70 | 0 | 2486 | 543 | 972 | 1317 | 0 | 8.8 | 16.6 | 12.1 | 0 | 0.4 | No |  | 10 | - | - | - | - | - | - | - |  | Alta oxidación por posible degradación del aceite a altas temperaturas. Baja viscosidad por posible contaminación con un lubricante de menor viscosidad o dilución con combustible. | La tasa de nitración aumenta debido a condiciones inadecuadas de combustión e ignición. | Resultados están dentro de los rangos aceptables. | Localice y corrija causa de nitración. Revisar el sistema de enfriamiento (termostatos, radiador, bomba de agua, mangueras, etc.). Localice y corrija la causa de baja viscosidad del aceite. Una baja viscosidad puede reducir la protección por lubricación. Retome la muestra en el próximo intervalo.
C0015992 | TARMA | V-432 | V-432 STDI | CAMION VOLQUETE | VOLVO | FMX 8X4R | SISTEMA DIRECCION | VOLVO ACEITE ATF XRON III | 2020-11-27 | 2020-12-07 | 2020-12-10 | 2020-12-10 | 7884 | 496 | Yes | Yes | No | Crítico |  | 6.1 | 0 | 4 | 0 | 2 | 0 | 0 | 0 | 0 | 0 | 0 | 0 | 0 | 0 | 0 | 5 | 0 | 0 | 93 | 0 | 108 | 12 | 206 | 49 | 0 |  | 9.1 | - |  |  | No |  | 14 | 21/18/13 | 13147 | 2108 | - | 71 | - | - |  | Baja viscosidad por posible contaminación con un lubricante de menor viscosidad. | Nivel de limpieza en estado de precaución. | Resultados están dentro de los rangos aceptables. | Localice y corrija la causa de baja viscosidad del aceite. Una baja viscosidad puede reducir la protección por lubricación. Identifique las causas del origen y corrija el Codigo ISO alto del aceite. Asegúrese de que la contaminación no está siendo introducida a través de los equipos de manejo de aceite. Retome la muestra en el próximo intervalo programado.
C0015993 | TARMA | V-432 | V-432 TRAN | CAMION VOLQUETE | VOLVO | FMX 8X4R | TRANSMISION | MOBILUBE HD 80W-90 | 2020-11-27 | 2020-12-07 | 2020-12-10 | 2020-12-10 | 7884 | 1000 | Yes | Yes | No | Precaución |  | 13.9 | 17 | 4 | 0 | 0 | 0 | 0 | 0 | 0 | 0 | 0 | 0 | 0 | 0 | 0 | 4 | 1 | 0 | 2 | 0 | 8 | 1 | 465 | 35 | 0 |  | 8.2 | - |  |  | No |  | 4 | 21/17/13 | 11427 | 1247 | - | 54 | - | - |  | Baja viscosidad por posible contaminación con un lubricante de menor viscosidad. | Nivel de limpieza en estado de precaución. | Resultados están dentro de los rangos aceptables. | Localice y corrija la causa de baja viscosidad del aceite. Una baja viscosidad puede reducir la protección por lubricación. Identifique las causas del origen y corrija el Codigo ISO alto del aceite. Asegúrese de que la contaminación no está siendo introducida a través de los equipos de manejo de aceite. Retome la muestra en el próximo intervalo programado.
C0015994 | TARMA | V-432 | V-432 DIFE DEL | CAMION VOLQUETE | VOLVO | FMX 8X4R | DIFERENCIAL DELANTERO | MOBILUBE HD 85W-140 | 2020-11-27 | 2020-12-07 | 2020-12-10 | 2020-12-10 | 7884 | 1000 | Yes | No | No | Crítico |  | 24.8 | 4 | 314 | 0 | 6 | 0 | 3 | 2 | 1 | 7 | 1 | 0 | 0 | 0 | 0 | 52 | 3 | 2 | 4 | 1 | 33 | 6 | 437 | 13 | 0 |  | 0.7 | - |  |  | No |  | 203 | - | - | - | - | - | - | - |  | Resultados están dentro de los rangos aceptables. | Presencia de partículas oscuras lo cual imposibilita realizar la prueba de Conteo de Partículas. Contaminación de Silicio en estado crítico. Altos niveles de silicio abrasivo (polvo) causarán alto desgaste. | Elevado desgaste de Hierro. Indica presencia de partículas ferromagnéticas visibles mayores a 40 micras. | Determine la fuente de partículas ferromagnéticas y tome acciones correctivas de ser necesario. Localice la fuente de silicio. Identifique y evalúe los componentes a base de este elemento. Determine la fuente del metal de desgaste excesivo y tome acciones correctivas. Retomar la muestra para monitorear condición.
C0015995 | TARMA | V-432 | V-432 DIFE POS | CAMION VOLQUETE | VOLVO | FMX 8X4R | DIFERENCIAL POSTERIOR | MOBILUBE HD 85W-140 | 2020-11-27 | 2020-12-07 | 2020-12-10 | 2020-12-10 | 7884 | 1000 | Yes | No | No | Crítico |  | 24.4 | 6 | 187 | 0 | 8 | 0 | 2 | 0 | 2 | 3 | 1 | 0 | 0 | 0 | 0 | 56 | 3 | 2 | 3 | 6 | 46 | 7 | 452 | 16 | 0 |  | 0.8 | - |  |  | No |  | 60 | 25/24/16 | 296748 | 132880 | - | 337 | - | - |  | Resultados están dentro de los rangos aceptables. | Nivel de limpieza en estado de Crítico. Contaminación de Silicio en estado crítico. Altos niveles de silicio abrasivo (polvo) causarán alto desgaste. | Desgaste de Hierro en el límite de precaución. | Localice la fuente de silicio. Identifique las causas del origen y corrija el Codigo ISO alto del aceite. Asegúrese de que la contaminación no está siendo introducida a través de los equipos de manejo de aceite. Determine la fuente del metal de desgaste y tome acciones correctivas. Retomar la muestra para monitorear condición.
C0015996 | TARMA | V-432 | V-432 CUDE RH | CAMION VOLQUETE | VOLVO | FMX 8X4R | CUBO DEL. RH | MOBILUBE HD 85W-140 | 2020-11-27 | 2020-12-07 | 2020-12-10 | 2020-12-10 | 7884 | 1000 | Yes | No | No | Crítico |  | 24.9 | 4 | 303 | 0 | 6 | 0 | 3 | 2 | 1 | 7 | 1 | 0 | 0 | 0 | 0 | 51 | 3 | 2 | 4 | 1 | 31 | 5 | 430 | 12 | 0 |  | 0.9 | - |  |  | No |  | 194 | - | - | - | - | - | - | - |  | Resultados están dentro de los rangos aceptables. | Presencia de partículas oscuras lo cual imposibilita realizar la prueba de Conteo de Partículas. Contaminación de Silicio en estado crítico. Altos niveles de silicio abrasivo (polvo) causarán alto desgaste. | Elevado desgaste de Hierro. Indica presencia de partículas ferromagnéticas visibles mayores a 40 micras. | Determine la fuente de partículas ferromagnéticas y tome acciones correctivas de ser necesario. Localice la fuente de silicio. Identifique y evalúe los componentes a base de este elemento. Determine la fuente del metal de desgaste excesivo y tome acciones correctivas. Retomar la muestra para monitorear condición.
C0015997 | TARMA | V-432 | V-432 CUDE LH | CAMION VOLQUETE | VOLVO | FMX 8X4R | CUBO DEL. LH | MOBILUBE HD 85W-140 | 2020-11-27 | 2020-12-07 | 2020-12-10 | 2020-12-10 | 7884 | 1000 | Yes | No | No | Crítico |  | 24.8 | 4 | 310 | 0 | 6 | 0 | 3 | 2 | 1 | 7 | 1 | 0 | 0 | 0 | 0 | 51 | 0 | 1 | 3 | 1 | 32 | 6 | 429 | 12 | 0 |  | 0.9 | - |  |  | No |  | 199 | - | - | - | - | - | - | - |  | Resultados están dentro de los rangos aceptables. | Presencia de partículas oscuras lo cual imposibilita realizar la prueba de Conteo de Partículas. Contaminación de Silicio en estado crítico. Altos niveles de silicio abrasivo (polvo) causarán alto desgaste. | Elevado desgaste de Hierro. Indica presencia de partículas ferromagnéticas visibles mayores a 40 micras. | Determine la fuente de partículas ferromagnéticas y tome acciones correctivas de ser necesario. Localice la fuente de silicio. Identifique y evalúe los componentes a base de este elemento. Determine la fuente del metal de desgaste excesivo y tome acciones correctivas. Retomar la muestra para monitorear condición.
C0015998 | TARMA | V-432 | V-432 CUPO RH | CAMION VOLQUETE | VOLVO | FMX 8X4R | CUBO POST. RH | MOBILUBE HD 85W-140 | 2020-11-27 | 2020-12-07 | 2020-12-10 | 2020-12-10 | 7884 | 1000 | Yes | No | No | Crítico |  | 24.4 | 5 | 181 | 0 | 7 | 0 | 2 | 0 | 2 | 3 | 1 | 0 | 0 | 0 | 0 | 53 | 1 | 1 | 2 | 5 | 43 | 6 | 426 | 14 | 0 |  | 0.8 | - |  |  | No |  | 49 | 25/24/16 | 282915 | 124549 | - | 331 | - | - |  | Resultados están dentro de los rangos aceptables. | Nivel de limpieza en estado de Crítico. Contaminación de Silicio en estado crítico. Altos niveles de silicio abrasivo (polvo) causarán alto desgaste. | Desgaste de Hierro en el límite de precaución. | Localice la fuente de silicio. Identifique las causas del origen y corrija el Codigo ISO alto del aceite. Asegúrese de que la contaminación no está siendo introducida a través de los equipos de manejo de aceite. Determine la fuente del metal de desgaste y tome acciones correctivas. Retomar la muestra para monitorear condición.
C0015999 | TARMA | V-432 | V-432 CUPO LH | CAMION VOLQUETE | VOLVO | FMX 8X4R | CUBO POST. LH | MOBILUBE HD 85W-140 | 2020-11-27 | 2020-12-07 | 2020-12-10 | 2020-12-10 | 7884 | 1000 | Yes | No | No | Crítico |  | 24.4 | 5 | 186 | 0 | 7 | 0 | 2 | 0 | 2 | 3 | 1 | 0 | 0 | 0 | 0 | 54 | 0 | 2 | 3 | 5 | 45 | 7 | 432 | 15 | 0 |  | 0.8 | - |  |  | No |  | 56 | 25/24/16 | 301787 | 128395 | - | 590 | - | - |  | Resultados están dentro de los rangos aceptables. | Nivel de limpieza en estado de Crítico. Contaminación de Silicio en estado crítico. Altos niveles de silicio abrasivo (polvo) causarán alto desgaste. | Desgaste de Hierro en el límite de precaución. | Localice la fuente de silicio. Identifique las causas del origen y corrija el Codigo ISO alto del aceite. Asegúrese de que la contaminación no está siendo introducida a través de los equipos de manejo de aceite. Determine la fuente del metal de desgaste y tome acciones correctivas. Retomar la muestra para monitorear condición.
C0016000 | TARMA | T-48 | T-48 MOT | TRACTOR DE ORUGAS | CATERPILLAR | D8T | MOTOR | MOBIL DELVAC MX 15W-40 | 2020-11-29 | 2020-12-07 | 2020-12-10 | 2020-12-10 | 17184 | 254 | Yes | Yes | No | Crítico | 14.4 | 12.5 | 4 | 23 | 1 | 1 | 0 | 0 | 42 | 0 | 1 | 0 | 0 | 0 | 0 | 0 | 10 | 0 | 1 | 356 | 0 | 3141 | 139 | 798 | 1087 | 0 | 8.6 | 10.4 | 5.2 | 0 | 0.8 | No |  | 6 | - | - | - | - | - | - | - |  | Alta oxidación por posible degradación del aceite a altas temperaturas. Baja viscosidad por posible contaminación con un lubricante de menor viscosidad o dilución con combustible. | Nivel de Silicio en el límite de precaución. | Resultados están dentro de los rangos aceptables. | Localice la fuente de Silicio. Revisar el sistema de enfriamiento (termostatos, radiador, bomba de agua, mangueras, etc.). Localice y corrija la causa de baja viscosidad del aceite. Una baja viscosidad puede reducir la protección por lubricación. Retome la muestra en el próximo intervalo.
C0016001 | TARMA | V-296 | V-296 MOT | CAMION VOLQUETE | VOLVO | FMX 8X4R | MOTOR | MOBIL DELVAC 1 5W-40 | 2020-11-29 | 2020-12-07 | 2020-12-10 | 2020-12-10 | 19508 | 243 | No | No | No | Normal | 14.8 | 14.1 | 2 | 16 | 1 | 1 | 0 | 1 | 5 | 1 | 0 | 0 | 0 | 0 | 0 | 0 | 7 | 0 | 2 | 81 | 0 | 2491 | 526 | 975 | 1334 | 0 | 9 | 6.5 | 6.7 | 0 | 0.5 | No |  | 4 | - | - | - | - | - | - | - |  | Resultados están dentro de los rangos aceptables. | Resultados están dentro de los rangos aceptables. | Resultados están dentro de los rangos aceptables. | Retome la muestra en el próximo intervalo programado.
C0016002 | LA ZANJA | V-381 | V-381 MOT | CAMION VOLQUETE | SCANIA | G460 B8X4 | MOTOR | MOBIL DELVAC MX 15W-40 | 2020-11-10 | 2020-12-07 | 2020-12-09 | 2020-12-11 | 9872 | 393 | Yes | Yes | No | Crítico | 14.4 | 13.3 | 18 | 14 | 3 | 1 | 0 | 1 | 48 | 0 | 0 | 0 | 0 | 0 | 0 | 0 | 6 | 3 | 9 | 4 | 0 | 1482 | 1186 | 926 | 1272 | 0 | 8.1 | 9 | 8.6 | 0 | 0.5 | No |  | 14 | - | - | - | - | - |  |  |  | Baja viscosidad por posible contaminación con un lubricante de menor viscosidad o dilución con combustible. | Resultados están dentro de los rangos aceptables. | Desgaste de Cobre en el límite de precaución. | Localice y corrija la causa de baja viscosidad del aceite. Una baja viscosidad puede reducir la protección por lubricación. Identifique y evalúe los componentes a base de este elemento. Determine la fuente del metal de desgaste y tome acciones correctivas. Retomar la muestra para monitorear condición.
C0016003 | LA ZANJA | V-381 | V-381 STHI | CAMION VOLQUETE | SCANIA | G460 B8X4 | SISTEMA HIDRAULICO | MOBIL DTE 26 | 2020-11-10 | 2020-12-07 | 2020-12-09 | 2020-12-11 | 9872 | 393 | No | No | No | Crítico |  | 6.9 | 0 | 10 | 0 | 5 | 0 | 7 | 0 | 0 | 0 | 0 | 0 | 0 | 0 | 0 | 10 | 4 | 1 | 2 | 0 | 78 | 2 | 237 | 345 | 0 |  | 0.9 | - |  |  | No |  | 4 | 22/18/11 | 38021 | 1430 | - | 12 |  |  |  | Baja viscosidad por posible contaminación con un lubricante de menor viscosidad. | Nivel de limpieza en estado de precaución. | Elevado desgaste de Cromo. | Localice y corrija la causa de baja viscosidad del aceite. Una baja viscosidad puede reducir la protección por lubricación. Identifique las causas del origen y corrija el Codigo ISO alto del aceite. Asegúrese de que la contaminación no está siendo introducida a través de los equipos de manejo de aceite. Determine la fuente del metal de desgaste excesivo y tome acciones correctivas. Retomar la muestra para monitorear condición.
C0016004 | LA ZANJA | V-381 | V-381 STDI | CAMION VOLQUETE | SCANIA | G460 B8X4 | SISTEMA DIRECCION | MOBIL ATF 220 | 2020-11-10 | 2020-12-07 | 2020-12-09 | 2020-12-11 | 9872 | 393 | Yes | Yes | No | Crítico |  | 5.5 | 3 | 32 | 1 | 4 | 0 | 1 | 0 | 0 | 0 | 0 | 0 | 0 | 0 | 0 | 9 | 2 | 2 | 41 | 0 | 133 | 25 | 249 | 142 | 0 |  | 33.9 | - |  |  | No |  | 10 | 24/21/11 | 108406 | 12641 | - | 11 |  |  |  | a oxidación por posible degradación del aceite. Baja viscosidad por posible contaminación con un lubricante de menor viscosidad. | Nivel de limpieza en estado de Crítico. | Resultados están dentro de los rangos aceptables. | Localice y corrija la causa de baja viscosidad del aceite. Una baja viscosidad puede reducir la protección por lubricación. Identifique las causas del origen y corrija el Codigo ISO alto del aceite. Asegúrese de que la contaminación no está siendo introducida a través de los equipos de manejo de aceite. Retome la muestra en el próximo intervalo programado.
C0016005 | LA ZANJA | V-381 | V-381 TRAN | CAMION VOLQUETE | SCANIA | G460 B8X4 | TRANSMISION | MOBILUBE HD 80W-90 | 2020-11-10 | 2020-12-07 | 2020-12-09 | 2020-12-11 | 9872 | 393 | Yes | Yes | No | Crítico |  | 13.1 | 6 | 9 | 0 | 0 | 0 | 0 | 0 | 0 | 0 | 0 | 0 | 0 | 0 | 0 | 2 | 0 | 1 | 2 | 0 | 249 | 3 | 717 | 733 | 0 |  | 0 | - |  |  | No |  | 12 | 24/20/12 | 132788 | 7598 | - | 29 |  |  |  | Baja viscosidad por posible contaminación con un lubricante de menor viscosidad. | Nivel de limpieza en estado de Crítico. | Resultados están dentro de los rangos aceptables. | Localice y corrija la causa de baja viscosidad del aceite. Una baja viscosidad puede reducir la protección por lubricación. Identifique las causas del origen y corrija el Codigo ISO alto del aceite. Asegúrese de que la contaminación no está siendo introducida a través de los equipos de manejo de aceite. Retome la muestra en el próximo intervalo programado.
C0016006 | LA ZANJA | V-381 | V-381 RET | CAMION VOLQUETE | SCANIA | G460 B8X4 | RETARDADOR | MOBIL DELVAC MX 15W-40 | 2020-11-10 | 2020-12-07 | 2020-12-09 | 2020-12-11 | 9872 | 393 | Yes | Yes | No | Crítico |  | 12 | 8 | 3 | 0 | 5 | 0 | 0 | 44 | 0 | 0 | 0 | 0 | 0 | 0 | 0 | 7 | 1 | 0 | 23 | 0 | 1489 | 981 | 900 | 1161 | 0 |  | 11.6 | - |  |  | No |  | 12 | 24/21/12 | 125700 | 19863 | - | 39 |  |  |  | Alta oxidación por posible degradación del aceite. Baja viscosidad por posible contaminación con un lubricante de menor viscosidad. | Nivel de limpieza en estado de Crítico. | Resultados están dentro de los rangos aceptables. | Localice y corrija la causa de baja viscosidad del aceite. Una baja viscosidad puede reducir la protección por lubricación. Identifique las causas del origen y corrija el Codigo ISO alto del aceite. Asegúrese de que la contaminación no está siendo introducida a través de los equipos de manejo de aceite. Retome la muestra en el próximo intervalo programado.
C0016007 | LA ZANJA | V-381 | V-381 DIFE DEL | CAMION VOLQUETE | SCANIA | G460 B8X4 | DIFERENCIAL DELANTERO | MOBILUBE HD 85W-140 | 2020-11-10 | 2020-12-07 | 2020-12-09 | 2020-12-11 | 9872 | 393 | Yes | No | No | Precaución |  | 24 | 17 | 13 | 0 | 1 | 0 | 0 | 0 | 0 | 0 | 0 | 0 | 0 | 0 | 0 | 2 | 1 | 1 | 2 | 0 | 31 | 1 | 444 | 21 | 0 |  | 0.3 | - |  |  | No |  | 6 | 23/20/15 | 64211 | 7509 | - | 191 |  |  |  | Resultados están dentro de los rangos aceptables. | Nivel de limpieza en estado de precaución. | Resultados están dentro de los rangos aceptables. | Identifique las causas del origen y corrija el Codigo ISO alto del aceite. Asegúrese de que la contaminación no está siendo introducida a través de los equipos de manejo de aceite. Retome la muestra en el próximo intervalo programado.
C0016008 | LA ZANJA | V-381 | V-381 DIFE POS | CAMION VOLQUETE | SCANIA | G460 B8X4 | DIFERENCIAL POSTERIOR | MOBILUBE HD 85W-140 | 2020-11-10 | 2020-12-07 | 2020-12-09 | 2020-12-11 | 9872 | 393 | Yes | No | No | Precaución |  | 24.6 | 8 | 153 | 0 | 5 | 0 | 1 | 0 | 0 | 2 | 0 | 0 | 0 | 0 | 0 | 17 | 1 | 2 | 4 | 0 | 8 | 1 | 450 | 6 | 0 |  | 0.3 | - |  |  | No |  | 266 | - | - | - | - | - |  |  |  | Resultados están dentro de los rangos aceptables. | Presencia de partículas oscuras lo cual imposibilita realizar la prueba de Conteo de Partículas. | Desgaste de Hierro en el límite de precaución. Indica presencia de partículas ferromagnéticas visibles mayores a 40 micras. | Determine la fuente de partículas ferromagnéticas y tome acciones correctivas de ser necesario. Identifique y evalúe los componentes a base de este elemento. Determine la fuente del metal de desgaste y tome acciones correctivas. Retomar la muestra para monitorear condición.
C0016009 | LA ZANJA | V-381 | V-381 CUDE RH | CAMION VOLQUETE | SCANIA | G460 B8X4 | CUBO DEL. RH | MOBILUBE HD 85W-140 | 2020-11-10 | 2020-12-07 | 2020-12-09 | 2020-12-11 | 9872 | 393 | Yes | No | No | Precaución |  | 24.4 | 17 | 12 | 0 | 0 | 0 | 0 | 0 | 0 | 0 | 0 | 0 | 0 | 0 | 0 | 1 | 0 | 1 | 2 | 0 | 31 | 1 | 443 | 21 | 0 |  | 0.3 | - |  |  | No |  | 7 | 21/19/14 | 19129 | 2894 | - | 119 |  |  |  | Resultados están dentro de los rangos aceptables. | Nivel de limpieza en estado de precaución. | Resultados están dentro de los rangos aceptables. | Identifique las causas del origen y corrija el Codigo ISO alto del aceite. Asegúrese de que la contaminación no está siendo introducida a través de los equipos de manejo de aceite. Retome la muestra en el próximo intervalo programado.
C0016010 | LA ZANJA | V-381 | V-381 CUDE LH | CAMION VOLQUETE | SCANIA | G460 B8X4 | CUBO DEL. LH | MOBILUBE HD 85W-140 | 2020-11-10 | 2020-12-07 | 2020-12-09 | 2020-12-11 | 9872 | 393 | Yes | No | No | Precaución |  | 24.4 | 18 | 12 | 0 | 0 | 0 | 0 | 0 | 0 | 0 | 0 | 0 | 0 | 0 | 0 | 2 | 0 | 1 | 2 | 0 | 31 | 1 | 445 | 20 | 0 |  | 0.3 | - |  |  | No |  | 7 | 21/17/12 | 15842 | 816 | - | 27 |  |  |  | Resultados están dentro de los rangos aceptables. | Nivel de limpieza en estado de precaución. | Resultados están dentro de los rangos aceptables. | Identifique las causas del origen y corrija el Codigo ISO alto del aceite. Asegúrese de que la contaminación no está siendo introducida a través de los equipos de manejo de aceite. Retome la muestra en el próximo intervalo programado.
C0016011 | LA ZANJA | V-381 | V-381 CUPO RH | CAMION VOLQUETE | SCANIA | G460 B8X4 | CUBO POST. RH | MOBILUBE HD 85W-140 | 2020-11-10 | 2020-12-07 | 2020-12-09 | 2020-12-11 | 9872 | 393 | Yes | No | No | Normal |  | 24.7 | 8 | 129 | 1 | 5 | 0 | 1 | 0 | 0 | 1 | 0 | 0 | 0 | 0 | 0 | 15 | 0 | 1 | 3 | 0 | 8 | 2 | 446 | 5 | 0 |  | 0.3 | - |  |  | No |  | 154 | - | - | - | - | - |  |  |  | Resultados están dentro de los rangos aceptables. | Presencia de partículas oscuras lo cual imposibilita realizar la prueba de Conteo de Partículas. | Indica presencia de partículas ferromagnéticas visibles mayores a 40 micras. | Determine la fuente de partículas ferromagnéticas y tome acciones correctivas de ser necesario.
C0016012 | LA ZANJA | V-381 | V-381 CUPO LH | CAMION VOLQUETE | SCANIA | G460 B8X4 | CUBO POST. LH | MOBILUBE HD 85W-140 | 2020-11-10 | 2020-12-07 | 2020-12-09 | 2020-12-11 | 9872 | 393 | Yes | No | No | Normal |  | 25.1 | 7 | 105 | 0 | 3 | 0 | 1 | 0 | 1 | 1 | 0 | 0 | 0 | 0 | 0 | 11 | 0 | 1 | 4 | 0 | 6 | 1 | 442 | 5 | 0 |  | 0.3 | - |  |  | No |  | 1132 | - | - | - | - | - |  |  |  | Resultados están dentro de los rangos aceptables. | Presencia de partículas oscuras lo cual imposibilita realizar la prueba de Conteo de Partículas. | Indica presencia de partículas ferromagnéticas visibles mayores a 40 micras. | Determine la fuente de partículas ferromagnéticas y tome acciones correctivas de ser necesario.
C0016013 | LA ZANJA | V-389 | V-389 MOT | CAMION VOLQUETE | SCANIA | G460 B8X4 | MOTOR | MOBIL DELVAC MX 15W-40 | 2020-11-10 | 2020-12-07 | 2020-12-09 | 2020-12-11 | 10585 | 424 | Yes | Yes | No | Crítico | 14.4 | 12.6 | 2 | 11 | 4 | 0 | 0 | 1 | 41 | 0 | 0 | 0 | 0 | 0 | 0 | 0 | 6 | 0 | 4 | 9 | 0 | 1608 | 1046 | 904 | 1221 | 0 | 8.3 | 10.3 | 7.9 | 0.8 | 0.4 | No |  | 14 | - | - | - | - | - |  |  |  | Alta oxidación por posible degradación del aceite a altas temperaturas. Baja viscosidad por posible contaminación con un lubricante de menor viscosidad o dilución con combustible. | Resultados están dentro de los rangos aceptables. | Resultados están dentro de los rangos aceptables. | Revisar el sistema de enfriamiento (termostatos, radiador, bomba de agua, mangueras, etc.). Localice y corrija la causa de baja viscosidad del aceite. Una baja viscosidad puede reducir la protección por lubricación. Retome la muestra en el próximo intervalo.
C0016014 | LA ZANJA | V-389 | V-389 STHI | CAMION VOLQUETE | SCANIA | G460 B8X4 | SISTEMA HIDRAULICO | MOBIL DTE 26 | 2020-11-10 | 2020-12-07 | 2020-12-09 | 2020-12-11 | 10585 | 424 | No | No | No | Crítico |  | 6.3 | 0 | 6 | 1 | 3 | 0 | 2 | 0 | 0 | 0 | 0 | 0 | 0 | 0 | 0 | 8 | 0 | 2 | 2 | 0 | 2008 | 8 | 650 | 907 | 0 |  | 2.6 | - |  |  | No |  | 10 | 24/20/11 | 85744 | 7499 | - | 11 |  |  |  | Baja viscosidad por posible contaminación con un lubricante de menor viscosidad. | Nivel de limpieza en estado de Crítico. | Resultados están dentro de los rangos aceptables. | Localice y corrija la causa de baja viscosidad del aceite. Una baja viscosidad puede reducir la protección por lubricación. Identifique las causas del origen y corrija el Codigo ISO alto del aceite. Asegúrese de que la contaminación no está siendo introducida a través de los equipos de manejo de aceite. Retome la muestra en el próximo intervalo programado.
C0016015 | LA ZANJA | V-389 | V-389 STDI | CAMION VOLQUETE | SCANIA | G460 B8X4 | SISTEMA DIRECCION | MOBIL ATF 220 | 2020-11-10 | 2020-12-07 | 2020-12-09 | 2020-12-11 | 10585 | 424 | No | No | No | Crítico |  | 5.4 | 4 | 32 | 1 | 6 | 0 | 1 | 0 | 0 | 0 | 0 | 0 | 0 | 0 | 0 | 13 | 2 | 1 | 45 | 0 | 122 | 26 | 246 | 130 | 0 |  | 32.9 | - |  |  | No |  | 15 | 24/21/12 | 135553 | 12717 | - | 23 |  |  |  | Alta oxidación por posible degradación del aceite. Baja viscosidad por posible contaminación con un lubricante de menor viscosidad. | Nivel de limpieza en estado de Crítico. | Resultados están dentro de los rangos aceptables. | Localice y corrija la causa de baja viscosidad del aceite. Una baja viscosidad puede reducir la protección por lubricación. Identifique las causas del origen y corrija el Codigo ISO alto del aceite. Asegúrese de que la contaminación no está siendo introducida a través de los equipos de manejo de aceite. Retome la muestra en el próximo intervalo programado.
C0016016 | LA ZANJA | V-389 | V-389 TRAN | CAMION VOLQUETE | SCANIA | G460 B8X4 | TRANSMISION | MOBILUBE HD 80W-90 | 2020-11-10 | 2020-12-07 | 2020-12-09 | 2020-12-11 | 10585 | 424 | No | No | No | Precaución |  | 13.7 | 30 | 6 | 0 | 0 | 0 | 0 | 2 | 0 | 1 | 0 | 0 | 0 | 0 | 0 | 2 | 1 | 0 | 2 | 0 | 50 | 7 | 482 | 117 | 0 |  | 1 | - |  |  | No |  | 13 | 23/19/12 | 51092 | 3123 | - | 23 |  |  |  | Baja viscosidad por posible contaminación con un lubricante de menor viscosidad. | Nivel de limpieza en estado de precaución. | Resultados están dentro de los rangos aceptables. | Localice y corrija la causa de baja viscosidad del aceite. Una baja viscosidad puede reducir la protección por lubricación. Identifique las causas del origen y corrija el Codigo ISO alto del aceite. Asegúrese de que la contaminación no está siendo introducida a través de los equipos de manejo de aceite. Retome la muestra en el próximo intervalo programado.
C0016017 | LA ZANJA | V-389 | V-389 RET | CAMION VOLQUETE | SCANIA | G460 B8X4 | RETARDADOR | MOBIL DELVAC MX 15W-40 | 2020-11-10 | 2020-12-07 | 2020-12-09 | 2020-12-11 | 10585 | 424 | Yes | Yes | No | Crítico |  | 11.4 | 53 | 4 | 1 | 9 | 6 | 0 | 40 | 0 | 0 | 0 | 0 | 0 | 0 | 0 | 7 | 0 | 0 | 22 | 0 | 1649 | 873 | 892 | 1150 | 0 |  | 11.2 | - |  |  | No |  | 6 | 25/23/13 | 189412 | 40016 | - | 49 |  |  |  | Alta oxidación por posible degradación del aceite. Baja viscosidad por posible contaminación con un lubricante de menor viscosidad. | Nivel de limpieza en estado de Crítico. | Elevado desgaste de Cobre. | Localice y corrija la causa de baja viscosidad del aceite. Una baja viscosidad puede reducir la protección por lubricación. Identifique las causas del origen y corrija el Codigo ISO alto del aceite. Asegúrese de que la contaminación no está siendo introducida a través de los equipos de manejo de aceite. Determine la fuente del metal de desgaste excesivo y tome acciones correctivas. Retomar la muestra para monitorear condición.
C0016018 | LA ZANJA | V-389 | V-389 DIFE DEL | CAMION VOLQUETE | SCANIA | G460 B8X4 | DIFERENCIAL DELANTERO | MOBILUBE HD 85W-140 | 2020-11-10 | 2020-12-07 | 2020-12-09 | 2020-12-11 | 10585 | 424 | No | No | No | Crítico |  | 25 | 20 | 21 | 1 | 1 | 0 | 0 | 0 | 0 | 1 | 0 | 0 | 0 | 0 | 0 | 8 | 1 | 1 | 3 | 0 | 2 | 1 | 449 | 4 | 0 |  | 0.5 | - |  |  | No |  | 12 | 25/22/15 | 171057 | 34867 | - | 200 |  |  |  | Resultados están dentro de los rangos aceptables. | Nivel de limpieza en estado de Crítico. | Resultados están dentro de los rangos aceptables. | Identifique las causas del origen y corrija el Codigo ISO alto del aceite. Asegúrese de que la contaminación no está siendo introducida a través de los equipos de manejo de aceite. Retome la muestra en el próximo intervalo programado.
C0016019 | LA ZANJA | V-389 | V-389 DIFE POS | CAMION VOLQUETE | SCANIA | G460 B8X4 | DIFERENCIAL POSTERIOR | MOBILUBE HD 85W-140 | 2020-11-10 | 2020-12-07 | 2020-12-09 | 2020-12-11 | 10585 | 424 | No | No | No | Crítico |  | 25 | 24 | 383 | 0 | 6 | 0 | 3 | 1 | 2 | 4 | 0 | 0 | 0 | 0 | 0 | 17 | 2 | 1 | 3 | 0 | 7 | 2 | 438 | 8 | 0 |  | 0.5 | - |  |  | No |  | 370 | - | - | - | - | - |  |  |  | Resultados están dentro de los rangos aceptables. | No se realizó nivel de limpieza por particulas visibles mayores a 40 micras. | Indica presencia de partículas ferromagnéticas visibles mayores a 40 micras. Elevado desgaste de Hierro. | Identifique y evalúe los componentes a base de este elemento. Determine la fuente del metal de desgaste excesivo y tome acciones correctivas. Retomar la muestra para monitorear condición.
C0016020 | LA ZANJA | V-389 | V-389 CUDE RH | CAMION VOLQUETE | SCANIA | G460 B8X4 | CUBO DEL. RH | MOBILUBE HD 85W-140 | 2020-11-10 | 2020-12-07 | 2020-12-09 | 2020-12-11 | 10585 | 424 | No | No | No | Precaución |  | 24.7 | 20 | 18 | 0 | 0 | 0 | 0 | 0 | 0 | 1 | 0 | 0 | 0 | 0 | 0 | 8 | 1 | 1 | 3 | 0 | 3 | 1 | 445 | 5 | 0 |  | 0.5 | - |  |  | No |  | 4 | 22/18/12 | 23227 | 1342 | - | 31 |  |  |  | Resultados están dentro de los rangos aceptables. | Nivel de limpieza en estado de precaución. | Resultados están dentro de los rangos aceptables. | Identifique las causas del origen y corrija el Codigo ISO alto del aceite. Asegúrese de que la contaminación no está siendo introducida a través de los equipos de manejo de aceite. Retome la muestra en el próximo intervalo programado.
C0016021 | LA ZANJA | V-389 | V-389 CUDE LH | CAMION VOLQUETE | SCANIA | G460 B8X4 | CUBO DEL. LH | MOBILUBE HD 85W-140 | 2020-11-10 | 2020-12-07 | 2020-12-09 | 2020-12-11 | 10585 | 424 | No | No | No | Precaución |  | 24.5 | 21 | 18 | 1 | 0 | 0 | 0 | 0 | 1 | 1 | 0 | 0 | 0 | 1 | 0 | 8 | 0 | 0 | 4 | 0 | 4 | 1 | 435 | 5 | 0 |  | 0.5 | - |  |  | No |  | 10 | 22/18/12 | 25907 | 1440 | - | 28 |  |  |  | Resultados están dentro de los rangos aceptables. | Nivel de limpieza en estado de precaución. | Resultados están dentro de los rangos aceptables. | Identifique las causas del origen y corrija el Codigo ISO alto del aceite. Asegúrese de que la contaminación no está siendo introducida a través de los equipos de manejo de aceite. Retome la muestra en el próximo intervalo programado.
C0016022 | LA ZANJA | V-389 | V-389 CUPO RH | CAMION VOLQUETE | SCANIA | G460 B8X4 | CUBO POST. RH | MOBILUBE HD 85W-140 | 2020-11-10 | 2020-12-07 | 2020-12-09 | 2020-12-11 | 10585 | 424 | No | No | No | Crítico |  | 25.3 | 23 | 418 | 0 | 7 | 0 | 3 | 1 | 2 | 4 | 0 | 0 | 0 | 0 | 0 | 19 | 1 | 2 | 3 | 0 | 9 | 2 | 454 | 10 | 0 |  | 0.5 | - |  |  | No |  | 364 | - | - | - | - | - |  |  |  | Resultados están dentro de los rangos aceptables. | No se realizó nivel de limpieza por particulas visibles mayores a 40 micras. | Indica presencia de partículas ferromagnéticas visibles mayores a 40 micras. Elevado desgaste de Hierro. | Identifique y evalúe los componentes a base de este elemento. Determine la fuente del metal de desgaste excesivo y tome acciones correctivas. Retomar la muestra para monitorear condición.
C0016023 | LA ZANJA | V-389 | V-389 CUPO LH | CAMION VOLQUETE | SCANIA | G460 B8X4 | CUBO POST. LH | MOBILUBE HD 85W-140 | 2020-11-10 | 2020-12-07 | 2020-12-09 | 2020-12-11 | 10585 | 424 | No | No | No | Crítico |  | 25 | 23 | 401 | 0 | 7 | 0 | 3 | 1 | 2 | 4 | 0 | 0 | 0 | 0 | 0 | 19 | 2 | 2 | 3 | 0 | 8 | 2 | 445 | 9 | 0 |  | 0.4 | - |  |  | No |  | 383 | - | - | - | - | - |  |  |  | Resultados están dentro de los rangos aceptables. | No se realizó nivel de limpieza por particulas visibles mayores a 40 micras. | Indica presencia de partículas ferromagnéticas visibles mayores a 40 micras. Elevado desgaste de Hierro. | Identifique y evalúe los componentes a base de este elemento. Determine la fuente del metal de desgaste excesivo y tome acciones correctivas. Retomar la muestra para monitorear condición.
C0016024 | LA ZANJA | V-322 | V-322 MOT | CAMION VOLQUETE | VOLVO | FMX 8X4R | MOTOR | MOBIL DELVAC MX 15W-40 | 2020-11-07 | 2020-12-07 | 2020-12-09 | 2020-12-11 | 12360 | 261 | Yes | Yes | No | Crítico | 14.4 | 13.1 | 1 | 10 | 1 | 1 | 0 | 0 | 47 | 1 | 0 | 0 | 0 | 0 | 0 | 0 | 11 | 3 | 2 | 5 | 0 | 1511 | 1196 | 927 | 1275 | 0 | 8 | 6.2 | 6.3 | 0 | 0.5 | No |  | 4 | - | - | - | - | - |  |  |  | Baja viscosidad por posible contaminación con un lubricante de menor viscosidad o dilución con combustible. | Resultados están dentro de los rangos aceptables. | Resultados están dentro de los rangos aceptables. | Localice y corrija la causa de baja viscosidad del aceite. Una baja viscosidad puede reducir la protección por lubricación. Retome la muestra en el próximo intervalo.
C0016025 | LA ZANJA | V-322 | V-322 STHI | CAMION VOLQUETE | VOLVO | FMX 8X4R | SISTEMA HIDRAULICO | MOBIL DTE 26 | 2020-11-07 | 2020-12-07 | 2020-12-09 | 2020-12-11 | 12360 | 261 | No | No | No | Crítico |  | 8.4 | 0 | 19 | 0 | 3 | 0 | 1 | 0 | 0 | 0 | 0 | 0 | 0 | 1 | 0 | 7 | 3 | 1 | 3 | 0 | 131 | 2 | 390 | 661 | 0 |  | 0.8 | - |  |  | No |  | 28 | 25/24/17 | 277980 | 104770 | - | 989 |  |  |  | Resultados están dentro de los rangos aceptables. | Nivel de limpieza en estado de Crítico. | Resultados están dentro de los rangos aceptables. | Identifique las causas del origen y corrija el Codigo ISO alto del aceite. Asegúrese de que la contaminación no está siendo introducida a través de los equipos de manejo de aceite. Retome la muestra en el próximo intervalo programado.
C0016026 | LA ZANJA | V-322 | V-322 STDI | CAMION VOLQUETE | VOLVO | FMX 8X4R | SISTEMA DIRECCION | MOBIL ATF 220 | 2020-11-07 | 2020-12-07 | 2020-12-09 | 2020-12-11 | 12360 | 261 | Yes | Yes | No | Crítico |  | 6 | 1 | 28 | 0 | 4 | 0 | 1 | 1 | 0 | 0 | 0 | 0 | 0 | 0 | 0 | 9 | 10 | 2 | 58 | 0 | 90 | 46 | 269 | 184 | 0 |  | 22.2 | - |  |  | No |  | 10 | 22/18/12 | 36513 | 1565 | - | 31 |  |  |  | Alta oxidación por posible degradación del aceite. Baja viscosidad por posible contaminación con un lubricante de menor viscosidad. | Nivel de limpieza en estado de precaución. | Resultados están dentro de los rangos aceptables. | Localice y corrija la causa de baja viscosidad del aceite. Una baja viscosidad puede reducir la protección por lubricación Identifique las causas del origen y corrija el Codigo ISO alto del aceite. Asegúrese de que la contaminación no está siendo introducida a través de los equipos de manejo de aceite. Retome la muestra en el próximo intervalo programado.
C0016027 | LA ZANJA | V-322 | V-322 TRAN | CAMION VOLQUETE | VOLVO | FMX 8X4R | TRANSMISION | MOBILUBE HD 80W-90 | 2020-11-07 | 2020-12-07 | 2020-12-09 | 2020-12-11 | 12360 | 261 | Yes | Yes | No | Crítico |  | 13.4 | 73 | 17 | 0 | 1 | 0 | 0 | 0 | 0 | 0 | 0 | 0 | 0 | 0 | 0 | 3 | 0 | 0 | 1 | 0 | 206 | 1 | 696 | 713 | 0 |  | 0 | - |  |  | No |  | 21 | 25/23/14 | 264042 | 40797 | - | 102 |  |  |  | Baja viscosidad por posible contaminación con un lubricante de menor viscosidad. | Nivel de limpieza en estado de Crítico. | Desgaste de Cobre en el límite de precaución. | Localice y corrija la causa de baja viscosidad del aceite. Una baja viscosidad puede reducir la protección por lubricación. Identifique las causas del origen y corrija el Codigo ISO alto del aceite. Asegúrese de que la contaminación no está siendo introducida a través de los equipos de manejo de aceite. Determine la fuente del metal de desgaste y tome acciones correctivas. Retomar la muestra para monitorear condición.
C0016028 | LA ZANJA | V-322 | V-322 DIFE DEL | CAMION VOLQUETE | VOLVO | FMX 8X4R | DIFERENCIAL DELANTERO | MOBILUBE HD 85W-140 | 2020-11-07 | 2020-12-07 | 2020-12-09 | 2020-12-11 | 12360 | 261 | No | No | No | Crítico |  | 24.9 | 15 | 187 | 0 | 1 | 0 | 1 | 1 | 0 | 3 | 0 | 0 | 0 | 0 | 0 | 9 | 0 | 1 | 3 | 0 | 5 | 7 | 231 | 56 | 0 |  | 0.5 | - |  |  | No |  | 192 | 25/22/15 | 306325 | 34694 | - | 316 |  |  |  | Resultados están dentro de los rangos aceptables. | Nivel de limpieza en estado de Crítico. | Desgaste de Hierro en el límite de precaución. | Identifique las causas del origen y corrija el Codigo ISO alto del aceite. Asegúrese de que la contaminación no está siendo introducida a través de los equipos de manejo de aceite. Determine la fuente del metal de desgaste y tome acciones correctivas. Retomar la muestra para monitorear condición.
C0016029 | LA ZANJA | V-322 | V-322 DIFE POS | CAMION VOLQUETE | VOLVO | FMX 8X4R | DIFERENCIAL POSTERIOR | MOBILUBE HD 85W-140 | 2020-11-07 | 2020-12-07 | 2020-12-09 | 2020-12-11 | 12360 | 261 | No | No | No | Crítico |  | 24.8 | 2 | 58 | 0 | 0 | 0 | 0 | 0 | 0 | 1 | 0 | 0 | 0 | 0 | 0 | 2 | 1 | 0 | 2 | 0 | 7 | 1 | 418 | 3 | 0 |  | 0.3 | - |  |  | No |  | 24 | 25/22/15 | 268034 | 25224 | - | 281 |  |  |  | Resultados están dentro de los rangos aceptables. | Nivel de limpieza en estado de Crítico. | Resultados están dentro de los rangos aceptables. | Identifique las causas del origen y corrija el Codigo ISO alto del aceite. Asegúrese de que la contaminación no está siendo introducida a través de los equipos de manejo de aceite. Retome la muestra en el próximo intervalo programado.
C0016030 | LA ZANJA | V-322 | V-322 CUDE RH | CAMION VOLQUETE | VOLVO | FMX 8X4R | CUBO DEL. RH | MOBILUBE HD 85W-140 | 2020-11-07 | 2020-12-07 | 2020-12-09 | 2020-12-11 | 12360 | 261 | No | No | No | Crítico |  | 25.2 | 7 | 162 | 0 | 0 | 0 | 1 | 0 | 1 | 2 | 0 | 0 | 0 | 0 | 0 | 17 | 0 | 0 | 2 | 0 | 14 | 2 | 415 | 6 | 0 |  | 0.6 | - |  |  | No |  | 212 | 26/22/15 | 332329 | 34609 | - | 300 |  |  |  | Resultados están dentro de los rangos aceptables. | Nivel de limpieza en estado de Crítico. | Desgaste de Hierro en el límite de precaución. | Identifique las causas del origen y corrija el Codigo ISO alto del aceite. Asegúrese de que la contaminación no está siendo introducida a través de los equipos de manejo de aceite. Determine la fuente del metal de desgaste y tome acciones correctivas. Retomar la muestra para monitorear condición.
C0016031 | LA ZANJA | V-322 | V-322 CUDE LH | CAMION VOLQUETE | VOLVO | FMX 8X4R | CUBO DEL. LH | MOBILUBE HD 85W-140 | 2020-11-07 | 2020-12-07 | 2020-12-09 | 2020-12-11 | 12360 | 261 | No | No | No | Crítico |  | 24.8 | 7 | 158 | 0 | 0 | 0 | 1 | 1 | 1 | 2 | 0 | 0 | 0 | 0 | 0 | 17 | 3 | 1 | 3 | 0 | 15 | 2 | 402 | 6 | 0 |  | 0.6 | - |  |  | No |  | 234 | 25/23/17 | 311061 | 56640 | - | 1096 |  |  |  | Resultados están dentro de los rangos aceptables. | Nivel de limpieza en estado de Crítico. | Desgaste de Hierro en el límite de precaución. | Identifique las causas del origen y corrija el Codigo ISO alto del aceite. Asegúrese de que la contaminación no está siendo introducida a través de los equipos de manejo de aceite. Determine la fuente del metal de desgaste y tome acciones correctivas. Retomar la muestra para monitorear condición.
C0016032 | LA ZANJA | V-322 | V-322 CUPO RH | CAMION VOLQUETE | VOLVO | FMX 8X4R | CUBO POST. RH | MOBILUBE HD 85W-140 | 2020-11-07 | 2020-12-07 | 2020-12-09 | 2020-12-11 | 12360 | 261 | No | No | No | Crítico |  | 24.9 | 2 | 60 | 0 | 0 | 0 | 0 | 0 | 0 | 1 | 0 | 0 | 0 | 0 | 0 | 2 | 3 | 1 | 2 | 0 | 7 | 1 | 426 | 4 | 0 |  | 0.3 | - |  |  | No |  | 23 | 25/22/15 | 222486 | 24528 | - | 261 |  |  |  | Resultados están dentro de los rangos aceptables. | Nivel de limpieza en estado de Crítico. | Resultados están dentro de los rangos aceptables. | Identifique las causas del origen y corrija el Codigo ISO alto del aceite. Asegúrese de que la contaminación no está siendo introducida a través de los equipos de manejo de aceite. Retome la muestra en el próximo intervalo programado.
C0016033 | LA ZANJA | V-322 | V-322 CUPO LH | CAMION VOLQUETE | VOLVO | FMX 8X4R | CUBO POST. LH | MOBILUBE HD 85W-140 | 2020-11-07 | 2020-12-07 | 2020-12-09 | 2020-12-11 | 12360 | 261 | No | No | No | Crítico |  | 24.8 | 2 | 61 | 0 | 0 | 0 | 0 | 0 | 0 | 1 | 0 | 0 | 0 | 0 | 0 | 2 | 3 | 0 | 2 | 0 | 7 | 1 | 422 | 4 | 0 |  | 0.3 | - |  |  | No |  | 22 | 25/22/16 | 223976 | 31679 | - | 412 |  |  |  | Resultados están dentro de los rangos aceptables. | Nivel de limpieza en estado de Crítico. | Resultados están dentro de los rangos aceptables. | Identifique las causas del origen y corrija el Codigo ISO alto del aceite. Asegúrese de que la contaminación no está siendo introducida a través de los equipos de manejo de aceite. Retome la muestra en el próximo intervalo programado.
C0016034 | LA ZANJA | V-418 | V-418 MOT | CAMION VOLQUETE | VOLVO | FMX 8X4R | MOTOR | MOBIL DELVAC MX 15W-40 | 2020-11-09 | 2020-12-07 | 2020-12-09 | 2020-12-11 | 9013 | 412 | Yes | Yes | No | Crítico | 14.4 | 12.2 | 6 | 18 | 2 | 2 | 0 | 0 | 48 | 0 | 0 | 0 | 0 | 0 | 0 | 0 | 5 | 4 | 5 | 3 | 0 | 1462 | 1168 | 900 | 1242 | 0 | 8.3 | 11.7 | 6.6 | 0 | 0.5 | No |  | 14 | - | - | - | - | - |  |  |  | Alta oxidación por posible degradación del aceite a altas temperaturas. Baja viscosidad por posible contaminación con un lubricante de menor viscosidad o dilución con combustible. | Resultados están dentro de los rangos aceptables. | Resultados están dentro de los rangos aceptables. | Revisar el sistema de enfriamiento (termostatos, radiador, bomba de agua, mangueras, etc.). Localice y corrija la causa de baja viscosidad del aceite. Una baja viscosidad puede reducir la protección por lubricación. Retome la muestra en el próximo intervalo.
C0016035 | LA ZANJA | V-418 | V-418 STHI | CAMION VOLQUETE | VOLVO | FMX 8X4R | SISTEMA HIDRAULICO | MOBIL DTE 26 | 2020-11-09 | 2020-12-07 | 2020-12-09 | 2020-12-11 | 9013 | 412 | Yes | Yes | No | Crítico |  | 6.2 | 1 | 4 | 0 | 1 | 0 | 0 | 1 | 0 | 0 | 0 | 0 | 0 | 0 | 0 | 12 | 4 | 1 | 62 | 0 | 204 | 17 | 242 | 72 | 0 |  | 53.9 | - |  |  | No |  | 8 | 21/17/13 | 15548 | 1135 | - | 58 |  |  |  | Baja viscosidad por posible contaminación con un lubricante de menor viscosidad. | Nivel de limpieza en estado de precaución. | Resultados están dentro de los rangos aceptables. | Localice y corrija la causa de baja viscosidad del aceite. Una baja viscosidad puede reducir la protección por lubricación. Identifique las causas del origen y corrija el Codigo ISO alto del aceite. Asegúrese de que la contaminación no está siendo introducida a través de los equipos de manejo de aceite. Retome la muestra en el próximo intervalo programado.
C0016036 | LA ZANJA | V-418 | V-418 STDI | CAMION VOLQUETE | VOLVO | FMX 8X4R | SISTEMA DIRECCION | MOBIL ATF 220 | 2020-11-09 | 2020-12-07 | 2020-12-09 | 2020-12-11 | 9013 | 412 | Yes | Yes | No | Precaución |  | 8.2 | 0 | 5 | 0 | 4 | 0 | 1 | 0 | 0 | 0 | 0 | 0 | 0 | 0 | 0 | 8 | 5 | 1 | 2 | 0 | 304 | 2 | 426 | 704 | 0 |  | 0.9 | - |  |  | No |  | 13 | 23/19/11 | 68054 | 2986 | - | 18 |  |  |  | Alta viscosidad por posible contaminación con un lubricante de mayor viscosidad. | Nivel de limpieza en estado de precaución. | Resultados están dentro de los rangos aceptables. | Localice y corrija la causa de la alta viscosidad del aceite. Viscosidad mayor que la esperada puede restringir el flujo de aceite causando falta de aceite y desgaste. Identifique las causas del origen y corrija el Codigo ISO alto del aceite. Asegúrese de que la contaminación no está siendo introducida a través de los equipos de manejo de aceite. Retome la muestra en el próximo intervalo programado.
C0016037 | LA ZANJA | V-418 | V-418 TRAN | CAMION VOLQUETE | VOLVO | FMX 8X4R | TRANSMISION | MOBILUBE HD 80W-90 | 2020-11-09 | 2020-12-07 | 2020-12-09 | 2020-12-11 | 9013 | 412 | Yes | Yes | No | Precaución |  | 13.7 | 37 | 6 | 0 | 0 | 0 | 0 | 0 | 0 | 0 | 0 | 0 | 0 | 0 | 0 | 3 | 0 | 0 | 1 | 0 | 50 | 1 | 470 | 127 | 0 |  | 0.2 | - |  |  | No |  | 3 | 22/19/13 | 31078 | 3697 | - | 52 |  |  |  | Baja viscosidad por posible contaminación con un lubricante de menor viscosidad. | Nivel de limpieza en estado de precaución. | Resultados están dentro de los rangos aceptables. | Localice y corrija la causa de baja viscosidad del aceite. Una baja viscosidad puede reducir la protección por lubricación. Identifique las causas del origen y corrija el Codigo ISO alto del aceite. Asegúrese de que la contaminación no está siendo introducida a través de los equipos de manejo de aceite. Retome la muestra en el próximo intervalo programado.
C0016038 | LA ZANJA | V-418 | V-418 DIFE DEL | CAMION VOLQUETE | VOLVO | FMX 8X4R | DIFERENCIAL DELANTERO | MOBILUBE HD 85W-140 | 2020-11-09 | 2020-12-07 | 2020-12-09 | 2020-12-11 | 9013 | 412 | Yes | No | No | Crítico |  | 24.3 | 1 | 62 | 0 | 0 | 0 | 0 | 0 | 0 | 1 | 0 | 0 | 0 | 0 | 0 | 6 | 1 | 1 | 3 | 0 | 9 | 5 | 425 | 6 | 0 |  | 1.2 | - |  |  | No |  | 22 | 25/21/13 | 238222 | 10748 | - | 79 |  |  |  | Resultados están dentro de los rangos aceptables. | Nivel de limpieza en estado de Crítico. | Resultados están dentro de los rangos aceptables. | Identifique las causas del origen y corrija el Codigo ISO alto del aceite. Asegúrese de que la contaminación no está siendo introducida a través de los equipos de manejo de aceite. Retome la muestra en el próximo intervalo programado.
C0016039 | LA ZANJA | V-418 | V-418 DIFE POS | CAMION VOLQUETE | VOLVO | FMX 8X4R | DIFERENCIAL POSTERIOR | MOBILUBE HD 85W-140 | 2020-11-09 | 2020-12-07 | 2020-12-09 | 2020-12-11 | 9013 | 412 | Yes | No | No | Crítico |  | 24.2 | 1 | 32 | 0 | 0 | 0 | 0 | 0 | 0 | 1 | 0 | 0 | 0 | 0 | 0 | 2 | 3 | 1 | 3 | 0 | 3 | 5 | 438 | 6 | 0 |  | 1.1 | - |  |  | No |  | 16 | 25/20/13 | 218939 | 9317 | - | 67 |  |  |  | Resultados están dentro de los rangos aceptables. | Nivel de limpieza en estado de Crítico. | Resultados están dentro de los rangos aceptables. | Identifique las causas del origen y corrija el Codigo ISO alto del aceite. Asegúrese de que la contaminación no está siendo introducida a través de los equipos de manejo de aceite. Retome la muestra en el próximo intervalo programado.
C0016040 | LA ZANJA | V-418 | V-418 CUDE RH | CAMION VOLQUETE | VOLVO | FMX 8X4R | CUBO DEL. RH | MOBILUBE HD 85W-140 | 2020-11-09 | 2020-12-07 | 2020-12-09 | 2020-12-11 | 9013 | 412 | Yes | No | No | Crítico |  | 24.2 | 1 | 63 | 0 | 0 | 0 | 0 | 0 | 0 | 1 | 0 | 0 | 0 | 0 | 0 | 6 | 0 | 1 | 3 | 0 | 9 | 5 | 430 | 7 | 0 |  | 1.2 | - |  |  | No |  | 21 | 25/21/14 | 229619 | 14261 | - | 133 |  |  |  | Resultados están dentro de los rangos aceptables. | Nivel de limpieza en estado de Crítico. | Resultados están dentro de los rangos aceptables. | Identifique las causas del origen y corrija el Codigo ISO alto del aceite. Asegúrese de que la contaminación no está siendo introducida a través de los equipos de manejo de aceite. Retome la muestra en el próximo intervalo programado.
C0016041 | LA ZANJA | V-418 | V-418 CUDE LH | CAMION VOLQUETE | VOLVO | FMX 8X4R | CUBO DEL. LH | MOBILUBE HD 85W-140 | 2020-11-09 | 2020-12-07 | 2020-12-09 | 2020-12-11 | 9013 | 412 | Yes | No | No | Crítico |  | 24.1 | 2 | 61 | 0 | 0 | 0 | 0 | 0 | 0 | 1 | 0 | 0 | 0 | 0 | 0 | 6 | 0 | 1 | 3 | 0 | 10 | 5 | 421 | 7 | 0 |  | 1.2 | - |  |  | No |  | 24 | 25/21/14 | 235381 | 12747 | - | 105 |  |  |  | Resultados están dentro de los rangos aceptables. | Nivel de limpieza en estado de Crítico. | Resultados están dentro de los rangos aceptables. | Identifique las causas del origen y corrija el Codigo ISO alto del aceite. Asegúrese de que la contaminación no está siendo introducida a través de los equipos de manejo de aceite. Retome la muestra en el próximo intervalo programado.
C0016042 | LA ZANJA | V-418 | V-418 CUPO RH | CAMION VOLQUETE | VOLVO | FMX 8X4R | CUBO POST. RH | MOBILUBE HD 85W-140 | 2020-11-09 | 2020-12-07 | 2020-12-09 | 2020-12-11 | 9013 | 412 | Yes | No | No | Crítico |  | 24.5 | 1 | 33 | 0 | 0 | 0 | 0 | 0 | 0 | 1 | 0 | 0 | 0 | 0 | 0 | 1 | 0 | 1 | 3 | 0 | 3 | 5 | 430 | 6 | 0 |  | 1 | - |  |  | No |  | 9 | 25/20/13 | 185986 | 9570 | - | 79 |  |  |  | Resultados están dentro de los rangos aceptables. | Nivel de limpieza en estado de Crítico. | Resultados están dentro de los rangos aceptables. | Identifique las causas del origen y corrija el Codigo ISO alto del aceite. Asegúrese de que la contaminación no está siendo introducida a través de los equipos de manejo de aceite. Retome la muestra en el próximo intervalo programado.
C0016043 | LA ZANJA | V-418 | V-418 CUPO LH | CAMION VOLQUETE | VOLVO | FMX 8X4R | CUBO POST. LH | MOBILUBE HD 85W-140 | 2020-11-09 | 2020-12-07 | 2020-12-09 | 2020-12-10 | 9013 | 412 | Yes | No | No | Crítico |  | 24.4 | 1 | 33 | 0 | 0 | 0 | 0 | 0 | 0 | 1 | 0 | 0 | 0 | 0 | 0 | 1 | 0 | 1 | 3 | 0 | 3 | 5 | 437 | 6 | 0 |  | 1.1 | - |  |  | No |  | 8 | 24/20/13 | 147902 | 8782 | - | 79 |  |  |  | Resultados están dentro de los rangos aceptables. | Nivel de limpieza en estado de Crítico. | Resultados están dentro de los rangos aceptables. | Identifique las causas del origen y corrija el Codigo ISO alto del aceite. Asegúrese de que la contaminación no está siendo introducida a través de los equipos de manejo de aceite. Retome la muestra en el próximo intervalo programado.
C0016044 | LA ZANJA | V-421 | V-421 MOT | CAMION VOLQUETE | VOLVO | FMX 8X4R | MOTOR | MOBIL DELVAC MX 15W-40 | 2020-11-05 | 2020-12-07 | 2020-12-09 | 2020-12-11 | 7777 | 379 | Yes | Yes | No | Crítico | 14.4 | 12.8 | 2 | 21 | 2 | 1 | 0 | 0 | 48 | 0 | 0 | 0 | 0 | 0 | 0 | 0 | 4 | 0 | 3 | 4 | 0 | 1522 | 1228 | 948 | 1299 | 0 | 8 | 9.5 | 7.4 | 0 | 0.5 | No |  | 5 | - | - | - | - | - |  |  |  | Baja viscosidad por posible contaminación con un lubricante de menor viscosidad o dilución con combustible. | Resultados están dentro de los rangos aceptables. | Resultados están dentro de los rangos aceptables. | Localice y corrija la causa de baja viscosidad del aceite. Una baja viscosidad puede reducir la protección por lubricación. Retome la muestra en el próximo intervalo.
C0016045 | LA ZANJA | V-421 | V-421 STHI | CAMION VOLQUETE | VOLVO | FMX 8X4R | SISTEMA HIDRAULICO | MOBIL DTE 26 | 2020-11-05 | 2020-12-07 | 2020-12-09 | 2020-12-11 | 7777 | 379 | No | No | No | Precaución |  | 8.2 | 0 | 3 | 0 | 2 | 0 | 0 | 0 | 0 | 0 | 0 | 0 | 0 | 0 | 0 | 4 | 0 | 1 | 3 | 0 | 170 | 9 | 385 | 641 | 0 |  | 0.7 | - |  |  | No |  | 13 | 23/19/11 | 62319 | 4417 | - | 20 |  |  |  | Resultados están dentro de los rangos aceptables. | Nivel de limpieza en estado de precaución. | Resultados están dentro de los rangos aceptables. | Identifique las causas del origen y corrija el Codigo ISO alto del aceite. Asegúrese de que la contaminación no está siendo introducida a través de los equipos de manejo de aceite. Retome la muestra en el próximo intervalo programado.
C0016046 | LA ZANJA | V-421 | V-421 STDI | CAMION VOLQUETE | VOLVO | FMX 8X4R | SISTEMA DIRECCION | MOBIL ATF 220 | 2020-11-05 | 2020-12-07 | 2020-12-09 | 2020-12-11 | 7777 | 379 | Yes | Yes | No | Crítico |  | 6 | 1 | 7 | 0 | 2 | 0 | 0 | 0 | 0 | 0 | 0 | 0 | 0 | 0 | 0 | 6 | 0 | 0 | 59 | 0 | 151 | 23 | 263 | 143 | 0 |  | 43.5 | - |  |  | No |  | 10 | 22/16/11 | 24552 | 581 | - | 19 |  |  |  | Alta oxidación por posible degradación del aceite. Baja viscosidad por posible contaminación con un lubricante de menor viscosidad. | Nivel de limpieza en estado de precaución. | Resultados están dentro de los rangos aceptables. | Localice y corrija la causa de baja viscosidad del aceite. Una baja viscosidad puede reducir la protección por lubricación. Identifique las causas del origen y corrija el Codigo ISO alto del aceite. Asegúrese de que la contaminación no está siendo introducida a través de los equipos de manejo de aceite. Retome la muestra en el próximo intervalo programado.
C0016047 | LA ZANJA | V-421 | V-421 TRAN | CAMION VOLQUETE | VOLVO | FMX 8X4R | TRANSMISION | MOBILUBE HD 80W-90 | 2020-11-05 | 2020-12-07 | 2020-12-09 | 2020-12-11 | 7777 | 379 | Yes | Yes | No | Crítico |  | 13.4 | 445 | 10 | 0 | 3 | 0 | 0 | 1 | 0 | 0 | 0 | 0 | 0 | 0 | 0 | 4 | 0 | 0 | 1 | 0 | 177 | 2 | 659 | 497 | 0 |  | 0.5 | - |  |  | No |  | 4 | 24/21/15 | 152223 | 14746 | - | 165 |  |  |  | Baja viscosidad por posible contaminación con un lubricante de menor viscosidad. | Nivel de limpieza en estado de Crítico. | Elevado desgaste de Cobre. | Localice y corrija la causa de baja viscosidad del aceite. Una baja viscosidad puede reducir la protección por lubricación. Identifique las causas del origen y corrija el Codigo ISO alto del aceite. Asegúrese de que la contaminación no está siendo introducida a través de los equipos de manejo de aceite. Determine la fuente del metal de desgaste excesivo y tome acciones correctivas. Retomar la muestra para monitorear condición.
C0016048 | LA ZANJA | V-421 | V-421 DIFE DEL | CAMION VOLQUETE | VOLVO | FMX 8X4R | DIFERENCIAL DELANTERO | MOBILUBE HD 85W-140 | 2020-11-05 | 2020-12-07 | 2020-12-09 | 2020-12-11 | 7777 | 379 | No | No | No | Crítico |  | 25.2 | 2 | 289 | 0 | 0 | 0 | 2 | 1 | 1 | 4 | 1 | 0 | 0 | 0 | 0 | 24 | 0 | 1 | 4 | 0 | 33 | 5 | 425 | 9 | 0 |  | 0.7 | - |  |  | No |  | 248 | - | - | - | - | - |  |  |  | Resultados están dentro de los rangos aceptables. | No se realizó nivel de limpieza por particulas visibles mayores a 40 micras. Nivel de Silicio en el límite de precaución. | Elevado desgaste de Hierro. Indica presencia de partículas ferromagnéticas visibles mayores a 40 micras. | Localice la fuente de silicio. Determine la fuente de partículas ferromagnéticas y tome acciones correctivas de ser necesario. Determine la fuente del metal de desgaste excesivo y tome acciones correctivas. Retomar la muestra para monitorear condición.
C0016049 | LA ZANJA | V-421 | V-421 DIFE POS | CAMION VOLQUETE | VOLVO | FMX 8X4R | DIFERENCIAL POSTERIOR | MOBILUBE HD 85W-140 | 2020-11-05 | 2020-12-07 | 2020-12-09 | 2020-12-11 | 7777 | 379 | No | No | No | Crítico |  | 25 | 1 | 58 | 0 | 0 | 0 | 0 | 0 | 0 | 1 | 0 | 0 | 0 | 0 | 0 | 2 | 0 | 0 | 3 | 0 | 20 | 3 | 443 | 12 | 0 |  | 0.3 | - |  |  | No |  | 23 | 25/21/14 | 192625 | 19177 | - | 103 |  |  |  | Resultados están dentro de los rangos aceptables. | Nivel de limpieza en estado de Crítico. | Resultados están dentro de los rangos aceptables. | Identifique las causas del origen y corrija el Codigo ISO alto del aceite. Asegúrese de que la contaminación no está siendo introducida a través de los equipos de manejo de aceite. Retome la muestra en el próximo intervalo programado.
C0016050 | LA ZANJA | V-421 | V-421 CUDE LH | CAMION VOLQUETE | VOLVO | FMX 8X4R | CUBO DEL. LH | MOBILUBE HD 85W-140 | 2020-11-05 | 2020-12-07 | 2020-12-09 | 2020-12-11 | 7777 | 379 | No | No | No | Crítico |  | 24.8 | 2 | 290 | 0 | 0 | 0 | 2 | 1 | 1 | 4 | 1 | 0 | 0 | 0 | 0 | 23 | 0 | 0 | 4 | 0 | 32 | 4 | 427 | 8 | 0 |  | 0.7 | - |  |  | No |  | 252 | - | - | - | - | - |  |  |  | Resultados están dentro de los rangos aceptables. | No se realizó nivel de limpieza por particulas visibles mayores a 40 micras. Nivel de Silicio en el límite de precaución. | Elevado desgaste de Hierro. Indica presencia de partículas ferromagnéticas visibles mayores a 40 micras. | Localice la fuente de silicio. Determine la fuente de partículas ferromagnéticas y tome acciones correctivas de ser necesario. Determine la fuente del metal de desgaste excesivo y tome acciones correctivas. Retomar la muestra para monitorear condición.
C0016051 | LA ZANJA | V-421 | V-421 CUDE RH | CAMION VOLQUETE | VOLVO | FMX 8X4R | CUBO DEL. RH | MOBILUBE HD 85W-140 | 2020-11-05 | 2020-12-07 | 2020-12-09 | 2020-12-11 | 7777 | 379 | No | No | No | Crítico |  | 24.8 | 2 | 290 | 0 | 0 | 0 | 2 | 1 | 1 | 4 | 1 | 0 | 0 | 0 | 0 | 23 | 0 | 0 | 4 | 0 | 31 | 4 | 423 | 8 | 0 |  | 0.7 | - |  |  | No |  | 258 | - | - | - | - | - |  |  |  | Resultados están dentro de los rangos aceptables. | No se realizó nivel de limpieza por particulas visibles mayores a 40 micras. Nivel de Silicio en el límite de precaución. | Elevado desgaste de Hierro. Indica presencia de partículas ferromagnéticas visibles mayores a 40 micras. | Localice la fuente de silicio. Determine la fuente de partículas ferromagnéticas y tome acciones correctivas de ser necesario. Determine la fuente del metal de desgaste excesivo y tome acciones correctivas. Retomar la muestra para monitorear condición.
C0016052 | LA ZANJA | V-421 | V-421 CUPO LH | CAMION VOLQUETE | VOLVO | FMX 8X4R | CUBO POST. LH | MOBILUBE HD 85W-140 | 2020-11-05 | 2020-12-07 | 2020-12-09 | 2020-12-11 | 7777 | 379 | No | No | No | Crítico |  | 24.8 | 1 | 58 | 1 | 0 | 0 | 0 | 0 | 0 | 1 | 0 | 0 | 0 | 0 | 0 | 2 | 0 | 0 | 2 | 0 | 19 | 3 | 423 | 11 | 0 |  | 0.3 | - |  |  | No |  | 21 | 25/21/13 | 223293 | 14432 | - | 58 |  |  |  | Resultados están dentro de los rangos aceptables. | Nivel de limpieza en estado de Crítico. | Resultados están dentro de los rangos aceptables. | Identifique las causas del origen y corrija el Codigo ISO alto del aceite. Asegúrese de que la contaminación no está siendo introducida a través de los equipos de manejo de aceite. Retome la muestra en el próximo intervalo programado.
C0016053 | LA ZANJA | V-421 | V-421 CUPO RH | CAMION VOLQUETE | VOLVO | FMX 8X4R | CUBO POST. RH | MOBILUBE HD 85W-140 | 2020-11-05 | 2020-12-07 | 2020-12-09 | 2020-12-11 | 7777 | 379 | No | No | No | Crítico |  | 24.8 | 2 | 58 | 0 | 0 | 0 | 0 | 0 | 0 | 1 | 0 | 0 | 0 | 0 | 0 | 2 | 0 | 1 | 2 | 0 | 20 | 3 | 433 | 13 | 0 |  | 0.4 | - |  |  | No |  | 26 | 25/22/15 | 215130 | 25413 | - | 250 |  |  |  | Resultados están dentro de los rangos aceptables. | Nivel de limpieza en estado de Crítico. | Resultados están dentro de los rangos aceptables. | Identifique las causas del origen y corrija el Codigo ISO alto del aceite. Asegúrese de que la contaminación no está siendo introducida a través de los equipos de manejo de aceite. Retome la muestra en el próximo intervalo programado.
C0016054 | LA ZANJA | V-323 | V-323 MOT | CAMION VOLQUETE | VOLVO | FMX 8X4R | MOTOR | MOBIL DELVAC MX 15W-40 | 2020-11-04 | 2020-12-07 | 2020-12-09 | 2020-12-11 | 12492 | 372 | Yes | Yes | No | Crítico | 14.4 | 13.1 | 2 | 17 | 1 | 1 | 0 | 1 | 47 | 1 | 0 | 0 | 0 | 0 | 0 | 0 | 4 | 1 | 2 | 3 | 0 | 1545 | 1223 | 973 | 1321 | 0 | 8 | 6.5 | 6.5 | 0 | 0.5 | No |  | 4 | - | - | - | - | - |  |  |  | Baja viscosidad por posible contaminación con un lubricante de menor viscosidad o dilución con combustible. | Resultados están dentro de los rangos aceptables. | Resultados están dentro de los rangos aceptables. | Localice y corrija la causa de baja viscosidad del aceite. Una baja viscosidad puede reducir la protección por lubricación. Retome la muestra en el próximo intervalo.
C0016055 | LA ZANJA | V-323 | V-323 STHI | CAMION VOLQUETE | VOLVO | FMX 8X4R | SISTEMA HIDRAULICO | MOBIL DTE 26 | 2020-11-04 | 2020-12-07 | 2020-12-09 | 2020-12-11 | 12492 | 372 | No | No | No | Crítico |  | 8.4 | 0 | 19 | 0 | 2 | 0 | 1 | 0 | 0 | 0 | 0 | 0 | 0 | 0 | 0 | 7 | 1 | 1 | 1 | 0 | 138 | 2 | 401 | 671 | 0 |  | 3.2 | - |  |  | No |  | 12 | 25/23/16 | 204599 | 69079 | - | 572 |  |  |  | Resultados están dentro de los rangos aceptables. | Nivel de limpieza en estado de Crítico. | Resultados están dentro de los rangos aceptables. | Identifique las causas del origen y corrija el Codigo ISO alto del aceite. Asegúrese de que la contaminación no está siendo introducida a través de los equipos de manejo de aceite. Retome la muestra en el próximo intervalo programado.
C0016056 | LA ZANJA | V-323 | V-323 STDI | CAMION VOLQUETE | VOLVO | FMX 8X4R | SISTEMA DIRECCION | MOBIL ATF 220 | 2020-11-04 | 2020-12-07 | 2020-12-09 | 2020-12-11 | 12492 | 372 | No | No | No | Crítico |  | 6.2 | 0 | 7 | 0 | 2 | 0 | 0 | 1 | 0 | 0 | 0 | 0 | 0 | 0 | 0 | 6 | 1 | 0 | 65 | 0 | 166 | 19 | 236 | 76 | 0 |  | 49.5 | - |  |  | No |  | 14 | 24/19/13 | 86957 | 2935 | - | 45 |  |  |  | Alta oxidación por posible degradación del aceite. Baja viscosidad por posible contaminación con un lubricante de menor viscosidad. | Nivel de limpieza en estado de Crítico. | Resultados están dentro de los rangos aceptables. | Localice y corrija la causa de baja viscosidad del aceite. Una baja viscosidad puede reducir la protección por lubricación. Identifique las causas del origen y corrija el Codigo ISO alto del aceite. Asegúrese de que la contaminación no está siendo introducida a través de los equipos de manejo de aceite. Retome la muestra en el próximo intervalo programado.
C0016057 | LA ZANJA | V-323 | V-323 TRAN | CAMION VOLQUETE | VOLVO | FMX 8X4R | TRANSMISION | MOBILUBE HD 80W-90 | 2020-11-04 | 2020-12-07 | 2020-12-09 | 2020-12-11 | 12492 | 372 | No | No | No | Precaución |  | 13.6 | 58 | 7 | 0 | 1 | 0 | 0 | 0 | 0 | 0 | 0 | 0 | 0 | 0 | 0 | 6 | 0 | 0 | 2 | 0 | 41 | 2 | 480 | 151 | 0 |  | 0.5 | - |  |  | No |  | 6 | 23/21/15 | 70498 | 13657 | - | 191 |  |  |  | Baja viscosidad por posible contaminación con un lubricante de menor viscosidad. | Nivel de limpieza en estado de precaución. | Desgaste de Cobre en el límite de precaución. | Localice y corrija la causa de baja viscosidad del aceite. Una baja viscosidad puede reducir la protección por lubricación. Identifique las causas del origen y corrija el Codigo ISO alto del aceite. Asegúrese de que la contaminación no está siendo introducida a través de los equipos de manejo de aceite. Determine la fuente del metal de desgaste y tome acciones correctivas. Retomar la muestra para monitorear condición.
C0016058 | LA ZANJA | V-323 | V-323 DIFE DEL | CAMION VOLQUETE | VOLVO | FMX 8X4R | DIFERENCIAL DELANTERO | MOBILUBE HD 85W-140 | 2020-11-04 | 2020-12-07 | 2020-12-09 | 2020-12-11 | 12492 | 372 | No | No | No | Crítico |  | 24.5 | 9 | 134 | 0 | 0 | 0 | 1 | 1 | 1 | 2 | 0 | 0 | 0 | 0 | 0 | 4 | 0 | 1 | 3 | 0 | 5 | 1 | 402 | 13 | 0 |  | 0.7 | - |  |  | No |  | 81 | 25/22/16 | 223762 | 31467 | - | 356 |  |  |  | Resultados están dentro de los rangos aceptables. | Nivel de limpieza en estado de Crítico. | Resultados están dentro de los rangos aceptables. | Identifique las causas del origen y corrija el Codigo ISO alto del aceite. Asegúrese de que la contaminación no está siendo introducida a través de los equipos de manejo de aceite. Retome la muestra en el próximo intervalo programado.
C0016059 | LA ZANJA | V-323 | V-323 DIFE POS | CAMION VOLQUETE | VOLVO | FMX 8X4R | DIFERENCIAL POSTERIOR | MOBILUBE HD 85W-140 | 2020-11-04 | 2020-12-07 | 2020-12-09 | 2020-12-11 | 12492 | 372 | No | No | No | Crítico |  | 24.8 | 9 | 117 | 0 | 2 | 0 | 1 | 0 | 0 | 2 | 0 | 0 | 0 | 0 | 0 | 12 | 0 | 1 | 3 | 0 | 5 | 2 | 409 | 6 | 0 |  | 0.5 | - |  |  | No |  | 40 | 26/23/14 | 358109 | 54211 | - | 158 |  |  |  | Resultados están dentro de los rangos aceptables. | Nivel de limpieza en estado de Crítico. | Resultados están dentro de los rangos aceptables. | Identifique las causas del origen y corrija el Codigo ISO alto del aceite. Asegúrese de que la contaminación no está siendo introducida a través de los equipos de manejo de aceite. Retome la muestra en el próximo intervalo programado.
C0016060 | LA ZANJA | V-323 | V-323 CUDE LH | CAMION VOLQUETE | VOLVO | FMX 8X4R | CUBO DEL. LH | MOBILUBE HD 85W-140 | 2020-11-04 | 2020-12-07 | 2020-12-09 | 2020-12-11 | 12492 | 372 | No | No | No | Crítico |  | 24.5 | 9 | 132 | 0 | 0 | 0 | 1 | 0 | 0 | 2 | 0 | 0 | 0 | 0 | 0 | 4 | 0 | 1 | 3 | 0 | 6 | 2 | 400 | 13 | 0 |  | 0.7 | - |  |  | No |  | 89 | 25/22/15 | 274736 | 24978 | - | 230 |  |  |  | Resultados están dentro de los rangos aceptables. | Nivel de limpieza en estado de Crítico. | Resultados están dentro de los rangos aceptables. | Identifique las causas del origen y corrija el Codigo ISO alto del aceite. Asegúrese de que la contaminación no está siendo introducida a través de los equipos de manejo de aceite. Retome la muestra en el próximo intervalo programado.
C0016061 | LA ZANJA | V-323 | V-323 CUDE RH | CAMION VOLQUETE | VOLVO | FMX 8X4R | CUBO DEL. RH | MOBILUBE HD 85W-140 | 2020-11-04 | 2020-12-07 | 2020-12-09 | 2020-12-11 | 12492 | 372 | No | No | No | Crítico |  | 24.9 | 9 | 131 | 0 | 0 | 0 | 1 | 0 | 1 | 2 | 0 | 0 | 0 | 0 | 0 | 4 | 0 | 1 | 3 | 0 | 5 | 1 | 405 | 13 | 0 |  | 0.6 | - |  |  | No |  | 82 | 25/22/15 | 246900 | 25324 | - | 260 |  |  |  | Resultados están dentro de los rangos aceptables. | Nivel de limpieza en estado de Crítico. | Resultados están dentro de los rangos aceptables. | Identifique las causas del origen y corrija el Codigo ISO alto del aceite. Asegúrese de que la contaminación no está siendo introducida a través de los equipos de manejo de aceite. Retome la muestra en el próximo intervalo programado.
C0016062 | LA ZANJA | V-323 | V-323 CUPO LH | CAMION VOLQUETE | VOLVO | FMX 8X4R | CUBO POST. LH | MOBILUBE HD 85W-140 | 2020-11-04 | 2020-12-07 | 2020-12-09 | 2020-12-11 | 12492 | 372 | No | No | No | Crítico |  | 25.1 | 9 | 115 | 0 | 2 | 0 | 1 | 0 | 0 | 2 | 0 | 0 | 0 | 0 | 0 | 11 | 0 | 1 | 2 | 0 | 5 | 2 | 411 | 6 | 0 |  | 0.5 | - |  |  | No |  | 41 | 25/23/14 | 299870 | 48938 | - | 139 |  |  |  | Resultados están dentro de los rangos aceptables. | Nivel de limpieza en estado de Crítico. | Resultados están dentro de los rangos aceptables. | Identifique las causas del origen y corrija el Codigo ISO alto del aceite. Asegúrese de que la contaminación no está siendo introducida a través de los equipos de manejo de aceite. Retome la muestra en el próximo intervalo programado.
C0016063 | LA ZANJA | V-323 | V-323 CUPO RH | CAMION VOLQUETE | VOLVO | FMX 8X4R | CUBO POST. RH | MOBILUBE HD 85W-140 | 2020-11-04 | 2020-12-07 | 2020-12-09 | 2020-12-11 | 12492 | 372 | No | No | No | Crítico |  | 24.8 | 9 | 111 | 0 | 2 | 0 | 1 | 0 | 0 | 2 | 0 | 0 | 0 | 0 | 0 | 11 | 0 | 1 | 2 | 0 | 5 | 1 | 408 | 6 | 0 |  | 0.5 | - |  |  | No |  | 32 | 25/23/14 | 275352 | 42565 | - | 155 |  |  |  | Resultados están dentro de los rangos aceptables. | Nivel de limpieza en estado de Crítico. | Resultados están dentro de los rangos aceptables. | Identifique las causas del origen y corrija el Codigo ISO alto del aceite. Asegúrese de que la contaminación no está siendo introducida a través de los equipos de manejo de aceite. Retome la muestra en el próximo intervalo programado.
C0016064 | LA ZANJA | V-305 | V-305 MOT | CAMION VOLQUETE | VOLVO | FMX 8X4R | MOTOR | MOBIL DELVAC MX 15W-40 | 2020-11-11 | 2020-12-07 | 2020-12-09 | 2020-12-11 | 14504 | 315 | Yes | Yes | No | Crítico | 14.4 | 13.2 | 4 | 22 | 1 | 2 | 1 | 1 | 46 | 1 | 0 | 0 | 0 | 0 | 0 | 0 | 7 | 1 | 7 | 3 | 0 | 1512 | 1197 | 947 | 1311 | 0 | 8 | 5.4 | 7.7 | 0 | 0.7 | No |  | 12 | - | - | - | - | - |  |  |  | Baja viscosidad por posible contaminación con un lubricante de menor viscosidad o dilución con combustible. | Resultados están dentro de los rangos aceptables. | Resultados están dentro de los rangos aceptables. | Localice y corrija la causa de baja viscosidad del aceite. Una baja viscosidad puede reducir la protección por lubricación. Retome la muestra en el próximo intervalo.
C0016065 | LA ZANJA | V-305 | V-305 STHI | CAMION VOLQUETE | VOLVO | FMX 8X4R | SISTEMA HIDRAULICO | MOBIL DTE 26 | 2020-11-11 | 2020-12-07 | 2020-12-09 | 2020-12-11 | 14504 | 315 | No | No | No | Crítico |  | 8.8 | 1 | 46 | 1 | 5 | 1 | 2 | 0 | 0 | 1 | 0 | 0 | 1 | 1 | 0 | 12 | 13 | 1 | 2 | 0 | 49 | 1 | 270 | 392 | 0 |  | 1.8 | - |  |  | No |  | 38 | 26/25/17 | 364766 | 163711 | - | 842 |  |  |  | Resultados están dentro de los rangos aceptables. | Nivel de limpieza en estado de Crítico. | Elevado desgaste de Hierro. | Identifique las causas del origen y corrija el Codigo ISO alto del aceite. Asegúrese de que la contaminación no está siendo introducida a través de los equipos de manejo de aceite. Determine la fuente del metal de desgaste excesivo y tome acciones correctivas. Retomar la muestra para monitorear condición.
C0016066 | LA ZANJA | V-305 | V-305 STDI | CAMION VOLQUETE | VOLVO | FMX 8X4R | SISTEMA DIRECCION | MOBIL ATF 220 | 2020-11-11 | 2020-12-07 | 2020-12-09 | 2020-12-11 | 14504 | 315 | No | No | No | Crítico |  | 6.1 | 0 | 17 | 0 | 1 | 0 | 0 | 0 | 0 | 0 | 0 | 0 | 0 | 0 | 0 | 4 | 4 | 0 | 57 | 0 | 72 | 46 | 263 | 198 | 0 |  | 19 | - |  |  | No |  | 13 | 21/17/13 | 16695 | 1064 | - | 48 |  |  |  | Alta oxidación por posible degradación del aceite. Baja viscosidad por posible contaminación con un lubricante de menor viscosidad. | Nivel de limpieza en estado de Crítico. | Resultados están dentro de los rangos aceptables. | Localice y corrija la causa de baja viscosidad del aceite. Una baja viscosidad puede reducir la protección por lubricación.Identifique las causas del origen y corrija el Codigo ISO alto del aceite. Asegúrese de que la contaminación no está siendo introducida a través de los equipos de manejo de aceite. Retome la muestra en el próximo intervalo programado.
C0016067 | LA ZANJA | V-305 | V-305 TRAN | CAMION VOLQUETE | VOLVO | FMX 8X4R | TRANSMISION | MOBILUBE HD 80W-90 | 2020-11-11 | 2020-12-07 | 2020-12-09 | 2020-12-11 | 14504 | 315 | No | No | No | Crítico |  | 13.7 | 259 | 8 | 0 | 0 | 0 | 0 | 0 | 0 | 0 | 0 | 0 | 0 | 0 | 0 | 3 | 4 | 0 | 2 | 0 | 45 | 2 | 508 | 187 | 0 |  | 0.5 | - |  |  | No |  | 11 | 25/23/15 | 223998 | 41392 | - | 242 |  |  |  | Baja viscosidad por posible contaminación con un lubricante de menor viscosidad. | Nivel de limpieza en estado de Crítico. | Elevado desgaste de Cobre. | Localice y corrija la causa de baja viscosidad del aceite. Una baja viscosidad puede reducir la protección por lubricación. Identifique las causas del origen y corrija el Codigo ISO alto del aceite. Asegúrese de que la contaminación no está siendo introducida a través de los equipos de manejo de aceite. Determine la fuente del metal de desgaste excesivo y tome acciones correctivas. Retomar la muestra para monitorear condición.
C0016068 | LA ZANJA | V-305 | V-305 DIFE DEL | CAMION VOLQUETE | VOLVO | FMX 8X4R | DIFERENCIAL DELANTERO | MOBILUBE HD 85W-140 | 2020-11-11 | 2020-12-07 | 2020-12-09 | 2020-12-11 | 14504 | 315 | No | No | No | Normal |  | 24.5 | 2 | 115 | 0 | 0 | 0 | 1 | 0 | 0 | 2 | 0 | 0 | 0 | 0 | 0 | 3 | 2 | 0 | 3 | 0 | 11 | 7 | 422 | 13 | 0 |  | 0.6 | - |  |  | No |  | 28 | - | - | - | - | - |  |  |  | Resultados están dentro de los rangos aceptables. | Muestra oscura no se realizó nivel de limpieza. | Resultados están dentro de los rangos aceptables. | Tome acciones correctivas. Retome la muestra para confirmar condición.
C0016069 | LA ZANJA | V-305 | V-305 DIFE POS | CAMION VOLQUETE | VOLVO | FMX 8X4R | DIFERENCIAL POSTERIOR | MOBILUBE HD 85W-140 | 2020-11-11 | 2020-12-07 | 2020-12-09 | 2020-12-11 | 14504 | 315 | No | No | No | Crítico |  | 24.6 | 6 | 200 | 0 | 1 | 0 | 1 | 0 | 0 | 3 | 0 | 0 | 0 | 1 | 0 | 4 | 0 | 0 | 4 | 0 | 11 | 7 | 440 | 18 | 0 |  | 0.5 | - |  |  | No |  | 54 | 25/23/16 | 298386 | 65716 | - | 498 |  |  |  | Resultados están dentro de los rangos aceptables. | Nivel de limpieza en estado de Crítico. | Desgaste de Hierro en el límite de precaución. | Identifique las causas del origen y corrija el Codigo ISO alto del aceite. Asegúrese de que la contaminación no está siendo introducida a través de los equipos de manejo de aceite. Determine la fuente del metal de desgaste y tome acciones correctivas. Retomar la muestra para monitorear condición.
C0016070 | LA ZANJA | V-305 | V-305 CUDE RH | CAMION VOLQUETE | VOLVO | FMX 8X4R | CUBO DEL. RH | MOBILUBE HD 85W-140 | 2020-11-11 | 2020-12-07 | 2020-12-09 | 2020-12-11 | 14504 | 315 | No | No | No | Crítico |  | 24.5 | 2 | 116 | 0 | 1 | 0 | 1 | 0 | 0 | 2 | 0 | 0 | 0 | 0 | 0 | 5 | 2 | 0 | 3 | 0 | 12 | 7 | 417 | 15 | 0 |  | 0.6 | - |  |  | No |  | 26 | 26/24/18 | 405753 | 97580 | - | 1339 |  |  |  | Resultados están dentro de los rangos aceptables. | Nivel de limpieza en estado de Crítico. | Resultados están dentro de los rangos aceptables. | Identifique las causas del origen y corrija el Codigo ISO alto del aceite. Asegúrese de que la contaminación no está siendo introducida a través de los equipos de manejo de aceite. Retome la muestra en el próximo intervalo programado.
C0016071 | LA ZANJA | V-305 | V-305 CUDE LH | CAMION VOLQUETE | VOLVO | FMX 8X4R | CUBO DEL. LH | MOBILUBE HD 85W-140 | 2020-11-11 | 2020-12-07 | 2020-12-09 | 2020-12-11 | 14504 | 315 | No | No | No | Crítico |  | 24.5 | 2 | 116 | 0 | 0 | 0 | 1 | 0 | 0 | 2 | 0 | 0 | 0 | 0 | 0 | 3 | 0 | 0 | 3 | 0 | 11 | 7 | 413 | 13 | 0 |  | 0.6 | - |  |  | No |  | 36 | 26/24/17 | 376764 | 95347 | - | 1247 |  |  |  | Resultados están dentro de los rangos aceptables. | Nivel de limpieza en estado de Crítico. | Resultados están dentro de los rangos aceptables. | Identifique las causas del origen y corrija el Codigo ISO alto del aceite. Asegúrese de que la contaminación no está siendo introducida a través de los equipos de manejo de aceite. Retome la muestra en el próximo intervalo programado.
C0016072 | LA ZANJA | V-305 | V-305 CUPO RH | CAMION VOLQUETE | VOLVO | FMX 8X4R | CUBO POST. RH | MOBILUBE HD 85W-140 | 2020-11-11 | 2020-12-07 | 2020-12-09 | 2020-12-11 | 14504 | 315 | No | No | No | Crítico |  | 24.3 | 6 | 190 | 0 | 0 | 0 | 1 | 0 | 1 | 2 | 0 | 0 | 0 | 0 | 0 | 3 | 0 | 0 | 3 | 0 | 11 | 7 | 434 | 17 | 0 |  | 0.5 | - |  |  | No |  | 61 | 26/23/16 | 365316 | 57141 | - | 431 |  |  |  | Resultados están dentro de los rangos aceptables. | Nivel de limpieza en estado de Crítico. | Desgaste de Hierro en el límite de precaución. | Identifique las causas del origen y corrija el Codigo ISO alto del aceite. Asegúrese de que la contaminación no está siendo introducida a través de los equipos de manejo de aceite. Determine la fuente del metal de desgaste y tome acciones correctivas. Retomar la muestra para monitorear condición.
C0016073 | LA ZANJA | V-305 | V-305 CUPO LH | CAMION VOLQUETE | VOLVO | FMX 8X4R | CUBO POST. LH | MOBILUBE HD 85W-140 | 2020-11-11 | 2020-12-07 | 2020-12-09 | 2020-12-11 | 14504 | 315 | No | No | No | Crítico |  | 24.3 | 6 | 189 | 0 | 0 | 0 | 1 | 0 | 1 | 2 | 0 | 0 | 0 | 0 | 0 | 3 | 0 | 0 | 3 | 0 | 11 | 7 | 438 | 17 | 0 |  | 0.4 | - |  |  | No |  | 57 | 25/23/16 | 263510 | 58908 | - | 411 |  |  |  | Resultados están dentro de los rangos aceptables. | Nivel de limpieza en estado de Crítico. | Desgaste de Hierro en el límite de precaución. | Identifique las causas del origen y corrija el Codigo ISO alto del aceite. Asegúrese de que la contaminación no está siendo introducida a través de los equipos de manejo de aceite. Determine la fuente del metal de desgaste y tome acciones correctivas. Retomar la muestra para monitorear condición.
C0016074 | LA ZANJA | V-320 | V-320 MOT | CAMION VOLQUETE | VOLVO | FMX 8X4R | MOTOR | MOBIL DELVAC MX 15W-40 | 2020-11-11 | 2020-12-07 | 2020-12-09 | 2020-12-11 | 11649 | 322 | Yes | Yes | No | Crítico | 14.4 | 12.8 | 3 | 16 | 2 | 1 | 1 | 0 | 41 | 1 | 0 | 0 | 0 | 0 | 0 | 0 | 15 | 0 | 3 | 5 | 0 | 1483 | 1107 | 898 | 1247 | 0 | 7.9 | 6.4 | 8.1 | 0 | 0.6 | No |  | 4 | - | - | - | - | - |  |  |  | Baja viscosidad por posible contaminación con un lubricante de menor viscosidad o dilución con combustible. | Resultados están dentro de los rangos aceptables. | Resultados están dentro de los rangos aceptables. | Localice y corrija la causa de baja viscosidad del aceite. Una baja viscosidad puede reducir la protección por lubricación. Retome la muestra en el próximo intervalo.
C0016075 | LA ZANJA | V-320 | V-320 STHI | CAMION VOLQUETE | VOLVO | FMX 8X4R | SISTEMA HIDRAULICO | MOBIL DTE 26 | 2020-11-11 | 2020-12-07 | 2020-12-09 | 2020-12-11 | 11649 | 322 | No | No | No | Crítico |  | 8.3 | 0 | 17 | 0 | 2 | 0 | 1 | 0 | 0 | 0 | 0 | 0 | 0 | 0 | 0 | 13 | 5 | 0 | 2 | 0 | 197 | 5 | 383 | 647 | 0 |  | 1.5 | - |  |  | No |  | 12 | 25/23/13 | 186085 | 40194 | - | 61 |  |  |  | Resultados están dentro de los rangos aceptables. | Nivel de limpieza en estado de Crítico. | Resultados están dentro de los rangos aceptables. | Identifique las causas del origen y corrija el Codigo ISO alto del aceite. Asegúrese de que la contaminación no está siendo introducida a través de los equipos de manejo de aceite. Retome la muestra en el próximo intervalo programado.
C0016076 | LA ZANJA | V-320 | V-320 STDI | CAMION VOLQUETE | VOLVO | FMX 8X4R | SISTEMA DIRECCION | MOBIL ATF 220 | 2020-11-11 | 2020-12-07 | 2020-12-09 | 2020-12-11 | 11649 | 322 | No | No | No | Crítico |  | 5.9 | 1 | 17 | 0 | 6 | 0 | 1 | 0 | 0 | 0 | 0 | 0 | 0 | 0 | 0 | 10 | 6 | 1 | 47 | 0 | 75 | 46 | 269 | 200 | 0 |  | 19.2 | - |  |  | No |  | 13 | 22/17/12 | 23917 | 663 | - | 33 |  |  |  | Alta oxidación por posible degradación del aceite. Baja viscosidad por posible contaminación con un lubricante de menor viscosidad. | Nivel de limpieza en estado de precaución. | Resultados están dentro de los rangos aceptables. | Localice y corrija la causa de baja viscosidad del aceite. Una baja viscosidad puede reducir la protección por lubricación. Identifique las causas del origen y corrija el Codigo ISO alto del aceite. Asegúrese de que la contaminación no está siendo introducida a través de los equipos de manejo de aceite. Retome la muestra en el próximo intervalo programado.
C0016077 | LA ZANJA | V-320 | V-320 TRAN | CAMION VOLQUETE | VOLVO | FMX 8X4R | TRANSMISION | MOBILUBE HD 80W-90 | 2020-11-11 | 2020-12-07 | 2020-12-09 | 2020-12-11 | 11649 | 322 | No | No | No | Crítico |  | 13.6 | 23 | 5 | 0 | 0 | 0 | 0 | 0 | 0 | 0 | 0 | 0 | 0 | 1 | 0 | 4 | 2 | 0 | 3 | 0 | 99 | 2 | 554 | 349 | 0 |  | 0.1 | - |  |  | No |  | 14 | 24/21/15 | 94897 | 13100 | - | 166 |  |  |  | Baja viscosidad por posible contaminación con un lubricante de menor viscosidad. | Nivel de limpieza en estado de Crítico. | Resultados están dentro de los rangos aceptables. | Localice y corrija la causa de baja viscosidad del aceite. Una baja viscosidad puede reducir la protección por lubricación. Identifique las causas del origen y corrija el Codigo ISO alto del aceite. Asegúrese de que la contaminación no está siendo introducida a través de los equipos de manejo de aceite. Retome la muestra en el próximo intervalo programado.
C0016078 | LA ZANJA | V-320 | V-320 DIFE DEL | CAMION VOLQUETE | VOLVO | FMX 8X4R | DIFERENCIAL DELANTERO | MOBILUBE HD 85W-140 | 2020-11-11 | 2020-12-07 | 2020-12-09 | 2020-12-11 | 11649 | 322 | No | No | No | Crítico |  | 23.8 | 15 | 194 | 0 | 1 | 1 | 1 | 1 | 0 | 3 | 0 | 0 | 0 | 0 | 0 | 9 | 2 | 0 | 4 | 0 | 5 | 7 | 234 | 58 | 0 |  | 0.7 | - |  |  | No |  | 81 | 26/25/20 | 611813 | 300445 | - | 5437 |  |  |  | Resultados están dentro de los rangos aceptables. | Nivel de limpieza en estado de Crítico. | Desgaste de Hierro en el límite de precaución. | Identifique las causas del origen y corrija el Codigo ISO alto del aceite. Asegúrese de que la contaminación no está siendo introducida a través de los equipos de manejo de aceite. Determine la fuente del metal de desgaste y tome acciones correctivas. Retomar la muestra para monitorear condición.
C0016079 | LA ZANJA | V-320 | V-320 DIFE POS | CAMION VOLQUETE | VOLVO | FMX 8X4R | DIFERENCIAL POSTERIOR | MOBILUBE HD 85W-140 | 2020-11-11 | 2020-12-07 | 2020-12-09 | 2020-12-11 | 11649 | 322 | No | No | No | Crítico |  | 24.6 | 3 | 139 | 0 | 0 | 0 | 1 | 1 | 1 | 4 | 0 | 0 | 0 | 0 | 0 | 18 | 0 | 1 | 4 | 0 | 10 | 5 | 207 | 12 | 0 |  | 1 | - |  |  | No |  | 16 | 25/22/16 | 231202 | 27293 | - | 362 |  |  |  | Resultados están dentro de los rangos aceptables. | Nivel de limpieza en estado de Crítico. | Resultados están dentro de los rangos aceptables. | Identifique las causas del origen y corrija el Codigo ISO alto del aceite. Asegúrese de que la contaminación no está siendo introducida a través de los equipos de manejo de aceite. Retome la muestra en el próximo intervalo programado.
C0016080 | LA ZANJA | V-320 | V-320 CUDE RH | CAMION VOLQUETE | VOLVO | FMX 8X4R | CUBO DEL. RH | MOBILUBE HD 85W-140 | 2020-11-11 | 2020-12-07 | 2020-12-09 | 2020-12-11 | 11649 | 322 | No | No | No | Crítico |  | 24.9 | 4 | 137 | 0 | 1 | 0 | 1 | 1 | 0 | 4 | 0 | 0 | 0 | 0 | 0 | 18 | 1 | 0 | 5 | 0 | 10 | 5 | 207 | 14 | 0 |  | 1 | - |  |  | No |  | 18 | 25/22/16 | 268561 | 37444 | - | 597 |  |  |  | Resultados están dentro de los rangos aceptables. | Nivel de limpieza en estado de Crítico. | Resultados están dentro de los rangos aceptables. | Identifique las causas del origen y corrija el Codigo ISO alto del aceite. Asegúrese de que la contaminación no está siendo introducida a través de los equipos de manejo de aceite. Retome la muestra en el próximo intervalo programado.
C0016081 | LA ZANJA | V-320 | V-320 CUDE LH | CAMION VOLQUETE | VOLVO | FMX 8X4R | CUBO DEL. LH | MOBILUBE HD 85W-140 | 2020-11-11 | 2020-12-07 | 2020-12-09 | 2020-12-11 | 11649 | 322 | No | No | No | Crítico |  | 24.8 | 2 | 140 | 0 | 0 | 0 | 1 | 1 | 0 | 4 | 0 | 0 | 0 | 0 | 0 | 18 | 1 | 1 | 4 | 0 | 9 | 5 | 203 | 12 | 0 |  | 0.9 | - |  |  | No |  | 28 | 25/23/16 | 248800 | 41695 | - | 616 |  |  |  | Resultados están dentro de los rangos aceptables. | Nivel de limpieza en estado de Crítico. | Resultados están dentro de los rangos aceptables. | Identifique las causas del origen y corrija el Codigo ISO alto del aceite. Asegúrese de que la contaminación no está siendo introducida a través de los equipos de manejo de aceite. Retome la muestra en el próximo intervalo programado.
C0016082 | LA ZANJA | V-320 | V-320 CUPO RH | CAMION VOLQUETE | VOLVO | FMX 8X4R | CUBO POST. RH | MOBILUBE HD 85W-140 | 2020-11-11 | 2020-12-07 | 2020-12-09 | 2020-12-11 | 11649 | 322 | No | No | No | Crítico |  | 23.8 | 7 | 155 | 0 | 0 | 0 | 1 | 1 | 1 | 2 | 0 | 0 | 0 | 0 | 0 | 17 | 3 | 0 | 3 | 0 | 15 | 1 | 405 | 6 | 0 |  | 0.8 | - |  |  | No |  | 62 | 26/25/19 | 579714 | 275579 | - | 4676 |  |  |  | Resultados están dentro de los rangos aceptables. | Nivel de limpieza en estado de Crítico. | Desgaste de Hierro en el límite de precaución. | Identifique las causas del origen y corrija el Codigo ISO alto del aceite. Asegúrese de que la contaminación no está siendo introducida a través de los equipos de manejo de aceite. Determine la fuente del metal de desgaste y tome acciones correctivas. Retomar la muestra para monitorear condición.
C0016083 | LA ZANJA | V-320 | V-320 CUPO LH | CAMION VOLQUETE | VOLVO | FMX 8X4R | CUBO POST. LH | MOBILUBE HD 85W-140 | 2020-11-11 | 2020-12-07 | 2020-12-09 | 2020-12-11 | 11649 | 322 | No | No | No | Precaución |  | 24 | 16 | 219 | 0 | 1 | 0 | 1 | 0 | 0 | 4 | 0 | 0 | 0 | 0 | 0 | 9 | 2 | 0 | 4 | 0 | 5 | 7 | 237 | 59 | 0 |  | 0.7 | - |  |  | No |  | 107 | - | - | - | - | - |  |  |  | Resultados están dentro de los rangos aceptables. | No se realizó nivel de limpieza por particulas visibles mayores a 40 micras. | Indica presencia de partículas ferromagnéticas visibles mayores a 40 micras. Desgaste de Hierro en el límite de precaución. | Determine la fuente de partículas ferromagnéticas y tome acciones correctivas de ser necesario. Determine la fuente del metal de desgaste y tome acciones correctivas. Retomar la muestra para monitorear condición.
C0016084 | TANTAHUATAY | V-423 | V-423 MOT | CAMION VOLQUETE | VOLVO | FMX 8X4R | MOTOR | MOBIL DELVAC MX 15W-40 | 2020-11-18 | 2020-12-07 | 2020-12-09 | 2020-12-12 | 7099 | 291 | Yes | Yes | No | Crítico | 14.4 | 12.7 | 2 | 13 | 1 | 1 | 0 | 0 | 46 | 0 | 0 | 0 | 0 | 0 | 0 | 0 | 4 | 2 | 5 | 3 | 0 | 1458 | 1176 | 930 | 1255 | 0 | 8.1 | 6.4 | 6 | 0 | 0.5 | No |  | 12 | - | - | - | - | - | - | - |  | Baja viscosidad por posible contaminación con un lubricante de menor viscosidad o dilución con combustible. | Resultados están dentro de los rangos aceptables. | Resultados están dentro de los rangos aceptables. | Localice y corrija la causa de baja viscosidad del aceite. Una baja viscosidad puede reducir la protección por lubricación. Retome la muestra en el próximo intervalo.
C0016085 | TANTAHUATAY | V-423 | V-423 STDI | CAMION VOLQUETE | VOLVO | FMX 8X4R | SISTEMA DIRECCION | MOBIL ATF 220 | 2020-11-18 | 2020-12-07 | 2020-12-09 | 2020-12-12 | 7099 | 608 | No | No | No | Crítico |  | 6 | 1 | 6 | 0 | 3 | 0 | 0 | 1 | 0 | 0 | 0 | 0 | 0 | 0 | 0 | 6 | 5 | 1 | 64 | 0 | 170 | 17 | 237 | 68 | 0 |  | 53.2 | - |  |  | No |  | 6 | 19/16/13 | 4374 | 609 | - | 54 | - | - |  | Alta oxidación por posible degradación del aceite. Baja viscosidad por posible contaminación con un lubricante de menor viscosidad. | Resultados están dentro de los rangos aceptables. | Resultados están dentro de los rangos aceptables. | Localice y corrija la causa de baja viscosidad del aceite. Una baja viscosidad puede reducir la protección por lubricación. Retome la muestra en el próximo intervalo.
C0016086 | TANTAHUATAY | V-423 | V-423 TRAN | CAMION VOLQUETE | VOLVO | FMX 8X4R | TRANSMISION | MOBILUBE HD 80W-90 | 2020-11-18 | 2020-12-07 | 2020-12-09 | 2020-12-12 | 7099 | 608 | No | No | No | Precaución |  | 14.3 | 12 | 5 | 0 | 0 | 0 | 0 | 0 | 0 | 0 | 0 | 0 | 0 | 0 | 0 | 3 | 2 | 0 | 2 | 0 | 13 | 1 | 446 | 35 | 0 |  | 1.7 | - |  |  | No |  | 11 | 23/21/15 | 67656 | 11833 | - | 204 | - | - |  | Resultados están dentro de los rangos aceptables. | Nivel de limpieza en estado de precaución. | Resultados están dentro de los rangos aceptables. | Identifique las causas del origen y corrija el Codigo ISO alto del aceite. Asegúrese de que la contaminación no está siendo introducida a través de los equipos de manejo de aceite. Retome la muestra en el próximo intervalo programado.
C0016087 | TANTAHUATAY | V-423 | V-423 DIFE DEL | CAMION VOLQUETE | VOLVO | FMX 8X4R | DIFERENCIAL DELANTERO | MOBILUBE HD 85W-140 | 2020-11-18 | 2020-12-07 | 2020-12-09 | 2020-12-12 | 7099 | 608 | No | No | No | Crítico |  | 24.2 | 1 | 45 | 0 | 0 | 0 | 0 | 0 | 0 | 1 | 0 | 0 | 0 | 1 | 0 | 2 | 0 | 1 | 3 | 0 | 3 | 1 | 429 | 6 | 0 |  | 0.7 | - |  |  | No |  | 20 | 25/22/17 | 224809 | 39464 | - | 863 | - | - |  | Resultados están dentro de los rangos aceptables. | Nivel de limpieza en estado de Crítico. | Resultados están dentro de los rangos aceptables. | Identifique las causas del origen y corrija el Codigo ISO alto del aceite. Asegúrese de que la contaminación no está siendo introducida a través de los equipos de manejo de aceite. Retome la muestra en el próximo intervalo programado.
C0016088 | TANTAHUATAY | V-423 | V-423 CUDE RH | CAMION VOLQUETE | VOLVO | FMX 8X4R | CUBO DEL. RH | MOBILUBE HD 85W-140 | 2020-11-18 | 2020-12-07 | 2020-12-09 | 2020-12-12 | 7099 | 608 | No | No | No | Crítico |  | 24.2 | 1 | 45 | 0 | 0 | 0 | 0 | 0 | 0 | 1 | 0 | 0 | 0 | 0 | 0 | 2 | 2 | 1 | 2 | 0 | 4 | 2 | 433 | 5 | 0 |  | 0.5 | - |  |  | No |  | 25 | 25/22/16 | 175744 | 22117 | - | 491 | - | - |  | Resultados están dentro de los rangos aceptables. | Nivel de limpieza en estado de Crítico. | Resultados están dentro de los rangos aceptables. | Identifique las causas del origen y corrija el Codigo ISO alto del aceite. Asegúrese de que la contaminación no está siendo introducida a través de los equipos de manejo de aceite. Retome la muestra en el próximo intervalo programado.
C0016089 | TANTAHUATAY | V-423 | V-423 CUDE LH | CAMION VOLQUETE | VOLVO | FMX 8X4R | CUBO DEL. LH | MOBILUBE HD 85W-140 | 2020-11-18 | 2020-12-07 | 2020-12-09 | 2020-12-12 | 7099 | 608 | No | No | No | Crítico |  | 24.4 | 1 | 46 | 0 | 0 | 0 | 0 | 0 | 0 | 1 | 0 | 0 | 0 | 0 | 0 | 1 | 1 | 1 | 3 | 0 | 2 | 1 | 433 | 4 | 0 |  | 0.6 | - |  |  | No |  | 24 | 25/22/17 | 241173 | 35431 | - | 762 | - | - |  | Resultados están dentro de los rangos aceptables. | Nivel de limpieza en estado de Crítico. | Resultados están dentro de los rangos aceptables. | Identifique las causas del origen y corrija el Codigo ISO alto del aceite. Asegúrese de que la contaminación no está siendo introducida a través de los equipos de manejo de aceite. Retome la muestra en el próximo intervalo programado.
C0016090 | TANTAHUATAY | V-423 | V-423 DIFE POS | CAMION VOLQUETE | VOLVO | FMX 8X4R | DIFERENCIAL POSTERIOR | MOBILUBE HD 85W-140 | 2020-11-18 | 2020-12-07 | 2020-12-09 | 2020-12-12 | 7099 | 608 | No | No | No | Crítico |  | 24.3 | 0 | 44 | 0 | 0 | 0 | 0 | 0 | 0 | 1 | 0 | 0 | 0 | 0 | 0 | 2 | 1 | 1 | 2 | 0 | 3 | 2 | 438 | 4 | 0 |  | 0.7 | - |  |  | No |  | 20 | 24/21/16 | 148065 | 15937 | - | 368 | - | - |  | Resultados están dentro de los rangos aceptables. | Nivel de limpieza en estado de Crítico. | Resultados están dentro de los rangos aceptables. | Identifique las causas del origen y corrija el Codigo ISO alto del aceite. Asegúrese de que la contaminación no está siendo introducida a través de los equipos de manejo de aceite. Retome la muestra en el próximo intervalo programado.
C0016091 | TANTAHUATAY | V-423 | V-423 CUPO RH | CAMION VOLQUETE | VOLVO | FMX 8X4R | CUBO POST. RH | MOBILUBE HD 85W-140 | 2020-11-18 | 2020-12-07 | 2020-12-09 | 2020-12-12 | 7099 | 608 | No | No | No | Crítico |  | 24.6 | 0 | 47 | 0 | 0 | 0 | 0 | 0 | 0 | 1 | 0 | 0 | 0 | 0 | 0 | 1 | 0 | 0 | 2 | 0 | 2 | 2 | 450 | 3 | 0 |  | 0.7 | - |  |  | No |  | 22 | 24/21/16 | 141871 | 14427 | - | 378 | - | - |  | Resultados están dentro de los rangos aceptables. | Nivel de limpieza en estado de Crítico. | Resultados están dentro de los rangos aceptables. | Identifique las causas del origen y corrija el Codigo ISO alto del aceite. Asegúrese de que la contaminación no está siendo introducida a través de los equipos de manejo de aceite. Retome la muestra en el próximo intervalo programado.
C0016092 | TANTAHUATAY | V-423 | V-423 CUPO LH | CAMION VOLQUETE | VOLVO | FMX 8X4R | CUBO POST. LH | MOBILUBE HD 85W-140 | 2020-11-18 | 2020-12-07 | 2020-12-09 | 2020-12-12 | 7099 | 608 | No | No | No | Crítico |  | 24.5 | 0 | 47 | 0 | 0 | 0 | 0 | 0 | 0 | 1 | 0 | 0 | 0 | 0 | 0 | 2 | 1 | 0 | 2 | 0 | 2 | 2 | 440 | 4 | 0 |  | 0.7 | - |  |  | No |  | 24 | 25/22/16 | 196323 | 23349 | - | 529 | - | - |  | Resultados están dentro de los rangos aceptables. | Nivel de limpieza en estado de Crítico. | Resultados están dentro de los rangos aceptables. | Identifique las causas del origen y corrija el Codigo ISO alto del aceite. Asegúrese de que la contaminación no está siendo introducida a través de los equipos de manejo de aceite. Retome la muestra en el próximo intervalo programado.
C0016093 | TANTAHUATAY | V-423 | V-423 STHI | CAMION VOLQUETE | VOLVO | FMX 8X4R | SISTEMA HIDRAULICO | MOBIL DTE 26 | 2020-11-18 | 2020-12-07 | 2020-12-09 | 2020-12-12 | 7099 | 608 | No | No | No | Crítico |  | 8.4 | 0 | 9 | 0 | 1 | 0 | 1 | 0 | 0 | 0 | 0 | 0 | 0 | 0 | 0 | 4 | 0 | 0 | 1 | 0 | 125 | 1 | 387 | 648 | 0 |  | 0.4 | - |  |  | No |  | 18 | 25/22/16 | 176360 | 36705 | - | 334 | - | - |  | Resultados están dentro de los rangos aceptables. | Nivel de limpieza en estado de Crítico. | Resultados están dentro de los rangos aceptables. | Identifique las causas del origen y corrija el Codigo ISO alto del aceite. Asegúrese de que la contaminación no está siendo introducida a través de los equipos de manejo de aceite. Retome la muestra en el próximo intervalo programado.
C0016094 | TANTAHUATAY | V-363 | V-363 MOT | CAMION VOLQUETE | VOLVO | FMX 8X4R | MOTOR | MOBIL DELVAC MX 15W-40 | 2020-11-19 | 2020-12-07 | 2020-12-09 | 2020-12-12 | 10350 | 351 | Yes | Yes | No | Crítico | 14.4 | 12.9 | 6 | 44 | 2 | 2 | 0 | 1 | 46 | 0 | 1 | 0 | 0 | 0 | 0 | 0 | 7 | 3 | 5 | 3 | 0 | 1484 | 1183 | 935 | 1272 | 0 | 8.2 | 3.9 | 5.2 | 0 | 0.6 | No |  | 16 | - | - | - | - | - | - | - |  | Baja viscosidad por posible contaminación con un lubricante de menor viscosidad o dilución con combustible. | Resultados están dentro de los rangos aceptables. | Resultados están dentro de los rangos aceptables. | Localice y corrija la causa de baja viscosidad del aceite. Una baja viscosidad puede reducir la protección por lubricación. Retome la muestra en el próximo intervalo.
C0016095 | TANTAHUATAY | V-363 | V-363 STDI | CAMION VOLQUETE | VOLVO | FMX 8X4R | SISTEMA DIRECCION | MOBIL ATF 220 | 2020-11-19 | 2020-12-07 | 2020-12-09 | 2020-12-12 | 10350 | 351 | No | No | No | Crítico |  | 6 | 1 | 19 | 0 | 2 | 0 | 0 | 1 | 0 | 0 | 0 | 0 | 0 | 0 | 0 | 5 | 6 | 1 | 56 | 0 | 132 | 27 | 246 | 110 | 0 |  | 41.5 | - |  |  | No |  | 18 | 21/17/14 | 10895 | 1228 | - | 98 | - | - |  | Alta oxidación por posible degradación del aceite. Baja viscosidad por posible contaminación con un lubricante de menor viscosidad. | Nivel de limpieza en estado de precaución. | Resultados están dentro de los rangos aceptables. | Localice y corrija la causa de baja viscosidad del aceite. Una baja viscosidad puede reducir la protección por lubricación. Identifique las causas del origen y corrija el Codigo ISO alto del aceite. Asegúrese de que la contaminación no está siendo introducida a través de los equipos de manejo de aceite. Retome la muestra en el próximo intervalo programado.
C0016096 | TANTAHUATAY | V-363 | V-363 TRAN | CAMION VOLQUETE | VOLVO | FMX 8X4R | TRANSMISION | MOBILUBE HD 80W-90 | 2020-11-19 | 2020-12-07 | 2020-12-09 | 2020-12-12 | 10350 | 351 | No | No | No | Precaución |  | 13.9 | 13 | 3 | 0 | 0 | 0 | 0 | 0 | 0 | 0 | 0 | 0 | 0 | 0 | 0 | 2 | 1 | 0 | 2 | 0 | 45 | 1 | 495 | 149 | 0 |  | 0.5 | - |  |  | No |  | 10 | 22/19/13 | 22071 | 2521 | - | 80 | - | - |  | Baja viscosidad por posible contaminación con un lubricante de menor viscosidad. | Nivel de limpieza en estado de precaución. | Resultados están dentro de los rangos aceptables. | Localice y corrija la causa de baja viscosidad del aceite. Una baja viscosidad puede reducir la protección por lubricación. Identifique las causas del origen y corrija el Codigo ISO alto del aceite. Asegúrese de que la contaminación no está siendo introducida a través de los equipos de manejo de aceite. Retome la muestra en el próximo intervalo programado.
C0016097 | TANTAHUATAY | V-363 | V-363 DIFE DEL | CAMION VOLQUETE | VOLVO | FMX 8X4R | DIFERENCIAL DELANTERO | MOBILUBE HD 85W-140 | 2020-11-19 | 2020-12-07 | 2020-12-09 | 2020-12-12 | 10350 | 351 | No | No | No | Crítico |  | 24.3 | 1 | 41 | 0 | 1 | 0 | 0 | 0 | 0 | 1 | 0 | 0 | 0 | 0 | 0 | 5 | 0 | 1 | 2 | 0 | 5 | 2 | 460 | 4 | 0 |  | 0.6 | - |  |  | No |  | 18 | 25/21/15 | 239289 | 18557 | - | 309 | - | - |  | Resultados están dentro de los rangos aceptables. | Nivel de limpieza en estado de Crítico. | Resultados están dentro de los rangos aceptables. | Identifique las causas del origen y corrija el Codigo ISO alto del aceite. Asegúrese de que la contaminación no está siendo introducida a través de los equipos de manejo de aceite. Retome la muestra en el próximo intervalo programado.
C0016098 | TANTAHUATAY | V-363 | V-363 CUDE RH | CAMION VOLQUETE | VOLVO | FMX 8X4R | CUBO DEL. RH | MOBILUBE HD 85W-140 | 2020-11-19 | 2020-12-07 | 2020-12-09 | 2020-12-12 | 10350 | 351 | No | No | No | Crítico |  | 24.5 | 1 | 59 | 0 | 1 | 0 | 1 | 1 | 0 | 1 | 2 | 0 | 0 | 0 | 0 | 39 | 2 | 0 | 2 | 0 | 54 | 2 | 439 | 5 | 0 |  | 0.6 | - |  |  | No |  | 35 | 25/22/16 | 209822 | 23504 | - | 506 | - | - |  | Resultados están dentro de los rangos aceptables. | Nivel de limpieza en estado de Crítico. Contaminación de Silicio en estado crítico. Altos niveles de silicio abrasivo (polvo) causarán alto desgaste. | Resultados están dentro de los rangos aceptables. | Localice la fuente de silicio. Identifique las causas del origen y corrija el Codigo ISO alto del aceite. Asegúrese de que la contaminación no está siendo introducida a través de los equipos de manejo de aceite. Retome la muestra en el próximo intervalo programado.
C0016099 | TANTAHUATAY | V-363 | V-363 CUDE LH | CAMION VOLQUETE | VOLVO | FMX 8X4R | CUBO DEL. LH | MOBILUBE HD 85W-140 | 2020-11-19 | 2020-12-07 | 2020-12-09 | 2020-12-12 | 10350 | 351 | No | No | No | Crítico |  | 24.8 | 1 | 60 | 0 | 1 | 0 | 1 | 1 | 0 | 1 | 2 | 0 | 0 | 0 | 0 | 38 | 0 | 0 | 2 | 0 | 51 | 2 | 428 | 4 | 0 |  | 0.6 | - |  |  | No |  | 40 | 25/23/17 | 285538 | 57516 | - | 1009 | - | - |  | Resultados están dentro de los rangos aceptables. | Nivel de limpieza en estado de Crítico. Contaminación de Silicio en estado crítico. Altos niveles de silicio abrasivo (polvo) causarán alto desgaste. | Resultados están dentro de los rangos aceptables. | Localice la fuente de silicio. Identifique las causas del origen y corrija el Codigo ISO alto del aceite. Asegúrese de que la contaminación no está siendo introducida a través de los equipos de manejo de aceite. Retome la muestra en el próximo intervalo programado.
C0016100 | TANTAHUATAY | V-363 | V-363 DIFE POS | CAMION VOLQUETE | VOLVO | FMX 8X4R | DIFERENCIAL POSTERIOR | MOBILUBE HD 85W-140 | 2020-11-19 | 2020-12-07 | 2020-12-09 | 2020-12-12 | 10350 | 351 | No | No | No | Crítico |  | 24.3 | 1 | 38 | 0 | 1 | 0 | 0 | 0 | 0 | 1 | 0 | 0 | 0 | 0 | 0 | 4 | 1 | 1 | 2 | 0 | 3 | 1 | 436 | 3 | 0 |  | 0.5 | - |  |  | No |  | 22 | 25/22/16 | 287992 | 38091 | - | 537 | - | - |  | Resultados están dentro de los rangos aceptables. | Nivel de limpieza en estado de Crítico. | Resultados están dentro de los rangos aceptables. | Identifique las causas del origen y corrija el Codigo ISO alto del aceite. Asegúrese de que la contaminación no está siendo introducida a través de los equipos de manejo de aceite. Retome la muestra en el próximo intervalo programado.
C0016101 | TANTAHUATAY | V-363 | V-363 CUPO RH | CAMION VOLQUETE | VOLVO | FMX 8X4R | CUBO POST. RH | MOBILUBE HD 85W-140 | 2020-11-19 | 2020-12-07 | 2020-12-09 | 2020-12-12 | 10350 | 351 | No | No | No | Crítico |  | 24.3 | 1 | 67 | 0 | 1 | 0 | 1 | 1 | 1 | 1 | 2 | 0 | 0 | 1 | 0 | 42 | 0 | 1 | 2 | 0 | 60 | 3 | 458 | 7 | 0 |  | 0.6 | - |  |  | No |  | 36 | 25/23/17 | 245863 | 44171 | - | 948 | - | - |  | Resultados están dentro de los rangos aceptables. | Nivel de limpieza en estado de Crítico. Contaminación de Silicio en estado crítico. Altos niveles de silicio abrasivo (polvo) causarán alto desgaste. | Resultados están dentro de los rangos aceptables. | Localice la fuente de silicio. Identifique las causas del origen y corrija el Codigo ISO alto del aceite. Asegúrese de que la contaminación no está siendo introducida a través de los equipos de manejo de aceite. Retome la muestra en el próximo intervalo programado.
C0016102 | TANTAHUATAY | V-363 | V-363 CUPO LH | CAMION VOLQUETE | VOLVO | FMX 8X4R | CUBO POST. LH | MOBILUBE HD 85W-140 | 2020-11-19 | 2020-12-07 | 2020-12-09 | 2020-12-12 | 10350 | 351 | No | No | No | Crítico |  | 24.4 | 1 | 36 | 0 | 1 | 0 | 0 | 0 | 0 | 1 | 0 | 0 | 0 | 0 | 0 | 4 | 0 | 1 | 3 | 0 | 4 | 1 | 438 | 3 | 0 |  | 0.6 | - |  |  | No |  | 21 | 25/21/16 | 188034 | 19120 | - | 437 | - | - |  | Resultados están dentro de los rangos aceptables. | Nivel de limpieza en estado de Crítico. | Resultados están dentro de los rangos aceptables. | Identifique las causas del origen y corrija el Codigo ISO alto del aceite. Asegúrese de que la contaminación no está siendo introducida a través de los equipos de manejo de aceite. Retome la muestra en el próximo intervalo programado.
C0016103 | TANTAHUATAY | V-363 | V-363 STHI | CAMION VOLQUETE | VOLVO | FMX 8X4R | SISTEMA HIDRAULICO | MOBIL DTE 26 | 2020-11-19 | 2020-12-07 | 2020-12-09 | 2020-12-12 | 10350 | 351 | No | No | No | Precaución |  | 8.4 | 0 | 1 | 0 | 1 | 0 | 0 | 0 | 0 | 0 | 0 | 0 | 0 | 1 | 0 | 3 | 2 | 0 | 3 | 0 | 256 | 1 | 406 | 674 | 0 |  | 0.6 | - |  |  | No |  | 6 | 21/17/13 | 13465 | 1175 | - | 40 | - | - |  | Resultados están dentro de los rangos aceptables. | Nivel de limpieza en estado de precaución. | Resultados están dentro de los rangos aceptables. | Identifique las causas del origen y corrija el Codigo ISO alto del aceite. Asegúrese de que la contaminación no está siendo introducida a través de los equipos de manejo de aceite. Retome la muestra en el próximo intervalo programado.
C0016104 | TANTAHUATAY | V-316 | V-316 MOT | CAMION VOLQUETE | VOLVO | FMX 8X4R | MOTOR | MOBIL DELVAC MX 15W-40 | 2020-11-22 | 2020-12-07 | 2020-12-09 | 2020-12-12 | 11851 | 318 | Yes | Yes | No | Normal | 14.4 | 14.3 | 1 | 12 | 1 | 0 | 0 | 0 | 44 | 0 | 0 | 0 | 0 | 0 | 0 | 0 | 5 | 0 | 2 | 3 | 0 | 1430 | 1152 | 912 | 1255 | 0 | 7.8 | 5.6 | 6.8 | 0 | 0.7 | No |  | 10 | - | - | - | - | - | - | - |  | Resultados están dentro de los rangos aceptables. | Resultados están dentro de los rangos aceptables. | Resultados están dentro de los rangos aceptables. | Retome la muestra en el próximo intervalo programado.
C0016105 | TANTAHUATAY | V-316 | V-316 STDI | CAMION VOLQUETE | VOLVO | FMX 8X4R | SISTEMA DIRECCION | MOBIL ATF 220 | 2020-11-22 | 2020-12-07 | 2020-12-09 | 2020-12-12 | 11851 | 588 | No | No | No | Crítico |  | 6.1 | 0 | 8 | 0 | 2 | 0 | 1 | 0 | 0 | 0 | 0 | 0 | 0 | 0 | 0 | 6 | 2 | 0 | 50 | 0 | 170 | 34 | 314 | 283 | 0 |  | 23.3 | - |  |  | No |  | 13 | 21/17/13 | 11702 | 767 | - | 56 | - | - |  | Alta oxidación por posible degradación del aceite. Baja viscosidad por posible contaminación con un lubricante de menor viscosidad. | Nivel de limpieza en estado de precaución. | Resultados están dentro de los rangos aceptables. | Localice y corrija la causa de baja viscosidad del aceite. Una baja viscosidad puede reducir la protección por lubricación. Identifique las causas del origen y corrija el Codigo ISO alto del aceite. Asegúrese de que la contaminación no está siendo introducida a través de los equipos de manejo de aceite. Retome la muestra en el próximo intervalo programado.
C0016106 | TANTAHUATAY | V-316 | V-316 TRAN | CAMION VOLQUETE | VOLVO | FMX 8X4R | TRANSMISION | MOBILUBE HD 80W-90 | 2020-11-22 | 2020-12-07 | 2020-12-09 | 2020-12-12 | 11851 | 588 | No | No | No | Crítico |  | 13 | 138 | 25 | 0 | 1 | 0 | 0 | 5 | 0 | 1 | 0 | 0 | 0 | 0 | 0 | 5 | 0 | 0 | 1 | 0 | 180 | 124 | 537 | 264 | 0 |  | 2 | - |  |  | No |  | 14 | 24/21/14 | 128091 | 13583 | - | 88 | - | - |  | Baja viscosidad por posible contaminación con un lubricante de menor viscosidad. | Nivel de limpieza en estado de Crítico. | Elevado desgaste de Cobre. | Localice y corrija la causa de baja viscosidad del aceite. Una baja viscosidad puede reducir la protección por lubricación. Identifique las causas del origen y corrija el Codigo ISO alto del aceite. Asegúrese de que la contaminación no está siendo introducida a través de los equipos de manejo de aceite. Determine la fuente del metal de desgaste excesivo y tome acciones correctivas. Retomar la muestra para monitorear condición.
C0016107 | TANTAHUATAY | V-316 | V-316 DIFE DEL | CAMION VOLQUETE | VOLVO | FMX 8X4R | DIFERENCIAL DELANTERO | MOBILUBE HD 85W-140 | 2020-11-22 | 2020-12-07 | 2020-12-09 | 2020-12-12 | 11851 | 588 | No | No | No | Crítico |  | 24.2 | 3 | 52 | 0 | 0 | 0 | 0 | 0 | 0 | 1 | 0 | 0 | 0 | 0 | 0 | 2 | 0 | 0 | 2 | 0 | 3 | 1 | 411 | 4 | 0 |  | 0.4 | - |  |  | No |  | 24 | 25/22/16 | 208199 | 24682 | - | 347 | - | - |  | Resultados están dentro de los rangos aceptables. | Nivel de limpieza en estado de Crítico. | Resultados están dentro de los rangos aceptables. | Identifique las causas del origen y corrija el Codigo ISO alto del aceite. Asegúrese de que la contaminación no está siendo introducida a través de los equipos de manejo de aceite. Retome la muestra en el próximo intervalo programado.
C0016108 | TANTAHUATAY | V-316 | V-316 CUDE RH | CAMION VOLQUETE | VOLVO | FMX 8X4R | CUBO DEL. RH | MOBILUBE HD 85W-140 | 2020-11-22 | 2020-12-07 | 2020-12-09 | 2020-12-12 | 11851 | 588 | No | No | No | Crítico |  | 24.2 | 3 | 53 | 0 | 0 | 0 | 0 | 0 | 0 | 1 | 0 | 0 | 0 | 0 | 0 | 2 | 0 | 0 | 2 | 0 | 3 | 1 | 413 | 4 | 0 |  | 0.4 | - |  |  | No |  | 26 | 25/22/15 | 203306 | 22337 | - | 232 | - | - |  | Resultados están dentro de los rangos aceptables. | Nivel de limpieza en estado de Crítico. | Resultados están dentro de los rangos aceptables. | Identifique las causas del origen y corrija el Codigo ISO alto del aceite. Asegúrese de que la contaminación no está siendo introducida a través de los equipos de manejo de aceite. Retome la muestra en el próximo intervalo programado.
C0016109 | TANTAHUATAY | V-316 | V-316 CUDE LH | CAMION VOLQUETE | VOLVO | FMX 8X4R | CUBO DEL. LH | MOBILUBE HD 85W-140 | 2020-11-22 | 2020-12-07 | 2020-12-09 | 2020-12-12 | 11851 | 588 | No | No | No | Crítico |  | 24.2 | 3 | 52 | 0 | 0 | 0 | 0 | 0 | 0 | 1 | 0 | 0 | 0 | 0 | 0 | 2 | 0 | 1 | 2 | 0 | 3 | 1 | 413 | 4 | 0 |  | 0.4 | - |  |  | No |  | 24 | 25/22/15 | 186779 | 22777 | - | 270 | - | - |  | Resultados están dentro de los rangos aceptables. | Nivel de limpieza en estado de Crítico. | Resultados están dentro de los rangos aceptables. | Identifique las causas del origen y corrija el Codigo ISO alto del aceite. Asegúrese de que la contaminación no está siendo introducida a través de los equipos de manejo de aceite. Retome la muestra en el próximo intervalo programado.
C0016110 | TANTAHUATAY | V-316 | V-316 DIFE POS | CAMION VOLQUETE | VOLVO | FMX 8X4R | DIFERENCIAL POSTERIOR | MOBILUBE HD 85W-140 | 2020-11-22 | 2020-12-07 | 2020-12-09 | 2020-12-12 | 11851 | 588 | No | No | No | Crítico |  | 24.3 | 2 | 145 | 0 | 1 | 0 | 1 | 0 | 0 | 2 | 0 | 0 | 0 | 0 | 0 | 5 | 0 | 0 | 2 | 0 | 4 | 1 | 419 | 4 | 0 |  | 0.1 | - |  |  | No |  | 71 | 25/23/16 | 299750 | 49884 | - | 501 | - | - |  | Resultados están dentro de los rangos aceptables. | Nivel de limpieza en estado de Crítico. | Resultados están dentro de los rangos aceptables. | Identifique las causas del origen y corrija el Codigo ISO alto del aceite. Asegúrese de que la contaminación no está siendo introducida a través de los equipos de manejo de aceite. Retome la muestra en el próximo intervalo programado.
C0016111 | TANTAHUATAY | V-316 | V-316 CUPO RH | CAMION VOLQUETE | VOLVO | FMX 8X4R | CUBO POST. RH | MOBILUBE HD 85W-140 | 2020-11-22 | 2020-12-07 | 2020-12-09 | 2020-12-12 | 11851 | 588 | No | No | No | Crítico |  | 24.3 | 2 | 144 | 0 | 0 | 0 | 1 | 0 | 0 | 2 | 0 | 0 | 0 | 0 | 0 | 4 | 0 | 1 | 2 | 0 | 3 | 1 | 421 | 3 | 0 |  | 0.2 | - |  |  | No |  | 70 | 25/23/15 | 239516 | 41201 | - | 245 | - | - |  | Resultados están dentro de los rangos aceptables. | Nivel de limpieza en estado de Crítico. | Resultados están dentro de los rangos aceptables. | Identifique las causas del origen y corrija el Codigo ISO alto del aceite. Asegúrese de que la contaminación no está siendo introducida a través de los equipos de manejo de aceite. Retome la muestra en el próximo intervalo programado.
C0016112 | TANTAHUATAY | V-316 | V-316 CUPO LH | CAMION VOLQUETE | VOLVO | FMX 8X4R | CUBO POST. LH | MOBILUBE HD 85W-140 | 2020-11-22 | 2020-12-07 | 2020-12-09 | 2020-12-12 | 11851 | 588 | No | No | No | Crítico |  | 24.2 | 2 | 145 | 0 | 0 | 0 | 1 | 0 | 0 | 2 | 0 | 0 | 0 | 0 | 0 | 4 | 0 | 1 | 2 | 0 | 3 | 1 | 416 | 3 | 0 |  | 0.4 | - |  |  | No |  | 68 | 25/22/15 | 245710 | 32254 | - | 246 | - | - |  | Resultados están dentro de los rangos aceptables. | Nivel de limpieza en estado de Crítico. | Resultados están dentro de los rangos aceptables. | Identifique las causas del origen y corrija el Codigo ISO alto del aceite. Asegúrese de que la contaminación no está siendo introducida a través de los equipos de manejo de aceite. Retome la muestra en el próximo intervalo programado.
C0016113 | TANTAHUATAY | V-316 | V-316 STHI | CAMION VOLQUETE | VOLVO | FMX 8X4R | SISTEMA HIDRAULICO | MOBIL DTE 26 | 2020-11-22 | 2020-12-07 | 2020-12-09 | 2020-12-12 | 11851 | 588 | No | No | No | Crítico |  | 8.5 | 0 | 11 | 0 | 1 | 0 | 1 | 0 | 0 | 0 | 0 | 0 | 0 | 0 | 0 | 4 | 0 | 0 | 1 | 0 | 112 | 1 | 368 | 620 | 0 |  | 0.5 | - |  |  | No |  | 16 | 25/22/13 | 184828 | 33551 | - | 76 | - | - |  | Resultados están dentro de los rangos aceptables. | Nivel de limpieza en estado de Crítico. | Resultados están dentro de los rangos aceptables. | Identifique las causas del origen y corrija el Codigo ISO alto del aceite. Asegúrese de que la contaminación no está siendo introducida a través de los equipos de manejo de aceite. Retome la muestra en el próximo intervalo programado.
C0016114 | TANTAHUATAY | EP-32 | EP-32 MOT | PERFORADORA DE ORUGAS | INGERSOLL RAND | DML | MOTOR | MOBIL DELVAC MX 15W-40 | 2020-11-24 | 2020-12-07 | 2020-12-09 | 2020-12-12 | 2844 | 130 | Yes | Yes | No | Crítico | 14.4 | 13.1 | 1 | 7 | 0 | 0 | 0 | 1 | 45 | 0 | 0 | 0 | 0 | 0 | 0 | 0 | 3 | 4 | 1 | 2 | 0 | 1466 | 1195 | 943 | 1293 | 0 | 8.7 | 2.2 | 2.4 | 0 | 0.2 | No |  | 12 | - | - | - | - | - | - | - |  | Baja viscosidad por posible contaminación con un lubricante de menor viscosidad o dilución con combustible. | Niveles de sodio en el límite de precaución pueden representar fugas de refrigerante hacia el cárter del motor o contaminación por sal del medio ambiente. | Resultados están dentro de los rangos aceptables. | Localice la fuente de Sodio. Localice y corrija la causa de baja viscosidad del aceite. Una baja viscosidad puede reducir la protección por lubricación. Retome la muestra en el próximo intervalo.
C0016115 | TANTAHUATAY | EP-32 | EP-32 CJRO | PERFORADORA DE ORUGAS | INGERSOLL RAND | DML | CABEZAL DE ROTACION | MOBILUBE HD 80W-90 | 2020-11-24 | 2020-12-07 | 2020-12-09 | 2020-12-12 | 2844 | 130 | Yes | No | No | Crítico |  | 14.3 | 0 | 13 | 0 | 0 | 0 | 0 | 16 | 0 | 0 | 0 | 0 | 0 | 0 | 0 | 4 | 2 | 0 | 2 | 0 | 16 | 1 | 441 | 12 | 0 |  | 2.2 | - |  |  | No |  | 14 | 26/25/19 | 453623 | 208404 | - | 3209 | - | - |  | Resultados están dentro de los rangos aceptables. | Niveles de Sodio en el límite de precuación. Nivel de limpieza en estado de Crítico. | Resultados están dentro de los rangos aceptables. | Localice la fuente de Sodio. Identifique las causas del origen y corrija el Codigo ISO alto del aceite. Asegúrese de que la contaminación no está siendo introducida a través de los equipos de manejo de aceite. Retome la muestra en el próximo intervalo programado.
C0016116 | TANTAHUATAY | EP-32 | EP-32 PTO | PERFORADORA DE ORUGAS | INGERSOLL RAND | DML | PTO | MOBILUBE HD 80W-90 | 2020-11-24 | 2020-12-07 | 2020-12-09 | 2020-12-12 | 2844 | 130 | No | No | No | Crítico |  | 13.5 | 0 | 23 | 0 | 1 | 0 | 0 | 0 | 0 | 0 | 0 | 0 | 0 | 0 | 0 | 4 | 5 | 1 | 2 | 0 | 151 | 4 | 454 | 63 | 0 |  | 1.2 | - |  |  | No |  | 18 | 25/21/14 | 190777 | 17902 | - | 92 | - | - |  | Baja viscosidad por posible contaminación con un lubricante de menor viscosidad. | Nivel de limpieza en estado de Crítico. | Resultados están dentro de los rangos aceptables. | Localice y corrija la causa de baja viscosidad del aceite. Una baja viscosidad puede reducir la protección por lubricación.Identifique las causas del origen y corrija el Codigo ISO alto del aceite. Asegúrese de que la contaminación no está siendo introducida a través de los equipos de manejo de aceite. Retome la muestra en el próximo intervalo programado.
C0016117 | TANTAHUATAY | EP-32 | EP-32 MF LH | PERFORADORA DE ORUGAS | INGERSOLL RAND | DML | MANDO FINAL LH | MOBILUBE HD 80W-90 | 2020-11-24 | 2020-12-07 | 2020-12-09 | 2020-12-12 | 2844 | 130 | No | No | No | Precaución |  | 14.4 | 0 | 7 | 0 | 0 | 0 | 0 | 0 | 0 | 0 | 0 | 0 | 0 | 0 | 0 | 2 | 4 | 1 | 2 | 0 | 19 | 3 | 426 | 8 | 0 |  | 2.3 | - |  |  | No |  | 16 | 23/21/15 | 79063 | 13103 | - | 244 | - | - |  | Resultados están dentro de los rangos aceptables. | Nivel de limpieza en estado de precaución. | Resultados están dentro de los rangos aceptables. | Identifique las causas del origen y corrija el Codigo ISO alto del aceite. Asegúrese de que la contaminación no está siendo introducida a través de los equipos de manejo de aceite. Retome la muestra en el próximo intervalo programado.
C0016118 | TANTAHUATAY | EP-32 | EP-32 MF RH | PERFORADORA DE ORUGAS | INGERSOLL RAND | DML | MANDO FINAL RH | MOBILUBE HD 80W-90 | 2020-11-24 | 2020-12-07 | 2020-12-09 | 2020-12-12 | 2844 | 130 | No | No | No | Crítico |  | 14.5 | 0 | 7 | 0 | 0 | 0 | 0 | 0 | 0 | 0 | 0 | 0 | 0 | 0 | 0 | 2 | 5 | 1 | 1 | 0 | 17 | 2 | 425 | 7 | 0 |  | 2.2 | - |  |  | No |  | 16 | 24/21/15 | 86340 | 12811 | - | 254 | - | - |  | Resultados están dentro de los rangos aceptables. | Niveles de Sodio en el límite de precuación. Nivel de limpieza en estado de Crítico. | Resultados están dentro de los rangos aceptables. | Localice la fuente de Sodio. Identifique las causas del origen y corrija el Codigo ISO alto del aceite. Asegúrese de que la contaminación no está siendo introducida a través de los equipos de manejo de aceite. Retome la muestra en el próximo intervalo programado.
C0016119 | TANTAHUATAY | EP-32 | EP-32 COMP | PERFORADORA DE ORUGAS | INGERSOLL RAND | DML | COMPRESOR | MOBIL SHC RARUS 68 | 2020-11-24 | 2020-12-07 | 2020-12-09 | 2020-12-12 | 2844 | 223 | No | No | No | Crítico |  | 10 | 0 | 7 | 0 | 1 | 0 | 0 | 0 | 0 | 0 | 0 | 0 | 0 | 0 | 0 | 2 | 8 | 1 | 1 | 0 | 3 | 1 | 174 | 17 | 0 |  | 5.7 | - |  |  | No |  | 16 | 25/21/14 | 161202 | 18746 | - | 114 | - | - |  | Resultados están dentro de los rangos aceptables. | Niveles de Sodio mayores que los esperados.. Nivel de limpieza en estado de Crítico. | Resultados están dentro de los rangos aceptables. | Localice la fuente de Sodio. Identifique las causas del origen y corrija el Codigo ISO alto del aceite. Asegúrese de que la contaminación no está siendo introducida a través de los equipos de manejo de aceite. Retome la muestra en el próximo intervalo programado.
C0016120 | TANTAHUATAY | EP-32 | EP-32 STHI | PERFORADORA DE ORUGAS | INGERSOLL RAND | DML | SISTEMA HIDRAULICO | MOBILTRANS HD 10W | 2020-11-24 | 2020-12-07 | 2020-12-09 | 2020-12-12 | 2844 | 130 | No | No | No | Crítico |  | 6 | 4 | 12 | 1 | 4 | 0 | 4 | 1 | 0 | 0 | 0 | 0 | 0 | 0 | 0 | 10 | 10 | 2 | 2 | 0 | 2951 | 11 | 852 | 1193 | 0 |  | 1.3 | - |  |  | No |  | 14 | 22/16/13 | 28201 | 519 | - | 47 | - | - |  | Resultados están dentro de los rangos aceptables. | Niveles de Sodio mayores que los esperados. Nivel de Silicio en el límite de precaución. Nivel de limpieza en estado de Crítico. | Desgaste de Hierro, Cromo y Aluminio en el límite de precaución. | Localice la fuente de Sodio y Silicio. Identifique las causas del origen y corrija el Codigo ISO alto del aceite. Asegúrese de que la contaminación no está siendo introducida a través de los equipos de manejo de aceite. Determine la fuente de los metales de desgaste y tome acciones correctivas. Retomar la muestra para monitorear condición.
C0016121 | TANTAHUATAY | V-417 | V-417 MOT | CAMION VOLQUETE | VOLVO | FMX 8X4R | MOTOR | MOBIL DELVAC MX 15W-40 | 2020-11-25 | 2020-12-07 | 2020-12-09 | 2020-12-12 | 7968 | 490 | Yes | Yes | No | Crítico | 14.4 | 13.1 | 4 | 35 | 3 | 4 | 0 | 1 | 6 | 0 | 1 | 0 | 0 | 0 | 0 | 0 | 5 | 9 | 5 | 64 | 0 | 1252 | 698 | 584 | 771 | 0 | 5.9 | 16.3 | 15.3 | 0 | 0.9 | No |  | 13 | - | - | - | - | - | - | - |  | Alta oxidación por posible degradación del aceite a altas temperaturas. Baja viscosidad por posible contaminación con un lubricante de menor viscosidad o dilución con combustible. | La tasa de nitración aumenta debido a condiciones inadecuadas de combustión e ignición. | Resultados están dentro de los rangos aceptables. | Localice y corrija causa de nitración. Revisar el sistema de enfriamiento (termostatos, radiador, bomba de agua, mangueras, etc.). Localice y corrija la causa de baja viscosidad del aceite. Una baja viscosidad puede reducir la protección por lubricación. Retome la muestra en el próximo intervalo.
C0016122 | TANTAHUATAY | V-417 | V-417 STDI | CAMION VOLQUETE | VOLVO | FMX 8X4R | SISTEMA DIRECCION | MOBIL ATF 220 | 2020-11-25 | 2020-12-07 | 2020-12-09 | 2020-12-12 | 7968 | 490 | No | No | No | Crítico |  | 6.2 | 0 | 11 | 1 | 6 | 0 | 0 | 0 | 0 | 0 | 0 | 0 | 0 | 0 | 0 | 14 | 8 | 1 | 52 | 0 | 74 | 52 | 281 | 230 | 0 |  | 10.9 | - |  |  | No |  | 12 | 22/17/13 | 21771 | 1228 | - | 60 | - | - |  | Baja viscosidad por posible contaminación con un lubricante de menor viscosidad. | Nivel de limpieza en estado de precaución. | Resultados están dentro de los rangos aceptables. | Localice y corrija la causa de baja viscosidad del aceite. Una baja viscosidad puede reducir la protección por lubricación. Identifique las causas del origen y corrija el Codigo ISO alto del aceite. Asegúrese de que la contaminación no está siendo introducida a través de los equipos de manejo de aceite. Retome la muestra en el próximo intervalo programado.
C0016123 | TANTAHUATAY | V-417 | V-417 TRAN | CAMION VOLQUETE | VOLVO | FMX 8X4R | TRANSMISION | MOBILUBE HD 80W-90 | 2020-11-25 | 2020-12-07 | 2020-12-09 | 2020-12-12 | 7968 | 490 | No | No | No | Crítico |  | 13.4 | 18 | 3 | 0 | 0 | 0 | 0 | 0 | 0 | 0 | 0 | 0 | 0 | 0 | 0 | 2 | 6 | 0 | 2 | 0 | 238 | 4 | 753 | 955 | 0 |  | 0 | - |  |  | No |  | 12 | 25/22/15 | 196481 | 20336 | - | 171 | - | - |  | Baja viscosidad por posible contaminación con un lubricante de menor viscosidad. | Nivel de limpieza en estado de Crítico. | Resultados están dentro de los rangos aceptables. | Localice y corrija la causa de baja viscosidad del aceite. Una baja viscosidad puede reducir la protección por lubricación. Identifique las causas del origen y corrija el Codigo ISO alto del aceite. Asegúrese de que la contaminación no está siendo introducida a través de los equipos de manejo de aceite. Retome la muestra en el próximo intervalo programado.
C0016124 | TANTAHUATAY | V-417 | V-417 DIFE DEL | CAMION VOLQUETE | VOLVO | FMX 8X4R | DIFERENCIAL DELANTERO | MOBILUBE HD 85W-140 | 2020-11-25 | 2020-12-07 | 2020-12-09 | 2020-12-12 | 7968 | 490 | No | No | No | Crítico |  | 24.4 | 1 | 24 | 0 | 0 | 0 | 0 | 0 | 0 | 1 | 0 | 0 | 0 | 0 | 0 | 3 | 0 | 0 | 3 | 0 | 24 | 6 | 439 | 15 | 0 |  | 0.8 | - |  |  | No |  | 16 | 24/20/14 | 130835 | 7418 | - | 120 | - | - |  | Resultados están dentro de los rangos aceptables. | Nivel de limpieza en estado de Crítico. | Resultados están dentro de los rangos aceptables. | Identifique las causas del origen y corrija el Codigo ISO alto del aceite. Asegúrese de que la contaminación no está siendo introducida a través de los equipos de manejo de aceite. Retome la muestra en el próximo intervalo programado.
C0016125 | TANTAHUATAY | V-417 | V-417 CUDE RH | CAMION VOLQUETE | VOLVO | FMX 8X4R | CUBO DEL. RH | MOBILUBE HD 85W-140 | 2020-11-25 | 2020-12-07 | 2020-12-09 | 2020-12-12 | 7968 | 490 | No | No | No | Crítico |  | 24.7 | 0 | 31 | 0 | 0 | 0 | 0 | 0 | 0 | 1 | 0 | 0 | 0 | 0 | 0 | 2 | 0 | 1 | 2 | 0 | 7 | 2 | 432 | 6 | 0 |  | 0.7 | - |  |  | No |  | 26 | 24/19/14 | 86426 | 4862 | - | 99 | - | - |  | Resultados están dentro de los rangos aceptables. | Nivel de limpieza en estado de Crítico. | Resultados están dentro de los rangos aceptables. | Identifique las causas del origen y corrija el Codigo ISO alto del aceite. Asegúrese de que la contaminación no está siendo introducida a través de los equipos de manejo de aceite. Retome la muestra en el próximo intervalo programado.
C0016126 | TANTAHUATAY | V-417 | V-417 CUDE LH | CAMION VOLQUETE | VOLVO | FMX 8X4R | CUBO DEL. LH | MOBILUBE HD 85W-140 | 2020-11-25 | 2020-12-07 | 2020-12-09 | 2020-12-12 | 7968 | 490 | No | No | No | Crítico |  | 24.6 | 1 | 23 | 0 | 0 | 0 | 0 | 1 | 0 | 0 | 0 | 0 | 0 | 0 | 0 | 3 | 1 | 1 | 3 | 0 | 24 | 6 | 442 | 15 | 0 |  | 0.9 | - |  |  | No |  | 18 | 24/20/14 | 117815 | 6781 | - | 99 | - | - |  | Resultados están dentro de los rangos aceptables. | Nivel de limpieza en estado de Crítico. | Resultados están dentro de los rangos aceptables. | Identifique las causas del origen y corrija el Codigo ISO alto del aceite. Asegúrese de que la contaminación no está siendo introducida a través de los equipos de manejo de aceite. Retome la muestra en el próximo intervalo programado.
C0016127 | TANTAHUATAY | V-417 | V-417 DIFE POS | CAMION VOLQUETE | VOLVO | FMX 8X4R | DIFERENCIAL POSTERIOR | MOBILUBE HD 85W-140 | 2020-11-25 | 2020-12-07 | 2020-12-09 | 2020-12-12 | 7968 | 490 | No | No | No | Crítico |  | 24.6 | 1 | 24 | 0 | 0 | 0 | 0 | 0 | 0 | 1 | 0 | 0 | 0 | 0 | 0 | 2 | 3 | 1 | 3 | 0 | 25 | 6 | 433 | 16 | 0 |  | 0.9 | - |  |  | No |  | 19 | 24/20/14 | 134111 | 7406 | - | 91 | - | - |  | Resultados están dentro de los rangos aceptables. | Nivel de limpieza en estado de Crítico. | Resultados están dentro de los rangos aceptables. | Identifique las causas del origen y corrija el Codigo ISO alto del aceite. Asegúrese de que la contaminación no está siendo introducida a través de los equipos de manejo de aceite. Retome la muestra en el próximo intervalo programado.
C0016128 | TANTAHUATAY | V-417 | V-417 CUPO RH | CAMION VOLQUETE | VOLVO | FMX 8X4R | CUBO POST. RH | MOBILUBE HD 85W-140 | 2020-11-25 | 2020-12-07 | 2020-12-09 | 2020-12-12 | 7968 | 490 | No | No | No | Crítico |  | 24.4 | 1 | 23 | 0 | 0 | 0 | 0 | 0 | 0 | 1 | 0 | 0 | 0 | 0 | 0 | 2 | 3 | 1 | 3 | 0 | 24 | 6 | 431 | 16 | 0 |  | 0.9 | - |  |  | No |  | 14 | 24/20/14 | 119880 | 6812 | - | 85 | - | - |  | Resultados están dentro de los rangos aceptables. | Nivel de limpieza en estado de Crítico. | Resultados están dentro de los rangos aceptables. | Identifique las causas del origen y corrija el Codigo ISO alto del aceite. Asegúrese de que la contaminación no está siendo introducida a través de los equipos de manejo de aceite. Retome la muestra en el próximo intervalo programado.
C0016129 | TANTAHUATAY | V-417 | V-417 CUPO LH | CAMION VOLQUETE | VOLVO | FMX 8X4R | CUBO POST. LH | MOBILUBE HD 85W-140 | 2020-11-25 | 2020-12-07 | 2020-12-09 | 2020-12-12 | 7968 | 490 | No | No | No | Crítico |  | 24.4 | 1 | 32 | 1 | 0 | 0 | 0 | 0 | 0 | 1 | 0 | 0 | 0 | 0 | 0 | 2 | 3 | 1 | 3 | 0 | 7 | 2 | 420 | 7 | 0 |  | 0.7 | - |  |  | No |  | 23 | 24/19/13 | 89696 | 4627 | - | 71 | - | - |  | Resultados están dentro de los rangos aceptables. | Nivel de limpieza en estado de Crítico. | Resultados están dentro de los rangos aceptables. | Identifique las causas del origen y corrija el Codigo ISO alto del aceite. Asegúrese de que la contaminación no está siendo introducida a través de los equipos de manejo de aceite. Retome la muestra en el próximo intervalo programado.
C0016130 | TANTAHUATAY | V-417 | V-417 STHI | CAMION VOLQUETE | VOLVO | FMX 8X4R | SISTEMA HIDRAULICO | MOBIL DTE 26 | 2020-11-25 | 2020-12-07 | 2020-12-09 | 2020-12-12 | 7968 | 1054 | No | No | No | Crítico |  | 7.9 | 0 | 25 | 0 | 4 | 0 | 2 | 0 | 0 | 0 | 0 | 0 | 0 | 0 | 0 | 10 | 5 | 1 | 3 | 0 | 130 | 2 | 387 | 681 | 0 |  | 0.6 | - |  |  | No |  | 27 | 25/23/14 | 205238 | 57652 | - | 82 | - | - |  | Baja viscosidad por posible contaminación con un lubricante de menor viscosidad. | Nivel de limpieza en estado de Crítico. | Desgaste de Hierro en el límite de precaución. | Localice y corrija la causa de baja viscosidad del aceite. Una baja viscosidad puede reducir la protección por lubricación. Identifique las causas del origen y corrija el Codigo ISO alto del aceite. Asegúrese de que la contaminación no está siendo introducida a través de los equipos de manejo de aceite. Determine la fuente del metal de desgaste y tome acciones correctivas. Retomar la muestra para monitorear condición.
C0016131 | TANTAHUATAY | EP-22 | EP-22 MOT | PERFORADORA | ATLAS COPCO | DML | MOTOR | CAT 15W40 | 2020-11-26 | 2020-12-07 | 2020-12-09 | 2020-12-12 | 5242 | 6 | No | No | No | Crítico | 14.3 | 13.9 | 12 | 6 | 3 | 0 | 1 | 0 | 43 | 0 | 2 | 0 | 0 | 0 | 0 | 0 | 11 | 4 | 3 | 75 | 1 | 1705 | 972 | 907 | 1226 | 0 | 8.4 | 2 | 0.6 | 0.8 | 0.1 | No |  | 10 | - | - | - | - | - | - | - |  | Limite no definidos, no se cuenta con este tipo de aceite para definir la linea base de la viscosidad. | Contaminación de Silicio en estado crítico. Altos niveles de silicio abrasivo (polvo) causarán alto desgaste. Niveles de Sodio en el límite de precuación. | Desgaste de Cobre y Plomo en el límite de precaución. | Localice la fuente de Silicio y Sodio. Identifique y evalúe los componentes a base de estos elementos. Determine la fuente de los metales de desgaste y tome acciones correctivas. Retomar la muestra para monitorear condición.
C0016132 | LA ZANJA | V-378 | V-378 MOT | CAMION VOLQUETE | VOLVO | FMX 8X4R | MOTOR | MOBIL DELVAC MX 15W-40 | 2020-11-23 | 2020-12-07 | 2020-12-09 | 2020-12-12 | 9786 | 384 | Yes | Yes | No | Crítico | 14.4 | 12.8 | 6 | 17 | 3 | 1 | 1 | 1 | 45 | 0 | 0 | 0 | 0 | 0 | 0 | 0 | 4 | 0 | 3 | 1 | 0 | 1510 | 1158 | 949 | 1328 | 0 | 8.5 | 10.2 | 7.7 | 0 | 0.5 | No |  | 14 | - | - | - | - | - | - | - |  | Alta oxidación por posible degradación del aceite a altas temperaturas. Baja viscosidad por posible contaminación con un lubricante de menor viscosidad o dilución con combustible. | Resultados están dentro de los rangos aceptables. | Resultados están dentro de los rangos aceptables. | Revisar el sistema de enfriamiento (termostatos, radiador, bomba de agua, mangueras, etc.). Localice y corrija la causa de baja viscosidad del aceite. Una baja viscosidad puede reducir la protección por lubricación. Retome la muestra en el próximo intervalo.
C0016133 | LA ZANJA | V-378 | V-378 STHI | CAMION VOLQUETE | VOLVO | FMX 8X4R | SISTEMA HIDRAULICO | MOBIL DTE 26 | 2020-11-23 | 2020-12-07 | 2020-12-09 | 2020-12-12 | 9786 | 384 | No | No | No | Crítico |  | 6.1 | 0 | 6 | 0 | 3 | 0 | 5 | 0 | 0 | 0 | 0 | 0 | 0 | 0 | 0 | 10 | 0 | 1 | 2 | 0 | 2334 | 9 | 645 | 906 | 0 |  | 7.9 | - |  |  | No |  | 11 | 23/20/14 | 66443 | 8243 | - | 109 | - | - |  | Baja viscosidad por posible contaminación con un lubricante de menor viscosidad. | Nivel de limpieza en estado de precaución. | Desgaste de Cromo en el límite de precaución. | Localice y corrija la causa de baja viscosidad del aceite. Una baja viscosidad puede reducir la protección por lubricación. Identifique las causas del origen y corrija el Codigo ISO alto del aceite. Asegúrese de que la contaminación no está siendo introducida a través de los equipos de manejo de aceite. Determine la fuente del metal de desgaste y tome acciones correctivas. Retomar la muestra para monitorear condición.
C0016134 | LA ZANJA | V-378 | V-378 STDI | CAMION VOLQUETE | VOLVO | FMX 8X4R | SISTEMA DIRECCION | MOBIL ATF 220 | 2020-11-23 | 2020-12-07 | 2020-12-09 | 2020-12-12 | 9786 | 384 | No | No | No | Crítico |  | 5.3 | 3 | 13 | 1 | 7 | 0 | 1 | 0 | 0 | 0 | 0 | 0 | 0 | 0 | 0 | 14 | 1 | 2 | 57 | 0 | 120 | 23 | 242 | 111 | 0 |  | 34.8 | - |  |  | No |  | 12 | 22/18/13 | 31017 | 1506 | - | 55 | - | - |  | Alta oxidación por posible degradación del aceite a altas temperaturas. Baja viscosidad por posible contaminación con un lubricante de menor viscosidad. | Nivel de limpieza en estado de precaución. | Resultados están dentro de los rangos aceptables. | Revisar el sistema de enfriamiento (termostatos, radiador, bomba de agua, mangueras, etc.). Localice y corrija la causa de baja viscosidad del aceite. Una baja viscosidad puede reducir la protección por lubricación. Identifique las causas del origen y corrija el Codigo ISO alto del aceite. Asegúrese de que la contaminación no está siendo introducida a través de los equipos de manejo de aceite. Retome la muestra en el próximo intervalo programado.
C0016135 | LA ZANJA | V-378 | V-378 TRAN | CAMION VOLQUETE | VOLVO | FMX 8X4R | TRANSMISION | MOBILUBE HD 80W-90 | 2020-11-23 | 2020-12-07 | 2020-12-09 | 2020-12-12 | 9786 | 384 | No | No | No | Precaución |  | 13.8 | 12 | 6 | 0 | 0 | 0 | 0 | 1 | 0 | 0 | 0 | 0 | 0 | 0 | 0 | 2 | 0 | 0 | 1 | 0 | 31 | 5 | 444 | 33 | 0 |  | 1.2 | - |  |  | No |  | 4 | 23/20/14 | 53170 | 5223 | - | 86 | - | - |  | Baja viscosidad por posible contaminación con un lubricante de menor viscosidad. | Nivel de limpieza en estado de precaución. | Resultados están dentro de los rangos aceptables. | Localice y corrija la causa de baja viscosidad del aceite. Una baja viscosidad puede reducir la protección por lubricación. Identifique las causas del origen y corrija el Codigo ISO alto del aceite. Asegúrese de que la contaminación no está siendo introducida a través de los equipos de manejo de aceite. Retome la muestra en el próximo intervalo programado.
C0016136 | LA ZANJA | V-378 | V-378 RET | CAMION VOLQUETE | VOLVO | FMX 8X4R | RETARDADOR | MOBIL DELVAC MX 15W-40 | 2020-11-23 | 2020-12-07 | 2020-12-09 | 2020-12-12 | 9786 | 384 | Yes | Yes | No | Crítico |  | 11.7 | 29 | 13 | 0 | 18 | 3 | 0 | 45 | 0 | 0 | 0 | 0 | 0 | 0 | 0 | 18 | 0 | 1 | 2 | 0 | 1425 | 1112 | 980 | 1277 | 0 |  | 2.2 | - |  |  | No |  | 11 | 25/24/14 | 268463 | 88524 | - | 134 | - | - |  | Baja viscosidad por posible contaminación con un lubricante de menor viscosidad. | Nivel de limpieza en estado de Crítico. | Desgaste de Aluminio y Cobre en el límite de precaución. | Localice y corrija la causa de baja viscosidad del aceite. Una baja viscosidad puede reducir la protección por lubricación. Identifique las causas del origen y corrija el Codigo ISO alto del aceite. Asegúrese de que la contaminación no está siendo introducida a través de los equipos de manejo de aceite. Determine la fuente de los metales de desgaste y tome acciones correctivas. Retomar la muestra para monitorear condición.
C0016137 | LA ZANJA | V-378 | V-378 DIFE DEL | CAMION VOLQUETE | VOLVO | FMX 8X4R | DIFERENCIAL DELANTERO | MOBILUBE HD 85W-140 | 2020-11-23 | 2020-12-07 | 2020-12-09 | 2020-12-12 | 9786 | 384 | No | No | No | Crítico |  | 24.3 | 8 | 13 | 0 | 0 | 0 | 0 | 0 | 0 | 0 | 0 | 0 | 0 | 0 | 0 | 3 | 0 | 0 | 3 | 0 | 26 | 2 | 423 | 20 | 0 |  | 0.7 | - |  |  | No |  | 12 | 24/20/14 | 99973 | 8569 | - | 85 | - | - |  | Resultados están dentro de los rangos aceptables. | Nivel de limpieza en estado de Crítico. | Resultados están dentro de los rangos aceptables. | Identifique las causas del origen y corrija el Codigo ISO alto del aceite. Asegúrese de que la contaminación no está siendo introducida a través de los equipos de manejo de aceite. Retome la muestra en el próximo intervalo programado.
C0016138 | LA ZANJA | V-378 | V-378 DIFE POS | CAMION VOLQUETE | VOLVO | FMX 8X4R | DIFERENCIAL POSTERIOR | MOBILUBE HD 85W-140 | 2020-11-23 | 2020-12-07 | 2020-12-09 | 2020-12-12 | 9786 | 384 | No | No | No | Crítico |  | 25 | 4 | 118 | 0 | 3 | 0 | 1 | 0 | 0 | 1 | 0 | 0 | 0 | 0 | 0 | 13 | 0 | 0 | 2 | 0 | 15 | 2 | 444 | 9 | 0 |  | 0.1 | - |  |  | No |  | 72 | 26/25/18 | 410685 | 187172 | - | 1336 | - | - |  | Resultados están dentro de los rangos aceptables. | Nivel de limpieza en estado de Crítico. | Resultados están dentro de los rangos aceptables. | Identifique las causas del origen y corrija el Codigo ISO alto del aceite. Asegúrese de que la contaminación no está siendo introducida a través de los equipos de manejo de aceite. Retome la muestra en el próximo intervalo programado.
C0016139 | LA ZANJA | V-378 | V-378 CUDE RH | CAMION VOLQUETE | VOLVO | FMX 8X4R | CUBO DEL. RH | MOBILUBE HD 85W-140 | 2020-11-23 | 2020-12-07 | 2020-12-09 | 2020-12-12 | 9786 | 384 | No | No | No | Precaución |  | 24.3 | 8 | 13 | 0 | 0 | 0 | 0 | 0 | 0 | 0 | 0 | 0 | 0 | 0 | 0 | 3 | 0 | 0 | 2 | 0 | 27 | 1 | 419 | 20 | 0 |  | 0.7 | - |  |  | No |  | 12 | 23/19/14 | 70619 | 4762 | - | 90 | - | - |  | Resultados están dentro de los rangos aceptables. | Nivel de limpieza en estado de precaución. | Resultados están dentro de los rangos aceptables. | Identifique las causas del origen y corrija el Codigo ISO alto del aceite. Asegúrese de que la contaminación no está siendo introducida a través de los equipos de manejo de aceite. Retome la muestra en el próximo intervalo programado.
C0016140 | LA ZANJA | V-378 | V-378 CUDE LH | CAMION VOLQUETE | VOLVO | FMX 8X4R | CUBO DEL. LH | MOBILUBE HD 85W-140 | 2020-11-23 | 2020-12-07 | 2020-12-09 | 2020-12-12 | 9786 | 384 | No | No | No | Precaución |  | 24.3 | 8 | 13 | 0 | 0 | 0 | 0 | 0 | 0 | 0 | 0 | 0 | 0 | 0 | 0 | 3 | 0 | 0 | 1 | 0 | 27 | 1 | 417 | 21 | 0 |  | 0.7 | - |  |  | No |  | 10 | 23/19/14 | 60933 | 3153 | - | 100 | - | - |  | Resultados están dentro de los rangos aceptables. | Nivel de limpieza en estado de precaución. | Resultados están dentro de los rangos aceptables. | Identifique las causas del origen y corrija el Codigo ISO alto del aceite. Asegúrese de que la contaminación no está siendo introducida a través de los equipos de manejo de aceite. Retome la muestra en el próximo intervalo programado.
C0016141 | LA ZANJA | V-378 | V-378 CUPO RH | CAMION VOLQUETE | VOLVO | FMX 8X4R | CUBO POST. RH | MOBILUBE HD 85W-140 | 2020-11-23 | 2020-12-07 | 2020-12-09 | 2020-12-12 | 9786 | 384 | No | No | No | Crítico |  | 24.9 | 5 | 118 | 0 | 3 | 0 | 1 | 0 | 0 | 1 | 0 | 0 | 0 | 0 | 0 | 12 | 0 | 0 | 2 | 0 | 22 | 3 | 448 | 11 | 0 |  | 0.1 | - |  |  | No |  | 66 | 26/25/18 | 408201 | 180001 | - | 1340 | - | - |  | Resultados están dentro de los rangos aceptables. | Nivel de limpieza en estado de Crítico. | Resultados están dentro de los rangos aceptables. | Identifique las causas del origen y corrija el Codigo ISO alto del aceite. Asegúrese de que la contaminación no está siendo introducida a través de los equipos de manejo de aceite. Retome la muestra en el próximo intervalo programado.
C0016142 | LA ZANJA | V-378 | V-378 CUPO LH | CAMION VOLQUETE | VOLVO | FMX 8X4R | CUBO POST. LH | MOBILUBE HD 85W-140 | 2020-11-23 | 2020-12-07 | 2020-12-09 | 2020-12-12 | 9786 | 384 | No | No | No | Crítico |  | 24.9 | 4 | 122 | 0 | 4 | 0 | 1 | 0 | 0 | 1 | 0 | 0 | 0 | 0 | 0 | 13 | 0 | 1 | 2 | 0 | 17 | 2 | 465 | 10 | 0 |  | 0.1 | - |  |  | No |  | 70 | 26/25/17 | 404551 | 183440 | - | 1271 | - | - |  | Resultados están dentro de los rangos aceptables. | Nivel de limpieza en estado de Crítico. | Resultados están dentro de los rangos aceptables. | Identifique las causas del origen y corrija el Codigo ISO alto del aceite. Asegúrese de que la contaminación no está siendo introducida a través de los equipos de manejo de aceite. Retome la muestra en el próximo intervalo programado.
C0016143 | LA ZANJA | V-299 | V-299 MOT | CAMION VOLQUETE | VOLVO | FMX 8X4R | MOTOR | MOBIL DELVAC MX 15W-40 | 2020-11-22 | 2020-12-07 | 2020-12-09 | 2020-12-12 | 10605 | 420 | Yes | Yes | No | Crítico | 14.4 | 13.1 | 2 | 22 | 2 | 2 | 0 | 1 | 45 | 2 | 0 | 0 | 0 | 0 | 1 | 0 | 6 | 0 | 6 | 1 | 0 | 1456 | 1156 | 939 | 1281 | 0 | 8.9 | 6.1 | 6.4 | 0 | 0.6 | No |  | 5 | - | - | - | - | - | - | - |  | Baja viscosidad por posible contaminación con un lubricante de menor viscosidad o dilución con combustible. | Resultados están dentro de los rangos aceptables. | Resultados están dentro de los rangos aceptables. | Localice y corrija la causa de baja viscosidad del aceite. Una baja viscosidad puede reducir la protección por lubricación. Retome la muestra en el próximo intervalo.
C0016144 | LA ZANJA | V-299 | V-299 STHI | CAMION VOLQUETE | VOLVO | FMX 8X4R | SISTEMA HIDRAULICO | MOBIL DTE 26 | 2020-11-22 | 2020-12-07 | 2020-12-09 | 2020-12-12 | 10605 | 420 | No | No | No | Crítico |  | 7.3 | 1 | 101 | 0 | 6 | 0 | 0 | 1 | 0 | 1 | 0 | 0 | 0 | 0 | 0 | 15 | 0 | 1 | 2 | 0 | 1197 | 60 | 553 | 784 | 0 |  | 2.3 | - |  |  | No |  | 56 | 25/24/16 | 256198 | 123917 | - | 350 | - | - |  | Baja viscosidad por posible contaminación con un lubricante de menor viscosidad. | Nivel de Silicio en el límite de precaución. Nivel de limpieza en estado de Crítico. | Elevado desgaste de Hierro. | Localice la fuente de silicio. Localice y corrija la causa de baja viscosidad del aceite. Una baja viscosidad puede reducir la protección por lubricación. Identifique las causas del origen y corrija el Codigo ISO alto del aceite. Asegúrese de que la contaminación no está siendo introducida a través de los equipos de manejo de aceite. Retome la muestra en el próximo intervalo programado. Determine la fuente del metal de desgaste excesivo y tome acciones correctivas. Retomar la muestra para monitorear condición.
C0016145 | LA ZANJA | V-299 | V-299 STDI | CAMION VOLQUETE | VOLVO | FMX 8X4R | SISTEMA DIRECCION | MOBIL ATF 220 | 2020-11-22 | 2020-12-07 | 2020-12-09 | 2020-12-12 | 10605 | 420 | No | No | No | Crítico |  | 6.1 | 1 | 4 | 0 | 1 | 0 | 0 | 1 | 0 | 0 | 0 | 0 | 0 | 0 | 0 | 6 | 1 | 0 | 60 | 0 | 182 | 11 | 225 | 35 | 0 |  | 57.3 | - |  |  | No |  | 12 | 20/17/13 | 8827 | 819 | - | 67 | - | - |  | Alta oxidación por posible degradación del aceite. Baja viscosidad por posible contaminación con un lubricante de menor viscosidad. | Resultados están dentro de los rangos aceptables. | Resultados están dentro de los rangos aceptables. | Localice y corrija la causa de baja viscosidad del aceite. Una baja viscosidad puede reducir la protección por lubricación. Retome la muestra en el próximo intervalo.
C0016146 | LA ZANJA | V-299 | V-299 TRAN | CAMION VOLQUETE | VOLVO | FMX 8X4R | TRANSMISION | MOBILUBE HD 80W-90 | 2020-11-22 | 2020-12-07 | 2020-12-09 | 2020-12-12 | 10605 | 420 | No | No | No | Crítico |  | 14.8 | 32 | 8 | 0 | 0 | 0 | 0 | 0 | 0 | 0 | 0 | 0 | 0 | 0 | 0 | 5 | 0 | 0 | 1 | 0 | 167 | 3 | 420 | 197 | 0 |  | 0.3 | - |  |  | No |  | 4 | 24/21/15 | 111004 | 13471 | - | 241 | - | - |  | Resultados están dentro de los rangos aceptables. | Nivel de limpieza en estado de Crítico. | Resultados están dentro de los rangos aceptables. | Identifique las causas del origen y corrija el Codigo ISO alto del aceite. Asegúrese de que la contaminación no está siendo introducida a través de los equipos de manejo de aceite. Retome la muestra en el próximo intervalo programado.
C0016147 | LA ZANJA | V-299 | V-299 DIFE DEL | CAMION VOLQUETE | VOLVO | FMX 8X4R | DIFERENCIAL DELANTERO | MOBILUBE HD 85W-140 | 2020-11-22 | 2020-12-07 | 2020-12-09 | 2020-12-12 | 10605 | 420 | No | No | No | Crítico |  | 24.8 | 13 | 60 | 0 | 0 | 0 | 0 | 0 | 0 | 1 | 0 | 0 | 0 | 0 | 0 | 4 | 0 | 0 | 0 | 0 | 6 | 1 | 417 | 10 | 0 |  | 0.5 | - |  |  | No |  | 19 | 25/23/16 | 267034 | 40121 | - | 390 | - | - |  | Resultados están dentro de los rangos aceptables. | Nivel de limpieza en estado de Crítico. | Resultados están dentro de los rangos aceptables. | Identifique las causas del origen y corrija el Codigo ISO alto del aceite. Asegúrese de que la contaminación no está siendo introducida a través de los equipos de manejo de aceite. Retome la muestra en el próximo intervalo programado.
C0016148 | LA ZANJA | V-299 | V-299 DIFE POS | CAMION VOLQUETE | VOLVO | FMX 8X4R | DIFERENCIAL POSTERIOR | MOBILUBE HD 85W-140 | 2020-11-22 | 2020-12-07 | 2020-12-09 | 2020-12-12 | 10605 | 420 | No | No | No | Crítico |  | 24.4 | 5 | 127 | 0 | 0 | 0 | 1 | 0 | 0 | 2 | 0 | 0 | 0 | 0 | 0 | 4 | 0 | 0 | 2 | 0 | 5 | 2 | 426 | 5 | 0 |  | 0.5 | - |  |  | No |  | 34 | 26/23/16 | 330581 | 76012 | - | 377 | - | - |  | Resultados están dentro de los rangos aceptables. | Nivel de limpieza en estado de Crítico. | Resultados están dentro de los rangos aceptables. | Identifique las causas del origen y corrija el Codigo ISO alto del aceite. Asegúrese de que la contaminación no está siendo introducida a través de los equipos de manejo de aceite. Retome la muestra en el próximo intervalo programado.
C0016149 | LA ZANJA | V-299 | V-299 CUDE RH | CAMION VOLQUETE | VOLVO | FMX 8X4R | CUBO DEL. RH | MOBILUBE HD 85W-140 | 2020-11-22 | 2020-12-07 | 2020-12-09 | 2020-12-12 | 10605 | 420 | No | No | No | Crítico |  | 24.8 | 13 | 61 | 0 | 0 | 0 | 0 | 0 | 0 | 1 | 0 | 0 | 0 | 0 | 0 | 3 | 0 | 0 | 0 | 0 | 3 | 1 | 419 | 9 | 0 |  | 0.4 | - |  |  | No |  | 20 | 25/23/16 | 272630 | 44285 | - | 599 | - | - |  | Resultados están dentro de los rangos aceptables. | Nivel de limpieza en estado de Crítico. | Resultados están dentro de los rangos aceptables. | Identifique las causas del origen y corrija el Codigo ISO alto del aceite. Asegúrese de que la contaminación no está siendo introducida a través de los equipos de manejo de aceite. Retome la muestra en el próximo intervalo programado.
C0016150 | LA ZANJA | V-299 | V-299 CUDE LH | CAMION VOLQUETE | VOLVO | FMX 8X4R | CUBO DEL. LH | MOBILUBE HD 85W-140 | 2020-11-22 | 2020-12-07 | 2020-12-09 | 2020-12-12 | 10605 | 420 | No | No | No | Crítico |  | 24.4 | 13 | 59 | 0 | 0 | 0 | 0 | 0 | 0 | 1 | 0 | 0 | 0 | 0 | 0 | 4 | 0 | 0 | 0 | 0 | 5 | 1 | 415 | 11 | 0 |  | 0.5 | - |  |  | No |  | 26 | 25/22/16 | 259375 | 35257 | - | 322 | - | - |  | Resultados están dentro de los rangos aceptables. | Nivel de limpieza en estado de Crítico. | Resultados están dentro de los rangos aceptables. | Identifique las causas del origen y corrija el Codigo ISO alto del aceite. Asegúrese de que la contaminación no está siendo introducida a través de los equipos de manejo de aceite. Retome la muestra en el próximo intervalo programado.
C0016151 | LA ZANJA | V-299 | V-299 CUPO RH | CAMION VOLQUETE | VOLVO | FMX 8X4R | CUBO POST. RH | MOBILUBE HD 85W-140 | 2020-11-22 | 2020-12-07 | 2020-12-09 | 2020-12-12 | 10605 | 420 | No | No | No | Crítico |  | 24.7 | 6 | 134 | 0 | 1 | 0 | 1 | 0 | 0 | 2 | 0 | 0 | 0 | 0 | 0 | 5 | 0 | 1 | 0 | 0 | 5 | 1 | 428 | 6 | 0 |  | 0.5 | - |  |  | No |  | 1194 | 26/24/17 | 347426 | 90258 | - | 1227 | - | - |  | Resultados están dentro de los rangos aceptables. | Nivel de limpieza en estado de Crítico. | Resultados están dentro de los rangos aceptables. | Identifique las causas del origen y corrija el Codigo ISO alto del aceite. Asegúrese de que la contaminación no está siendo introducida a través de los equipos de manejo de aceite. Retome la muestra en el próximo intervalo programado.
C0016152 | LA ZANJA | V-299 | V-299 CUPO LH | CAMION VOLQUETE | VOLVO | FMX 8X4R | CUBO POST. LH | MOBILUBE HD 85W-140 | 2020-11-22 | 2020-12-07 | 2020-12-09 | 2020-12-12 | 10605 | 420 | No | No | No | Crítico |  | 24.7 | 6 | 125 | 0 | 0 | 0 | 1 | 0 | 0 | 2 | 0 | 0 | 0 | 0 | 0 | 5 | 0 | 0 | 2 | 0 | 6 | 2 | 431 | 7 | 0 |  | 0.5 | - |  |  | No |  | 40 | 25/23/15 | 296194 | 50705 | - | 292 | - | - |  | Resultados están dentro de los rangos aceptables. | Nivel de limpieza en estado de Crítico. | Resultados están dentro de los rangos aceptables. | Identifique las causas del origen y corrija el Codigo ISO alto del aceite. Asegúrese de que la contaminación no está siendo introducida a través de los equipos de manejo de aceite. Retome la muestra en el próximo intervalo programado.
C0016153 | LA ZANJA | V-376 | V-376 MOT | CAMION VOLQUETE | SCANIA | G460 B8X4 | MOTOR | MOBIL DELVAC MX 15W-40 | 2020-11-22 | 2020-12-07 | 2020-12-09 | 2020-12-12 | 10973 | 371 | Yes | Yes | No | Crítico | 14.4 | 12.9 | 13 | 18 | 3 | 1 | 3 | 1 | 4 | 0 | 1 | 0 | 0 | 0 | 0 | 0 | 31 | 0 | 4 | 8 | 0 | 3142 | 92 | 769 | 1093 | 0 |  | 11.6 | 11.4 | 0 | 0.5 | No |  | 14 | - | - | - | - | - | - | - |  | Alta oxidación por posible degradación del aceite a altas temperaturas. Baja viscosidad por posible contaminación con un lubricante de menor viscosidad o dilución con combustible. | Nivel de Silicio en el límite de precaución. La tasa de nitración aumenta debido a condiciones inadecuadas de combustión e ignición. | Resultados están dentro de los rangos aceptables. | Localice la fuente de silicio. Revisar el sistema de enfriamiento (termostatos, radiador, bomba de agua, mangueras, etc.). Localice y corrija la causa de baja viscosidad del aceite. Una baja viscosidad puede reducir la protección por lubricación. Retome la muestra en el próximo intervalo.
C0016154 | LA ZANJA | V-376 | V-376 STHI | CAMION VOLQUETE | SCANIA | G460 B8X4 | SISTEMA HIDRAULICO | MOBIL DTE 26 | 2020-11-22 | 2020-12-07 | 2020-12-09 | 2020-12-12 | 10973 | 371 | Yes | Yes | No | Crítico |  | 6.2 | 0 | 10 | 0 | 7 | 0 | 9 | 0 | 0 | 0 | 0 | 0 | 0 | 0 | 0 | 12 | 2 | 1 | 2 | 0 | 41 | 1 | 175 | 257 | 0 |  | 1.1 | - |  |  | No |  | 11 | 24/21/14 | 113890 | 15903 | - | 100 | - | - |  | Baja viscosidad por posible contaminación con un lubricante de menor viscosidad. | Nivel de limpieza en estado de Crítico. | Elevado desgaste de Cromo. | Localice y corrija la causa de baja viscosidad del aceite. Una baja viscosidad puede reducir la protección por lubricación. Identifique las causas del origen y corrija el Codigo ISO alto del aceite. Asegúrese de que la contaminación no está siendo introducida a través de los equipos de manejo de aceite. Determine la fuente del metal de desgaste excesivo y tome acciones correctivas. Retomar la muestra para monitorear condición.
C0016155 | LA ZANJA | V-376 | V-376 STDI | CAMION VOLQUETE | SCANIA | G460 B8X4 | SISTEMA DIRECCION | MOBIL ATF 220 | 2020-11-22 | 2020-12-07 | 2020-12-09 | 2020-12-12 | 10973 | 371 | Yes | Yes | No | Crítico |  | 5.5 | 3 | 21 | 0 | 7 | 0 | 1 | 1 | 0 | 0 | 0 | 0 | 0 | 0 | 0 | 13 | 4 | 1 | 66 | 0 | 129 | 10 | 218 | 43 | 0 |  | 41.3 | - |  |  | No |  | 9 | 25/21/13 | 175682 | 17700 | - | 64 | - | - |  | Alta oxidación por posible degradación del aceite a altas temperaturas. Baja viscosidad por posible contaminación con un lubricante de menor viscosidad. | Nivel de limpieza en estado de Crítico. | Resultados están dentro de los rangos aceptables. | Revisar el sistema de enfriamiento (termostatos, radiador, bomba de agua, mangueras, etc.). Localice y corrija la causa de baja viscosidad del aceite. Una baja viscosidad puede reducir la protección por lubricación. Identifique las causas del origen y corrija el Codigo ISO alto del aceite. Asegúrese de que la contaminación no está siendo introducida a través de los equipos de manejo de aceite. Retome la muestra en el próximo intervalo programado.
C0016156 | LA ZANJA | V-376 | V-376 TRAN | CAMION VOLQUETE | SCANIA | G460 B8X4 | TRANSMISION | MOBILUBE HD 80W-90 | 2020-11-22 | 2020-12-07 | 2020-12-09 | 2020-12-12 | 10973 | 371 | Yes | Yes | No | Crítico |  | 14.1 | 44 | 26 | 0 | 2 | 0 | 0 | 6 | 0 | 11 | 0 | 0 | 0 | 0 | 0 | 3 | 3 | 3 | 20 | 0 | 20 | 5 | 1036 | 25 | 0 |  | 6.5 | - |  |  | No |  | 17 | 25/22/13 | 209137 | 33870 | - | 59 | - | - |  | Resultados están dentro de los rangos aceptables. | Nivel de limpieza en estado de Crítico. | Resultados están dentro de los rangos aceptables. | Identifique las causas del origen y corrija el Codigo ISO alto del aceite. Asegúrese de que la contaminación no está siendo introducida a través de los equipos de manejo de aceite. Retome la muestra en el próximo intervalo programado.
C0016157 | LA ZANJA | V-376 | V-376 RET | CAMION VOLQUETE | SCANIA | G460 B8X4 | RETARDADOR | MOBIL DELVAC MX 15W-40 | 2020-11-22 | 2020-12-07 | 2020-12-09 | 2020-12-12 | 10973 | 371 | Yes | No | No | Crítico |  | 6.8 | 70 | 3 | 0 | 3 | 4 | 0 | 8 | 0 | 0 | 0 | 0 | 0 | 1 | 0 | 2 | 3 | 1 | 78 | 0 | 233 | 182 | 348 | 214 | 0 |  | 34.8 | - |  |  | No |  | 12 | 24/21/13 | 139064 | 17222 | - | 60 | - | - |  | Alta oxidación por posible degradación del aceite. Baja viscosidad por posible contaminación con un lubricante de menor viscosidad. | Nivel de limpieza en estado de Crítico. | Elevado desgaste de Cobre. | Revisar el sistema de enfriamiento (termostatos, radiador, bomba de agua, mangueras, etc.). Localice y corrija la causa de baja viscosidad del aceite. Una baja viscosidad puede reducir la protección por lubricación. Identifique las causas del origen y corrija el Codigo ISO alto del aceite. Asegúrese de que la contaminación no está siendo introducida a través de los equipos de manejo de aceite. Determine la fuente del metal de desgaste excesivo y tome acciones correctivas. Retomar la muestra para monitorear condición.
C0016158 | LA ZANJA | V-376 | V-376 DIFE DEL | CAMION VOLQUETE | SCANIA | G460 B8X4 | DIFERENCIAL DELANTERO | MOBILUBE HD 85W-140 | 2020-11-22 | 2020-12-07 | 2020-12-09 | 2020-12-12 | 10973 | 371 | Yes | No | No | Crítico |  | 24.7 | 53 | 15 | 1 | 1 | 1 | 0 | 0 | 1 | 1 | 0 | 0 | 0 | 1 | 0 | 4 | 1 | 1 | 3 | 0 | 3 | 6 | 435 | 17 | 0 |  | 0.7 | - |  |  | No |  | 22 | 25/22/14 | 239614 | 33541 | - | 138 | - | - |  | Resultados están dentro de los rangos aceptables. | Nivel de limpieza en estado de Crítico. | Elevado desgaste de Cobre. | Identifique las causas del origen y corrija el Codigo ISO alto del aceite. Asegúrese de que la contaminación no está siendo introducida a través de los equipos de manejo de aceite. Identifique y evalúe los componentes a base de este elemento. Determine la fuente del metal de desgaste excesivo y tome acciones correctivas. Retomar la muestra para monitorear condición.
C0016159 | LA ZANJA | V-376 | V-376 DIFE POS | CAMION VOLQUETE | SCANIA | G460 B8X4 | DIFERENCIAL POSTERIOR | MOBILUBE HD 85W-140 | 2020-11-22 | 2020-12-07 | 2020-12-09 | 2020-12-12 | 10973 | 371 | Yes | No | No | Crítico |  | 24.6 | 42 | 83 | 0 | 7 | 0 | 1 | 0 | 2 | 1 | 0 | 0 | 0 | 0 | 0 | 15 | 0 | 1 | 2 | 0 | 12 | 19 | 483 | 24 | 0 |  | 0.2 | - |  |  | No |  | 38 | 25/22/15 | 308701 | 35933 | - | 174 | - | - |  | Resultados están dentro de los rangos aceptables. | Nivel de limpieza en estado de Crítico. | Desgaste de Cobre en el límite de precaución. | Identifique las causas del origen y corrija el Codigo ISO alto del aceite. Asegúrese de que la contaminación no está siendo introducida a través de los equipos de manejo de aceite. Determine la fuente del metal de desgaste y tome acciones correctivas. Retomar la muestra para monitorear condición.
C0016160 | LA ZANJA | V-376 | V-376 CUDE RH | CAMION VOLQUETE | SCANIA | G460 B8X4 | CUBO DEL. RH | MOBILUBE HD 85W-140 | 2020-11-22 | 2020-12-07 | 2020-12-09 | 2020-12-12 | 10973 | 371 | Yes | No | No | Crítico |  | 24.8 | 51 | 11 | 0 | 1 | 0 | 0 | 0 | 0 | 1 | 0 | 0 | 0 | 0 | 0 | 4 | 0 | 0 | 2 | 0 | 3 | 6 | 432 | 17 | 0 |  | 0.8 | - |  |  | No |  | 12 | 23/19/15 | 41716 | 4358 | - | 244 | - | - |  | Resultados están dentro de los rangos aceptables. | Nivel de limpieza en estado de precaución. | Elevado desgaste de Cobre. | Identifique las causas del origen y corrija el Codigo ISO alto del aceite. Asegúrese de que la contaminación no está siendo introducida a través de los equipos de manejo de aceite. Identifique y evalúe los componentes a base de este elemento. Determine la fuente del metal de desgaste excesivo y tome acciones correctivas. Retomar la muestra para monitorear condición.
C0016161 | LA ZANJA | V-376 | V-376 CUDE LH | CAMION VOLQUETE | SCANIA | G460 B8X4 | CUBO DEL. LH | MOBILUBE HD 85W-140 | 2020-11-22 | 2020-12-07 | 2020-12-09 | 2020-12-12 | 10973 | 371 | Yes | No | No | Crítico |  | 24.8 | 51 | 11 | 0 | 0 | 0 | 0 | 0 | 0 | 1 | 0 | 0 | 0 | 0 | 0 | 4 | 0 | 1 | 3 | 0 | 3 | 7 | 435 | 16 | 0 |  | 0.7 | - |  |  | No |  | 10 | 22/18/13 | 33771 | 2077 | - | 80 | - | - |  | Resultados están dentro de los rangos aceptables. | Nivel de limpieza en estado de precaución. | Elevado desgaste de Cobre. | Identifique las causas del origen y corrija el Codigo ISO alto del aceite. Asegúrese de que la contaminación no está siendo introducida a través de los equipos de manejo de aceite. Identifique y evalúe los componentes a base de este elemento. Determine la fuente del metal de desgaste excesivo y tome acciones correctivas. Retomar la muestra para monitorear condición.
C0016162 | LA ZANJA | V-376 | V-376 CUPO RH | CAMION VOLQUETE | SCANIA | G460 B8X4 | CUBO POST. RH | MOBILUBE HD 85W-140 | 2020-11-22 | 2020-12-07 | 2020-12-09 | 2020-12-12 | 10973 | 371 | Yes | No | No | Crítico |  | 24.6 | 40 | 79 | 0 | 6 | 0 | 1 | 0 | 2 | 1 | 0 | 0 | 0 | 0 | 0 | 14 | 0 | 1 | 3 | 0 | 6 | 18 | 453 | 20 | 0 |  | 0.3 | - |  |  | No |  | 38 | 26/23/15 | 329180 | 43724 | - | 282 | - | - |  | Resultados están dentro de los rangos aceptables. | Nivel de limpieza en estado de Crítico. | Desgaste de Cobre en el límite de precaución. | Identifique las causas del origen y corrija el Codigo ISO alto del aceite. Asegúrese de que la contaminación no está siendo introducida a través de los equipos de manejo de aceite. Determine la fuente del metal de desgaste y tome acciones correctivas. Retomar la muestra para monitorear condición.
C0016163 | LA ZANJA | V-376 | V-376 CUPO LH | CAMION VOLQUETE | SCANIA | G460 B8X4 | CUBO POST. LH | MOBILUBE HD 85W-140 | 2020-11-22 | 2020-12-07 | 2020-12-09 | 2020-12-12 | 10973 | 371 | Yes | No | No | Crítico |  | 24.6 | 40 | 78 | 0 | 6 | 0 | 1 | 0 | 2 | 1 | 0 | 0 | 0 | 0 | 0 | 14 | 0 | 1 | 3 | 0 | 8 | 18 | 451 | 21 | 0 |  | 0.3 | - |  |  | No |  | 36 | 26/23/15 | 336767 | 41434 | - | 163 | - | - |  | Resultados están dentro de los rangos aceptables. | Nivel de limpieza en estado de Crítico. | Desgaste de Cobre en el límite de precaución. | Identifique las causas del origen y corrija el Codigo ISO alto del aceite. Asegúrese de que la contaminación no está siendo introducida a través de los equipos de manejo de aceite. Determine la fuente del metal de desgaste y tome acciones correctivas. Retomar la muestra para monitorear condición.
C0016164 | LA ZANJA | V-393 | V-393 MOT | CAMION VOLQUETE | SCANIA | G460 B8X4 | MOTOR | MOBIL DELVAC MX 15W-40 | 2020-11-15 | 2020-12-07 | 2020-12-09 | 2020-12-12 | 10759 | 389 | Yes | Yes | No | Crítico | 14.4 | 13.2 | 1 | 8 | 2 | 0 | 0 | 1 | 44 | 0 | 0 | 0 | 0 | 0 | 0 | 0 | 4 | 0 | 1 | 2 | 0 | 1452 | 1156 | 918 | 1287 | 0 | 9 | 8 | 6.9 | 0 | 0.3 | No |  | 11 | - | - | - | - | - | - | - |  | Baja viscosidad por posible contaminación con un lubricante de menor viscosidad o dilución con combustible. | Resultados están dentro de los rangos aceptables. | Resultados están dentro de los rangos aceptables. | Localice y corrija la causa de baja viscosidad del aceite. Una baja viscosidad puede reducir la protección por lubricación. Retome la muestra en el próximo intervalo.
C0016165 | LA ZANJA | V-393 | V-393 STHI | CAMION VOLQUETE | SCANIA | G460 B8X4 | SISTEMA HIDRAULICO | MOBIL DTE 26 | 2020-11-15 | 2020-12-07 | 2020-12-09 | 2020-12-12 | 10759 | 389 | No | No | No | Precaución |  | 8 | 0 | 3 | 0 | 1 | 0 | 1 | 0 | 0 | 0 | 0 | 0 | 0 | 0 | 0 | 5 | 0 | 0 | 2 | 0 | 665 | 3 | 472 | 762 | 0 |  | 2.3 | - |  |  | No |  | 8 | 21/18/12 | 14907 | 1847 | - | 33 | - | - |  | Baja viscosidad por posible contaminación con un lubricante de menor viscosidad. | Nivel de limpieza en estado de precaución. | Resultados están dentro de los rangos aceptables. | Localice y corrija la causa de baja viscosidad del aceite. Una baja viscosidad puede reducir la protección por lubricación. Identifique las causas del origen y corrija el Codigo ISO alto del aceite. Asegúrese de que la contaminación no está siendo introducida a través de los equipos de manejo de aceite. Retome la muestra en el próximo intervalo programado.
C0016166 | LA ZANJA | V-393 | V-393 STDI | CAMION VOLQUETE | SCANIA | G460 B8X4 | SISTEMA DIRECCION | MOBIL ATF 220 | 2020-11-15 | 2020-12-07 | 2020-12-09 | 2020-12-12 | 10759 | 389 | No | No | No | Crítico |  | 5.2 | 2 | 23 | 0 | 7 | 0 | 1 | 1 | 0 | 0 | 0 | 0 | 0 | 0 | 0 | 14 | 2 | 2 | 58 | 0 | 179 | 7 | 221 | 58 | 0 |  | 53.9 | - |  |  | No |  | 12 | 24/20/12 | 114825 | 6170 | - | 22 | - | - |  | Alta oxidación por posible degradación del aceite. Baja viscosidad por posible contaminación con un lubricante de menor viscosidad. | Nivel de limpieza en estado de Crítico. | Resultados están dentro de los rangos aceptables. | Localice y corrija la causa de baja viscosidad del aceite. Una baja viscosidad puede reducir la protección por lubricación. Identifique las causas del origen y corrija el Codigo ISO alto del aceite. Asegúrese de que la contaminación no está siendo introducida a través de los equipos de manejo de aceite. Retome la muestra en el próximo intervalo programado.
C0016167 | LA ZANJA | V-393 | V-393 TRAN | CAMION VOLQUETE | SCANIA | G460 B8X4 | TRANSMISION | MOBILUBE HD 80W-90 | 2020-11-15 | 2020-12-07 | 2020-12-09 | 2020-12-12 | 10759 | 389 | No | No | No | Precaución |  | 13.5 | 19 | 4 | 0 | 0 | 0 | 0 | 0 | 0 | 0 | 0 | 0 | 0 | 0 | 0 | 2 | 0 | 1 | 2 | 0 | 26 | 3 | 450 | 69 | 0 |  | 1.3 | - |  |  | No |  | 10 | 21/17/12 | 13165 | 963 | - | 31 | - | - |  | Baja viscosidad por posible contaminación con un lubricante de menor viscosidad. | Nivel de limpieza en estado de precaución. | Resultados están dentro de los rangos aceptables. | ocalice y corrija la causa de baja viscosidad del aceite. Una baja viscosidad puede reducir la protección por lubricación. Identifique las causas del origen y corrija el Codigo ISO alto del aceite. Asegúrese de que la contaminación no está siendo introducida a través de los equipos de manejo de aceite. Retome la muestra en el próximo intervalo programado.
C0016168 | LA ZANJA | V-393 | V-393 RET | CAMION VOLQUETE | SCANIA | G460 B8X4 | RETARDADOR | MOBIL DELVAC MX 15W-40 | 2020-11-15 | 2020-12-07 | 2020-12-09 | 2020-12-12 | 10759 | 389 | Yes | Yes | No | Crítico |  | 12 | 13 | 2 | 0 | 9 | 1 | 0 | 48 | 0 | 0 | 0 | 0 | 0 | 0 | 0 | 5 | 1 | 0 | 5 | 0 | 1537 | 1207 | 1038 | 1358 | 0 | 8.8 | 1.7 | - | 1.8 | 0.1 | No |  | 12 | - | - | - | - | - | - | - |  | Baja viscosidad por posible contaminación con un lubricante de menor viscosidad. | Resultados están dentro de los rangos aceptables. | Resultados están dentro de los rangos aceptables. | Localice y corrija la causa de baja viscosidad del aceite. Una baja viscosidad puede reducir la protección por lubricación. Retome la muestra en el próximo intervalo.
C0016169 | LA ZANJA | V-393 | V-393 DIFE DEL | CAMION VOLQUETE | SCANIA | G460 B8X4 | DIFERENCIAL DELANTERO | MOBILUBE HD 85W-140 | 2020-11-15 | 2020-12-07 | 2020-12-09 | 2020-12-12 | 10759 | 389 | No | No | No | Precaución |  | 24.2 | 1 | 9 | 0 | 0 | 0 | 0 | 0 | 0 | 0 | 0 | 0 | 0 | 0 | 0 | 3 | 0 | 0 | 3 | 0 | 5 | 2 | 447 | 8 | 0 |  | 0.5 | - |  |  | No |  | 10 | 22/18/14 | 23077 | 2393 | - | 96 | - | - |  | Resultados están dentro de los rangos aceptables. | Nivel de limpieza en estado de precaución. | Resultados están dentro de los rangos aceptables. | Identifique las causas del origen y corrija el Codigo ISO alto del aceite. Asegúrese de que la contaminación no está siendo introducida a través de los equipos de manejo de aceite. Retome la muestra en el próximo intervalo programado.
C0016170 | LA ZANJA | V-393 | V-393 DIFE POS | CAMION VOLQUETE | SCANIA | G460 B8X4 | DIFERENCIAL POSTERIOR | MOBILUBE HD 85W-140 | 2020-11-15 | 2020-12-07 | 2020-12-09 | 2020-12-12 | 10759 | 389 | No | No | No | Crítico |  | 24.5 | 4 | 27 | 0 | 1 | 0 | 0 | 0 | 0 | 1 | 0 | 0 | 0 | 0 | 0 | 4 | 0 | 0 | 3 | 0 | 7 | 2 | 448 | 7 | 0 |  | 0.6 | - |  |  | No |  | 20 | 24/20/14 | 156713 | 9832 | - | 86 | - | - |  | Resultados están dentro de los rangos aceptables. | Nivel de limpieza en estado de Crítico. | Resultados están dentro de los rangos aceptables. | Identifique las causas del origen y corrija el Codigo ISO alto del aceite. Asegúrese de que la contaminación no está siendo introducida a través de los equipos de manejo de aceite. Retome la muestra en el próximo intervalo programado.
C0016171 | LA ZANJA | V-393 | V-393 CUDE RH | CAMION VOLQUETE | SCANIA | G460 B8X4 | CUBO DEL. RH | MOBILUBE HD 85W-140 | 2020-11-15 | 2020-12-07 | 2020-12-09 | 2020-12-12 | 10759 | 389 | No | No | No | Precaución |  | 24.1 | 1 | 9 | 0 | 0 | 0 | 0 | 0 | 0 | 0 | 0 | 0 | 0 | 0 | 0 | 3 | 0 | 0 | 3 | 0 | 4 | 2 | 448 | 7 | 0 |  | 0.4 | - |  |  | No |  | 12 | 22/19/13 | 32941 | 3055 | - | 55 | - | - |  | Resultados están dentro de los rangos aceptables. | Nivel de limpieza en estado de precaución. | Resultados están dentro de los rangos aceptables. | Identifique las causas del origen y corrija el Codigo ISO alto del aceite. Asegúrese de que la contaminación no está siendo introducida a través de los equipos de manejo de aceite. Retome la muestra en el próximo intervalo programado.
C0016172 | LA ZANJA | V-393 | V-393 CUDE LH | CAMION VOLQUETE | SCANIA | G460 B8X4 | CUBO DEL. LH | MOBILUBE HD 85W-140 | 2020-11-15 | 2020-12-07 | 2020-12-09 | 2020-12-12 | 10759 | 389 | No | No | No | Precaución |  | 24 | 1 | 8 | 0 | 0 | 0 | 0 | 0 | 0 | 0 | 0 | 0 | 0 | 0 | 0 | 2 | 0 | 0 | 3 | 0 | 5 | 2 | 447 | 8 | 0 |  | 0.5 | - |  |  | No |  | 14 | 22/18/13 | 25404 | 2256 | - | 59 | - | - |  | Resultados están dentro de los rangos aceptables. | Nivel de limpieza en estado de precaución. | Resultados están dentro de los rangos aceptables. | Identifique las causas del origen y corrija el Codigo ISO alto del aceite. Asegúrese de que la contaminación no está siendo introducida a través de los equipos de manejo de aceite. Retome la muestra en el próximo intervalo programado.
C0016173 | LA ZANJA | V-393 | V-393 CUPO RH | CAMION VOLQUETE | SCANIA | G460 B8X4 | CUBO POST. RH | MOBILUBE HD 85W-140 | 2020-11-15 | 2020-12-07 | 2020-12-09 | 2020-12-12 | 10759 | 389 | No | No | No | Crítico |  | 24.6 | 4 | 27 | 0 | 1 | 0 | 0 | 0 | 0 | 1 | 0 | 0 | 0 | 0 | 0 | 4 | 0 | 0 | 3 | 0 | 6 | 2 | 447 | 6 | 0 |  | 0.6 | - |  |  | No |  | 18 | 25/20/14 | 160639 | 9797 | - | 110 | - | - |  | Resultados están dentro de los rangos aceptables. | Nivel de limpieza en estado de Crítico. | Resultados están dentro de los rangos aceptables. | Identifique las causas del origen y corrija el Codigo ISO alto del aceite. Asegúrese de que la contaminación no está siendo introducida a través de los equipos de manejo de aceite. Retome la muestra en el próximo intervalo programado.
C0016174 | LA ZANJA | V-393 | V-393 CUPO LH | CAMION VOLQUETE | SCANIA | G460 B8X4 | CUBO POST. LH | MOBILUBE HD 85W-140 | 2020-11-15 | 2020-12-07 | 2020-12-09 | 2020-12-12 | 10759 | 389 | No | No | No | Crítico |  | 24.4 | 4 | 27 | 0 | 1 | 0 | 0 | 0 | 0 | 1 | 0 | 0 | 0 | 0 | 0 | 4 | 0 | 0 | 3 | 0 | 6 | 2 | 451 | 7 | 0 |  | 0.6 | - |  |  | No |  | 22 | 24/21/15 | 150749 | 11173 | - | 162 | - | - |  | Resultados están dentro de los rangos aceptables. | Nivel de limpieza en estado de Crítico. | Resultados están dentro de los rangos aceptables. | Identifique las causas del origen y corrija el Codigo ISO alto del aceite. Asegúrese de que la contaminación no está siendo introducida a través de los equipos de manejo de aceite. Retome la muestra en el próximo intervalo programado.
C0016175 | LA ZANJA | V-391 | V-391 MOT | CAMION VOLQUETE | SCANIA | G460 B8X4 | MOTOR | MOBIL DELVAC MX 15W-40 | 2020-11-23 | 2020-12-07 | 2020-12-09 | 2020-12-12 | 10503 | 358 | Yes | Yes | No | Crítico | 14.4 | 13.1 | 2 | 7 | 2 | 0 | 0 | 1 | 46 | 0 | 0 | 0 | 0 | 0 | 0 | 0 | 3 | 2 | 2 | 2 | 0 | 1497 | 1204 | 980 | 1323 | 0 | 8.8 | 7.7 | 6.4 | 0 | 0.3 | No |  | 12 | - | - | - | - | - | - | - |  | Baja viscosidad por posible contaminación con un lubricante de menor viscosidad o dilución con combustible. | Resultados están dentro de los rangos aceptables. | Resultados están dentro de los rangos aceptables. | Localice y corrija la causa de baja viscosidad del aceite. Una baja viscosidad puede reducir la protección por lubricación. Retome la muestra en el próximo intervalo.
C0016176 | LA ZANJA | V-391 | V-391 STHI | CAMION VOLQUETE | SCANIA | G460 B8X4 | SISTEMA HIDRAULICO | MOBIL DTE 26 | 2020-11-23 | 2020-12-07 | 2020-12-09 | 2020-12-12 | 10503 | 358 | No | No | No | Crítico |  | 5.9 | 0 | 7 | 0 | 5 | 0 | 3 | 1 | 0 | 0 | 0 | 0 | 0 | 0 | 0 | 13 | 2 | 2 | 3 | 0 | 2872 | 22 | 849 | 1218 | 0 |  | 2.9 | - |  |  | No |  | 14 | 24/21/12 | 99741 | 10996 | - | 38 | - | - |  | Baja viscosidad por posible contaminación con un lubricante de menor viscosidad. | Nivel de limpieza en estado de Crítico. | Resultados están dentro de los rangos aceptables. | Localice y corrija la causa de baja viscosidad del aceite. Una baja viscosidad puede reducir la protección por lubricación. Identifique las causas del origen y corrija el Codigo ISO alto del aceite. Asegúrese de que la contaminación no está siendo introducida a través de los equipos de manejo de aceite. Retome la muestra en el próximo intervalo programado.
C0016177 | LA ZANJA | V-391 | V-391 STDI | CAMION VOLQUETE | SCANIA | G460 B8X4 | SISTEMA DIRECCION | MOBIL ATF 220 | 2020-11-23 | 2020-12-07 | 2020-12-09 | 2020-12-12 | 10503 | 358 | Yes | Yes | No | Crítico |  | 5.2 | 3 | 28 | 0 | 10 | 0 | 1 | 0 | 0 | 0 | 0 | 0 | 0 | 0 | 0 | 17 | 6 | 3 | 48 | 0 | 159 | 5 | 216 | 66 | 0 |  | 48.2 | - |  |  | No |  | 12 | 23/19/11 | 73562 | 3565 | - | 14 | - | - |  | Alta oxidación por posible degradación del aceite. Baja viscosidad por posible contaminación con un lubricante de menor viscosidad. | Nivel de Silicio en el límite de precaución. Nivel de limpieza en estado de precaución. | Resultados están dentro de los rangos aceptables. | Localice la fuente de silicio. Localice y corrija la causa de baja viscosidad del aceite. Una baja viscosidad puede reducir la protección por lubricación. Identifique las causas del origen y corrija el Codigo ISO alto del aceite. Asegúrese de que la contaminación no está siendo introducida a través de los equipos de manejo de aceite. Retome la muestra en el próximo intervalo programado.
C0016178 | LA ZANJA | V-391 | V-391 TRAN | CAMION VOLQUETE | SCANIA | G460 B8X4 | TRANSMISION | MOBILUBE HD 80W-90 | 2020-11-23 | 2020-12-07 | 2020-12-09 | 2020-12-12 | 10503 | 358 | Yes | Yes | No | Crítico |  | 13.8 | 34 | 9 | 0 | 0 | 0 | 0 | 3 | 0 | 1 | 0 | 0 | 0 | 0 | 0 | 2 | 4 | 0 | 2 | 0 | 135 | 14 | 449 | 26 | 0 |  | 2 | - |  |  | No |  | 12 | 24/19/13 | 82897 | 4584 | - | 59 | - | - |  | Baja viscosidad por posible contaminación con un lubricante de menor viscosidad. | Nivel de limpieza en estado de Crítico. | Resultados están dentro de los rangos aceptables. | ocalice y corrija la causa de baja viscosidad del aceite. Una baja viscosidad puede reducir la protección por lubricación. Identifique las causas del origen y corrija el Codigo ISO alto del aceite. Asegúrese de que la contaminación no está siendo introducida a través de los equipos de manejo de aceite. Retome la muestra en el próximo intervalo programado.
C0016179 | LA ZANJA | V-391 | V-391 RET | CAMION VOLQUETE | SCANIA | G460 B8X4 | RETARDADOR | MOBIL DELVAC MX 15W-40 | 2020-11-23 | 2020-12-07 | 2020-12-09 | 2020-12-12 | 10503 | 358 | Yes | Yes | No | Crítico |  | 11.8 | 15 | 3 | 0 | 28 | 0 | 0 | 47 | 0 | 0 | 0 | 0 | 0 | 0 | 0 | 7 | 3 | 1 | 3 | 0 | 1455 | 1164 | 1022 | 1302 | 0 |  | 2 | - |  |  | No |  | 10 | 25/23/15 | 277561 | 43658 | - | 242 | - | - |  | Baja viscosidad por posible contaminación con un lubricante de menor viscosidad. | Nivel de limpieza en estado de Crítico. | Elevado desgaste de Aluminio y Cobre. | Localice y corrija la causa de baja viscosidad del aceite. Una baja viscosidad puede reducir la protección por lubricación. Identifique las causas del origen y corrija el Codigo ISO alto del aceite. Asegúrese de que la contaminación no está siendo introducida a través de los equipos de manejo de aceite. Determine la fuente de los metales de desgaste excesivo y tome acciones correctivas. Retomar la muestra para monitorear condición.
C0016180 | LA ZANJA | V-391 | V-391 DIFE DEL | CAMION VOLQUETE | SCANIA | G460 B8X4 | DIFERENCIAL DELANTERO | MOBILUBE HD 85W-140 | 2020-11-23 | 2020-12-07 | 2020-12-09 | 2020-12-12 | 10503 | 358 | No | No | No | Crítico |  | 23.9 | 22 | 107 | 0 | 6 | 0 | 2 | 1 | 2 | 8 | 1 | 0 | 0 | 0 | 0 | 36 | 6 | 1 | 89 | 0 | 64 | 2 | 1195 | 30 | 0 |  | 4.6 | - |  |  | No |  | 32 | 25/23/14 | 308534 | 78522 | - | 89 | - | - |  | Resultados están dentro de los rangos aceptables. | Contaminación de Silicio en estado crítico. Altos niveles de silicio abrasivo (polvo) causarán alto desgaste. Nivel de limpieza en estado de Crítico. | Resultados están dentro de los rangos aceptables. | Localice la fuente de silicio. Identifique las causas del origen y corrija el Codigo ISO alto del aceite. Asegúrese de que la contaminación no está siendo introducida a través de los equipos de manejo de aceite. Retome la muestra en el próximo intervalo programado.
C0016181 | LA ZANJA | V-391 | V-391 DIFE POS | CAMION VOLQUETE | SCANIA | G460 B8X4 | DIFERENCIAL POSTERIOR | MOBILUBE HD 85W-140 | 2020-11-23 | 2020-12-07 | 2020-12-09 | 2020-12-12 | 10503 | 358 | No | No | No | Crítico |  | 25.8 | 87 | 802 | 0 | 32 | 0 | 6 | 2 | 7 | 9 | 1 | 0 | 0 | 0 | 0 | 82 | 1 | 4 | 8 | 1 | 26 | 2 | 467 | 11 | 0 |  | 0.6 | - |  |  | No |  | 738 | - | - | - | - | - | - | - |  | Resultados están dentro de los rangos aceptables. | No se realizó nivel de limpieza por particulas visibles mayores a 40 micras. Contaminación de Silicio en estado crítico. Altos niveles de silicio abrasivo (polvo) causarán alto desgaste. | Indica presencia de partículas ferromagnéticas visibles mayores a 40 micras. Elevado desgaste de Hierro y Cobre. | Determine la fuente de partículas ferromagnéticas y tome acciones correctivas de ser necesario. Localice la fuente de silicio. Identifique y evalúe los componentes a base de estos elementos. Determine la fuente de los metales de desgaste excesivo y tome acciones correctivas. Retomar la muestra para monitorear condición.
C0016182 | LA ZANJA | V-391 | V-391 CUDE LH | CAMION VOLQUETE | SCANIA | G460 B8X4 | CUBO DEL. LH | MOBILUBE HD 85W-140 | 2020-11-23 | 2020-12-07 | 2020-12-09 | 2020-12-12 | 10503 | 358 | No | No | No | Crítico |  | 23.6 | 24 | 107 | 0 | 6 | 0 | 2 | 0 | 2 | 9 | 1 | 0 | 0 | 0 | 0 | 37 | 9 | 2 | 95 | 0 | 63 | 2 | 1197 | 29 | 0 |  | 4.6 | - |  |  | No |  | 30 | 25/22/12 | 247455 | 36321 | - | 30 | - | - |  | Baja viscosidad por posible contaminación con un lubricante de menor viscosidad. | Contaminación de Silicio en estado crítico. Altos niveles de silicio abrasivo (polvo) causarán alto desgaste. Nivel de limpieza en estado de Crítico. | Resultados están dentro de los rangos aceptables. | Localice la fuente de silicio. Localice y corrija la causa de baja viscosidad del aceite. Una baja viscosidad puede reducir la protección por lubricación. Identifique las causas del origen y corrija el Codigo ISO alto del aceite. Asegúrese de que la contaminación no está siendo introducida a través de los equipos de manejo de aceite. Retome la muestra en el próximo intervalo programado.
C0016183 | LA ZANJA | V-391 | V-391 CUDE RH | CAMION VOLQUETE | SCANIA | G460 B8X4 | CUBO DEL. RH | MOBILUBE HD 85W-140 | 2020-11-23 | 2020-12-07 | 2020-12-09 | 2020-12-12 | 10503 | 358 | No | No | No | Crítico |  | 23.7 | 23 | 107 | 0 | 6 | 0 | 2 | 0 | 2 | 9 | 1 | 0 | 0 | 0 | 0 | 37 | 8 | 1 | 91 | 0 | 67 | 3 | 1220 | 33 | 0 |  | 4.6 | - |  |  | No |  | 28 | 25/22/13 | 270511 | 36351 | - | 70 | - | - |  | Baja viscosidad por posible contaminación con un lubricante de menor viscosidad. | Contaminación de Silicio en estado crítico. Altos niveles de silicio abrasivo (polvo) causarán alto desgaste. Nivel de limpieza en estado de Crítico. | Resultados están dentro de los rangos aceptables. | Localice la fuente de silicio. Localice y corrija la causa de baja viscosidad del aceite. Una baja viscosidad puede reducir la protección por lubricación. Identifique las causas del origen y corrija el Codigo ISO alto del aceite. Asegúrese de que la contaminación no está siendo introducida a través de los equipos de manejo de aceite. Retome la muestra en el próximo intervalo programado.
C0016184 | LA ZANJA | V-391 | V-391 CUPO LH | CAMION VOLQUETE | SCANIA | G460 B8X4 | CUBO POST. LH | MOBILUBE HD 85W-140 | 2020-11-23 | 2020-12-07 | 2020-12-09 | 2020-12-12 | 10503 | 358 | No | No | No | Crítico |  | 25.3 | 89 | 759 | 0 | 29 | 0 | 6 | 2 | 6 | 9 | 1 | 0 | 0 | 0 | 0 | 76 | 0 | 3 | 5 | 1 | 21 | 2 | 471 | 9 | 0 |  | 0.5 | - |  |  | No |  | 1300 | - | - | - | - | - | - | - |  | Resultados están dentro de los rangos aceptables. | No se realizó nivel de limpieza por particulas visibles mayores a 40 micras. Contaminación de Silicio en estado crítico. Altos niveles de silicio abrasivo (polvo) causarán alto desgaste. | Indica presencia de partículas ferromagnéticas visibles mayores a 40 micras. Elevado desgaste de Hierro y Cobre. | Determine la fuente de partículas ferromagnéticas y tome acciones correctivas de ser necesario. Localice la fuente de silicio. Identifique y evalúe los componentes a base de estos elementos. Determine la fuente de los metales de desgaste excesivo y tome acciones correctivas. Retomar la muestra para monitorear condición.
C0016185 | LA ZANJA | V-391 | V-391 CUPO RH | CAMION VOLQUETE | SCANIA | G460 B8X4 | CUBO POST. RH | MOBILUBE HD 85W-140 | 2020-11-23 | 2020-12-07 | 2020-12-09 | 2020-12-12 | 10503 | 358 | No | No | No | Crítico |  | 25.4 | 82 | 771 | 1 | 31 | 0 | 6 | 2 | 7 | 8 | 1 | 0 | 0 | 0 | 0 | 80 | 0 | 3 | 5 | 1 | 22 | 3 | 450 | 9 | 0 |  | 0.5 | - |  |  | No |  | 1094 | - | - | - | - | - | - | - |  | Resultados están dentro de los rangos aceptables. | No se realizó nivel de limpieza por particulas visibles mayores a 40 micras. Contaminación de Silicio en estado crítico. Altos niveles de silicio abrasivo (polvo) causarán alto desgaste. | Indica presencia de partículas ferromagnéticas visibles mayores a 40 micras. Elevado desgaste de Hierro y Cobre. | Determine la fuente de partículas ferromagnéticas y tome acciones correctivas de ser necesario. Localice la fuente de silicio. Identifique y evalúe los componentes a base de estos elementos. Determine la fuente de los metales de desgaste excesivo y tome acciones correctivas. Retomar la muestra para monitorear condición.
C0016186 | LA ZANJA | RE-59 | RE-59 MOT | EXCAVADORA DE ORUGAS | CATERPILLAR | 374FL | MOTOR | MOBIL DELVAC MX 15W-40 | 2020-11-23 | 2020-12-07 | 2020-12-09 | 2020-12-12 | 7432 | 261 | Yes | Yes | No | Crítico | 14.4 | 12.9 | 1 | 29 | 0 | 0 | 0 | 1 | 47 | 0 | 0 | 0 | 0 | 0 | 0 | 0 | 4 | 0 | 1 | 2 | 0 | 1537 | 1242 | 1026 | 1382 | 0 | 8.6 | 5.8 | 4.1 | 0 | 0.8 | No |  | 8 | - | - | - | - | - | - | - |  | Baja viscosidad por posible contaminación con un lubricante de menor viscosidad o dilución con combustible. | Resultados están dentro de los rangos aceptables. | Resultados están dentro de los rangos aceptables. | Localice y corrija la causa de baja viscosidad del aceite. Una baja viscosidad puede reducir la protección por lubricación. Retome la muestra en el próximo intervalo.
C0016187 | LA ZANJA | RE-59 | RE-59 STHI | EXCAVADORA DE ORUGAS | CATERPILLAR | 374FL | SISTEMA HIDRAULICO | MOBILTRANS HD 10W | 2020-11-23 | 2020-12-07 | 2020-12-09 | 2020-12-12 | 7432 | 261 | No | No | No | Precaución |  | 5.9 | 7 | 19 | 1 | 3 | 0 | 1 | 0 | 0 | 0 | 0 | 0 | 0 | 1 | 0 | 6 | 6 | 3 | 2 | 0 | 2793 | 30 | 916 | 1260 | 0 |  | 0.8 | - |  |  | No |  | 11 | 19/17/13 | 4708 | 763 | - | 49 | - | - |  | Resultados están dentro de los rangos aceptables. | Nivel de limpieza en estado de precaución. | Resultados están dentro de los rangos aceptables. | Identifique las causas del origen y corrija el Codigo ISO alto del aceite. Asegúrese de que la contaminación no está siendo introducida a través de los equipos de manejo de aceite. Retome la muestra en el próximo intervalo programado.
C0016188 | LA ZANJA | RE-59 | RE-59 RDGI RH | EXCAVADORA DE ORUGAS | CATERPILLAR | 374FL | REDUCTOR DE GIRO RH | MOBILTRANS HD 50 | 2020-11-23 | 2020-12-07 | 2020-12-09 | 2020-12-12 | 7432 | 261 | No | No | No | Crítico |  | 13.3 | 2 | 99 | 1 | 1 | 0 | 2 | 1 | 0 | 1 | 0 | 0 | 1 | 2 | 0 | 6 | 0 | 1 | 5 | 1 | 1028 | 13 | 462 | 461 | 0 |  | 23.4 | - |  |  | No |  | 36 | 25/23/17 | 245436 | 59700 | - | 723 | - | - |  | Baja viscosidad por posible contaminación con un lubricante de menor viscosidad. | Nivel de limpieza en estado de Crítico. | Resultados están dentro de los rangos aceptables. | Localice y corrija la causa de baja viscosidad del aceite. Una baja viscosidad puede reducir la protección por lubricación. Identifique las causas del origen y corrija el Codigo ISO alto del aceite. Asegúrese de que la contaminación no está siendo introducida a través de los equipos de manejo de aceite. Retome la muestra en el próximo intervalo programado.
C0016189 | LA ZANJA | RE-59 | RE-59 RDGI LH | EXCAVADORA DE ORUGAS | CATERPILLAR | 374FL | REDUCTOR DE GIRO LH | MOBILTRANS HD 50 | 2020-11-23 | 2020-12-07 | 2020-12-09 | 2020-12-12 | 7432 | 261 | No | No | No | Crítico |  | 13.2 | 1 | 149 | 0 | 1 | 0 | 1 | 1 | 0 | 1 | 0 | 0 | 0 | 0 | 0 | 9 | 0 | 1 | 6 | 0 | 1000 | 13 | 453 | 468 | 0 |  | 23.4 | - |  |  | No |  | 74 | 24/21/14 | 109554 | 10619 | - | 130 | - | - |  | Baja viscosidad por posible contaminación con un lubricante de menor viscosidad. | Nivel de limpieza en estado de Crítico. | Resultados están dentro de los rangos aceptables. | Localice y corrija la causa de baja viscosidad del aceite. Una baja viscosidad puede reducir la protección por lubricación. Identifique las causas del origen y corrija el Codigo ISO alto del aceite. Asegúrese de que la contaminación no está siendo introducida a través de los equipos de manejo de aceite. Retome la muestra en el próximo intervalo programado.
C0016190 | LA ZANJA | RE-59 | RE-59 MF RH | EXCAVADORA DE ORUGAS | CATERPILLAR | 374FL | MANDO FINAL RH | MOBILTRANS HD 50 | 2020-11-23 | 2020-12-07 | 2020-12-09 | 2020-12-12 | 7432 | 261 | No | No | No | Crítico |  | 13.3 | 8 | 27 | 0 | 0 | 0 | 0 | 0 | 1 | 0 | 0 | 0 | 0 | 0 | 0 | 5 | 0 | 1 | 5 | 0 | 1006 | 12 | 471 | 453 | 0 |  | 24 | - |  |  | No |  | 26 | 25/24/18 | 256599 | 102341 | - | 2048 | - | - |  | Baja viscosidad por posible contaminación con un lubricante de menor viscosidad. | Nivel de limpieza en estado de Crítico. | Resultados están dentro de los rangos aceptables. | Localice y corrija la causa de baja viscosidad del aceite. Una baja viscosidad puede reducir la protección por lubricación. Identifique las causas del origen y corrija el Codigo ISO alto del aceite. Asegúrese de que la contaminación no está siendo introducida a través de los equipos de manejo de aceite. Retome la muestra en el próximo intervalo programado.
C0016191 | LA ZANJA | RE-59 | RE-59 MF LH | EXCAVADORA DE ORUGAS | CATERPILLAR | 374FL | MANDO FINAL LH | MOBILTRANS HD 50 | 2020-11-23 | 2020-12-07 | 2020-12-09 | 2020-12-12 | 7432 | 261 | No | No | No | Crítico |  | 14.1 | 17 | 28 | 0 | 1 | 0 | 0 | 0 | 1 | 1 | 0 | 0 | 0 | 0 | 0 | 7 | 1 | 1 | 6 | 0 | 1013 | 12 | 494 | 447 | 0 |  | 21.7 | - |  |  | No |  | 26 | 25/24/18 | 275249 | 104238 | - | 1369 | - | - |  | Baja viscosidad por posible contaminación con un lubricante de menor viscosidad. | Nivel de limpieza en estado de Crítico. | Resultados están dentro de los rangos aceptables. | Localice y corrija la causa de baja viscosidad del aceite. Una baja viscosidad puede reducir la protección por lubricación. Identifique las causas del origen y corrija el Codigo ISO alto del aceite. Asegúrese de que la contaminación no está siendo introducida a través de los equipos de manejo de aceite. Retome la muestra en el próximo intervalo programado.
C0016192 | LA ZANJA | V-383 | V-383 MOT | CAMION VOLQUETE | VOLVO | FMX 8X4R | MOTOR | MOBIL DELVAC MX 15W-40 | 2020-11-15 | 2020-12-07 | 2020-12-09 | 2020-12-12 | 10298 | 342 | Yes | Yes | No | Crítico | 14.4 | 13.1 | 1 | 8 | 2 | 0 | 0 | 1 | 44 | 0 | 0 | 0 | 0 | 0 | 0 | 0 | 4 | 3 | 3 | 3 | 0 | 1437 | 1163 | 911 | 1245 | 0 | 8 | 8 | 7.1 | 0 | 0.3 | No |  | 12 | - | - | - | - | - | - | - |  | Baja viscosidad por posible contaminación con un lubricante de menor viscosidad o dilución con combustible. | Resultados están dentro de los rangos aceptables. | Resultados están dentro de los rangos aceptables. | Localice y corrija la causa de baja viscosidad del aceite. Una baja viscosidad puede reducir la protección por lubricación. Retome la muestra en el próximo intervalo.
C0016193 | LA ZANJA | V-383 | V-383 STHI | CAMION VOLQUETE | VOLVO | FMX 8X4R | SISTEMA HIDRAULICO | MOBIL DTE 26 | 2020-11-15 | 2020-12-07 | 2020-12-09 | 2020-12-12 | 10298 | 342 | No | No | No | Crítico |  | 6 | 0 | 10 | 0 | 2 | 0 | 9 | 0 | 0 | 0 | 0 | 0 | 0 | 0 | 0 | 9 | 6 | 1 | 2 | 0 | 2432 | 10 | 704 | 1031 | 0 |  | 2.6 | - |  |  | No |  | 14 | 22/18/12 | 38617 | 1419 | - | 28 | - | - |  | Baja viscosidad por posible contaminación con un lubricante de menor viscosidad. | Nivel de limpieza en estado de precaución. | Elevado desgaste de Cromo. | Localice y corrija la causa de baja viscosidad del aceite. Una baja viscosidad puede reducir la protección por lubricación. Identifique las causas del origen y corrija el Codigo ISO alto del aceite. Asegúrese de que la contaminación no está siendo introducida a través de los equipos de manejo de aceite. Determine la fuente del metal de desgaste excesivo y tome acciones correctivas. Retomar la muestra para monitorear condición.
C0016194 | LA ZANJA | V-383 | V-383 STDI | CAMION VOLQUETE | VOLVO | FMX 8X4R | SISTEMA DIRECCION | MOBIL ATF 220 | 2020-11-15 | 2020-12-07 | 2020-12-09 | 2020-12-12 | 10298 | 342 | No | No | No | Crítico |  | 5.5 | 4 | 242 | 1 | 2 | 0 | 1 | 0 | 0 | 3 | 0 | 0 | 0 | 0 | 0 | 7 | 5 | 0 | 56 | 0 | 97 | 45 | 273 | 201 | 0 |  | 21.3 | - |  |  | No |  | 64 | 26/24/14 | 345329 | 92164 | - | 82 | - | - |  | Alta oxidación por posible degradación del aceite. Baja viscosidad por posible contaminación con un lubricante de menor viscosidad. | Nivel de limpieza en estado de Crítico. | Desgaste de Hierro en el límite de precaución. | Localice y corrija la causa de baja viscosidad del aceite. Una baja viscosidad puede reducir la protección por lubricación. Identifique las causas del origen y corrija el Codigo ISO alto del aceite. Asegúrese de que la contaminación no está siendo introducida a través de los equipos de manejo de aceite. Determine la fuente del metal de desgaste y tome acciones correctivas. Retomar la muestra para monitorear condición.
C0016195 | LA ZANJA | V-383 | V-383 TRAN | CAMION VOLQUETE | VOLVO | FMX 8X4R | TRANSMISION | MOBILUBE HD 80W-90 | 2020-11-15 | 2020-12-07 | 2020-12-09 | 2020-12-12 | 10298 | 342 | No | No | No | Precaución |  | 14.1 | 9 | 5 | 0 | 0 | 0 | 0 | 0 | 0 | 0 | 0 | 0 | 0 | 0 | 0 | 5 | 6 | 0 | 2 | 0 | 14 | 3 | 445 | 20 | 0 |  | 2 | - |  |  | No |  | 8 | 22/18/13 | 23494 | 1409 | - | 42 | - | - |  | Resultados están dentro de los rangos aceptables. | Nivel de limpieza en estado de precaución. | Resultados están dentro de los rangos aceptables. | Identifique las causas del origen y corrija el Codigo ISO alto del aceite. Asegúrese de que la contaminación no está siendo introducida a través de los equipos de manejo de aceite. Retome la muestra en el próximo intervalo programado.
C0016196 | LA ZANJA | V-383 | V-383 RET | CAMION VOLQUETE | VOLVO | FMX 8X4R | RETARDADOR | MOBIL DELVAC MX 15W-40 | 2020-11-15 | 2020-12-07 | 2020-12-09 | 2020-12-12 | 10298 | 342 | Yes | Yes | No | Crítico |  | 11.8 | 82 | 3 | 0 | 8 | 0 | 0 | 46 | 0 | 0 | 0 | 0 | 0 | 0 | 0 | 7 | 5 | 1 | 8 | 0 | 1502 | 1142 | 968 | 1256 | 0 |  | 3.2 | - |  |  | No |  | 8 | 25/23/14 | 205606 | 44733 | - | 150 | - | - |  | Baja viscosidad por posible contaminación con un lubricante de menor viscosidad. | Nivel de limpieza en estado de Crítico. | Elevado desgaste de Cobre. | Localice y corrija la causa de baja viscosidad del aceite. Una baja viscosidad puede reducir la protección por lubricación. Identifique las causas del origen y corrija el Codigo ISO alto del aceite. Asegúrese de que la contaminación no está siendo introducida a través de los equipos de manejo de aceite. Determine la fuente del metal de desgaste excesivo y tome acciones correctivas. Retomar la muestra para monitorear condición.
C0016197 | LA ZANJA | V-383 | V-383 DIFE DEL | CAMION VOLQUETE | VOLVO | FMX 8X4R | DIFERENCIAL DELANTERO | MOBILUBE HD 85W-140 | 2020-11-15 | 2020-12-07 | 2020-12-09 | 2020-12-12 | 10298 | 342 | No | No | No | Crítico |  | 23.4 | 5 | 20 | 0 | 0 | 0 | 0 | 0 | 0 | 0 | 0 | 0 | 0 | 0 | 0 | 7 | 5 | 0 | 2 | 0 | 5 | 1 | 415 | 4 | 0 |  | 0 | - |  |  | No |  | 14 | 25/21/14 | 169070 | 19057 | - | 103 | - | - |  | Baja viscosidad por posible contaminación con un lubricante de menor viscosidad. | Nivel de limpieza en estado de Crítico. | Resultados están dentro de los rangos aceptables. | Localice y corrija la causa de baja viscosidad del aceite. Una baja viscosidad puede reducir la protección por lubricación. Identifique las causas del origen y corrija el Codigo ISO alto del aceite. Asegúrese de que la contaminación no está siendo introducida a través de los equipos de manejo de aceite. Retome la muestra en el próximo intervalo programado.
C0016198 | LA ZANJA | V-383 | V-383 DIFE POS | CAMION VOLQUETE | VOLVO | FMX 8X4R | DIFERENCIAL POSTERIOR | MOBILUBE HD 85W-140 | 2020-11-15 | 2020-12-07 | 2020-12-09 | 2020-12-12 | 10298 | 342 | No | No | No | Crítico |  | 23.1 | 16 | 67 | 1 | 4 | 0 | 1 | 0 | 1 | 1 | 0 | 0 | 0 | 0 | 0 | 18 | 4 | 1 | 2 | 0 | 7 | 1 | 424 | 8 | 0 |  | 0.1 | - |  |  | No |  | 34 | 25/23/15 | 311981 | 53826 | - | 191 | - | - |  | Baja viscosidad por posible contaminación con un lubricante de menor viscosidad. | Nivel de limpieza en estado de Crítico. | Resultados están dentro de los rangos aceptables. | Localice y corrija la causa de baja viscosidad del aceite. Una baja viscosidad puede reducir la protección por lubricación. Identifique las causas del origen y corrija el Codigo ISO alto del aceite. Asegúrese de que la contaminación no está siendo introducida a través de los equipos de manejo de aceite. Retome la muestra en el próximo intervalo programado.
C0016199 | LA ZANJA | V-383 | V-383 CUDE RH | CAMION VOLQUETE | VOLVO | FMX 8X4R | CUBO DEL. RH | MOBILUBE HD 85W-140 | 2020-11-15 | 2020-12-07 | 2020-12-09 | 2020-12-12 | 10298 | 342 | No | No | No | Crítico |  | 23.4 | 5 | 18 | 1 | 0 | 0 | 0 | 0 | 0 | 0 | 0 | 0 | 0 | 0 | 0 | 9 | 4 | 1 | 2 | 0 | 7 | 1 | 412 | 5 | 0 |  | 0 | - |  |  | No |  | 8 | 24/21/14 | 152248 | 13194 | - | 118 | - | - |  | Baja viscosidad por posible contaminación con un lubricante de menor viscosidad. | Nivel de limpieza en estado de Crítico. | Resultados están dentro de los rangos aceptables. | Localice y corrija la causa de baja viscosidad del aceite. Una baja viscosidad puede reducir la protección por lubricación. Identifique las causas del origen y corrija el Codigo ISO alto del aceite. Asegúrese de que la contaminación no está siendo introducida a través de los equipos de manejo de aceite. Retome la muestra en el próximo intervalo programado.
C0016200 | LA ZANJA | V-383 | V-383 CUDE LH | CAMION VOLQUETE | VOLVO | FMX 8X4R | CUBO DEL. LH | MOBILUBE HD 85W-140 | 2020-11-15 | 2020-12-07 | 2020-12-09 | 2020-12-12 | 10298 | 342 | No | No | No | Crítico |  | 23.4 | 5 | 18 | 0 | 0 | 0 | 0 | 0 | 0 | 0 | 0 | 0 | 0 | 0 | 0 | 7 | 2 | 1 | 2 | 0 | 6 | 1 | 410 | 5 | 0 |  | 0 | - |  |  | No |  | 18 | 24/21/14 | 142581 | 13377 | - | 138 | - | - |  | Baja viscosidad por posible contaminación con un lubricante de menor viscosidad. | Nivel de limpieza en estado de Crítico. | Resultados están dentro de los rangos aceptables. | Localice y corrija la causa de baja viscosidad del aceite. Una baja viscosidad puede reducir la protección por lubricación. Identifique las causas del origen y corrija el Codigo ISO alto del aceite. Asegúrese de que la contaminación no está siendo introducida a través de los equipos de manejo de aceite. Retome la muestra en el próximo intervalo programado.
C0016201 | LA ZANJA | V-383 | V-383 CUPO RH | CAMION VOLQUETE | VOLVO | FMX 8X4R | CUBO POST. RH | MOBILUBE HD 85W-140 | 2020-11-15 | 2020-12-07 | 2020-12-09 | 2020-12-12 | 10298 | 342 | No | No | No | Crítico |  | 23.1 | 17 | 67 | 0 | 4 | 0 | 1 | 0 | 1 | 1 | 0 | 0 | 0 | 0 | 0 | 18 | 3 | 0 | 3 | 0 | 8 | 1 | 426 | 6 | 0 |  | 0 | - |  |  | No |  | 40 | 26/23/15 | 322306 | 54788 | - | 166 | - | - |  | Baja viscosidad por posible contaminación con un lubricante de menor viscosidad. | Nivel de limpieza en estado de Crítico. | Resultados están dentro de los rangos aceptables. | Localice y corrija la causa de baja viscosidad del aceite. Una baja viscosidad puede reducir la protección por lubricación. Identifique las causas del origen y corrija el Codigo ISO alto del aceite. Asegúrese de que la contaminación no está siendo introducida a través de los equipos de manejo de aceite. Retome la muestra en el próximo intervalo programado.
C0016202 | LA ZANJA | V-383 | V-383 CUPO LH | CAMION VOLQUETE | VOLVO | FMX 8X4R | CUBO POST. LH | MOBILUBE HD 85W-140 | 2020-11-15 | 2020-12-07 | 2020-12-09 | 2020-12-12 | 10298 | 342 | No | No | No | Crítico |  | 23.1 | 16 | 65 | 0 | 4 | 0 | 0 | 0 | 1 | 1 | 0 | 0 | 0 | 0 | 0 | 18 | 2 | 1 | 2 | 0 | 7 | 1 | 423 | 6 | 0 |  | 0 | - |  |  | No |  | 39 | 25/23/14 | 316570 | 53387 | - | 146 | - | - |  | Baja viscosidad por posible contaminación con un lubricante de menor viscosidad. | Nivel de limpieza en estado de Crítico. | Resultados están dentro de los rangos aceptables. | Localice y corrija la causa de baja viscosidad del aceite. Una baja viscosidad puede reducir la protección por lubricación. Identifique las causas del origen y corrija el Codigo ISO alto del aceite. Asegúrese de que la contaminación no está siendo introducida a través de los equipos de manejo de aceite. Retome la muestra en el próximo intervalo programado.
C0016203 | LA ZANJA | V-385 | V-385 MOT | CAMION VOLQUETE | SCANIA | G460 B8X4 | MOTOR | MOBIL DELVAC MX 15W-40 | 2020-11-14 | 2020-12-07 | 2020-12-09 | 2020-12-12 | 10461 | 234 | Yes | Yes | No | Crítico | 14.4 | 13.2 | 5 | 11 | 2 | 1 | 0 | 1 | 46 | 0 | 0 | 0 | 0 | 0 | 0 | 0 | 3 | 3 | 8 | 2 | 0 | 1419 | 1144 | 896 | 1244 | 0 | 8.4 | 8.9 | 7.7 | 0 | 0.5 | No |  | 13 | - | - | - | - | - | - | - |  | Baja viscosidad por posible contaminación con un lubricante de menor viscosidad o dilución con combustible. | Resultados están dentro de los rangos aceptables. | Resultados están dentro de los rangos aceptables. | Localice y corrija la causa de baja viscosidad del aceite. Una baja viscosidad puede reducir la protección por lubricación. Retome la muestra en el próximo intervalo.
C0016204 | LA ZANJA | V-385 | V-385 STHI | CAMION VOLQUETE | SCANIA | G460 B8X4 | SISTEMA HIDRAULICO | MOBIL DTE 26 | 2020-11-14 | 2020-12-07 | 2020-12-09 | 2020-12-12 | 10461 | 234 | No | No | No | Precaución |  | 7.7 | 0 | 7 | 0 | 2 | 0 | 2 | 0 | 0 | 0 | 0 | 0 | 0 | 0 | 0 | 5 | 0 | 0 | 3 | 0 | 598 | 5 | 444 | 720 | 0 |  | 0.8 | - |  |  | No |  | 6 | 23/19/13 | 62930 | 3982 | - | 61 | - | - |  | Baja viscosidad por posible contaminación con un lubricante de menor viscosidad. | Nivel de limpieza en estado de precaución. | Resultados están dentro de los rangos aceptables. | Localice y corrija la causa de baja viscosidad del aceite. Una baja viscosidad puede reducir la protección por lubricación. Identifique las causas del origen y corrija el Codigo ISO alto del aceite. Asegúrese de que la contaminación no está siendo introducida a través de los equipos de manejo de aceite. Retome la muestra en el próximo intervalo programado.
C0016205 | LA ZANJA | V-385 | V-385 STDI | CAMION VOLQUETE | SCANIA | G460 B8X4 | SISTEMA DIRECCION | MOBIL ATF 220 | 2020-11-14 | 2020-12-07 | 2020-12-09 | 2020-12-12 | 10461 | 234 | Yes | Yes | No | Crítico |  | 5.6 | 1 | 13 | 1 | 1 | 0 | 0 | 1 | 0 | 0 | 0 | 0 | 0 | 0 | 0 | 3 | 2 | 0 | 68 | 0 | 124 | 21 | 233 | 89 | 0 |  | 36.1 | - |  |  | No |  | 10 | 23/19/13 | 54712 | 4236 | - | 74 | - | - |  | Alta oxidación por posible degradación del aceite. Baja viscosidad por posible contaminación con un lubricante de menor viscosidad. | Nivel de limpieza en estado de precaución. | Resultados están dentro de los rangos aceptables. | Localice y corrija la causa de baja viscosidad del aceite. Una baja viscosidad puede reducir la protección por lubricación. Identifique las causas del origen y corrija el Codigo ISO alto del aceite. Asegúrese de que la contaminación no está siendo introducida a través de los equipos de manejo de aceite. Retome la muestra en el próximo intervalo programado.
C0016206 | LA ZANJA | V-385 | V-385 TRAN | CAMION VOLQUETE | SCANIA | G460 B8X4 | TRANSMISION | MOBILUBE HD 80W-90 | 2020-11-14 | 2020-12-07 | 2020-12-09 | 2020-12-12 | 10461 | 234 | Yes | Yes | No | Crítico |  | 12.2 | 32 | 21 | 0 | 1 | 0 | 0 | 3 | 0 | 1 | 0 | 0 | 0 | 0 | 0 | 4 | 6 | 1 | 2 | 0 | 71 | 18 | 443 | 226 | 0 |  | 1.3 | - |  |  | No |  | 10 | 23/20/14 | 73503 | 8570 | - | 121 | - | - |  | Baja viscosidad por posible contaminación con un lubricante de menor viscosidad. | Nivel de limpieza en estado de precaución. | Resultados están dentro de los rangos aceptables. | Localice y corrija la causa de baja viscosidad del aceite. Una baja viscosidad puede reducir la protección por lubricación. Identifique las causas del origen y corrija el Codigo ISO alto del aceite. Asegúrese de que la contaminación no está siendo introducida a través de los equipos de manejo de aceite. Retome la muestra en el próximo intervalo programado.
C0016207 | LA ZANJA | V-385 | V-385 RET | CAMION VOLQUETE | SCANIA | G460 B8X4 | RETARDADOR | MOBIL DELVAC MX 15W-40 | 2020-11-14 | 2020-12-07 | 2020-12-09 | 2020-12-12 | 10461 | 234 | Yes | Yes | No | Crítico | 14.4 | 11.8 | 135 | 2 | 0 | 3 | 1 | 0 | 44 | 0 | 0 | 0 | 0 | 0 | 0 | 0 | 4 | 2 | 1 | 6 | 0 | 1390 | 1107 | 939 | 1211 | 0 | 8.2 | 1.9 | 1.3 | 2.5 | 0 | No |  | 10 | - | - | - | - | - | - | - |  | Baja viscosidad por posible contaminación con un lubricante de menor viscosidad. | Resultados están dentro de los rangos aceptables. | Elevado desgaste de Cobre. | Localice y corrija la causa de baja viscosidad del aceite. Una baja viscosidad puede reducir la protección por lubricación. Identifique y evalúe los componentes a base de este elemento. Determine la fuente del metal de desgaste excesivo y tome acciones correctivas. Retomar la muestra para monitorear condición.
C0016208 | LA ZANJA | V-385 | V-385 DIFE DEL | CAMION VOLQUETE | SCANIA | G460 B8X4 | DIFERENCIAL DELANTERO | MOBILUBE HD 85W-140 | 2020-11-14 | 2020-12-07 | 2020-12-09 | 2020-12-12 | 10461 | 234 | No | No | No | Precaución |  | 25 | 5 | 18 | 0 | 0 | 0 | 0 | 0 | 0 | 1 | 0 | 0 | 0 | 0 | 0 | 28 | 3 | 0 | 5 | 0 | 9 | 2 | 355 | 8 | 0 |  | 2.4 | - |  |  | No |  | 5 | 23/21/16 | 71015 | 15555 | - | 511 | - | - |  | Resultados están dentro de los rangos aceptables. | Nivel de Silicio en el límite de precaución. Nivel de limpieza en estado de precaución. | Resultados están dentro de los rangos aceptables. | Localice la fuente de silicio. Identifique las causas del origen y corrija el Codigo ISO alto del aceite. Asegúrese de que la contaminación no está siendo introducida a través de los equipos de manejo de aceite. Retome la muestra en el próximo intervalo programado.
C0016209 | LA ZANJA | V-385 | V-385 DIFE POS | CAMION VOLQUETE | SCANIA | G460 B8X4 | DIFERENCIAL POSTERIOR | MOBILUBE HD 85W-140 | 2020-11-14 | 2020-12-07 | 2020-12-09 | 2020-12-12 | 10461 | 234 | No | No | No | Crítico |  | 25.2 | 161 | 1119 | 1 | 28 | 1 | 9 | 18 | 11 | 14 | 1 | 0 | 0 | 0 | 0 | 83 | 6 | 3 | 8 | 0 | 48 | 3 | 450 | 73 | 0 |  | 0.9 | - |  |  | No |  | 1147 | - | - | - | - | - | - | - |  | Resultados están dentro de los rangos aceptables. | Contaminación de Silicio en estado crítico. Altos niveles de silicio abrasivo (polvo) causarán alto desgaste. No se realizó nivel de limpieza por particulas visibles mayores a 40 micras. | Indica presencia de partículas ferromagnéticas visibles mayores a 40 micras. Elevado desgaste de Hierro y Cobre. | Localice la fuente de silicio. Determine la fuente de partículas ferromagnéticas y tome acciones correctivas de ser necesario. Identifique y evalúe los componentes a base de estos elementos. Determine la fuente de los metales de desgaste excesivo y tome acciones correctivas. Retomar la muestra para monitorear condición.
C0016210 | LA ZANJA | V-385 | V-385 CUDE RH | CAMION VOLQUETE | SCANIA | G460 B8X4 | CUBO DEL. RH | MOBILUBE HD 85W-140 | 2020-11-14 | 2020-12-07 | 2020-12-09 | 2020-12-12 | 10461 | 234 | No | No | No | Crítico |  | 24.8 | 5 | 16 | 0 | 0 | 1 | 0 | 0 | 0 | 1 | 0 | 0 | 0 | 0 | 0 | 26 | 0 | 0 | 5 | 0 | 4 | 2 | 342 | 9 | 0 |  | 2.3 | - |  |  | No |  | 12 | 24/20/14 | 84524 | 8327 | - | 154 | - | - |  | Resultados están dentro de los rangos aceptables. | Nivel de Silicio en el límite de precaución. Nivel de limpieza en estado de Crítico. | Resultados están dentro de los rangos aceptables. | Localice la fuente de silicio. Identifique las causas del origen y corrija el Codigo ISO alto del aceite. Asegúrese de que la contaminación no está siendo introducida a través de los equipos de manejo de aceite. Retome la muestra en el próximo intervalo programado.
C0016211 | LA ZANJA | V-385 | V-385 CUDE LH | CAMION VOLQUETE | SCANIA | G460 B8X4 | CUBO DEL. LH | MOBILUBE HD 85W-140 | 2020-11-14 | 2020-12-07 | 2020-12-09 | 2020-12-12 | 10461 | 234 | No | No | No | Crítico |  | 24.8 | 5 | 16 | 0 | 0 | 0 | 0 | 0 | 0 | 1 | 0 | 0 | 0 | 0 | 0 | 26 | 0 | 0 | 5 | 0 | 3 | 2 | 342 | 7 | 0 |  | 2.2 | - |  |  | No |  | 12 | 24/20/14 | 82444 | 7621 | - | 132 | - | - |  | Resultados están dentro de los rangos aceptables. | Nivel de Silicio en el límite de precaución. Nivel de limpieza en estado de Crítico. | Resultados están dentro de los rangos aceptables. | Localice la fuente de silicio. Identifique las causas del origen y corrija el Codigo ISO alto del aceite. Asegúrese de que la contaminación no está siendo introducida a través de los equipos de manejo de aceite. Retome la muestra en el próximo intervalo programado.
C0016212 | LA ZANJA | V-385 | V-385 CUPO RH | CAMION VOLQUETE | SCANIA | G460 B8X4 | CUBO POST. RH | MOBILUBE HD 85W-140 | 2020-11-14 | 2020-12-07 | 2020-12-09 | 2020-12-12 | 10461 | 234 | No | No | No | Crítico |  | 25.2 | 246 | 1629 | 1 | 46 | 2 | 12 | 26 | 19 | 21 | 1 | 0 | 0 | 0 | 0 | 122 | 0 | 4 | 10 | 1 | 63 | 3 | 605 | 97 | 0 |  | 0.9 | - |  |  | No |  | 1418 | - | - | - | - | - | - | - |  | Resultados están dentro de los rangos aceptables. | Contaminación de Silicio en estado crítico. Altos niveles de silicio abrasivo (polvo) causarán alto desgaste. No se realizó nivel de limpieza por particulas visibles mayores a 40 micras. | Indica presencia de partículas ferromagnéticas visibles mayores a 40 micras. Elevado desgaste de Hierro y Cobre. | Localice la fuente de silicio. Determine la fuente de partículas ferromagnéticas y tome acciones correctivas de ser necesario. Identifique y evalúe los componentes a base de estos elementos. Determine la fuente de los metales de desgaste excesivo y tome acciones correctivas. Retomar la muestra para monitorear condición.
C0016213 | LA ZANJA | V-385 | V-385 CUPO LH | CAMION VOLQUETE | SCANIA | G460 B8X4 | CUBO POST. LH | MOBILUBE HD 85W-140 | 2020-11-14 | 2020-12-07 | 2020-12-09 | 2020-12-12 | 10461 | 234 | No | No | No | Crítico |  | 25.2 | 212 | 1393 | 1 | 38 | 2 | 11 | 22 | 16 | 18 | 1 | 0 | 0 | 0 | 0 | 100 | 0 | 3 | 9 | 1 | 56 | 3 | 511 | 84 | 0 |  | 0.9 | - |  |  | No |  | 1428 | - | - | - | - | - | - | - |  | Resultados están dentro de los rangos aceptables. | Contaminación de Silicio en estado crítico. Altos niveles de silicio abrasivo (polvo) causarán alto desgaste. No se realizó nivel de limpieza por particulas visibles mayores a 40 micras. | Indica presencia de partículas ferromagnéticas visibles mayores a 40 micras. Elevado desgaste de Hierro y Cobre. | Localice la fuente de silicio. Determine la fuente de partículas ferromagnéticas y tome acciones correctivas de ser necesario. Identifique y evalúe los componentes a base de estos elementos. Determine la fuente de los metales de desgaste excesivo y tome acciones correctivas. Retomar la muestra para monitorear condición.
C0016214 | LA ZANJA | V-386 | V-386 MOT | CAMION VOLQUETE | SCANIA | G460 B8X4 | MOTOR | MOBIL DELVAC MX 15W-40 | 2020-11-25 | 2020-12-07 | 2020-12-09 | 2020-12-12 | 10290 | 290 | Yes | Yes | No | Crítico | 14.4 | 13.3 | 1 | 6 | 2 | 0 | 0 | 1 | 46 | 0 | 0 | 0 | 0 | 0 | 1 | 0 | 3 | 4 | 2 | 4 | 0 | 1481 | 1209 | 939 | 1282 | 0 | 8.4 | 7.4 | 6.2 | 0 | 0.4 | No |  | 11 | - | - | - | - | - | - | - |  | Baja viscosidad por posible contaminación con un lubricante de menor viscosidad o dilución con combustible. | Resultados están dentro de los rangos aceptables. | Resultados están dentro de los rangos aceptables. | Localice y corrija la causa de baja viscosidad del aceite. Una baja viscosidad puede reducir la protección por lubricación. Retome la muestra en el próximo intervalo.
C0016215 | LA ZANJA | V-386 | V-386 STHI | CAMION VOLQUETE | SCANIA | G460 B8X4 | SISTEMA HIDRAULICO | MOBIL DTE 26 | 2020-11-25 | 2020-12-07 | 2020-12-09 | 2020-12-12 | 10290 | 290 | No | No | No | Crítico |  | 5.7 | 1 | 8 | 0 | 3 | 0 | 1 | 0 | 0 | 0 | 0 | 0 | 0 | 0 | 0 | 9 | 0 | 1 | 2 | 0 | 2571 | 10 | 783 | 1114 | 0 |  | 2.6 | - |  |  | No |  | 4 | 25/23/13 | 210930 | 49943 | - | 57 | - | - |  | Baja viscosidad por posible contaminación con un lubricante de menor viscosidad. | Nivel de limpieza en estado de Crítico. | Resultados están dentro de los rangos aceptables. | Localice y corrija la causa de baja viscosidad del aceite. Una baja viscosidad puede reducir la protección por lubricación. Identifique las causas del origen y corrija el Codigo ISO alto del aceite. Asegúrese de que la contaminación no está siendo introducida a través de los equipos de manejo de aceite. Retome la muestra en el próximo intervalo programado.
C0016216 | LA ZANJA | V-386 | V-386 STDI | CAMION VOLQUETE | SCANIA | G460 B8X4 | SISTEMA DIRECCION | MOBIL ATF 220 | 2020-11-25 | 2020-12-07 | 2020-12-09 | 2020-12-12 | 10290 | 290 | No | No | No | Crítico |  | 5.2 | 5 | 173 | 1 | 2 | 0 | 1 | 1 | 0 | 2 | 0 | 0 | 0 | 0 | 0 | 8 | 0 | 0 | 48 | 0 | 88 | 44 | 284 | 194 | 0 |  | 24 | - |  |  | No |  | 52 | 25/21/14 | 253796 | 18552 | - | 91 | - | - |  | Alta oxidación por posible degradación del aceite. Baja viscosidad por posible contaminación con un lubricante de menor viscosidad. | Nivel de limpieza en estado de Crítico. | Resultados están dentro de los rangos aceptables. | Localice y corrija la causa de baja viscosidad del aceite. Una baja viscosidad puede reducir la protección por lubricación. Identifique las causas del origen y corrija el Codigo ISO alto del aceite. Asegúrese de que la contaminación no está siendo introducida a través de los equipos de manejo de aceite. Retome la muestra en el próximo intervalo programado.
C0016217 | LA ZANJA | V-386 | V-386 TRAN | CAMION VOLQUETE | SCANIA | G460 B8X4 | TRANSMISION | MOBILUBE HD 80W-90 | 2020-11-25 | 2020-12-07 | 2020-12-09 | 2020-12-12 | 10290 | 290 | No | No | No | Precaución |  | 13.8 | 11 | 12 | 0 | 0 | 0 | 0 | 1 | 0 | 1 | 0 | 0 | 0 | 0 | 0 | 2 | 2 | 0 | 0 | 0 | 35 | 7 | 441 | 49 | 0 |  | 2.1 | - |  |  | No |  | 11 | 23/19/14 | 76606 | 4956 | - | 106 | - | - |  | Baja viscosidad por posible contaminación con un lubricante de menor viscosidad. | Nivel de limpieza en estado de precaución. | Resultados están dentro de los rangos aceptables. | Localice y corrija la causa de baja viscosidad del aceite. Una baja viscosidad puede reducir la protección por lubricación. Identifique las causas del origen y corrija el Codigo ISO alto del aceite. Asegúrese de que la contaminación no está siendo introducida a través de los equipos de manejo de aceite. Retome la muestra en el próximo intervalo programado.
C0016218 | LA ZANJA | V-386 | V-386 RET | CAMION VOLQUETE | SCANIA | G460 B8X4 | RETARDADOR | MOBIL DELVAC MX 15W-40 | 2020-11-25 | 2020-12-07 | 2020-12-09 | 2020-12-12 | 10290 | 290 | Yes | Yes | No | Crítico |  | 12.1 | 14 | 3 | 0 | 3 | 0 | 0 | 41 | 0 | 0 | 0 | 0 | 0 | 0 | 0 | 8 | 0 | 1 | 3 | 0 | 1441 | 1030 | 945 | 1251 | 0 |  | 1.5 | - |  |  | No |  | 11 | 25/23/15 | 234615 | 40859 | - | 268 | - | - |  | Baja viscosidad por posible contaminación con un lubricante de menor viscosidad. | Nivel de limpieza en estado de Crítico. | Resultados están dentro de los rangos aceptables. | Localice y corrija la causa de baja viscosidad del aceite. Una baja viscosidad puede reducir la protección por lubricación. Identifique las causas del origen y corrija el Codigo ISO alto del aceite. Asegúrese de que la contaminación no está siendo introducida a través de los equipos de manejo de aceite. Retome la muestra en el próximo intervalo programado.
C0016219 | LA ZANJA | V-386 | V-386 DIFE DEL | CAMION VOLQUETE | SCANIA | G460 B8X4 | DIFERENCIAL DELANTERO | MOBILUBE HD 85W-140 | 2020-11-25 | 2020-12-07 | 2020-12-09 | 2020-12-12 | 10290 | 290 | No | No | No | Precaución |  | 24.5 | 17 | 7 | 0 | 0 | 0 | 0 | 0 | 0 | 0 | 0 | 0 | 0 | 0 | 0 | 3 | 0 | 0 | 0 | 0 | 10 | 4 | 430 | 12 | 0 |  | 1 | - |  |  | No |  | 10 | 22/19/15 | 23720 | 3306 | - | 166 | - | - |  | Resultados están dentro de los rangos aceptables. | Nivel de limpieza en estado de precaución. | Resultados están dentro de los rangos aceptables. | Identifique las causas del origen y corrija el Codigo ISO alto del aceite. Asegúrese de que la contaminación no está siendo introducida a través de los equipos de manejo de aceite. Retome la muestra en el próximo intervalo programado.
C0016220 | LA ZANJA | V-386 | V-386 DIFE POS | CAMION VOLQUETE | SCANIA | G460 B8X4 | DIFERENCIAL POSTERIOR | MOBILUBE HD 85W-140 | 2020-11-25 | 2020-12-07 | 2020-12-09 | 2020-12-12 | 10290 | 290 | No | No | No | Crítico |  | 24.1 | 7 | 41 | 0 | 2 | 0 | 0 | 0 | 0 | 1 | 0 | 0 | 0 | 1 | 0 | 8 | 3 | 1 | 4 | 0 | 17 | 7 | 438 | 16 | 0 |  | 0.6 | - |  |  | No |  | 17 | 25/22/15 | 258789 | 20665 | - | 176 | - | - |  | Resultados están dentro de los rangos aceptables. | Nivel de limpieza en estado de Crítico. | Resultados están dentro de los rangos aceptables. | Identifique las causas del origen y corrija el Codigo ISO alto del aceite. Asegúrese de que la contaminación no está siendo introducida a través de los equipos de manejo de aceite. Retome la muestra en el próximo intervalo programado.
C0016221 | LA ZANJA | V-386 | V-386 CUDE LH | CAMION VOLQUETE | SCANIA | G460 B8X4 | CUBO DEL. LH | MOBILUBE HD 85W-140 | 2020-11-25 | 2020-12-07 | 2020-12-09 | 2020-12-12 | 10290 | 290 | No | No | No | Precaución |  | 24.4 | 18 | 5 | 0 | 0 | 0 | 0 | 0 | 0 | 0 | 0 | 0 | 0 | 0 | 0 | 2 | 0 | 0 | 0 | 0 | 9 | 4 | 424 | 11 | 0 |  | 1.1 | - |  |  | No |  | 8 | 21/18/15 | 13031 | 2302 | - | 173 | - | - |  | Resultados están dentro de los rangos aceptables. | Nivel de limpieza en estado de precaución. | Resultados están dentro de los rangos aceptables. | Identifique las causas del origen y corrija el Codigo ISO alto del aceite. Asegúrese de que la contaminación no está siendo introducida a través de los equipos de manejo de aceite. Retome la muestra en el próximo intervalo programado.
C0016222 | LA ZANJA | V-386 | V-386 CUDE RH | CAMION VOLQUETE | SCANIA | G460 B8X4 | CUBO DEL. RH | MOBILUBE HD 85W-140 | 2020-11-25 | 2020-12-07 | 2020-12-09 | 2020-12-12 | 10290 | 290 | No | No | No | Precaución |  | 24.4 | 17 | 6 | 1 | 0 | 0 | 0 | 0 | 0 | 0 | 0 | 0 | 0 | 0 | 0 | 3 | 0 | 0 | 0 | 0 | 13 | 4 | 422 | 13 | 0 |  | 1 | - |  |  | No |  | 7 | 21/18/14 | 12743 | 2310 | - | 146 | - | - |  | Resultados están dentro de los rangos aceptables. | Nivel de limpieza en estado de precaución. | Resultados están dentro de los rangos aceptables. | Identifique las causas del origen y corrija el Codigo ISO alto del aceite. Asegúrese de que la contaminación no está siendo introducida a través de los equipos de manejo de aceite. Retome la muestra en el próximo intervalo programado.
C0016223 | LA ZANJA | V-386 | V-386 CUPO LH | CAMION VOLQUETE | SCANIA | G460 B8X4 | CUBO POST. LH | MOBILUBE HD 85W-140 | 2020-11-25 | 2020-12-07 | 2020-12-09 | 2020-12-12 | 10290 | 290 | No | No | No | Crítico |  | 24.6 | 7 | 41 | 0 | 2 | 0 | 0 | 0 | 0 | 1 | 0 | 0 | 0 | 0 | 0 | 9 | 0 | 1 | 1 | 0 | 15 | 6 | 448 | 14 | 0 |  | 0.6 | - |  |  | No |  | 24 | 25/21/14 | 237068 | 18062 | - | 156 | - | - |  | Resultados están dentro de los rangos aceptables. | Nivel de limpieza en estado de Crítico. | Resultados están dentro de los rangos aceptables. | Identifique las causas del origen y corrija el Codigo ISO alto del aceite. Asegúrese de que la contaminación no está siendo introducida a través de los equipos de manejo de aceite. Retome la muestra en el próximo intervalo programado.
C0016224 | LA ZANJA | V-386 | V-386 CUPO RH | CAMION VOLQUETE | SCANIA | G460 B8X4 | CUBO POST. RH | MOBILUBE HD 85W-140 | 2020-11-25 | 2020-12-07 | 2020-12-09 | 2020-12-12 | 10290 | 290 | No | No | No | Crítico |  | 24.6 | 7 | 40 | 0 | 2 | 0 | 0 | 0 | 0 | 1 | 0 | 0 | 0 | 0 | 0 | 9 | 0 | 0 | 1 | 0 | 15 | 6 | 445 | 14 | 0 |  | 0.6 | - |  |  | No |  | 20 | 25/21/14 | 218487 | 17788 | - | 124 | - | - |  | Resultados están dentro de los rangos aceptables. | Nivel de limpieza en estado de Crítico. | Resultados están dentro de los rangos aceptables. | Identifique las causas del origen y corrija el Codigo ISO alto del aceite. Asegúrese de que la contaminación no está siendo introducida a través de los equipos de manejo de aceite. Retome la muestra en el próximo intervalo programado.
C0016225 | TANTAHUATAY | V-317 | V-317 MOT | CAMION VOLQUETE | VOLVO | FMX 8X4R | MOTOR | MOBIL DELVAC MX 15W-40 | 2020-11-28 | 2020-12-12 | 2020-12-14 | 2020-12-14 | 12626 | 299 | Yes | Yes | No | Crítico | 14.4 | 12.8 | 0 | 8 | 0 | 1 | 0 | 0 | 44 | 0 | 0 | 0 | 0 | 0 | 0 | 0 | 3 | 0 | 2 | 0 | 0 | 1440 | 1161 | 985 | 1294 | 0 | 8.4 | 5.8 | 4.6 | 0 | 0.5 | No |  | 5 | - | - | - | - | - | - | - |  | Baja viscosidad por posible contaminación con un lubricante de menor viscosidad o dilución con combustible. | Resultados están dentro de los rangos aceptables. | Resultados están dentro de los rangos aceptables. | Localice y corrija la causa de baja viscosidad del aceite. Una baja viscosidad puede reducir la protección por lubricación. Retome la muestra en el próximo intervalo.
C0016226 | TANTAHUATAY | V-317 | V-317 STDI | CAMION VOLQUETE | VOLVO | FMX 8X4R | SISTEMA DIRECCION | MOBIL ATF 220 | 2020-11-28 | 2020-12-12 | 2020-12-14 | 2020-12-14 | 12626 | 945 | No | No | No | Crítico |  | 6.3 | 0 | 18 | 0 | 3 | 0 | 0 | 1 | 0 | 0 | 0 | 0 | 0 | 0 | 0 | 9 | 0 | 0 | 47 | 0 | 45 | 55 | 280 | 224 | 0 |  | 7.9 | - |  |  | No |  | 22 | 22/17/12 | 22/17/12 | 25423 | 1083 | - | 28 | - |  | Baja viscosidad por posible contaminación con un lubricante de menor viscosidad. | Nivel de limpieza en estado de precaución. | Resultados están dentro de los rangos aceptables. | Localice y corrija la causa de baja viscosidad del aceite. Una baja viscosidad puede reducir la protección por lubricación. Identifique las causas del origen y corrija el Codigo ISO alto del aceite. Asegúrese de que la contaminación no está siendo introducida a través de los equipos de manejo de aceite. Retome la muestra en el próximo intervalo programado.
C0016227 | TANTAHUATAY | V-317 | V-317 TRAN | CAMION VOLQUETE | VOLVO | FMX 8X4R | TRANSMISION | MOBILUBE HD 80W-90 | 2020-11-28 | 2020-12-12 | 2020-12-14 | 2020-12-14 | 12626 | 945 | No | No | No | Precaución |  | 13.8 | 59 | 7 | 0 | 0 | 0 | 0 | 1 | 0 | 1 | 0 | 0 | 0 | 0 | 0 | 6 | 0 | 0 | 0 | 0 | 41 | 1 | 484 | 87 | 0 |  | 0.4 | - |  |  | No |  | 14 | 22/19/14 | 22/19/14 | 36019 | 4880 | - | 127 | - |  | Resultados están dentro de los rangos aceptables. | Nivel de limpieza en estado de precaución. | Desgaste de Cobre en el límite de precaución. | Identifique las causas del origen y corrija el Codigo ISO alto del aceite. Asegúrese de que la contaminación no está siendo introducida a través de los equipos de manejo de aceite. Determine la fuente del metal de desgaste y tome acciones correctivas. Retomar la muestra para monitorear condición.
C0016228 | TANTAHUATAY | V-317 | V-317 DIFE DEL | CAMION VOLQUETE | VOLVO | FMX 8X4R | DIFERENCIAL DELANTERO | MOBILUBE HD 85W-140 | 2020-11-28 | 2020-12-12 | 2020-12-14 | 2020-12-14 | 12626 | 945 | No | No | No | Crítico |  | 25.4 | 10 | 600 | 0 | 0 | 0 | 3 | 1 | 1 | 7 | 0 | 0 | 0 | 0 | 0 | 10 | 0 | 0 | 1 | 0 | 10 | 2 | 414 | 10 | 0 |  | 1.1 | - |  |  | No |  | 426 | - | - | - | - | - | - | - |  | Resultados están dentro de los rangos aceptables. | No se realizó nivel de limpieza por particulas visibles mayores a 40 micras. | Indica presencia de partículas ferromagnéticas visibles mayores a 40 micras. Elevado desgaste de Hierro. | Determine la fuente de partículas ferromagnéticas y tome acciones correctivas de ser necesario. Identifique y evalúe los componentes a base de este elemento. Determine la fuente del metal de desgaste excesivo y tome acciones correctivas. Retomar la muestra para monitorear condición.
C0016229 | TANTAHUATAY | V-317 | V-317 CUDE LH | CAMION VOLQUETE | VOLVO | FMX 8X4R | CUBO DEL. LH | MOBILUBE HD 85W-140 | 2020-11-28 | 2020-12-12 | 2020-12-14 | 2020-12-14 | 12626 | 945 | No | No | No | Crítico |  | 25.4 | 10 | 603 | 0 | 0 | 0 | 3 | 1 | 1 | 7 | 0 | 0 | 0 | 0 | 0 | 10 | 0 | 0 | 1 | 0 | 7 | 3 | 408 | 9 | 0 |  | 1.1 | - |  |  | No |  | 454 | - | - | - | - | - | - | - |  | Resultados están dentro de los rangos aceptables. | No se realizó nivel de limpieza por particulas visibles mayores a 40 micras. | Indica presencia de partículas ferromagnéticas visibles mayores a 40 micras. Elevado desgaste de Hierro. | Determine la fuente de partículas ferromagnéticas y tome acciones correctivas de ser necesario. Identifique y evalúe los componentes a base de este elemento. Determine la fuente del metal de desgaste excesivo y tome acciones correctivas. Retomar la muestra para monitorear condición.
C0016230 | TANTAHUATAY | V-317 | V-317 CUDE RH | CAMION VOLQUETE | VOLVO | FMX 8X4R | CUBO DEL. RH | MOBILUBE HD 85W-140 | 2020-11-28 | 2020-12-12 | 2020-12-14 | 2020-12-14 | 12626 | 945 | No | No | No | Crítico |  | 25 | 11 | 614 | 0 | 0 | 0 | 3 | 1 | 1 | 7 | 0 | 0 | 0 | 0 | 0 | 10 | 0 | 0 | 1 | 0 | 7 | 2 | 415 | 9 | 0 |  | 1.1 | - |  |  | No |  | 406 | - | - | - | - | - | - | - |  | Resultados están dentro de los rangos aceptables. | No se realizó nivel de limpieza por particulas visibles mayores a 40 micras. | Indica presencia de partículas ferromagnéticas visibles mayores a 40 micras. Elevado desgaste de Hierro. | Determine la fuente de partículas ferromagnéticas y tome acciones correctivas de ser necesario. Identifique y evalúe los componentes a base de este elemento. Determine la fuente del metal de desgaste excesivo y tome acciones correctivas. Retomar la muestra para monitorear condición.
C0016231 | TANTAHUATAY | V-317 | V-317 DIFE POS | CAMION VOLQUETE | VOLVO | FMX 8X4R | DIFERENCIAL POSTERIOR | MOBILUBE HD 85W-140 | 2020-11-28 | 2020-12-12 | 2020-12-14 | 2020-12-14 | 12626 | 945 | No | No | No | Crítico |  | 24.9 | 8 | 71 | 0 | 0 | 0 | 0 | 0 | 0 | 1 | 0 | 0 | 0 | 0 | 0 | 2 | 0 | 1 | 0 | 0 | 5 | 2 | 434 | 8 | 0 |  | 0.4 | - |  |  | No |  | 10 | 25/22/14 | 25/22/14 | 179066 | 20223 | - | 133 | - |  | Resultados están dentro de los rangos aceptables. | Nivel de limpieza en estado de Crítico. | Resultados están dentro de los rangos aceptables. | Identifique las causas del origen y corrija el Codigo ISO alto del aceite. Asegúrese de que la contaminación no está siendo introducida a través de los equipos de manejo de aceite. Retome la muestra en el próximo intervalo programado.
C0016232 | TANTAHUATAY | V-317 | V-317 CUPO LH | CAMION VOLQUETE | VOLVO | FMX 8X4R | CUBO POST. LH | MOBILUBE HD 85W-140 | 2020-11-28 | 2020-12-12 | 2020-12-14 | 2020-12-14 | 12626 | 945 | No | No | No | Crítico |  | 25 | 8 | 70 | 0 | 0 | 0 | 0 | 0 | 0 | 1 | 0 | 0 | 0 | 0 | 0 | 2 | 0 | 0 | 0 | 0 | 6 | 2 | 428 | 8 | 0 |  | 0.4 | - |  |  | No |  | 18 | 25/21/14 | 25/21/14 | 171517 | 18209 | - | 138 | - |  | Resultados están dentro de los rangos aceptables. | Nivel de limpieza en estado de Crítico. | Resultados están dentro de los rangos aceptables. | Identifique las causas del origen y corrija el Codigo ISO alto del aceite. Asegúrese de que la contaminación no está siendo introducida a través de los equipos de manejo de aceite. Retome la muestra en el próximo intervalo programado.
C0016233 | TANTAHUATAY | V-317 | V-317 CUPO RH | CAMION VOLQUETE | VOLVO | FMX 8X4R | CUBO POST. RH | MOBILUBE HD 85W-140 | 2020-11-28 | 2020-12-12 | 2020-12-14 | 2020-12-14 | 12626 | 945 | No | No | No | Crítico |  | 24.8 | 8 | 72 | 0 | 0 | 0 | 0 | 0 | 0 | 1 | 0 | 0 | 0 | 0 | 0 | 2 | 0 | 0 | 0 | 0 | 6 | 2 | 427 | 8 | 0 |  | 0.4 | - |  |  | No |  | 18 | 25/21/14 | 25/21/14 | 186671 | 18683 | - | 140 | - |  | Resultados están dentro de los rangos aceptables. | Nivel de limpieza en estado de Crítico. | Resultados están dentro de los rangos aceptables. | Identifique las causas del origen y corrija el Codigo ISO alto del aceite. Asegúrese de que la contaminación no está siendo introducida a través de los equipos de manejo de aceite. Retome la muestra en el próximo intervalo programado.
C0016234 | TANTAHUATAY | V-317 | V-317 STHI | CAMION VOLQUETE | VOLVO | FMX 8X4R | SISTEMA HIDRAULICO | MOBIL DTE 26 | 2020-11-28 | 2020-12-12 | 2020-12-14 | 2020-12-14 | 12626 | 2241 | No | No | No | Crítico |  | 8.2 | 0 | 29 | 0 | 3 | 0 | 1 | 0 | 0 | 0 | 0 | 0 | 0 | 0 | 0 | 10 | 2 | 2 | 0 | 0 | 2629 | 16 | 839 | 1129 | 0 |  | 2.4 | - |  |  | No |  | 32 | 25/24/16 | 25/24/16 | 217774 | 99360 | - | 522 | - |  | Resultados están dentro de los rangos aceptables. | Nivel de limpieza en estado de Crítico. | Elevado desgaste de Hierro. | Identifique las causas del origen y corrija el Codigo ISO alto del aceite. Asegúrese de que la contaminación no está siendo introducida a través de los equipos de manejo de aceite. Determine la fuente del metal de desgaste excesivo y tome acciones correctivas. Retomar la muestra para monitorear condición.
C0016235 | TANTAHUATAY | V-323 | V-323 MOT | CAMION VOLQUETE | VOLVO | FMX 8X4R | MOTOR | MOBIL DELVAC MX 15W-40 | 2020-11-29 | 2020-12-12 | 2020-12-14 | 2020-12-14 | 12849 | 357 | Yes | Yes |  | Crítico | 14.4 | 13.1 | 1 | 10 | 1 | 0 | 0 | 0 | 45 | 1 | 0 | 0 | 0 | 0 | 0 | 0 | 3 | 1 | 2 | 2 | 0 | 1460 | 1189 | 997 | 1325 | 0 | 7.8 | 7.3 | 6.2 | 0 | 0.6 | No |  | 12 | - | - | - | - | - | - | - |  | Baja viscosidad por posible contaminación con un lubricante de menor viscosidad o dilución con combustible. | Resultados están dentro de los rangos aceptables. | Resultados están dentro de los rangos aceptables. | Localice y corrija la causa de baja viscosidad del aceite. Una baja viscosidad puede reducir la protección por lubricación. Retome la muestra en el próximo intervalo.
C0016236 | LA ZANJA | V-304 | V-304 MOT | CAMION VOLQUETE | VOLVO | FMX 8X4R | MOTOR | MOBIL DELVAC MX 15W-40 | 2020-11-29 | 2020-12-12 | 2020-12-14 | 2020-12-14 | 15406 | 490 | Yes | Yes | No | Crítico | 14.4 | 12.9 | 2 | 12 | 1 | 1 | 0 | 0 | 44 | 1 | 0 | 0 | 0 | 0 | 1 | 0 | 4 | 2 | 2 | 3 | 0 | 1459 | 1170 | 977 | 1306 | 0 | 7.8 | 5.4 | 7.7 | 0 | 0.7 | No |  | 14 | - | - | - | - | - | - | - |  | Baja viscosidad por posible contaminación con un lubricante de menor viscosidad o dilución con combustible. | Resultados están dentro de los rangos aceptables. | Resultados están dentro de los rangos aceptables. | Localice y corrija la causa de baja viscosidad del aceite. Una baja viscosidad puede reducir la protección por lubricación. Retome la muestra en el próximo intervalo.
C0016237 | TANTAHUATAY | V-362 | V-362 MOT | CAMION VOLQUETE | VOLVO | FMX 8X4R | MOTOR | MOBIL DELVAC MX 15W-40 | 2020-11-29 | 2020-12-12 | 2020-12-14 | 2020-12-14 | 11290 | 348 | Yes | Yes | No | Crítico | 14.4 | 12.4 | 3 | 17 | 1 | 4 | 0 | 0 | 46 | 0 | 0 | 0 | 0 | 0 | 0 | 0 | 6 | 0 | 11 | 0 | 0 | 1456 | 1181 | 992 | 1302 | 0 | 8.2 | 10.1 | 5.8 | 0 | 0.5 | No |  | 12 | - | - | - | - | - | - | - |  | Alta oxidación por posible degradación del aceite a altas temperaturas. Baja viscosidad por posible contaminación con un lubricante de menor viscosidad o dilución con combustible. | Niveles de Potasio en el límite de precuación. | Resultados están dentro de los rangos aceptables. | Localice la fuente de Potasio. Revisar el sistema de enfriamiento (termostatos, radiador, bomba de agua, mangueras, etc.). Localice y corrija la causa de baja viscosidad del aceite. Una baja viscosidad puede reducir la protección por lubricación. Retome la muestra en el próximo intervalo.
C0016238 | TANTAHUATAY | V-361 | V-361 MOT | CAMION VOLQUETE | VOLVO | FMX 8X4R | MOTOR | MOBIL DELVAC MX 15W-40 | 2020-11-30 | 2020-12-12 | 2020-12-14 | 2020-12-14 | 10472 | 322 | Yes | Yes | No | Crítico | 14.4 | 12.2 | 6 | 28 | 1 | 1 | 0 | 0 | 46 | 0 | 1 | 0 | 0 | 0 | 0 | 0 | 3 | 0 | 2 | 0 | 0 | 1450 | 1178 | 986 | 1304 | 0 | 8.6 | 9.1 | 5.4 | 0 | 0.5 | No |  | 14 | - | - | - | - | - | - | - |  | Baja viscosidad por posible contaminación con un lubricante de menor viscosidad o dilución con combustible. | Resultados están dentro de los rangos aceptables. | Resultados están dentro de los rangos aceptables. | Localice y corrija la causa de baja viscosidad del aceite. Una baja viscosidad puede reducir la protección por lubricación. Retome la muestra en el próximo intervalo.
C0016239 | TANTAHUATAY | V-421 | V-421 MOT | CAMION VOLQUETE | VOLVO | FMX 8X4R | MOTOR | MOBIL DELVAC MX 15W-40 | 2020-11-30 | 2020-12-12 | 2020-12-14 | 2020-12-14 | 8153 | 376 | Yes | Yes | No | Crítico | 14.4 | 12.8 | 1 | 17 | 1 | 0 | 0 | 0 | 45 | 0 | 0 | 0 | 0 | 0 | 0 | 0 | 3 | 0 | 2 | 0 | 0 | 1426 | 1163 | 973 | 1293 | 0 | 8.1 | 9.6 | 5.6 | 0 | 0.6 | No |  | 12 | - | - | - | - | - | - | - |  | Baja viscosidad por posible contaminación con un lubricante de menor viscosidad o dilución con combustible. | Resultados están dentro de los rangos aceptables. | Resultados están dentro de los rangos aceptables. | Localice y corrija la causa de baja viscosidad del aceite. Una baja viscosidad puede reducir la protección por lubricación. Retome la muestra en el próximo intervalo.
C0016240 | LA ZANJA | V-322 | V-322 MOT | CAMION VOLQUETE | VOLVO | FMX 8X4R | MOTOR | MOBIL DELVAC MX 15W-40 | 2020-12-01 | 2020-12-12 | 2020-12-14 | 2020-12-14 | 12653 | 308 | Yes | Yes | No | Crítico | 14.4 | 13.3 | 1 | 7 | 0 | 0 | 0 | 0 | 46 | 0 | 0 | 0 | 0 | 0 | 0 | 0 | 6 | 1 | 1 | 0 | 0 | 1452 | 1176 | 997 | 1304 | 0 | 8.6 | 4.7 | 5 | 0 | 0.5 | No |  | 10 | - | - | - | - | - | - | - |  | Baja viscosidad por posible contaminación con un lubricante de menor viscosidad o dilución con combustible. | Resultados están dentro de los rangos aceptables. | Resultados están dentro de los rangos aceptables. | Localice y corrija la causa de baja viscosidad del aceite. Una baja viscosidad puede reducir la protección por lubricación. Retome la muestra en el próximo intervalo.
C0016241 | TANTAHUATAY | RE-42 | RE-42 MOT | EXCAVADORA DE ORUGAS | CATERPILLAR | 374DL | MOTOR | MOBIL DELVAC MX 15W-40 | 2020-12-01 | 2020-12-12 | 2020-12-14 | 2020-12-14 | 10459 | 274 | Yes | Yes | No | Precaución | 14.4 | 13.6 | 4 | 68 | 3 | 0 | 1 | 1 | 45 | 0 | 1 | 0 | 0 | 0 | 0 | 0 | 5 | 0 | 0 | 0 | 0 | 1434 | 1153 | 961 | 1281 | 0 | 8.4 | 6.5 | 5.1 | 0 | 1.9 | No |  | 15 | - | - | - | - | - | - | - |  | Baja viscosidad por posible contaminación con un lubricante de menor viscosidad o dilución con combustible. | Elevado nivel de hollín, como resultado de una combustión incompleta. | Desgaste de Plomo en el límite de precaución. | Revisar la presión de compresión, admisión de aire y sistema de inyección. Localice y corrija la causa de baja viscosidad del aceite. Una baja viscosidad puede reducir la protección por lubricación. Determine la fuente del metal de desgaste y tome acciones correctivas. Retomar la muestra para monitorear condición.
C0016242 | TANTAHUATAY | RE-42 | RE-42 STHI | EXCAVADORA DE ORUGAS | CATERPILLAR | 374DL | SISTEMA HIDRAULICO | MOBILTRANS HD 10W | 2020-11-18 | 2020-12-12 | 2020-12-14 | 2020-12-14 | 10185 | 1103 | No | Yes | No | Crítico |  | 6 | 14 | 13 | 0 | 5 | 0 | 1 | 1 | 0 | 0 | 0 | 0 | 0 | 0 | 0 | 10 | 6 | 2 | 0 | 0 | 2682 | 15 | 881 | 1164 | 0 |  | 0.7 | - |  |  | No |  | 12 | 21/17/13 | 21/17/13 | 13956 | 922 | - | 56 | - |  | Resultados están dentro de los rangos aceptables. | Contaminación de Silicio en estado crítico. Altos niveles de silicio abrasivo (polvo) causarán alto desgaste. Nivel de limpieza en estado de precaución. | Presencia de aluminio mayor que el esperado puede representar contaminación con polvo (silicio abrasivo). | El incremento en silicio y aluminio podría potencialmente indicar una contaminación con polvo/tierra como la causa raíz del problema. Identifique las causas del origen y corrija el Codigo ISO alto del aceite. Asegúrese de que la contaminación no está siendo introducida a través de los equipos de manejo de aceite. Determine la fuente del metal de desgaste excesivo y tome acciones correctivas. Retomar la muestra para monitorear condición.
C0016243 | SHOUGANG | FC-127 | FC-127 MOT | CAMION | CATERPILLAR | 785D | MOTOR | MOBIL DELVAC 1 5W-40 | 2020-11-29 | 2020-12-15 | 2020-12-18 | 2020-12-22 | 18300 | 570 | Yes | Yes | No | Precaución | 14.8 | 14.4 | 3 | 12 | 1 | 1 | 0 | 0 | 1 | 0 | 0 | 0 | 0 | 0 | 0 | 0 | 4 | 0 | 2 | 45 | 0 | 2506 | 505 | 1035 | 1390 | 0 | 9.4 | 7.8 | 7.9 | 2.7 | 0.3 | No |  | 12 | - | - | - | - | - |  |  |  | Alta oxidación por posible degradación del aceite a altas temperaturas. | Resultados están dentro de los rangos aceptables. | Resultados están dentro de los rangos aceptables. | Revisar el sistema de enfriamiento (termostatos, radiador, bomba de agua, mangueras, etc.). Tome acciones correctivas. Retome la muestra para confirmar condición.
C0016244 | SHOUGANG | FC-127 | FC-127 TRAN | CAMION | CATERPILLAR | 785D | TRANSMISION | MOBILTRANS HD 30 | 2020-11-29 | 2020-12-15 | 2020-12-18 | 2020-12-22 | 18300 | 1111 | Yes | Yes | No | Normal |  | 10.9 | 3 | 3 | 1 | 1 | 0 | 0 | 0 | 0 | 0 | 0 | 0 | 0 | 0 | 0 | 4 | 0 | 1 | 2 | 0 | 2956 | 10 | 886 | 1202 | 0 |  | 0.2 | - |  |  | No |  | 10 | 17/14/11 | 1209 | 123 | - | 10 |  |  |  | Resultados están dentro de los rangos aceptables. | Resultados están dentro de los rangos aceptables. | Resultados están dentro de los rangos aceptables. | Retome la muestra en el próximo intervalo programado.
C0016245 | SHOUGANG | FC-127 | FC-127 STHI | CAMION | CATERPILLAR | 785D | SISTEMA HIDRAULICO | MOBILTRANS HD 10W | 2020-11-29 | 2020-12-15 | 2020-12-18 | 2020-12-22 | 18300 | 1111 | No | Yes | No | Precaución |  | 6.1 | 2 | 14 | 0 | 3 | 0 | 1 | 0 | 6 | 0 | 0 | 0 | 0 | 0 | 0 | 19 | 0 | 2 | 1 | 0 | 2749 | 13 | 873 | 1176 | 0 |  | 0.9 | - |  |  | No |  | 14 | 21/17/13 | 11827 | 739 | - | 40 |  |  |  | Resultados están dentro de los rangos aceptables. | Nivel de limpieza en estado de precaución. Niveles de Potasio en el límite de precuación. | Resultados están dentro de los rangos aceptables. | Localice la fuente de Potasio. Identifique las causas del origen y corrija el Codigo ISO alto del aceite. Asegúrese de que la contaminación no está siendo introducida a través de los equipos de manejo de aceite. Retome la muestra en el próximo intervalo programado.
C0016246 | SHOUGANG | FC-127 | FC-127 STDI | CAMION | CATERPILLAR | 785D | SISTEMA DIRECCION | MOBILTRANS HD 10W | 2020-11-29 | 2020-12-15 | 2020-12-18 | 2020-12-22 | 18300 | 1111 | No | Yes | No | Crítico |  | 6 | 2 | 11 | 9 | 5 | 0 | 0 | 1 | 0 | 0 | 0 | 0 | 0 | 0 | 0 | 17 | 1 | 2 | 0 | 0 | 2870 | 18 | 839 | 1179 | 0 |  | 1.5 | - |  |  | No |  | 6 | 21/17/12 | 12030 | 700 | - | 27 |  |  |  | Resultados están dentro de los rangos aceptables. | Nivel de limpieza en estado de precaución. Contaminación de Silicio en estado crítico. Altos niveles de silicio abrasivo (polvo) causarán alto desgaste. | Resultados están dentro de los rangos aceptables. | Localice la fuente de silicio. Identifique las causas del origen y corrija el Codigo ISO alto del aceite. Asegúrese de que la contaminación no está siendo introducida a través de los equipos de manejo de aceite. Retome la muestra en el próximo intervalo programado.
C0016247 | SHOUGANG | FC-127 | FC-127 BM RH | CAMION | CATERPILLAR | 785D | BOCAMAZA RH | MOBILUBE XFD 60 | 2020-11-29 | 2020-12-15 | 2020-12-18 | 2020-12-22 | 18300 | 1111 | Yes |  | No | Crítico |  | 24.6 | 0 | 22 | 0 | 0 | 0 | 0 | 0 | 0 | 0 | 0 | 0 | 0 | 0 | 0 | 12 | 3 | 0 | 86 | 0 | 272 | 2 | 235 | 13 | 0 |  | 0.2 | - |  |  | No |  | 18 | 24/21/14 | 150663 | 11058 | - | 144 |  |  |  | Resultados están dentro de los rangos aceptables. | Nivel de limpieza en estado de Crítico. | Resultados están dentro de los rangos aceptables. | Identifique las causas del origen y corrija el Codigo ISO alto del aceite. Asegúrese de que la contaminación no está siendo introducida a través de los equipos de manejo de aceite. Retome la muestra en el próximo intervalo programado.
C0016248 | SHOUGANG | FC-127 | FC-127 BM LH | CAMION | CATERPILLAR | 785D | BOCAMAZA LH | MOBILUBE XFD 60 | 2020-11-29 | 2020-12-15 | 2020-12-18 | 2020-12-22 | 18300 | 1111 | Yes |  | No | Crítico |  | 24.4 | 0 | 21 | 0 | 0 | 0 | 0 | 0 | 0 | 0 | 0 | 0 | 0 | 0 | 0 | 11 | 5 | 0 | 90 | 0 | 290 | 2 | 240 | 16 | 0 |  | 0.3 | - |  |  | No |  | 16 | 24/20/14 | 93372 | 6898 | - | 93 |  |  |  | Resultados están dentro de los rangos aceptables. | Nivel de limpieza en estado de Crítico. Niveles de Sodio en el límite de precuación. | Resultados están dentro de los rangos aceptables. | Localice la fuente de Sodio. Identifique las causas del origen y corrija el Codigo ISO alto del aceite. Asegúrese de que la contaminación no está siendo introducida a través de los equipos de manejo de aceite. Retome la muestra en el próximo intervalo programado.
C0016249 | SHOUGANG | FC-127 | FC-127 DIFE POS | CAMION | CATERPILLAR | 785D | DIFERENCIAL POSTERIOR | MOBILUBE XFD 60 | 2020-11-29 | 2020-12-15 | 2020-12-18 | 2020-12-22 | 18300 | 1111 | No | Yes | No | Crítico |  | 24.9 | 31 | 16 | 3 | 0 | 2 | 0 | 0 | 1 | 0 | 0 | 0 | 0 | 0 | 0 | 2 | 4 | 0 | 91 | 0 | 271 | 3 | 261 | 8 | 0 |  | 5 | - |  |  | No |  | 16 | 24/19/12 | 143633 | 4744 | - | 33 |  |  |  | Resultados están dentro de los rangos aceptables. | Nivel de limpieza en estado de Crítico. Niveles de Sodio en el límite de precuación. | Elevado desgaste de Cobre. | Localice la fuente de Sodio. Identifique las causas del origen y corrija el Codigo ISO alto del aceite. Asegúrese de que la contaminación no está siendo introducida a través de los equipos de manejo de aceite. Determine la fuente del metal de desgaste excesivo y tome acciones correctivas. Retomar la muestra para monitorear condición.
C0016250 | SHOUGANG | FC-127 | FC-127 MF RH | CAMION | CATERPILLAR | 785D | MANDO FINAL RH | MOBILUBE XFD 60 | 2020-11-29 | 2020-12-15 | 2020-12-18 | 2020-12-22 | 18300 | 1111 | No |  | No | Crítico |  | 24.8 | 30 | 15 | 3 | 0 | 2 | 0 | 0 | 1 | 0 | 0 | 0 | 0 | 0 | 0 | 2 | 2 | 1 | 89 | 0 | 281 | 3 | 264 | 13 | 0 |  | 5.1 | - |  |  | No |  | 15 | 24/19/11 | 127173 | 3416 | - | 16 |  |  |  | Resultados están dentro de los rangos aceptables. | Nivel de limpieza en estado de Crítico. | Elevado desgaste de Plomo y Cobre. | Identifique las causas del origen y corrija el Codigo ISO alto del aceite. Asegúrese de que la contaminación no está siendo introducida a través de los equipos de manejo de aceite. Determine la fuente de los metales de desgaste excesivo y tome acciones correctivas. Retomar la muestra para monitorear condición.
C0016251 | SHOUGANG | FC-127 | FC-127 MF LH | CAMION | CATERPILLAR | 785D | MANDO FINAL LH | MOBILUBE XFD 60 | 2020-11-29 | 2020-12-15 | 2020-12-18 | 2020-12-22 | 18300 | 1111 | No |  | No | Crítico |  | 25.4 | 31 | 15 | 3 | 0 | 2 | 0 | 0 | 1 | 0 | 0 | 0 | 0 | 0 | 0 | 2 | 0 | 0 | 89 | 0 | 254 | 3 | 252 | 9 | 0 |  | 5.1 | - |  |  | No |  | 15 | 24/19/12 | 150968 | 3903 | - | 30 |  |  |  | Resultados están dentro de los rangos aceptables. | Nivel de limpieza en estado de Crítico. | Elevado desgaste de Plomo y Cobre. | Identifique las causas del origen y corrija el Codigo ISO alto del aceite. Asegúrese de que la contaminación no está siendo introducida a través de los equipos de manejo de aceite. Determine la fuente de los metales de desgaste excesivo y tome acciones correctivas. Retomar la muestra para monitorear condición.
C0016252 | SHOUGANG | CH-06 | CH-06 MOT RH | PALA HIDRAULICA | CATERPILLAR | 6050 FS | MOTOR RH | CHEVRON 400 MGX 15W40 | 2020-11-29 | 2020-12-15 | 2020-12-18 | 2020-12-22 | 14950 | 30 | Yes | Yes | No | Normal | 14.6 | 14.3 | 0 | 2 | 1 | 1 | 0 | 0 | 2 | 0 | 0 | 0 | 0 | 0 | 0 | 0 | 4 | 0 | 0 | 123 | 0 | 2176 | 44 | 842 | 1098 | 0 | 7 | 3 | 3.2 | 0 | 0.1 | No |  | 11 | - | - | - | - | - |  |  |  | Resultados están dentro de los rangos aceptables. | Resultados están dentro de los rangos aceptables. | Resultados están dentro de los rangos aceptables. | Retome la muestra en el próximo intervalo programado.
C0016253 | SHOUGANG | CH-06 | CH-06 MOT LH | PALA HIDRAULICA | CATERPILLAR | 6050 FS | MOTOR LH | CHEVRON 400 MGX 15W40 | 2020-11-29 | 2020-12-15 | 2020-12-18 | 2020-12-22 | 14950 | 30 | Yes | Yes | No | Normal | 14.6 | 14.4 | 1 | 4 | 1 | 1 | 0 | 0 | 2 | 0 | 0 | 0 | 0 | 0 | 0 | 0 | 4 | 0 | 1 | 120 | 0 | 2184 | 39 | 849 | 1096 | 0 | 7.4 | 3.4 | 3.5 | 0 | 0.1 | No |  | 8 | - | - | - | - | - |  |  |  | Resultados están dentro de los rangos aceptables. | Resultados están dentro de los rangos aceptables. | Resultados están dentro de los rangos aceptables. | Retome la muestra en el próximo intervalo programado.
C0016254 | SHOUGANG | CH-07 | CH-07 RDGI LH | PALA HIDRAULICA | CATERPILLAR | 6040 FS | REDUCTOR DE GIRO LH | MOBILGEAR 600 XP 220 | 2020-11-30 | 2020-12-15 | 2020-12-18 | 2020-12-22 | 26472 | 60 | Yes |  | No | Crítico |  | 18.6 | 3 | 44 | 0 | 1 | 0 | 0 | 0 | 0 | 0 | 0 | 0 | 0 | 0 | 0 | 4 | 0 | 0 | 34 | 0 | 20 | 4 | 275 | 14 | 0 |  | 0.2 | - |  |  | No |  | 26 | 25/23/17 | 201194 | 79455 | - | 829 |  |  |  | Resultados están dentro de los rangos aceptables. | Nivel de limpieza en estado de Crítico. | Resultados están dentro de los rangos aceptables. | Identifique las causas del origen y corrija el Codigo ISO alto del aceite. Asegúrese de que la contaminación no está siendo introducida a través de los equipos de manejo de aceite. Retome la muestra en el próximo intervalo programado.
C0016255 | SHOUGANG | CH-07 | CH-07 RDGI RH | PALA HIDRAULICA | CATERPILLAR | 6040 FS | REDUCTOR DE GIRO RH | MOBILGEAR 600 XP 220 | 2020-11-30 | 2020-12-15 | 2020-12-18 | 2020-12-22 | 26472 | 60 | Yes |  | No | Crítico |  | 18.6 | 3 | 53 | 0 | 2 | 0 | 1 | 0 | 0 | 0 | 0 | 0 | 0 | 0 | 0 | 7 | 0 | 0 | 32 | 0 | 40 | 5 | 285 | 23 | 0 |  | 0.3 | - |  |  | No |  | 45 | 25/24/18 | 211225 | 107008 | - | 2176 |  |  |  | Resultados están dentro de los rangos aceptables. | Nivel de limpieza en estado de Crítico. | Resultados están dentro de los rangos aceptables. | Identifique las causas del origen y corrija el Codigo ISO alto del aceite. Asegúrese de que la contaminación no está siendo introducida a través de los equipos de manejo de aceite. Retome la muestra en el próximo intervalo programado.
C0016256 | SHOUGANG | CH-07 | CH-07 RDGI CE | PALA HIDRAULICA | CATERPILLAR | 6040 FS | REDUCTOR DE GIRO CENTRAL | MOBILGEAR 600 XP 220 | 2020-11-30 | 2020-12-15 | 2020-12-18 | 2020-12-22 | 26472 | 60 | Yes |  | No | Crítico |  | 18.2 | 8 | 39 | 1 | 0 | 1 | 0 | 0 | 0 | 0 | 0 | 0 | 0 | 0 | 0 | 3 | 0 | 1 | 35 | 0 | 17 | 4 | 279 | 11 | 0 |  | 0.6 | - |  |  | No |  | 28 | 25/23/16 | 209847 | 73648 | - | 387 |  |  |  | Resultados están dentro de los rangos aceptables. | Nivel de limpieza en estado de Crítico. | Resultados están dentro de los rangos aceptables. | Identifique las causas del origen y corrija el Codigo ISO alto del aceite. Asegúrese de que la contaminación no está siendo introducida a través de los equipos de manejo de aceite. Retome la muestra en el próximo intervalo programado.
C0016257 | SHOUGANG | FC-70 | FC-70 MOT | CAMION | CATERPILLAR | 777F | MOTOR | MOBIL DELVAC 1 5W-40 | 2020-11-30 | 2020-12-15 | 2020-12-18 | 2020-12-22 | 43630 | 624 | Yes | Yes | No | Crítico | 14.8 | 14.7 | 18.2 | 16 | 2 | 1 | 1 | 1 | 1 | 0 | 0 | 0 | 0 | 0 | 0 | 0 | 6 | 0 | 2 | 36 | 0 | 2476 | 523 | 1037 | 1419 | 0 | 9.4 | 10.5 | 10.7 | 6.3 | 0.3 | No |  | 11 | - | - | - | - | - |  |  |  | Alta oxidación por posible degradación del aceite a altas temperaturas. | Resultados están dentro de los rangos aceptables. | Elevado desgaste de Cobre. | Revisar el sistema de enfriamiento (termostatos, radiador, bomba de agua, mangueras, etc.). Determine la fuente del metal de desgaste excesivo y tome acciones correctivas. Retomar la muestra para monitorear condición.
C0016258 | SHOUGANG | FC-70 | FC-70 TRAN | CAMION | CATERPILLAR | 777F | TRANSMISION | MOBILTRANS HD 30 | 2020-11-30 | 2020-12-15 | 2020-12-18 | 2020-12-22 | 43630 | 624 | No | Yes | No | Precaución |  | 10.7 | 1 | 6 | 1 | 1 | 0 | 0 | 0 | 1 | 0 | 0 | 0 | 0 | 0 | 0 | 5 | 2 | 1 | 2 | 0 | 2843 | 10 | 887 | 1199 | 0 |  | 0.6 | - |  |  | No |  | 12 | 22/19/13 | 26827 | 3375 | - | 58 |  |  |  | Resultados están dentro de los rangos aceptables. | Nivel de limpieza en estado de precaución. | Resultados están dentro de los rangos aceptables. | Identifique las causas del origen y corrija el Codigo ISO alto del aceite. Asegúrese de que la contaminación no está siendo introducida a través de los equipos de manejo de aceite. Retome la muestra en el próximo intervalo programado.
C0016259 | SHOUGANG | FC-70 | FC-70 STHI | CAMION | CATERPILLAR | 777F | SISTEMA HIDRAULICO | MOBILTRANS HD 10W | 2020-11-30 | 2020-12-15 | 2020-12-18 | 2020-12-22 | 43630 | 624 | No | Yes | No | Precaución |  | 6.1 | 2 | 7 | 1 | 2 | 0 | 0 | 0 | 1 | 0 | 0 | 0 | 0 | 0 | 0 | 9 | 0 | 1 | 1 | 0 | 2909 | 12 | 879 | 1197 | 0 |  | 0.6 | - |  |  | No |  | 6 | 20/17/12 | 6458 | 992 | - | 24 |  |  |  | Resultados están dentro de los rangos aceptables. | Nivel de limpieza en estado de precaución. | Resultados están dentro de los rangos aceptables. | Identifique las causas del origen y corrija el Codigo ISO alto del aceite. Asegúrese de que la contaminación no está siendo introducida a través de los equipos de manejo de aceite. Retome la muestra en el próximo intervalo programado.
C0016260 | SHOUGANG | FC-70 | FC-70 STDI | CAMION | CATERPILLAR | 777F | SISTEMA DIRECCION | MOBILTRANS HD 10W | 2020-11-30 | 2020-12-15 | 2020-12-18 | 2020-12-22 | 43630 | 624 | No | Yes | No | Precaución |  | 6 | 0 | 10 | 1 | 3 | 0 | 0 | 0 | 0 | 0 | 0 | 0 | 0 | 0 | 0 | 13 | 4 | 2 | 2 | 0 | 3006 | 16 | 891 | 1208 | 0 |  | 0.8 | - |  |  | No |  | 39 | 21/17/11 | 19479 | 652 | - | 16 |  |  |  | Resultados están dentro de los rangos aceptables. | Nivel de limpieza en estado de precaución. | Resultados están dentro de los rangos aceptables. | Identifique las causas del origen y corrija el Codigo ISO alto del aceite. Asegúrese de que la contaminación no está siendo introducida a través de los equipos de manejo de aceite. Retome la muestra en el próximo intervalo programado.
C0016261 | SHOUGANG | FC-70 | FC-70 BM RH | CAMION | CATERPILLAR | 777F | BOCAMAZA RH | MOBILTRANS HD 60 | 2020-11-30 | 2020-12-15 | 2020-12-18 | 2020-12-22 | 43630 | 624 | Yes |  | No | Crítico |  | 25.3 | 1 | 77 | 0 | 0 | 0 | 1 | 0 | 0 | 1 | 0 | 0 | 0 | 0 | 0 | 9 | 0 | 1 | 1 | 0 | 2905 | 10 | 880 | 1224 | 0 |  | 0.7 | - |  |  | No |  | 47 | 24/21/16 | 149169 | 13927 | - | 321 |  |  |  | Resultados están dentro de los rangos aceptables. | Nivel de limpieza en estado de Crítico. | Elevado desgaste de Hierro. | Identifique las causas del origen y corrija el Codigo ISO alto del aceite. Asegúrese de que la contaminación no está siendo introducida a través de los equipos de manejo de aceite. Determine la fuente del metal de desgaste excesivo y tome acciones correctivas. Retomar la muestra para monitorear condición.
C0016262 | SHOUGANG | FC-70 | FC-70 BM LH | CAMION | CATERPILLAR | 777F | BOCAMAZA LH | MOBILTRANS HD 60 | 2020-11-30 | 2020-12-15 | 2020-12-18 | 2020-12-22 | 43630 | 624 | Yes |  | No | Crítico |  | 11.4 | 1 | 24 | 0 | 1 | 0 | 0 | 0 | 2 | 0 | 0 | 0 | 0 | 0 | 0 | 9 | 0 | 1 | 2 | 0 | 2965 | 12 | 887 | 1218 | 0 |  | 0.6 | - |  |  | No |  | 18 | 24/21/14 | 156551 | 10535 | - | 88 |  |  |  | Baja viscosidad por posible contaminación con un lubricante de menor viscosidad. | Nivel de limpieza en estado de Crítico. | Resultados están dentro de los rangos aceptables. | Localice y corrija la causa de baja viscosidad del aceite. Una baja viscosidad puede reducir la protección por lubricación. Identifique las causas del origen y corrija el Codigo ISO alto del aceite. Asegúrese de que la contaminación no está siendo introducida a través de los equipos de manejo de aceite. Retome la muestra en el próximo intervalo programado.
C0016263 | SHOUGANG | FC-70 | FC-70 DIFE POS | CAMION | CATERPILLAR | 777F | DIFERENCIAL POSTERIOR | MOBILUBE XFD 60 | 2020-11-30 | 2020-12-15 | 2020-12-18 | 2020-12-22 | 43630 | 624 | No |  | No | Crítico |  | 24.9 | 42 | 20 | 4 | 0 | 4 | 0 | 0 | 0 | 0 | 0 | 0 | 0 | 0 | 0 | 4 | 4 | 0 | 92 | 0 | 284 | 2 | 275 | 11 | 0 |  | 2.8 | - |  |  | No |  | 22 | 25/24/18 | 267635 | 89172 | - | 1456 |  |  |  | Resultados están dentro de los rangos aceptables. | Nivel de limpieza en estado de Crítico. Niveles de Sodio en el límite de precuación. | Desgaste de Plomo, Estaño y Cobre en el límite de precaución. | Localice la fuente de Sodio. Identifique las causas del origen y corrija el Codigo ISO alto del aceite. Asegúrese de que la contaminación no está siendo introducida a través de los equipos de manejo de aceite. Determine la fuente de los metales de desgaste y tome acciones correctivas. Retomar la muestra para monitorear condición.
C0016264 | SHOUGANG | FC-70 | FC-70 MF RH | CAMION | CATERPILLAR | 777F | MANDO FINAL RH | MOBILUBE XFD 60 | 2020-11-30 | 2020-12-15 | 2020-12-18 | 2020-12-22 | 43630 | 624 | No |  | No | Crítico |  | 24.7 | 39 | 19 | 4 | 0 | 3 | 0 | 0 | 0 | 0 | 0 | 0 | 0 | 0 | 0 | 4 | 1 | 0 | 88 | 0 | 272 | 2 | 264 | 10 | 0 |  | 2.8 | - |  |  | No |  | 20 | 25/24/18 | 235093 | 86173 | - | 1398 |  |  |  | Resultados están dentro de los rangos aceptables. | Nivel de limpieza en estado de Crítico. | Elevado desgaste de Plomo, Estaño y Cobre. | Identifique las causas del origen y corrija el Codigo ISO alto del aceite. Asegúrese de que la contaminación no está siendo introducida a través de los equipos de manejo de aceite. Determine la fuente de los metales de desgaste y tome acciones correctivas. Retomar la muestra para monitorear condición.
C0016265 | SHOUGANG | FC-70 | FC-70 MF LH | CAMION | CATERPILLAR | 777F | MANDO FINAL LH | MOBILUBE XFD 60 | 2020-11-30 | 2020-12-15 | 2020-12-18 | 2020-12-22 | 43630 | 624 | No |  | No | Crítico |  | 24.6 | 44 | 20 | 4 | 0 | 3 | 0 | 0 | 0 | 0 | 0 | 0 | 0 | 0 | 0 | 3 | 1 | 0 | 94 | 0 | 289 | 2 | 272 | 10 | 0 |  | 2.9 | - |  |  | No |  | 22 | 25/24/18 | 239506 | 86246 | - | 1490 |  |  |  | Resultados están dentro de los rangos aceptables. | Nivel de limpieza en estado de Crítico. | Elevado desgaste de Plomo, Estaño y Cobre. | Identifique las causas del origen y corrija el Codigo ISO alto del aceite. Asegúrese de que la contaminación no está siendo introducida a través de los equipos de manejo de aceite. Determine la fuente de los metales de desgaste y tome acciones correctivas. Retomar la muestra para monitorear condición.
C0016266 | SHOUGANG | FC-29 | FC-29 MOT | CAMION | CATERPILLAR | 785C | MOTOR | MOBIL DELVAC 1 5W-40 | 2020-11-30 | 2020-12-15 | 2020-12-18 | 2020-12-22 | 69176 | 380 | No | No | No | Precaución | 14.8 | 14.4 | 2 | 5 | 0 | 0 | 0 | 0 | 1 | 0 | 0 | 0 | 0 | 0 | 0 | 0 | 5 | 0 | 4 | 48 | 0 | 2344 | 490 | 1012 | 1366 | 0 | 9.3 | 5.7 | 5.8 | 2.9 | 0.2 | No |  | 14 | - | - | - | - | - |  |  |  | Resultados están dentro de los rangos aceptables. | Niveles de Potasio en el límite de precuación pueden representar fugas de refrigerante hacia el cárter del motor. | Resultados están dentro de los rangos aceptables. | Localice la fuente de Potasio. Tome acciones correctivas. Retome la muestra para confirmar condición.
C0016267 | SHOUGANG | CH-05 | CH-05 MOT RH | PALA HIDRAULICA | CATERPILLAR | 6040 FS | MOTOR RH | MOBIL DELVAC MX 15W-40 | 2020-11-30 | 2020-12-15 | 2020-12-18 | 2020-12-22 | 30052 | 337 | Yes | Yes | No | Precaución | 14.4 | 13.6 | 2 | 8 | 3 | 0 | 1 | 0 | 49 | 0 | 0 | 0 | 0 | 0 | 0 | 0 | 3 | 0 | 0 | 1 | 0 | 1527 | 1248 | 1014 | 1367 | 0 | 8.3 | 6.9 | 8.5 | 5.3 | 0.2 | No |  | 16 | - | - | - | - | - |  |  |  | Baja viscosidad por posible contaminación con un lubricante de menor viscosidad o dilución con combustible. | Resultados están dentro de los rangos aceptables. | Desgaste de Plomo en el límite de precaución. | Localice y corrija la causa de baja viscosidad del aceite. Una baja viscosidad puede reducir la protección por lubricación. Determine la fuente del metal de desgaste y tome acciones correctivas. Retomar la muestra para monitorear condición.
C0016268 | SHOUGANG | CH-05 | CH-05 MOT LH | PALA HIDRAULICA | CATERPILLAR | 6040 FS | MOTOR LH | MOBIL DELVAC MX 15W-40 | 2020-11-30 | 2020-12-15 | 2020-12-18 | 2020-12-22 | 30052 | 337 | Yes | Yes | No | Crítico | 14.4 | 14.5 | 2 | 7 | 5 | 0 | 0 | 0 | 51 | 0 | 0 | 0 | 0 | 0 | 0 | 0 | 4 | 0 | 1 | 2 | 0 | 1616 | 1316 | 1043 | 1423 | 0 | 7.9 | 11.5 | 13.6 | 12.8 | 0.2 | No |  | 12 | - | - | - | - | - |  |  |  | Alta oxidación por posible degradación del aceite a altas temperaturas. | La tasa de nitración aumenta debido a condiciones inadecuadas de combustión e ignición. | Elevado desgaste de Plomo. | Localice y corrija causa de nitración. Revisar el sistema de enfriamiento (termostatos, radiador, bomba de agua, mangueras, etc.). Determine la fuente del metal de desgaste excesivo y tome acciones correctivas. Retomar la muestra para monitorear condición.
C0016269 | SHOUGANG | CH-05 | CH-05 RDGI LH | PALA HIDRAULICA | CATERPILLAR | 6040 FS | REDUCTOR DE GIRO LH | MOBILGEAR 600 XP 220 | 2020-11-30 | 2020-12-15 | 2020-12-18 | 2020-12-22 | 30052 | 621 | No |  | No | Crítico |  | 18.6 | 5 | 110 | 1 | 1 | 1 | 1 | 0 | 0 | 1 | 0 | 0 | 0 | 0 | 0 | 4 | 0 | 0 | 32 | 0 | 9 | 2 | 275 | 8 | 0 |  | 0.3 | - |  |  | No |  | 88 | 26/24/16 | 342692 | 138439 | - | 429 |  |  |  | Resultados están dentro de los rangos aceptables. | Nivel de limpieza en estado de Crítico. | Desgaste de Hierro en el límite de precaución. | Identifique las causas del origen y corrija el Codigo ISO alto del aceite. Asegúrese de que la contaminación no está siendo introducida a través de los equipos de manejo de aceite. Determine la fuente del metal de desgaste y tome acciones correctivas. Retomar la muestra para monitorear condición.
C0016270 | SHOUGANG | CH-05 | CH-05 RDGI RH | PALA HIDRAULICA | CATERPILLAR | 6040 FS | REDUCTOR DE GIRO RH | MOBILGEAR 600 XP 220 | 2020-11-30 | 2020-12-15 | 2020-12-18 | 2020-12-22 | 30052 | 621 | No |  | No | Crítico |  | 18.5 | 6 | 130 | 0 | 1 | 0 | 2 | 0 | 0 | 1 | 0 | 0 | 0 | 0 | 0 | 3 | 0 | 1 | 34 | 0 | 11 | 2 | 274 | 7 | 0 |  | 0.2 | - |  |  | No |  | 76 | 26/25/16 | 465879 | 190901 | - | 624 |  |  |  | Resultados están dentro de los rangos aceptables. | Nivel de limpieza en estado de Crítico. | Desgaste de Hierro y Cromo en el límite de precaución. | Identifique las causas del origen y corrija el Codigo ISO alto del aceite. Asegúrese de que la contaminación no está siendo introducida a través de los equipos de manejo de aceite. Determine la fuente del metal de desgaste y tome acciones correctivas. Retomar la muestra para monitorear condición.
C0016271 | SHOUGANG | CH-05 | CH-05 RDGI CE | PALA HIDRAULICA | CATERPILLAR | 6040 FS | REDUCTOR DE GIRO CENTRAL | MOBILGEAR 600 XP 220 | 2020-11-30 | 2020-12-15 | 2020-12-18 | 2020-12-22 | 30052 | 621 | No |  | No | Crítico |  | 12.5 | 8 | 68 | 0 | 2 | 0 | 1 | 0 | 0 | 1 | 0 | 0 | 0 | 0 | 0 | 9 | 0 | 1 | 23 | 0 | 38 | 6 | 282 | 66 | 0 |  | 18.5 | - |  |  | No |  | 40 | 25/24/15 | 300090 | 100171 | - | 231 |  |  |  | Alta oxidación por posible degradación del aceite. Baja viscosidad por posible contaminación con un lubricante de menor viscosidad. | Nivel de limpieza en estado de Crítico. | Resultados están dentro de los rangos aceptables. | Localice y corrija la causa de baja viscosidad del aceite. Una baja viscosidad puede reducir la protección por lubricación. Identifique las causas del origen y corrija el Codigo ISO alto del aceite. Asegúrese de que la contaminación no está siendo introducida a través de los equipos de manejo de aceite. Retome la muestra en el próximo intervalo programado.
C0016272 | SHOUGANG | FC-63 | FC-63 MOT | CAMION | KOMATSU | HD1500 | MOTOR | CHEVRON 400 MGX 15W40 | 2020-11-30 | 2020-12-15 | 2020-12-18 | 2020-12-22 | 48375 | 336 | No | No | No | Precaución | 14.6 | 14.2 | 1 | 11 | 1 | 1 | 0 | 0 | 1 | 0 | 0 | 0 | 0 | 0 | 0 | 0 | 3 | 5 | 1 | 111 | 0 | 2179 | 14 | 854 | 1112 | 0 | 6.7 | 4.5 | 4.9 | 0 | 0.6 | No |  | 6 | - | - | - | - | - |  |  |  | Resultados están dentro de los rangos aceptables. | Niveles de sodio en el límite de precaución pueden representar fugas de refrigerante hacia el cárter del motor o contaminación por sal del medio ambiente. | Resultados están dentro de los rangos aceptables. | Localice la fuente de Sodio. Tome acciones correctivas. Retome la muestra para confirmar condición.
C0016273 | SHOUGANG | FC-63 | FC-63 DIFE POS | CAMION | KOMATSU | HD1500 | DIFERENCIAL POSTERIOR | MOBILTRANS HD 50 | 2020-11-30 | 2020-12-15 | 2020-12-18 | 2020-12-22 | 48375 | 776 | No |  | No | Crítico |  | 17.8 | 0 | 12 | 1 | 0 | 0 | 0 | 0 | 0 | 0 | 0 | 0 | 0 | 0 | 0 | 5 | 0 | 1 | 1 | 0 | 2989 | 11 | 886 | 1206 | 0 |  | 0.7 | - |  |  | No |  | 10 | 24/22/16 | 128183 | 24253 | - | 406 |  |  |  | Resultados están dentro de los rangos aceptables. | Nivel de limpieza en estado de Crítico. | Resultados están dentro de los rangos aceptables. | Identifique las causas del origen y corrija el Codigo ISO alto del aceite. Asegúrese de que la contaminación no está siendo introducida a través de los equipos de manejo de aceite. Retome la muestra en el próximo intervalo programado.
C0016274 | SHOUGANG | FC-63 | FC-63 MF LH | CAMION | KOMATSU | HD1500 | MANDO FINAL LH | MOBILTRANS HD 50 | 2020-11-30 | 2020-12-15 | 2020-12-18 | 2020-12-22 | 48375 | 776 | No |  | No | Crítico |  | 17.7 | 0 | 12 | 0 | 0 | 0 | 0 | 0 | 0 | 0 | 0 | 0 | 0 | 0 | 0 | 5 | 0 | 0 | 1 | 0 | 3067 | 11 | 906 | 1229 | 0 |  | 0.6 | - |  |  | No |  | 18 | 24/22/16 | 133776 | 23887 | - | 436 |  |  |  | Resultados están dentro de los rangos aceptables. | Nivel de limpieza en estado de Crítico. | Resultados están dentro de los rangos aceptables. | Identifique las causas del origen y corrija el Codigo ISO alto del aceite. Asegúrese de que la contaminación no está siendo introducida a través de los equipos de manejo de aceite. Retome la muestra en el próximo intervalo programado.
C0016275 | SHOUGANG | FC-63 | FC-63 MF RH | CAMION | KOMATSU | HD1500 | MANDO FINAL RH | MOBILTRANS HD 50 | 2020-11-30 | 2020-12-15 | 2020-12-18 | 2020-12-22 | 48375 | 776 | No |  | No | Crítico |  | 17.9 | 0 | 12 | 0 | 0 | 0 | 0 | 0 | 0 | 0 | 0 | 0 | 0 | 0 | 0 | 5 | 0 | 1 | 0 | 0 | 2939 | 11 | 846 | 1178 | 0 |  | 0.7 | - |  |  | No |  | 19 | 24/22/16 | 150917 | 24710 | - | 470 |  |  |  | Resultados están dentro de los rangos aceptables. | Nivel de limpieza en estado de Crítico. | Resultados están dentro de los rangos aceptables. | Identifique las causas del origen y corrija el Codigo ISO alto del aceite. Asegúrese de que la contaminación no está siendo introducida a través de los equipos de manejo de aceite. Retome la muestra en el próximo intervalo programado.
C0016276 | SHOUGANG | FC-30 | FC-30 MOT | CAMION | CATERPILLAR | 785C | MOTOR | MOBIL DELVAC 1 5W-40 | 2020-12-01 | 2020-12-15 | 2020-12-18 | 2020-12-22 | 69488 | 538 | Yes | Yes | No | Crítico | 14.8 | 15.2 | 3 | 12 | 2 | 1 | 0 | 0 | 1 | 0 | 0 | 0 | 0 | 0 | 0 | 0 | 4 | 0 | 2 | 41 | 0 | 2562 | 522 | 1047 | 1422 | 0 | 8.6 | 10.5 | 10.7 | 7.7 | 0.3 | No |  | 12 | - | - | - | - | - |  |  |  | Alta oxidación por posible degradación del aceite a altas temperaturas. | Resultados están dentro de los rangos aceptables. | Desgaste de Plomo en el límite de precaución. | Revisar el sistema de enfriamiento (termostatos, radiador, bomba de agua, mangueras, etc.). Identifique y evalúe los componentes a base de este elemento. Determine la fuente del metal de desgaste y tome acciones correctivas. Retomar la muestra para monitorear condición.
C0016277 | SHOUGANG | FC-30 | FC-30 TRAN | CAMION | CATERPILLAR | 785C | TRANSMISION | MOBILTRANS HD 30 | 2020-12-01 | 2020-12-15 | 2020-12-18 | 2020-12-22 | 69488 | 538 | No | Yes | No | Normal |  | 10.6 | 0 | 4 | 1 | 1 | 0 | 0 | 0 | 0 | 0 | 0 | 0 | 0 | 0 | 0 | 5 | 1 | 1 | 1 | 0 | 2983 | 11 | 899 | 1203 | 0 |  | 0.1 | - |  |  | No |  | 14 | 19/15/12 | 4993 | 303 | - | 38 |  |  |  | Resultados están dentro de los rangos aceptables. | Resultados están dentro de los rangos aceptables. | Resultados están dentro de los rangos aceptables. | Retome la muestra en el próximo intervalo programado.
C0016278 | SHOUGANG | FC-30 | FC-30 STHI | CAMION | CATERPILLAR | 785C | SISTEMA HIDRAULICO | MOBILTRANS HD 10W | 2020-12-01 | 2020-12-15 | 2020-12-18 | 2020-12-22 | 69488 | 1592 | No | Yes | No | Precaución |  | 6 | 0 | 6 | 1 | 2 | 0 | 0 | 0 | 1 | 0 | 0 | 0 | 0 | 0 | 0 | 11 | 3 | 1 | 1 | 0 | 2918 | 13 | 895 | 1183 | 0 |  | 0.7 | - |  |  | No |  | 11 | 20/17/13 | 9375 | 840 | - | 46 |  |  |  | Resultados están dentro de los rangos aceptables. | Nivel de limpieza en estado de precaución. | Resultados están dentro de los rangos aceptables. | Identifique las causas del origen y corrija el Codigo ISO alto del aceite. Asegúrese de que la contaminación no está siendo introducida a través de los equipos de manejo de aceite. Retome la muestra en el próximo intervalo programado.
C0016279 | SHOUGANG | FC-30 | FC-30 STDI | CAMION | CATERPILLAR | 785C | SISTEMA DIRECCION | MOBILTRANS HD 10W | 2020-12-01 | 2020-12-15 | 2020-12-18 | 2020-12-22 | 69488 | 1592 | No | Yes | No | Crítico |  | 6 | 1 | 8 | 7 | 2 | 0 | 0 | 0 | 2 | 0 | 0 | 0 | 0 | 0 | 0 | 11 | 0 | 1 | 1 | 0 | 2915 | 15 | 875 | 1192 | 0 |  | 1.1 | - |  |  | No |  | 14 | 24/21/13 | 110544 | 12541 | - | 63 |  |  |  | Resultados están dentro de los rangos aceptables. | Nivel de limpieza en estado de Crítico. | Resultados están dentro de los rangos aceptables. | Identifique las causas del origen y corrija el Codigo ISO alto del aceite. Asegúrese de que la contaminación no está siendo introducida a través de los equipos de manejo de aceite. Retome la muestra en el próximo intervalo programado.
C0016280 | SHOUGANG | FC-30 | FC-30 BM RH | CAMION | CATERPILLAR | 785C | BOCAMAZA RH | MOBILUBE XFD 60 | 2020-12-01 | 2020-12-15 | 2020-12-18 | 2020-12-22 | 69488 | 538 | No |  | No | Crítico |  | 23.2 | 0 | 6 | 0 | 19 | 0 | 0 | 1 | 1 | 0 | 1 | 0 | 0 | 0 | 0 | 27 | 1 | 1 | 90 | 0 | 389 | 18 | 296 | 67 | 0 |  | 0.3 | - |  |  | No |  | 11 | 22/19/15 | 38912 | 4822 | - | 224 |  |  |  | Baja viscosidad por posible contaminación con un lubricante de menor viscosidad. | Nivel de limpieza en estado de Crítico. | Elevado desgaste de Aluminio. | Localice y corrija la causa de baja viscosidad del aceite. Una baja viscosidad puede reducir la protección por lubricación. Identifique las causas del origen y corrija el Codigo ISO alto del aceite. Asegúrese de que la contaminación no está siendo introducida a través de los equipos de manejo de aceite. Determine la fuente del metal de desgaste excesivo y tome acciones correctivas. Retomar la muestra para monitorear condición.
C0016281 | SHOUGANG | FC-30 | FC-30 BM LH | CAMION | CATERPILLAR | 785C | BOCAMAZA LH | MOBILUBE XFD 60 | 2020-12-01 | 2020-12-15 | 2020-12-18 | 2020-12-22 | 69488 | 538 | No |  | No | Precaución |  | 24.6 | 0 | 6 | 0 | 0 | 0 | 0 | 0 | 0 | 0 | 0 | 0 | 0 | 0 | 0 | 7 | 1 | 1 | 93 | 0 | 279 | 3 | 264 | 4 | 0 |  | 1 | - |  |  | No |  | 11 | 23/19/14 | 48988 | 4286 | - | 122 |  |  |  | Resultados están dentro de los rangos aceptables. | Nivel de limpieza en estado de precaución. | Resultados están dentro de los rangos aceptables. | Identifique las causas del origen y corrija el Codigo ISO alto del aceite. Asegúrese de que la contaminación no está siendo introducida a través de los equipos de manejo de aceite. Retome la muestra en el próximo intervalo programado.
C0016282 | SHOUGANG | FC-30 | FC-30 DIFE POS | CAMION | CATERPILLAR | 785C | DIFERENCIAL POSTERIOR | MOBILUBE XFD 60 | 2020-12-01 | 2020-12-15 | 2020-12-18 | 2020-12-22 | 69488 | 1066 | No | Yes | No | Crítico |  | 24.7 | 2 | 32 | 1 | 0 | 0 | 0 | 0 | 0 | 0 | 0 | 0 | 0 | 0 | 0 | 3 | 3 | 0 | 103 | 0 | 296 | 4 | 270 | 14 | 0 |  | 1.8 | - |  |  | No |  | 20 | 25/21/15 | 167230 | 14293 | - | 276 |  |  |  | Resultados están dentro de los rangos aceptables. | Nivel de limpieza en estado de Crítico. | Resultados están dentro de los rangos aceptables. | Identifique las causas del origen y corrija el Codigo ISO alto del aceite. Asegúrese de que la contaminación no está siendo introducida a través de los equipos de manejo de aceite. Retome la muestra en el próximo intervalo programado.
C0016283 | SHOUGANG | FC-30 | FC-30 MF RH | CAMION | CATERPILLAR | 785C | MANDO FINAL RH | MOBILUBE XFD 60 | 2020-12-01 | 2020-12-15 | 2020-12-18 | 2020-12-22 | 69488 | 1066 | No |  | No | Crítico |  | 24.9 | 2 | 27 | 0 | 0 | 0 | 0 | 0 | 0 | 0 | 0 | 0 | 0 | 0 | 0 | 2 | 3 | 1 | 92 | 0 | 272 | 4 | 261 | 13 | 0 |  | 1.7 | - |  |  | No |  | 20 | 25/21/15 | 180528 | 16073 | - | 263 |  |  |  | Resultados están dentro de los rangos aceptables. | Nivel de limpieza en estado de Crítico. | Resultados están dentro de los rangos aceptables. | Identifique las causas del origen y corrija el Codigo ISO alto del aceite. Asegúrese de que la contaminación no está siendo introducida a través de los equipos de manejo de aceite. Retome la muestra en el próximo intervalo programado.
C0016284 | SHOUGANG | FC-30 | FC-30 MF LH | CAMION | CATERPILLAR | 785C | MANDO FINAL LH | MOBILUBE XFD 60 | 2020-12-01 | 2020-12-15 | 2020-12-18 | 2020-12-22 | 69488 | 1066 | No |  | No | Crítico |  | 25 | 2 | 28 | 0 | 0 | 0 | 0 | 0 | 0 | 0 | 0 | 0 | 0 | 0 | 0 | 2 | 4 | 0 | 95 | 0 | 278 | 4 | 260 | 13 | 0 |  | 2 | - |  |  | No |  | 19 | 25/21/15 | 180726 | 18240 | - | 245 |  |  |  | Resultados están dentro de los rangos aceptables. | Nivel de limpieza en estado de Crítico. | Resultados están dentro de los rangos aceptables. | Identifique las causas del origen y corrija el Codigo ISO alto del aceite. Asegúrese de que la contaminación no está siendo introducida a través de los equipos de manejo de aceite. Retome la muestra en el próximo intervalo programado.
C0016285 | SHOUGANG | FC-94 | FC-94 MOT | CAMION | CATERPILLAR | 785C | MOTOR | MOBIL DELVAC 1 5W-40 | 2020-12-01 | 2020-12-15 | 2020-12-18 | 2020-12-22 | 26824 | 594 | Yes | Yes | No | Precaución | 14.8 | 14.8 | 4 | 20 | 2 | 1 | 1 | 0 | 1 | 0 | 0 | 0 | 0 | 0 | 0 | 0 | 4 | 0 | 3 | 41 | 0 | 2404 | 493 | 1013 | 1370 | 0 | 9.4 | 8.6 | 8.8 | 1.2 | 0.4 | No |  | 14 | - | - | - | - | - |  |  |  | Alta oxidación por posible degradación del aceite a altas temperaturas. | Resultados están dentro de los rangos aceptables. | Desgaste de Cobre en el límite de precaución. | Revisar el sistema de enfriamiento (termostatos, radiador, bomba de agua, mangueras, etc.). Identifique y evalúe los componentes a base de este elemento. Determine la fuente del metal de desgaste y tome acciones correctivas. Retomar la muestra para monitorear condición.
C0016286 | SHOUGANG | FC-94 | FC-94 TRAN | CAMION | CATERPILLAR | 785C | TRANSMISION | MOBILTRANS HD 30 | 2020-12-01 | 2020-12-15 | 2020-12-18 | 2020-12-22 | 26824 | 594 | No | Yes | No | Normal |  | 11.2 | 2 | 2 | 0 | 0 | 0 | 0 | 0 | 0 | 0 | 0 | 0 | 0 | 0 | 0 | 3 | 2 | 1 | 3 | 0 | 2902 | 10 | 882 | 1185 | 0 |  | 0.2 | - |  |  | No |  | 14 | 18/16/13 | 1417 | 438 | - | 65 |  |  |  | Resultados están dentro de los rangos aceptables. | Resultados están dentro de los rangos aceptables. | Resultados están dentro de los rangos aceptables. | Retome la muestra en el próximo intervalo programado.
C0016287 | SHOUGANG | FC-94 | FC-94 STHI | CAMION | CATERPILLAR | 785C | SISTEMA HIDRAULICO | MOBILTRANS HD 10W | 2020-12-01 | 2020-12-15 | 2020-12-18 | 2020-12-22 | 26824 | 594 | No | Yes | No | Crítico |  | 6.1 | 1 | 7 | 2 | 3 | 0 | 0 | 0 | 1 | 0 | 0 | 0 | 0 | 0 | 0 | 12 | 0 | 1 | 2 | 0 | 2846 | 14 | 880 | 1174 | 0 |  | 0.6 | - |  |  | No |  | 8 | 22/19/15 | 23180 | 4838 | - | 222 |  |  |  | Resultados están dentro de los rangos aceptables. | Nivel de limpieza en estado de Crítico. | Resultados están dentro de los rangos aceptables. | Identifique las causas del origen y corrija el Codigo ISO alto del aceite. Asegúrese de que la contaminación no está siendo introducida a través de los equipos de manejo de aceite. Retome la muestra en el próximo intervalo programado.
C0016288 | SHOUGANG | FC-94 | FC-94 STDI | CAMION | CATERPILLAR | 785C | SISTEMA DIRECCION | MOBILTRANS HD 10W | 2020-12-01 | 2020-12-15 | 2020-12-18 | 2020-12-22 | 26824 | 594 | No | Yes | No | Precaución |  | 6 | 1 | 5 | 17 | 3 | 0 | 0 | 0 | 1 | 0 | 0 | 0 | 0 | 0 | 0 | 10 | 0 | 1 | 2 | 0 | 2922 | 14 | 867 | 1184 | 0 |  | 2.4 | - |  |  | No |  | 6 | 23/20/14 | 72550 | 7245 | - | 102 |  |  |  | Resultados están dentro de los rangos aceptables. | Nivel de limpieza en estado de precaución. | Resultados están dentro de los rangos aceptables. | Identifique las causas del origen y corrija el Codigo ISO alto del aceite. Asegúrese de que la contaminación no está siendo introducida a través de los equipos de manejo de aceite. Retome la muestra en el próximo intervalo programado.
C0016289 | SHOUGANG | FC-94 | FC-94 BM RH | CAMION | CATERPILLAR | 785C | BOCAMAZA RH | MOBILUBE XFD 60 | 2020-12-01 | 2020-12-15 | 2020-12-18 | 2020-12-22 | 26824 | 594 | No |  | No | Precaución |  | 24.6 | 0 | 15 | 0 | 0 | 0 | 0 | 0 | 0 | 0 | 0 | 0 | 0 | 0 | 0 | 4 | 3 | 1 | 93 | 0 | 278 | 2 | 261 | 7 | 0 |  | 0.7 | - |  |  | No |  | 10 | 23/19/14 | 43528 | 3834 | - | 129 |  |  |  | Resultados están dentro de los rangos aceptables. | Nivel de limpieza en estado de precaución. | Resultados están dentro de los rangos aceptables. | Identifique las causas del origen y corrija el Codigo ISO alto del aceite. Asegúrese de que la contaminación no está siendo introducida a través de los equipos de manejo de aceite. Retome la muestra en el próximo intervalo programado.
C0016290 | SHOUGANG | FC-94 | FC-94 BM LH | CAMION | CATERPILLAR | 785C | BOCAMAZA LH | MOBILUBE XFD 60 | 2020-12-01 | 2020-12-15 | 2020-12-18 | 2020-12-22 | 26824 | 594 | No |  | No | Precaución |  | 23.9 | 0 | 6 | 0 | 0 | 0 | 0 | 0 | 0 | 0 | 0 | 0 | 0 | 0 | 0 | 4 | 4 | 0 | 91 | 0 | 294 | 2 | 266 | 8 | 0 |  | 0.7 | - |  |  | No |  | 13 | 22/19/13 | 31221 | 2679 | - | 73 |  |  |  | Baja viscosidad por posible contaminación con un lubricante de menor viscosidad. | Nivel de limpieza en estado de precaución. | Resultados están dentro de los rangos aceptables. | Localice y corrija la causa de baja viscosidad del aceite. Una baja viscosidad puede reducir la protección por lubricación. Identifique las causas del origen y corrija el Codigo ISO alto del aceite. Asegúrese de que la contaminación no está siendo introducida a través de los equipos de manejo de aceite. Retome la muestra en el próximo intervalo programado.
C0016291 | SHOUGANG | FC-94 | FC-94 DIFE POS | CAMION | CATERPILLAR | 785C | DIFERENCIAL POSTERIOR | MOBILUBE XFD 60 | 2020-12-01 | 2020-12-15 | 2020-12-18 | 2020-12-22 | 26824 | 594 | No | Yes | No | Crítico |  | 24.8 | 2 | 11 | 1 | 0 | 0 | 0 | 0 | 0 | 0 | 0 | 0 | 0 | 0 | 0 | 3 | 4 | 0 | 92 | 0 | 273 | 3 | 260 | 6 | 0 |  | 0.8 | - |  |  | No |  | 16 | 24/19/14 | 115939 | 2999 | - | 88 |  |  |  | Resultados están dentro de los rangos aceptables. | Niveles de Sodio en el límite de precuación. Nivel de limpieza en estado de Crítico. | Resultados están dentro de los rangos aceptables. | Localice la fuente de Sodio. Identifique las causas del origen y corrija el Codigo ISO alto del aceite. Asegúrese de que la contaminación no está siendo introducida a través de los equipos de manejo de aceite. Retome la muestra en el próximo intervalo programado.
C0016292 | SHOUGANG | FC-94 | FC-94 MF RH | CAMION | CATERPILLAR | 785C | MANDO FINAL RH | MOBILUBE XFD 60 | 2020-12-01 | 2020-12-15 | 2020-12-18 | 2020-12-22 | 26824 | 594 | No |  | No | Crítico |  | 25.1 | 2 | 11 | 1 | 0 | 0 | 0 | 0 | 0 | 0 | 0 | 0 | 0 | 0 | 0 | 3 | 1 | 0 | 90 | 0 | 271 | 3 | 257 | 7 | 0 |  | 0.8 | - |  |  | No |  | 12 | 24/19/13 | 112067 | 2689 | - | 78 |  |  |  | Resultados están dentro de los rangos aceptables. | Nivel de limpieza en estado de Crítico. | Resultados están dentro de los rangos aceptables. | Identifique las causas del origen y corrija el Codigo ISO alto del aceite. Asegúrese de que la contaminación no está siendo introducida a través de los equipos de manejo de aceite. Retome la muestra en el próximo intervalo programado.
C0016293 | SHOUGANG | FC-94 | FC-94 MF LH | CAMION | CATERPILLAR | 785C | MANDO FINAL LH | MOBILUBE XFD 60 | 2020-12-01 | 2020-12-15 | 2020-12-18 | 2020-12-22 | 26824 | 594 | No |  | No | Crítico |  | 24.3 | 2 | 10 | 1 | 0 | 0 | 0 | 0 | 0 | 0 | 0 | 0 | 0 | 0 | 0 | 3 | 2 | 0 | 91 | 0 | 271 | 3 | 261 | 7 | 0 |  | 0.8 | - |  |  | No |  | 16 | 24/19/13 | 113419 | 2705 | - | 72 |  |  |  | Resultados están dentro de los rangos aceptables. | Nivel de limpieza en estado de Crítico. | Resultados están dentro de los rangos aceptables. | Identifique las causas del origen y corrija el Codigo ISO alto del aceite. Asegúrese de que la contaminación no está siendo introducida a través de los equipos de manejo de aceite. Retome la muestra en el próximo intervalo programado.
C0016294 | SHOUGANG | FC-112 | FC-112 STHI | CAMION | CATERPILLAR | 785D | SISTEMA HIDRAULICO | MOBILTRANS HD 10W | 2020-12-01 | 2020-12-15 | 2020-12-18 | 2020-12-22 | 31802 | 651 | No | No | No | Crítico |  | 6.2 | 58 | 8 | 0 | 1 | 0 | 0 | 0 | 1 | 0 | 0 | 0 | 0 | 0 | 0 | 9 | 2 | 1 | 3 | 0 | 2850 | 15 | 887 | 1170 | 0 |  | 0.3 | - |  |  | No |  | 14 | 21/17/13 | 14263 | 746 | - | 62 |  |  |  | Resultados están dentro de los rangos aceptables. | Nivel de limpieza en estado de precaución. | Elevado desgaste de Cobre. | Identifique las causas del origen y corrija el Codigo ISO alto del aceite. Asegúrese de que la contaminación no está siendo introducida a través de los equipos de manejo de aceite. Determine la fuente del metal de desgaste excesivo y tome acciones correctivas. Retomar la muestra para monitorear condición.
C0016295 | SHOUGANG | FC-112 | FC-112 TRAN | CAMION | CATERPILLAR | 785D | TRANSMISION | MOBILTRANS HD 30 | 2020-12-01 | 2020-12-15 | 2020-12-18 | 2020-12-22 | 31802 | 39 | No | No | No | Precaución |  | 11.1 | 3 | 3 | 1 | 1 | 0 | 0 | 0 | 0 | 0 | 0 | 0 | 0 | 0 | 0 | 5 | 2 | 1 | 3 | 0 | 2925 | 11 | 879 | 1174 | 0 |  | 0.4 | - |  |  | No |  | 14 | 21/18/14 | 12202 | 2459 | - | 105 |  |  |  | Resultados están dentro de los rangos aceptables. | Nivel de limpieza en estado de precaución. | Resultados están dentro de los rangos aceptables. | Identifique las causas del origen y corrija el Codigo ISO alto del aceite. Asegúrese de que la contaminación no está siendo introducida a través de los equipos de manejo de aceite. Retome la muestra en el próximo intervalo programado.
C0016296 | SHOUGANG | TV-38 | TV-38 MOT | CAMION CON BRAZO GRUA | MERCEDES BENZ | AXOR 2628/45 6X4 | MOTOR | MOBIL DELVAC 1 5W-40 | 2020-12-01 | 2020-12-15 | 2020-12-18 | 2020-12-22 | 14239 | 435 | Yes | Yes | No | Crítico | 14.8 | 11.5 | 1 | 4 | 2 | 1 | 0 | 0 | 44 | 0 | 0 | 0 | 0 | 0 | 0 | 0 | 2 | 0 | 1 | 14 | 0 | 1464 | 1131 | 1007 | 1266 | 0 | 8.7 | 10.1 | 3 | 0 | 0.3 | No |  | 12 | - | - | - | - | - |  |  |  | Alta oxidación por posible degradación del aceite a altas temperaturas. Baja viscosidad por posible contaminación con un lubricante de menor viscosidad o dilución con combustible. | Resultados están dentro de los rangos aceptables. | Resultados están dentro de los rangos aceptables. | Revisar el sistema de enfriamiento (termostatos, radiador, bomba de agua, mangueras, etc.). Localice y corrija la causa de baja viscosidad del aceite. Una baja viscosidad puede reducir la protección por lubricación. Retome la muestra en el próximo intervalo.
C0016297 | SHOUGANG | EP-15 | EP-15 MOT | PERFORADORA DE ORUGAS | DRILLTECH | D75KS | MOTOR | MOBIL DELVAC MX 15W-40 | 2020-12-01 | 2020-12-15 | 2020-12-18 | 2020-12-22 | 62883 | 171 | No | No | No | Precaución | 14.4 | 13.9 | 1 | 12 | 2 | 0 | 0 | 0 | 53 | 0 | 0 | 0 | 0 | 0 | 0 | 0 | 4 | 1 | 1 | 3 | 0 | 1671 | 1358 | 1095 | 1439 | 0 | 8.6 | 9.9 | 12.1 | 6.4 | 0.4 | No |  | 13 | - | - | - | - | - |  |  |  | Baja viscosidad por posible contaminación con un lubricante de menor viscosidad o dilución con combustible. | La tasa de nitración aumenta debido a condiciones inadecuadas de combustión e ignición. | Desgaste de Plomo en el límite de precaución. | Localice y corrija causa de nitración. Localice y corrija la causa de baja viscosidad del aceite. Una baja viscosidad puede reducir la protección por lubricación. Determine la fuente del metal de desgaste y tome acciones correctivas. Retomar la muestra para monitorear condición.
C0016298 | SHOUGANG | EP-15 | EP-15 MDBS PRIN | PERFORADORA DE ORUGAS | DRILLTECH | D75KS | MANDO DE BOMBAS PRINCIPAL | MOBILUBE HD 80W-90 | 2020-12-01 | 2020-12-15 | 2020-12-18 | 2020-12-22 | 62883 | 171 | Yes |  | No | Crítico |  | 13.5 | 0 | 36 | 0 | 2 | 0 | 0 | 0 | 0 | 0 | 0 | 0 | 0 | 0 | 0 | 8 | 0 | 1 | 2 | 0 | 34 | 3 | 425 | 65 | 0 |  | 0.8 | - |  |  | No |  | 24 | 25/22/14 | 202211 | 22390 | - | 93 |  |  |  | Resultados están dentro de los rangos aceptables. | Nivel de limpieza en estado de Crítico. | Resultados están dentro de los rangos aceptables. | Identifique las causas del origen y corrija el Codigo ISO alto del aceite. Asegúrese de que la contaminación no está siendo introducida a través de los equipos de manejo de aceite. Retome la muestra en el próximo intervalo programado.
C0016299 | SHOUGANG | EP-15 | EP-15 MDBS AXI | PERFORADORA DE ORUGAS | DRILLTECH | D75KS | MANDO DE BOMBAS AUXILIAR | MOBILUBE HD 80W-90 | 2020-12-01 | 2020-12-15 | 2020-12-18 | 2020-12-22 | 62883 | 171 | Yes |  | No | Crítico |  | 14.3 | 0 | 48 | 0 | 7 | 1 | 0 | 0 | 1 | 0 | 0 | 0 | 0 | 0 | 0 | 25 | 0 | 3 | 2 | 0 | 44 | 6 | 451 | 28 | 0 |  | 1.1 | - |  |  | No |  | 34 | 25/23/14 | 304312 | 52504 | - | 93 |  |  |  | Resultados están dentro de los rangos aceptables. | Nivel de limpieza en estado de Crítico. | Resultados están dentro de los rangos aceptables. | Identifique las causas del origen y corrija el Codigo ISO alto del aceite. Asegúrese de que la contaminación no está siendo introducida a través de los equipos de manejo de aceite. Retome la muestra en el próximo intervalo programado.
C0016300 | SHOUGANG | EP-39 | EP-39 MOT | PERFORADORA DE ORUGAS | SANDVIK | DR460 | MOTOR | MOBIL DELVAC MX 15W-40 | 2020-12-02 | 2020-12-15 | 2020-12-18 | 2020-12-22 | 6566 | 107 | Yes | Yes | No | Precaución | 14.4 | 13.5 | 3 | 10 | 3 | 1 | 0 | 2 | 47 | 0 | 0 | 0 | 0 | 0 | 0 | 0 | 6 | 0 | 1 | 2 | 0 | 1458 | 1184 | 998 | 1321 | 0 | 8.2 | 4.5 | 5.1 | 3.1 | 0.1 | No |  | 20 | - | - | - | - | - |  |  |  | Baja viscosidad por posible contaminación con un lubricante de menor viscosidad o dilución con combustible. | Resultados están dentro de los rangos aceptables. | Resultados están dentro de los rangos aceptables. | Localice y corrija la causa de baja viscosidad del aceite. Una baja viscosidad puede reducir la protección por lubricación. Retome la muestra en el próximo intervalo.
C0016301 | SHOUGANG | EP-39 | EP-39 MDBS | PERFORADORA DE ORUGAS | SANDVIK | DR460 | MANDO DE BOMBAS | MOBILUBE HD 80W-90 | 2020-12-02 | 2020-12-15 | 2020-12-18 | 2020-12-22 | 6566 | 107 | Yes |  | No | Crítico |  | 11.6 | 3 | 91 | 0 | 2 | 0 | 1 | 0 | 0 | 1 | 0 | 0 | 0 | 1 | 0 | 11 | 0 | 2 | 3 | 0 | 30 | 3 | 385 | 153 | 0 |  | 0.2 | - |  |  | No |  | 36 | 26/22/14 | 370559 | 33276 | - | 136 |  |  |  | Baja viscosidad por posible contaminación con un lubricante de menor viscosidad. | Nivel de limpieza en estado de Crítico. | Resultados están dentro de los rangos aceptables. | Localice y corrija la causa de baja viscosidad del aceite. Una baja viscosidad puede reducir la protección por lubricación. Identifique las causas del origen y corrija el Codigo ISO alto del aceite. Asegúrese de que la contaminación no está siendo introducida a través de los equipos de manejo de aceite. Retome la muestra en el próximo intervalo programado.
C0016302 | SHOUGANG | EP-39 | EP-39 STHI | PERFORADORA DE ORUGAS | SANDVIK | DR460 | SISTEMA HIDRAULICO | NUTO H 68 | 2020-12-02 | 2020-12-15 | 2020-12-18 | 2020-12-22 | 6566 | 2100 | Yes | Yes | No | Precaución |  | 8.4 | 7 | 2 | 0 | 0 | 0 | 0 | 0 | 0 | 0 | 0 | 0 | 0 | 0 | 0 | 1 | 1 | 1 | 2 | 0 | 52 | 1 | 280 | 398 | 0 |  | 1.6 | - |  |  | No |  | 12 | 20/18/14 | 9111 | 1324 | - | 124 |  |  |  | Resultados están dentro de los rangos aceptables. | Nivel de limpieza en estado de precaución. | Resultados están dentro de los rangos aceptables. | Identifique las causas del origen y corrija el Codigo ISO alto del aceite. Asegúrese de que la contaminación no está siendo introducida a través de los equipos de manejo de aceite. Retome la muestra en el próximo intervalo programado.
C0016303 | SHOUGANG | EP-39 | EP-39 COMP | PERFORADORA DE ORUGAS | SANDVIK | DR460 | COMPRESOR | MOBIL SHC RARUS 32 | 2020-12-02 | 2020-12-15 | 2020-12-18 | 2020-12-22 | 6566 | 2100 | Yes | Yes | No | Crítico |  | 6.8 | 0 | 1 | 0 | 1 | 0 | 0 | 0 | 0 | 0 | 0 | 0 | 0 | 0 | 0 | 2 | 2 | 1 | 1 | 0 | 2 | 1 | 129 | 6 | 0 |  | 1.7 | - |  |  | No |  | 11 | 24/19/14 | 122410 | 4454 | - | 147 |  |  |  | Alta viscosidad por posible contaminación con un lubricante de mayor viscosidad. | Nivel de limpieza en estado de Crítico. | Resultados están dentro de los rangos aceptables. | Localice y corrija la causa de la alta viscosidad del aceite. Viscosidad mayor que la esperada puede restringir el flujo de aceite causando falta de aceite y desgaste. Identifique las causas del origen y corrija el Codigo ISO alto del aceite. Asegúrese de que la contaminación no está siendo introducida a través de los equipos de manejo de aceite. Retome la muestra en el próximo intervalo programado.
C0016304 | SHOUGANG | EP-39 | EP-39 MF RH | PERFORADORA DE ORUGAS | SANDVIK | DR460 | MANDO FINAL RH | MOBILTRANS HD 60 | 2020-12-02 | 2020-12-15 | 2020-12-18 | 2020-12-22 | 6566 | 431 | Yes |  | No | Crítico |  | 22.6 | 1 | 18 | 0 | 1 | 0 | 0 | 1 | 0 | 0 | 0 | 0 | 0 | 0 | 0 | 7 | 0 | 4 | 35 | 0 | 1936 | 8 | 661 | 774 | 0 |  | 5.6 | - |  |  | No |  | 18 | 25/22/16 | 170249 | 27389 | - | 529 |  |  |  | Baja viscosidad por posible contaminación con un lubricante de menor viscosidad. | Nivel de limpieza en estado de Crítico. | Resultados están dentro de los rangos aceptables. | Localice y corrija la causa de baja viscosidad del aceite. Una baja viscosidad puede reducir la protección por lubricación. Identifique las causas del origen y corrija el Codigo ISO alto del aceite. Asegúrese de que la contaminación no está siendo introducida a través de los equipos de manejo de aceite. Retome la muestra en el próximo intervalo programado.
C0016305 | SHOUGANG | EP-39 | EP-39 MF LH | PERFORADORA DE ORUGAS | SANDVIK | DR460 | MANDO FINAL LH | MOBILTRANS HD 60 | 2020-12-02 | 2020-12-15 | 2020-12-18 | 2020-12-22 | 6566 | 431 | Yes |  | No | Crítico |  | 20.4 | 42 | 129 | 0 | 1 | 1 | 1 | 3 | 0 | 1 | 0 | 0 | 0 | 0 | 0 | 7 | 0 | 10 | 50 | 0 | 1786 | 7 | 664 | 689 | 0 |  | 5.1 | - |  |  | No |  | 26 | - | - | - | - | - |  |  |  | Baja viscosidad por posible contaminación con un lubricante de menor viscosidad. | Muestra oscura no se realizó nivel de limpieza. | Elevado desgaste de Hierro y Cobre. | Localice y corrija la causa de baja viscosidad del aceite. Una baja viscosidad puede reducir la protección por lubricación. Determine la fuente de los metales de desgaste excesivo y tome acciones correctivas. Retomar la muestra para monitorear condición.
C0016306 | SHOUGANG | TV-48 | TV-48 MOT | CAMION LUBRICADOR | VOLVO | VM 6X4R | MOTOR | SHELL RIMULA R4X 15W-40 | 2020-12-02 | 2020-12-15 | 2020-12-18 | 2020-12-22 | 7088 | 606 | Yes | Yes | No | Crítico | 14.7 | 13.7 | 1 | 26 | 0 | 0 | 0 | 0 | 46 | 0 | 0 | 0 | 0 | 0 | 0 | 0 | 3 | 0 | 1 | 17 | 0 | 1553 | 1133 | 982 | 1311 | 0 | 8.6 | 3.6 | 4.1 | 0 | 0.3 | No |  | 17 | - | - | - | - | - |  |  |  | Baja viscosidad por posible contaminación con un lubricante de menor viscosidad o dilución con combustible. | Resultados están dentro de los rangos aceptables. | Resultados están dentro de los rangos aceptables. | Localice y corrija la causa de baja viscosidad del aceite. Una baja viscosidad puede reducir la protección por lubricación. Retome la muestra en el próximo intervalo.
C0016307 | SHOUGANG | TV-48 | TV-48 TRAN | CAMION LUBRICADOR | VOLVO | VM 6X4R | TRANSMISION | MOBILUBE HD 80W-90 | 2020-12-02 | 2020-12-15 | 2020-12-18 | 2020-12-22 | 7088 | 878 | Yes |  | No | Normal |  | 14.4 | 14 | 3 | 0 | 0 | 0 | 0 | 0 | 0 | 0 | 0 | 0 | 0 | 0 | 0 | 7 | 0 | 1 | 1 | 0 | 15 | 1 | 443 | 5 | 0 |  | 1.8 | - |  |  | No |  | 12 | 23/19/14 | 45881 | 4365 | - | 103 |  |  |  | Resultados están dentro de los rangos aceptables. | Nivel de limpieza en estado de precaución. | Resultados están dentro de los rangos aceptables. | Identifique las causas del origen y corrija el Codigo ISO alto del aceite. Asegúrese de que la contaminación no está siendo introducida a través de los equipos de manejo de aceite. Retome la muestra en el próximo intervalo programado.
C0016308 | SHOUGANG | TV-48 | TV-48 STDI | CAMION LUBRICADOR | VOLVO | VM 6X4R | SISTEMA DIRECCION | MOBIL ATF 220 | 2020-12-02 | 2020-12-15 | 2020-12-18 | 2020-12-22 | 7088 | 1437 | Yes | Yes | No | Crítico |  | 5.7 | 1 | 35 | 0 | 2 | 0 | 0 | 1 | 2 | 3 | 0 | 0 | 0 | 0 | 0 | 3 | 3 | 1 | 53 | 0 | 42 | 54 | 272 | 224 | 0 |  | 5.1 | - |  |  | No |  | 18 | 20/17/13 | 8161 | 947 | - | 70 |  |  |  | Baja viscosidad por posible contaminación con un lubricante de menor viscosidad. | Resultados están dentro de los rangos aceptables. | Resultados están dentro de los rangos aceptables. | Localice y corrija la causa de baja viscosidad del aceite. Una baja viscosidad puede reducir la protección por lubricación. Retome la muestra en el próximo intervalo.
C0016309 | SHOUGANG | TV-48 | TV-48 DIFE DEL | CAMION LUBRICADOR | VOLVO | VM 6X4R | DIFERENCIAL DELANTERO | MOBILUBE HD 85W-140 | 2020-12-02 | 2020-12-15 | 2020-12-18 | 2020-12-22 | 7088 | 1437 | Yes |  | No | Normal |  | 25.3 | 0 | 13 | 0 | 0 | 0 | 0 | 1 | 0 | 1 | 0 | 0 | 0 | 0 | 0 | 3 | 0 | 1 | 3 | 0 | 14 | 1 | 447 | 7 | 0 |  | 0.2 | - |  |  | No |  | 8 | 25/21/14 | 184004 | 14605 | - | 111 |  |  |  | Resultados están dentro de los rangos aceptables. | Nivel de limpieza en estado de Crítico. | Resultados están dentro de los rangos aceptables. | Identifique las causas del origen y corrija el Codigo ISO alto del aceite. Asegúrese de que la contaminación no está siendo introducida a través de los equipos de manejo de aceite. Retome la muestra en el próximo intervalo programado.
C0016310 | SHOUGANG | TV-48 | TV-48 CUDE RH | CAMION LUBRICADOR | VOLVO | VM 6X4R | CUBO DEL. RH | MOBILUBE HD 85W-140 | 2020-12-02 | 2020-12-15 | 2020-12-18 | 2020-12-22 | 7088 | 1437 | Yes |  | No | Normal |  | 25.1 | 0 | 13 | 0 | 0 | 0 | 0 | 2 | 0 | 1 | 0 | 0 | 0 | 0 | 0 | 3 | 0 | 1 | 3 | 0 | 16 | 1 | 457 | 7 | 0 |  | 0.3 | - |  |  | No |  | 16 | 25/21/14 | 162404 | 13682 | - | 93 |  |  |  | Resultados están dentro de los rangos aceptables. | Nivel de limpieza en estado de Crítico. | Límites para metales de desgaste no definidos. | Identifique las causas del origen y corrija el Codigo ISO alto del aceite. Asegúrese de que la contaminación no está siendo introducida a través de los equipos de manejo de aceite. Retome la muestra en el próximo intervalo programado.
C0016311 | SHOUGANG | TV-48 | TV-48 CUDE LH | CAMION LUBRICADOR | VOLVO | VM 6X4R | CUBO DEL. LH | MOBILUBE HD 85W-140 | 2020-12-02 | 2020-12-15 | 2020-12-18 | 2020-12-22 | 7088 | 1437 | Yes |  | No | Normal |  | 25 | 0 | 14 | 0 | 1 | 0 | 0 | 1 | 0 | 1 | 0 | 0 | 0 | 0 | 0 | 3 | 1 | 1 | 3 | 0 | 21 | 1 | 455 | 9 | 0 |  | 0.2 | - |  |  | No |  | 12 | 25/21/13 | 184934 | 12866 | - | 66 |  |  |  | Resultados están dentro de los rangos aceptables. | Nivel de limpieza en estado de Crítico. | Límites para metales de desgaste no definidos. | Identifique las causas del origen y corrija el Codigo ISO alto del aceite. Asegúrese de que la contaminación no está siendo introducida a través de los equipos de manejo de aceite. Retome la muestra en el próximo intervalo programado.
C0016312 | SHOUGANG | TV-48 | TV-48 DIFE POS | CAMION LUBRICADOR | VOLVO | VM 6X4R | DIFERENCIAL POSTERIOR | MOBILUBE HD 85W-140 | 2020-12-02 | 2020-12-15 | 2020-12-18 | 2020-12-22 | 7088 | 1437 | Yes |  | No | Normal |  | 25.4 | 1 | 6 | 0 | 0 | 0 | 0 | 0 | 0 | 0 | 0 | 0 | 0 | 0 | 0 | 2 | 0 | 0 | 2 | 0 | 10 | 1 | 444 | 6 | 0 |  | 0.2 | - |  |  | No |  | 12 | 24/20/14 | 93052 | 7244 | - | 82 |  |  |  | Resultados están dentro de los rangos aceptables. | Nivel de limpieza en estado de Crítico. | Límites para metales de desgaste no definidos. | Identifique las causas del origen y corrija el Codigo ISO alto del aceite. Asegúrese de que la contaminación no está siendo introducida a través de los equipos de manejo de aceite. Retome la muestra en el próximo intervalo programado.
C0016313 | SHOUGANG | TV-48 | TV-48 CUPO RH | CAMION LUBRICADOR | VOLVO | VM 6X4R | CUBO POST. RH | MOBILUBE HD 85W-140 | 2020-12-02 | 2020-12-15 | 2020-12-18 | 2020-12-22 | 7088 | 1437 | Yes |  | No | Normal |  | 25.4 | 1 | 7 | 1 | 0 | 0 | 0 | 0 | 0 | 1 | 0 | 0 | 0 | 1 | 0 | 2 | 0 | 0 | 3 | 0 | 3 | 0 | 447 | 3 | 0 |  | 0.2 | - |  |  | No |  | 12 | 24/20/13 | 95064 | 7116 | - | 49 |  |  |  | Resultados están dentro de los rangos aceptables. | Nivel de limpieza en estado de Crítico. | Límites para metales de desgaste no definidos. | Identifique las causas del origen y corrija el Codigo ISO alto del aceite. Asegúrese de que la contaminación no está siendo introducida a través de los equipos de manejo de aceite. Retome la muestra en el próximo intervalo programado.
C0016314 | SHOUGANG | TV-48 | TV-48 CUPO LH | CAMION LUBRICADOR | VOLVO | VM 6X4R | CUBO POST. LH | MOBILUBE HD 85W-140 | 2020-12-02 | 2020-12-15 | 2020-12-18 | 2020-12-22 | 7088 | 1437 | Yes |  | No | Normal |  | 25.3 | 1 | 6 | 0 | 0 | 0 | 0 | 0 | 0 | 0 | 0 | 0 | 0 | 0 | 0 | 2 | 0 | 1 | 2 | 0 | 6 | 1 | 445 | 4 | 0 |  | 0.2 | - |  |  | No |  | 14 | 24/20/13 | 91474 | 7014 | - | 72 |  |  |  | Resultados están dentro de los rangos aceptables. | Nivel de limpieza en estado de Crítico. | Límites para metales de desgaste no definidos. | Identifique las causas del origen y corrija el Codigo ISO alto del aceite. Asegúrese de que la contaminación no está siendo introducida a través de los equipos de manejo de aceite. Retome la muestra en el próximo intervalo programado.
C0016315 | SHOUGANG | C-45 | C-45 MFDEL LH | CARGADOR FRONTAL | CATERPILLAR | 994F | MANDO FINAL DEL. LH | MOBILUBE XFD 60 | 2020-12-02 | 2020-12-15 | 2020-12-18 | 2020-12-22 | 46457 | 3441 | No |  | No | Crítico |  | 23.8 | 7 | 33 | 1 | 1 | 0 | 0 | 1 | 5 | 0 | 0 | 0 | 0 | 0 | 0 | 4 | 2 | 0 | 96 | 0 | 268 | 2 | 262 | 3 | 0 |  | 1.4 | - |  |  | No |  | 27 | 25/23/17 | 308427 | 67462 | - | 672 |  |  |  | Baja viscosidad por posible contaminación con un lubricante de menor viscosidad. | Nivel de limpieza en estado de Crítico. | Resultados están dentro de los rangos aceptables. | Localice y corrija la causa de baja viscosidad del aceite. Una baja viscosidad puede reducir la protección por lubricación. Identifique las causas del origen y corrija el Codigo ISO alto del aceite. Asegúrese de que la contaminación no está siendo introducida a través de los equipos de manejo de aceite. Retome la muestra en el próximo intervalo programado.
C0016316 | SHOUGANG | C-45 | C-45 MFDEL RH | CARGADOR FRONTAL | CATERPILLAR | 994F | MANDO FINAL DEL. RH | MOBILUBE XFD 60 | 2020-12-02 | 2020-12-15 | 2020-12-18 | 2020-12-22 | 46457 | 3441 | No |  | No | Crítico |  | 24.6 | 7 | 35 | 1 | 1 | 0 | 0 | 0 | 5 | 0 | 0 | 0 | 0 | 0 | 0 | 4 | 1 | 0 | 98 | 0 | 271 | 3 | 268 | 4 | 0 |  | 1.7 | - |  |  | No |  | 27 | 25/23/16 | 266662 | 63136 | - | 634 |  |  |  | Resultados están dentro de los rangos aceptables. | Nivel de limpieza en estado de Crítico. | Resultados están dentro de los rangos aceptables. | Identifique las causas del origen y corrija el Codigo ISO alto del aceite. Asegúrese de que la contaminación no está siendo introducida a través de los equipos de manejo de aceite. Retome la muestra en el próximo intervalo programado.
C0016317 | SHOUGANG | FC-61 | FC-61 MOT | CAMION | KOMATSU | HD1500 | MOTOR | CHEVRON 400 MGX 15W40 | 2020-12-02 | 2020-12-15 | 2020-12-18 | 2020-12-22 | 47606 | 523 | Yes | Yes | No | Precaución | 14.6 | 14.4 | 0 | 14 | 1 | 2 | 0 | 1 | 1 | 0 | 0 | 0 | 0 | 0 | 0 | 0 | 3 | 5 | 2 | 83 | 0 | 2198 | 14 | 843 | 1091 | 0 | 6.1 | 5.5 | 6.4 | 0 | 1 | No |  | 14 | - | - | - | - | - |  |  |  | Resultados están dentro de los rangos aceptables. | Niveles de sodio en el límite de precaución pueden representar fugas de refrigerante hacia el cárter del motor o contaminación por sal del medio ambiente. | Desgaste de Cromo en el límite de precaución. | Localice la fuente de Sodio. Identifique y evalúe los componentes a base de este elemento. Determine la fuente del metal de desgaste y tome acciones correctivas. Retomar la muestra para monitorear condición.
C0016318 | SHOUGANG | FC-61 | FC-61 TRAN | CAMION | KOMATSU | HD1500 | TRANSMISION | MOBILTRANS HD 30 | 2020-12-02 | 2020-12-15 | 2020-12-18 | 2020-12-22 | 47606 | 523 | No | Yes | No | Crítico |  | 11 | 5 | 13 | 0 | 1 | 0 | 0 | 0 | 0 | 0 | 0 | 0 | 0 | 0 | 0 | 5 | 3 | 1 | 2 | 0 | 2918 | 11 | 891 | 1180 | 0 |  | 0.2 | - |  |  | No |  | 10 | 24/20/12 | 144843 | 6700 | - | 27 |  |  |  | Resultados están dentro de los rangos aceptables. | Nivel de limpieza en estado de Crítico. | Elevado desgaste de Hierro. | Identifique las causas del origen y corrija el Codigo ISO alto del aceite. Asegúrese de que la contaminación no está siendo introducida a través de los equipos de manejo de aceite. Determine la fuente del metal de desgaste excesivo y tome acciones correctivas. Retomar la muestra para monitorear condición.
C0016319 | SHOUGANG | FC-61 | FC-61 STHI | CAMION | KOMATSU | HD1500 | SISTEMA HIDRAULICO | MOBILTRANS HD 30 | 2020-12-02 | 2020-12-15 | 2020-12-18 | 2020-12-22 | 47606 | 523 | No | No | No | Precaución |  | 11.1 | 1 | 6 | 1 | 2 | 0 | 0 | 0 | 0 | 0 | 0 | 0 | 0 | 0 | 0 | 7 | 0 | 1 | 2 | 0 | 2940 | 13 | 882 | 1192 | 0 |  | 0 | - |  |  | No |  | 11 | 21/16/11 | 12049 | 351 | - | 13 |  |  |  | Resultados están dentro de los rangos aceptables. | Nivel de limpieza en estado de precaución. | Resultados están dentro de los rangos aceptables. | Identifique las causas del origen y corrija el Codigo ISO alto del aceite. Asegúrese de que la contaminación no está siendo introducida a través de los equipos de manejo de aceite. Retome la muestra en el próximo intervalo programado.
C0016320 | SHOUGANG | FC-61 | FC-61 DIFE POS | CAMION | KOMATSU | HD1500 | DIFERENCIAL POSTERIOR | MOBILTRANS HD 50 | 2020-12-02 | 2020-12-15 | 2020-12-18 | 2020-12-22 | 47606 | 523 | No |  | No | Crítico |  | 18.2 | 0 | 10 | 0 | 1 | 0 | 0 | 0 | 0 | 0 | 0 | 0 | 0 | 0 | 0 | 5 | 2 | 2 | 2 | 0 | 2890 | 12 | 887 | 1172 | 0 |  | 0.8 | - |  |  | No |  | 17 | 24/20/14 | 105043 | 8975 | - | 95 |  |  |  | Resultados están dentro de los rangos aceptables. | Nivel de limpieza en estado de Crítico. | Resultados están dentro de los rangos aceptables. | Identifique las causas del origen y corrija el Codigo ISO alto del aceite. Asegúrese de que la contaminación no está siendo introducida a través de los equipos de manejo de aceite. Retome la muestra en el próximo intervalo programado.
C0016321 | SHOUGANG | FC-61 | FC-61 MF LH | CAMION | KOMATSU | HD1500 | MANDO FINAL LH | MOBILTRANS HD 50 | 2020-12-02 | 2020-12-15 | 2020-12-18 | 2020-12-22 | 47606 | 523 | No |  | No | Crítico |  | 18.1 | 1 | 11 | 0 | 1 | 0 | 0 | 0 | 0 | 0 | 0 | 0 | 0 | 0 | 0 | 5 | 2 | 2 | 2 | 0 | 2895 | 12 | 891 | 1178 | 0 |  | 0.8 | - |  |  | No |  | 15 | 24/20/14 | 105620 | 9418 | - | 123 |  |  |  | Resultados están dentro de los rangos aceptables. | Nivel de limpieza en estado de Crítico. | Resultados están dentro de los rangos aceptables. | Identifique las causas del origen y corrija el Codigo ISO alto del aceite. Asegúrese de que la contaminación no está siendo introducida a través de los equipos de manejo de aceite. Retome la muestra en el próximo intervalo programado.
C0016322 | SHOUGANG | FC-61 | FC-61 MF RH | CAMION | KOMATSU | HD1500 | MANDO FINAL RH | MOBILTRANS HD 50 | 2020-12-02 | 2020-12-15 | 2020-12-18 | 2020-12-22 | 47606 | 523 | No |  | No | Crítico |  | 18.1 | 0 | 10 | 0 | 1 | 0 | 0 | 0 | 0 | 0 | 0 | 0 | 0 | 0 | 0 | 6 | 0 | 1 | 2 | 0 | 2904 | 12 | 893 | 1182 | 0 |  | 0.8 | - |  |  | No |  | 9 | 24/20/14 | 103003 | 9077 | - | 88 |  |  |  | Resultados están dentro de los rangos aceptables. | Nivel de limpieza en estado de Crítico. | Resultados están dentro de los rangos aceptables. | Identifique las causas del origen y corrija el Codigo ISO alto del aceite. Asegúrese de que la contaminación no está siendo introducida a través de los equipos de manejo de aceite. Retome la muestra en el próximo intervalo programado.
C0016323 | SHOUGANG | LN-SH | LN-SH MSHC 320 | LUBRICANTE NUEVO | MOBIL | MOBIL | ACEITE NUEVO | MOBILGEAR SHC XMP 320 | 2020-12-02 | 2020-12-15 | 2020-12-18 | 2020-12-22 |  |  |  |  | No | Normal |  | 37.8 | 0 | 0 | 0 | 0 | 0 | 0 | 0 | 0 | 0 | 0 | 0 | 0 | 0 | 0 | 8 | 0 | 1 | 2 | 0 | 3 | 0 | 382 | 2 | 0 |  | 4.4 | - |  |  | No |  | 8 | 18/15/12 | 1449 | 308 | - | 26 |  |  |  | Resultados están dentro de los rangos aceptables. | Resultados están dentro de los rangos aceptables. | Resultados están dentro de los rangos aceptables. | Retome la muestra en el próximo intervalo programado.
C0016324 | SHOUGANG | LN-SH | LN-SH MSHC 626 | LUBRICANTE NUEVO | MOBIL | MOBIL | ACEITE NUEVO | MOBIL SHC 626 | 2020-12-02 | 2020-12-15 | 2020-12-18 | 2020-12-22 |  |  |  |  | No | Normal |  | 11.3 | 0 | 0 | 0 | 0 | 0 | 0 | 0 | 0 | 0 | 0 | 0 | 0 | 0 | 0 | 0 | 1 | 1 | 1 | 0 | 1 | 0 | 402 | 2 | 0 |  | 0 | - |  |  | No |  | 6 | 17/15/12 | 1068 | 282 | - | 29 |  |  |  | Resultados están dentro de los rangos aceptables. | Resultados están dentro de los rangos aceptables. | Resultados están dentro de los rangos aceptables. | Retome la muestra en el próximo intervalo programado.
C0016325 | SHOUGANG | LN-SH | LN-SH MSHC 634 | LUBRICANTE NUEVO | MOBIL | MOBIL | ACEITE NUEVO | MOBIL SHC 634 | 2020-12-02 | 2020-12-15 | 2020-12-18 | 2020-12-22 |  |  |  |  | No | Crítico |  | 47.9 | 0 | 0 | 1 | 0 | 0 | 0 | 0 | 0 | 0 | 0 | 0 | 0 | 0 | 0 | 22 | 0 | 0 | 2 | 0 | 1 | 0 | 395 | 1 | 0 |  | 0.1 | - |  |  | No |  | 12 | 22/20/14 | 25712 | 5578 | - | 95 |  |  |  | Resultados están dentro de los rangos aceptables. | Nivel de limpieza en estado de precaución. |  | Identifique las causas del origen y corrija el Codigo ISO alto del aceite. Asegúrese de que la contaminación no está siendo introducida a través de los equipos de manejo de aceite. Retome la muestra en el próximo intervalo programado.
C0016326 | SHOUGANG | EP-33 | EP-33 MOT | PERFORADORA DE ORUGAS | ATLAS COPCO | DML | MOTOR | MOBIL DELVAC MX 15W-40 | 2020-12-02 | 2020-12-15 | 2020-12-18 | 2020-12-22 | 7536 | 136 | Yes | Yes | No | Crítico | 14.4 | 13.2 | 0 | 8 | 1 | 0 | 0 | 0 | 46 | 0 | 0 | 0 | 0 | 0 | 0 | 0 | 4 | 0 | 1 | 2 | 0 | 1387 | 1150 | 976 | 1271 | 0 | 8.5 | 4.9 | 3.3 | 0.2 | 0.2 | No |  | 13 | - | - | - | - | - |  |  |  | Baja viscosidad por posible contaminación con un lubricante de menor viscosidad o dilución con combustible. | Resultados están dentro de los rangos aceptables. | Resultados están dentro de los rangos aceptables. | Localice y corrija la causa de baja viscosidad del aceite. Una baja viscosidad puede reducir la protección por lubricación. Retome la muestra en el próximo intervalo.
C0016327 | SHOUGANG | EP-33 | EP-33 CJRO | PERFORADORA DE ORUGAS | ATLAS COPCO | DML | CABEZAL DE ROTACION | MOBILUBE HD 80W-90 | 2020-12-02 | 2020-12-15 | 2020-12-18 | 2020-12-22 | 7536 | 136 | Yes |  | No | Crítico |  | 14.6 | 0 | 66 | 0 | 1 | 0 | 0 | 1 | 1 | 0 | 0 | 0 | 0 | 0 | 0 | 4 | 1 | 1 | 2 | 0 | 10 | 3 | 452 | 6 | 0 |  | 1.6 | - |  |  | No |  | 10 | 25/23/15 | 267488 | 67084 | - | 264 |  |  |  | Resultados están dentro de los rangos aceptables. | Nivel de limpieza en estado de Crítico. | Elevado desgaste de Hierro. | Identifique las causas del origen y corrija el Codigo ISO alto del aceite. Asegúrese de que la contaminación no está siendo introducida a través de los equipos de manejo de aceite. Identifique y evalúe los componentes a base de este elemento. Determine la fuente del metal de desgaste excesivo y tome acciones correctivas. Retomar la muestra para monitorear condición.
C0016328 | SHOUGANG | EP-33 | EP-33 MDBS | PERFORADORA DE ORUGAS | ATLAS COPCO | DML | MANDO DE BOMBAS | MOBILUBE HD 80W-90 | 2020-12-02 | 2020-12-15 | 2020-12-18 | 2020-12-22 | 7536 | 136 | Yes |  | No | Crítico |  | 14.2 | 0 | 90 | 0 | 1 | 0 | 1 | 0 | 0 | 1 | 0 | 0 | 0 | 0 | 0 | 4 | 0 | 1 | 2 | 0 | 35 | 4 | 452 | 19 | 0 |  | 1.6 | - |  |  | No |  | 49 | 25/21/14 | 243600 | 19230 | - | 91 |  |  |  | Resultados están dentro de los rangos aceptables. | Nivel de limpieza en estado de Crítico. | Resultados están dentro de los rangos aceptables. | Identifique las causas del origen y corrija el Codigo ISO alto del aceite. Asegúrese de que la contaminación no está siendo introducida a través de los equipos de manejo de aceite. Retome la muestra en el próximo intervalo programado.
C0016329 | SHOUGANG | FC-93 | FC-93 MOT | CAMION | CATERPILLAR | 777F | MOTOR | MOBIL DELVAC 1 5W-40 | 2020-12-03 | 2020-12-15 | 2020-12-18 | 2020-12-22 | 31664 | 283 | Yes | Yes | No | Precaución | 14.8 | 14.8 | 6 | 9 | 0 | 1 | 0 | 0 | 0 | 0 | 0 | 0 | 0 | 0 | 0 | 0 | 7 | 7 | 2 | 43 | 0 | 2425 | 495 | 1034 | 1346 | 0 | 9.6 | 6.1 | 6.3 | 1.7 | 0.2 | No |  | 12 | - | - | - | - | - |  |  |  | Resultados están dentro de los rangos aceptables. | Niveles de sodio en el límite de precaución pueden representar fugas de refrigerante hacia el cárter del motor o contaminación por sal del medio ambiente. | Resultados están dentro de los rangos aceptables. | Localice la fuente de Sodio. Tome acciones correctivas. Retome la muestra para confirmar condición.
C0016330 | SHOUGANG | FC-75 | FC-75 MOT | CAMION | CATERPILLAR | 777F | MOTOR | MOBIL DELVAC 1 5W-40 | 2020-12-03 | 2020-12-15 | 2020-12-18 | 2020-12-22 | 39402 | 252 | No | No | No | Normal | 14.8 | 14.7 | 3 | 6 | 0 | 2 | 0 | 0 | 1 | 0 | 0 | 0 | 0 | 0 | 0 | 0 | 7 | 2 | 3 | 72 | 0 | 2338 | 493 | 1026 | 1311 | 0 | 10 | 1 | 1.2 | 0.2 | 0.1 | No |  | 16 | - | - | - | - | - |  |  |  | Resultados están dentro de los rangos aceptables. | Resultados están dentro de los rangos aceptables. | Resultados están dentro de los rangos aceptables. | Retome la muestra en el próximo intervalo programado.
C0016331 | SHOUGANG | FC-118 | FC-118 MOT | CAMION | CATERPILLAR | 785D | MOTOR | MOBIL DELVAC 1 5W-40 | 2020-12-03 | 2020-12-15 | 2020-12-18 | 2020-12-22 | 18410 | 301 | Yes | Yes | No | Normal | 14.8 | 14.7 | 2 | 6 | 0 | 1 | 0 | 0 | 1 | 0 | 0 | 0 | 0 | 0 | 0 | 0 | 5 | 0 | 2 | 53 | 0 | 2491 | 505 | 1016 | 1379 | 0 | 9.3 | 6.7 | 6.9 | 3.1 | 0.2 | No |  | 12 | - | - | - | - | - |  |  |  | Resultados están dentro de los rangos aceptables. | Resultados están dentro de los rangos aceptables. | Resultados están dentro de los rangos aceptables. | Retome la muestra en el próximo intervalo programado.
C0016332 | SHOUGANG | FC-118 | FC-118 TRAN | CAMION | CATERPILLAR | 785D | TRANSMISION | MOBILTRANS HD 30 | 2020-12-03 | 2020-12-15 | 2020-12-18 | 2020-12-22 | 18410 | 608 | No | Yes | No | Normal |  | 11 | 1 | 3 | 1 | 0 | 0 | 0 | 0 | 0 | 0 | 0 | 0 | 0 | 0 | 0 | 4 | 0 | 1 | 2 | 0 | 2943 | 10 | 877 | 1207 | 0 |  | 0.1 | - |  |  | No |  | 13 | 18/16/13 | 1802 | 542 | - | 46 |  |  |  | Resultados están dentro de los rangos aceptables. | Resultados están dentro de los rangos aceptables. | Resultados están dentro de los rangos aceptables. | Retome la muestra en el próximo intervalo programado.
C0016333 | SHOUGANG | FC-118 | FC-118 STHI | CAMION | CATERPILLAR | 785D | SISTEMA HIDRAULICO | MOBILTRANS HD 10W | 2020-12-03 | 2020-12-15 | 2020-12-18 | 2020-12-22 | 18410 | 608 | No | Yes | No | Precaución |  | 6.1 | 1 | 8 | 0 | 3 | 0 | 1 | 0 | 6 | 0 | 0 | 0 | 0 | 0 | 0 | 13 | 1 | 1 | 1 | 0 | 2895 | 16 | 891 | 1192 | 0 |  | 1.1 | - |  |  | No |  | 14 | 21/16/12 | 19162 | 605 | - | 21 |  |  |  | Resultados están dentro de los rangos aceptables. | Nivel de limpieza en estado de precaución. | Resultados están dentro de los rangos aceptables. | Identifique las causas del origen y corrija el Codigo ISO alto del aceite. Asegúrese de que la contaminación no está siendo introducida a través de los equipos de manejo de aceite. Retome la muestra en el próximo intervalo programado.
C0016334 | SHOUGANG | FC-118 | FC-118 STDI | CAMION | CATERPILLAR | 785D | SISTEMA DIRECCION | MOBILTRANS HD 10W | 2020-12-03 | 2020-12-15 | 2020-12-18 | 2020-12-22 | 18410 | 608 | No | Yes | No | Precaución |  | 6 | 1 | 7 | 7 | 3 | 0 | 0 | 0 | 0 | 0 | 0 | 0 | 0 | 0 | 0 | 12 | 1 | 2 | 1 | 0 | 2959 | 15 | 878 | 1196 | 0 |  | 0.4 | - |  |  | No |  | 44 | 21/19/12 | 14810 | 2674 | - | 34 |  |  |  | Resultados están dentro de los rangos aceptables. | Nivel de limpieza en estado de precaución. Nivel de Silicio en el límite de precaución. | Resultados están dentro de los rangos aceptables. | Localice la fuente de silicio. Identifique las causas del origen y corrija el Codigo ISO alto del aceite. Asegúrese de que la contaminación no está siendo introducida a través de los equipos de manejo de aceite. Retome la muestra en el próximo intervalo programado.
C0016335 | SHOUGANG | FC-118 | FC-118 BM RH | CAMION | CATERPILLAR | 785D | BOCAMAZA RH | MOBILUBE XFD 60 | 2020-12-03 | 2020-12-15 | 2020-12-18 | 2020-12-22 | 18410 | 608 | No |  | No | Precaución |  | 24.4 | 0 | 7 | 0 | 0 | 0 | 0 | 0 | 0 | 0 | 0 | 0 | 0 | 0 | 0 | 6 | 3 | 0 | 92 | 0 | 317 | 2 | 270 | 16 | 0 |  | 0.5 | - |  |  | No |  | 10 | 22/18/12 | 30069 | 2170 | - | 33 |  |  |  | Resultados están dentro de los rangos aceptables. | Nivel de limpieza en estado de precaución. | Resultados están dentro de los rangos aceptables. | Identifique las causas del origen y corrija el Codigo ISO alto del aceite. Asegúrese de que la contaminación no está siendo introducida a través de los equipos de manejo de aceite. Retome la muestra en el próximo intervalo programado.
C0016336 | SHOUGANG | FC-118 | FC-118 BM LH | CAMION | CATERPILLAR | 785D | BOCAMAZA LH | MOBILUBE XFD 60 | 2020-12-03 | 2020-12-15 | 2020-12-18 | 2020-12-22 | 18410 | 608 | No |  | No | Precaución |  | 24.7 | 0 | 8 | 0 | 0 | 0 | 0 | 0 | 0 | 0 | 0 | 0 | 0 | 0 | 0 | 5 | 2 | 0 | 88 | 0 | 297 | 2 | 266 | 11 | 0 |  | 0.8 | - |  |  | No |  | 12 | 23/18/12 | 41035 | 2414 | - | 37 |  |  |  | Resultados están dentro de los rangos aceptables. | Nivel de limpieza en estado de precaución. | Resultados están dentro de los rangos aceptables. | Identifique las causas del origen y corrija el Codigo ISO alto del aceite. Asegúrese de que la contaminación no está siendo introducida a través de los equipos de manejo de aceite. Retome la muestra en el próximo intervalo programado.
C0016337 | SHOUGANG | FC-118 | FC-118 DIFE POS | CAMION | CATERPILLAR | 785D | DIFERENCIAL POSTERIOR | MOBILUBE XFD 60 | 2020-12-03 | 2020-12-15 | 2020-12-18 | 2020-12-22 | 18410 | 301 | No | Yes | No | Crítico |  | 24.9 | 9 | 15 | 2 | 0 | 0 | 0 | 0 | 0 | 0 | 0 | 0 | 0 | 0 | 0 | 3 | 5 | 0 | 90 | 0 | 291 | 3 | 263 | 4 | 0 |  | 1.3 | - |  |  | No |  | 14 | 25/20/13 | 212493 | 8802 | - | 48 |  |  |  | Resultados están dentro de los rangos aceptables. | Niveles de Sodio en el límite de precuación. Nivel de limpieza en estado de Crítico. | Resultados están dentro de los rangos aceptables. | Localice la fuente de Sodio. Identifique las causas del origen y corrija el Codigo ISO alto del aceite. Asegúrese de que la contaminación no está siendo introducida a través de los equipos de manejo de aceite. Retome la muestra en el próximo intervalo programado.
C0016338 | SHOUGANG | FC-118 | FC-118 MF RH | CAMION | CATERPILLAR | 785D | MANDO FINAL RH | MOBILUBE XFD 60 | 2020-12-03 | 2020-12-15 | 2020-12-18 | 2020-12-22 | 18410 | 301 | No |  | No | Crítico |  | 24.6 | 9 | 17 | 2 | 0 | 1 | 0 | 0 | 0 | 0 | 0 | 0 | 0 | 0 | 0 | 3 | 3 | 1 | 87 | 0 | 288 | 3 | 262 | 6 | 0 |  | 1.4 | - |  |  | No |  | 10 | 25/21/13 | 267762 | 16482 | - | 74 |  |  |  | Resultados están dentro de los rangos aceptables. | Nivel de limpieza en estado de Crítico. | Resultados están dentro de los rangos aceptables. | Identifique las causas del origen y corrija el Codigo ISO alto del aceite. Asegúrese de que la contaminación no está siendo introducida a través de los equipos de manejo de aceite. Retome la muestra en el próximo intervalo programado.
C0016339 | SHOUGANG | FC-118 | FC-118 MF LH | CAMION | CATERPILLAR | 785D | MANDO FINAL LH | MOBILUBE XFD 60 | 2020-12-03 | 2020-12-15 | 2020-12-18 | 2020-12-22 | 18410 | 301 | No |  | No | Crítico |  | 24.6 | 9 | 17 | 2 | 0 | 0 | 0 | 0 | 0 | 0 | 0 | 0 | 0 | 0 | 0 | 3 | 4 | 0 | 91 | 0 | 292 | 3 | 263 | 5 | 0 |  | 1.5 | - |  |  | No |  | 18 | 25/21/13 | 199619 | 11618 | - | 53 |  |  |  | Resultados están dentro de los rangos aceptables. | Nivel de limpieza en estado de Crítico. | Resultados están dentro de los rangos aceptables. | Identifique las causas del origen y corrija el Codigo ISO alto del aceite. Asegúrese de que la contaminación no está siendo introducida a través de los equipos de manejo de aceite. Retome la muestra en el próximo intervalo programado.
C0016340 | SHOUGANG | CH-05 | CH-05 MDBS PRIN | PALA HIDRAULICA | CATERPILLAR | 6040 FS | MANDO DE BOMBAS PRINCIPAL | MOBILGEAR 600 XP 220 | 2020-12-04 | 2020-12-15 | 2020-12-18 | 2020-12-22 | 30108 | 677 | No | No | No | Crítico |  | 18.2 | 22 | 9 | 0 | 0 | 0 | 0 | 0 | 0 | 0 | 0 | 0 | 0 | 0 | 0 | 3 | 0 | 0 | 30 | 0 | 29 | 6 | 311 | 22 | 0 |  | 0.6 | - |  |  | No |  | 8 | 24/20/13 | 84716 | 6522 | - | 70 |  |  |  | Resultados están dentro de los rangos aceptables. | Nivel de limpieza en estado de Crítico. | Desgaste de Cobre en el límite de precaución. | Identifique las causas del origen y corrija el Codigo ISO alto del aceite. Asegúrese de que la contaminación no está siendo introducida a través de los equipos de manejo de aceite. Determine la fuente del metal de desgaste y tome acciones correctivas. Retomar la muestra para monitorear condición.
C0016341 | SHOUGANG | CH-05 | CH-05 MDBS AXI | PALA HIDRAULICA | CATERPILLAR | 6040 FS | MANDO DE BOMBAS AUXILIAR | MOBILGEAR 600 XP 220 | 2020-12-04 | 2020-12-15 | 2020-12-18 | 2020-12-22 | 30108 | 677 | No | No | No | Precaución |  | 18.4 | 11 | 6 | 0 | 1 | 0 | 0 | 0 | 0 | 0 | 0 | 0 | 0 | 0 | 0 | 4 | 0 | 1 | 28 | 0 | 24 | 5 | 311 | 17 | 0 |  | 0.8 | - |  |  | No |  | 14 | 23/20/14 | 75666 | 6840 | - | 82 |  |  |  | Resultados están dentro de los rangos aceptables. | Nivel de limpieza en estado de precaución. | Resultados están dentro de los rangos aceptables. | Identifique las causas del origen y corrija el Codigo ISO alto del aceite. Asegúrese de que la contaminación no está siendo introducida a través de los equipos de manejo de aceite. Retome la muestra en el próximo intervalo programado.
C0016342 | SHOUGANG | CH-05 | CH-05 STHI | PALA HIDRAULICA | CATERPILLAR | 6040 FS | SISTEMA HIDRAULICO | MOBIL DTE 10 EXCEL 46 | 2020-12-04 | 2020-12-15 | 2020-12-18 | 2020-12-22 | 30108 | 19207 | No | No | No | Crítico |  | 8.1 | 16 | 16 | 0 | 5 | 0 | 1 | 0 | 0 | 0 | 0 | 0 | 0 | 0 | 0 | 22 | 0 | 2 | 1 | 0 | 103 | 15 | 311 | 171 | 0 |  | 4.2 | - |  |  | No |  | 12 | 18/16/12 | 2496 | 462 | - | 37 |  |  |  | Baja viscosidad por posible contaminación con un lubricante de menor viscosidad. | Contaminación de Silicio en estado crítico. Altos niveles de silicio abrasivo (polvo) causarán alto desgaste. | Elevado desgaste de Hierro, Aluminio y Cobre. | Localice la fuente de silicio. Localice y corrija la causa de baja viscosidad del aceite. Una baja viscosidad puede reducir la protección por lubricación. Determine la fuente de los metales de desgaste excesivo y tome acciones correctivas. Retomar la muestra para monitorear condición.
C0016343 | SHOUGANG | CH-05 | CH-05 PREC LH | PALA HIDRAULICA | CATERPILLAR | 6040 FS | PRE CAMARA LH | MOBILGEAR 600 XP 220 | 2020-12-04 | 2020-12-15 | 2020-12-18 | 2020-12-22 | 30108 | 677 | No |  | No | Normal |  | 18.6 | 1 | 459 | 0 | 0 | 0 | 5 | 1 | 1 | 5 | 0 | 0 | 0 | 0 | 0 | 3 | 0 | 0 | 32 | 0 | 15 | 4 | 316 | 14 | 0 |  | 0.3 | - |  |  | No |  | 322 | - | - | - | - | - |  |  |  | Resultados están dentro de los rangos aceptables. | No se realizó nivel de limpieza por particulas visibles mayores a 40 micras. | Presenta incremento desgaste de Hierro, no se cuenta límites definidos para metales. Indica presencia de partículas ferromagnéticas visibles mayores a 40 micras. | Determine la fuente de partículas ferromagnéticas y tome acciones correctivas de ser necesario. Tome acciones correctivas. Retome la muestra para confirmar condición.
C0016344 | SHOUGANG | CH-05 | CH-05 PREC RH | PALA HIDRAULICA | CATERPILLAR | 6040 FS | PRE CAMARA RH | MOBILGEAR 600 XP 220 | 2020-12-04 | 2020-12-15 | 2020-12-18 | 2020-12-22 | 30108 | 677 | No |  | No | Crítico |  | 18.5 | 0 | 420 | 0 | 4 | 0 | 4 | 1 | 0 | 5 | 0 | 0 | 0 | 0 | 0 | 13 | 0 | 2 | 25 | 0 | 17 | 5 | 271 | 10 | 0 |  | 0.3 | - |  |  | No |  | 924 | 26/25/20 | 397998 | 185115 | - | 5738 |  |  |  | Resultados están dentro de los rangos aceptables. | Nivel de limpieza en estado de Crítico. | Presenta incremento desgaste de Hierro, no se cuenta límites definidos para metales. Indica presencia de partículas ferromagnéticas visibles mayores a 40 micras. | Determine la fuente de partículas ferromagnéticas y tome acciones correctivas de ser necesario. Identifique las causas del origen y corrija el Codigo ISO alto del aceite. Asegúrese de que la contaminación no está siendo introducida a través de los equipos de manejo de aceite. Retome la muestra en el próximo intervalo programado.
C0016345 | SHOUGANG | CH-05 | CH-05 MF RH | PALA HIDRAULICA | CATERPILLAR | 6040 FS | MANDO FINAL RH | MOBILGEAR 600 XP 220 | 2020-12-04 | 2020-12-15 | 2020-12-18 | 2020-12-22 | 30108 | 677 | No |  | No | Crítico |  | 18.6 | 0 | 24 | 0 | 0 | 0 | 0 | 0 | 0 | 0 | 0 | 0 | 0 | 0 | 0 | 2 | 0 | 0 | 32 | 0 | 7 | 4 | 273 | 6 | 0 |  | 0.2 | - |  |  | No |  | 33 | 26/23/16 | 359354 | 57932 | - | 382 |  |  |  | Resultados están dentro de los rangos aceptables. | Nivel de limpieza en estado de Crítico. | Resultados están dentro de los rangos aceptables. | Identifique las causas del origen y corrija el Codigo ISO alto del aceite. Asegúrese de que la contaminación no está siendo introducida a través de los equipos de manejo de aceite. Retome la muestra en el próximo intervalo programado.
C0016346 | SHOUGANG | C-45 | C-45 MOT | CARGADOR FRONTAL | CATERPILLAR | 994F | MOTOR | MOBIL DELVAC 1 5W-40 | 2020-12-04 | 2020-12-15 | 2020-12-18 | 2020-12-22 | 46482 | 25 | No | No | No | Normal | 14.8 | 15 | 0 | 3 | 0 | 1 | 0 | 0 | 1 | 0 | 0 | 0 | 0 | 0 | 0 | 0 | 5 | 0 | 2 | 68 | 0 | 2406 | 490 | 1019 | 1356 | 0 | 10 | 2.6 | 2.8 | 2.5 | 0.1 | No |  | 12 | - | - | - | - | - |  |  |  | Resultados están dentro de los rangos aceptables. | Resultados están dentro de los rangos aceptables. | Resultados están dentro de los rangos aceptables. | Retome la muestra en el próximo intervalo programado.
C0016347 | SHOUGANG | EP-29 | EP-29 MOT | PERFORADORA DE ORUGAS | ATLAS COPCO | DML | MOTOR | MOBIL DELVAC MX 15W-40 | 2020-12-04 | 2020-12-15 | 2020-12-18 | 2020-12-22 | 34250 | 35 | Yes | Yes | No | Crítico | 14.4 | 13.5 | 1 | 5 | 5 | 0 | 0 | 1 | 46 | 0 | 0 | 0 | 0 | 0 | 0 | 0 | 8 | 0 | 1 | 0 | 0 | 1406 | 1156 | 946 | 1303 | 0 | 8.9 | 6.2 | 4.8 | 3.8 | 0.1 | No |  | 14 | - | - | - | - | - |  |  |  | Baja viscosidad por posible contaminación con un lubricante de menor viscosidad o dilución con combustible. | Resultados están dentro de los rangos aceptables. | Elevado desgaste de Plomo. | Localice y corrija la causa de baja viscosidad del aceite. Una baja viscosidad puede reducir la protección por lubricación. Determine la fuente del metal de desgaste excesivo y tome acciones correctivas. Retomar la muestra para monitorear condición.
C0016348 | SHOUGANG | FC-119 | FC-119 MOT | CAMION | CATERPILLAR | 785D | MOTOR | MOBIL DELVAC 1 5W-40 | 2020-12-04 | 2020-12-15 | 2020-12-18 | 2020-12-22 | 18223 | 302 | Yes | Yes | No | Normal | 14.8 | 14.2 | 2 | 7 | 0 | 1 | 0 | 0 | 1 | 0 | 0 | 0 | 0 | 0 | 0 | 0 | 5 | 0 | 2 | 52 | 0 | 2479 | 490 | 1002 | 1379 | 0 | 9 | 6.2 | 6.3 | 2.3 | 0.2 | No |  | 12 | - | - | - | - | - |  |  |  | Resultados están dentro de los rangos aceptables. | Resultados están dentro de los rangos aceptables. | Resultados están dentro de los rangos aceptables. | Retome la muestra en el próximo intervalo programado.
C0016349 | SHOUGANG | FC-29 | FC-29 MF RH | CAMION | CATERPILLAR | 785C | MANDO FINAL RH | MOBILUBE XFD 60 | 2020-12-04 | 2020-12-15 | 2020-12-18 | 2020-12-22 | 69178 | 1344 | No |  | No | Crítico |  | 24.9 | 8 | 9 | 1 | 0 | 0 | 0 | 0 | 0 | 0 | 0 | 0 | 0 | 0 | 0 | 4 | 2 | 0 | 105 | 0 | 299 | 3 | 287 | 4 | 0 |  | 1.4 | - |  |  | No |  | 25 | 24/20/14 | 127838 | 5798 | - | 87 |  |  |  | Resultados están dentro de los rangos aceptables. | Nivel de limpieza en estado de Crítico. | Resultados están dentro de los rangos aceptables. | Identifique las causas del origen y corrija el Codigo ISO alto del aceite. Asegúrese de que la contaminación no está siendo introducida a través de los equipos de manejo de aceite. Retome la muestra en el próximo intervalo programado.
C0016350 | SHOUGANG | FC-29 | FC-29 MF LH | CAMION | CATERPILLAR | 785C | MANDO FINAL LH | MOBILUBE XFD 60 | 2020-12-04 | 2020-12-15 | 2020-12-18 | 2020-12-22 | 69178 | 1344 | No |  | No | Crítico |  | 25.1 | 8 | 10 | 1 | 0 | 0 | 0 | 0 | 0 | 0 | 0 | 0 | 0 | 0 | 0 | 4 | 2 | 0 | 107 | 0 | 303 | 4 | 291 | 5 | 0 |  | 1.5 | - |  |  | No |  | 14 | 24/19/12 | 105806 | 3894 | - | 25 |  |  |  | Resultados están dentro de los rangos aceptables. | Nivel de limpieza en estado de Crítico. | Resultados están dentro de los rangos aceptables. | Identifique las causas del origen y corrija el Codigo ISO alto del aceite. Asegúrese de que la contaminación no está siendo introducida a través de los equipos de manejo de aceite. Retome la muestra en el próximo intervalo programado.
C0016351 | SHOUGANG | FC-29 | FC-29 DIFE POS | CAMION | CATERPILLAR | 785C | DIFERENCIAL POSTERIOR | MOBILUBE XFD 60 | 2020-12-04 | 2020-12-15 | 2020-12-18 | 2020-12-22 | 69178 | 1344 | No | No | No | Crítico |  | 24.8 | 8 | 9 | 1 | 0 | 0 | 0 | 1 | 0 | 0 | 0 | 0 | 0 | 0 | 0 | 4 | 4 | 0 | 90 | 0 | 282 | 3 | 258 | 4 | 0 |  | 1.2 | - |  |  | No |  | 24 | 25/21/15 | 164653 | 14498 | - | 234 |  |  |  | Resultados están dentro de los rangos aceptables. | Nivel de limpieza en estado de Crítico. Niveles de Sodio en el límite de precuación. | Resultados están dentro de los rangos aceptables. | Localice la fuente de Sodio. Identifique las causas del origen y corrija el Codigo ISO alto del aceite. Asegúrese de que la contaminación no está siendo introducida a través de los equipos de manejo de aceite. Retome la muestra en el próximo intervalo programado.
C0016352 | SHOUGANG | FC-59 | FC-59 MOT | CAMION | KOMATSU | HD1500 | MOTOR | MOBIL DELVAC ELITE 15W 40 | 2020-12-04 | 2020-12-15 | 2020-12-18 | 2020-12-22 | 53528 | 88 | No | No | No | Normal | 14.7 | 14.2 | 1 | 4 | 1 | 0 | 0 | 0 | 47 | 0 | 0 | 0 | 0 | 0 | 0 | 0 | 2 | 3 | 1 | 56 | 0 | 1277 | 796 | 924 | 1188 | 0 | 8.2 | 1.5 | 1.2 | 0 | 0.3 | No |  | 16 | - | - | - | - | - |  |  |  | Baja viscosidad por posible contaminación con un lubricante de menor viscosidad o dilución con combustible. | Resultados están dentro de los rangos aceptables. | Resultados están dentro de los rangos aceptables. | Localice y corrija la causa de baja viscosidad del aceite. Una baja viscosidad puede reducir la protección por lubricación. Retome la muestra en el próximo intervalo.
C0016353 | SHOUGANG | C-56 | C-56 STHI | CARGADOR FRONTAL | CATERPILLAR | 992K | SISTEMA HIDRAULICO | MOBILTRANS HD 10W | 2020-12-04 | 2020-12-15 | 2020-12-18 | 2020-12-22 | 32266 | 132 | No | No | No | Precaución |  | 6 | 0 | 7 | 0 | 2 | 0 | 0 | 0 | 0 | 0 | 0 | 0 | 0 | 0 | 0 | 10 | 3 | 3 | 3 | 0 | 2918 | 15 | 878 | 1177 | 0 |  | 0.1 | - |  |  | No |  | 6 | 19/16/13 | 2843 | 608 | - | 48 |  |  |  | Resultados están dentro de los rangos aceptables. | Nivel de limpieza en estado de precaución. | Resultados están dentro de los rangos aceptables. | Identifique las causas del origen y corrija el Codigo ISO alto del aceite. Asegúrese de que la contaminación no está siendo introducida a través de los equipos de manejo de aceite. Retome la muestra en el próximo intervalo programado.
C0016354 | SHOUGANG | EP-38 | EP-38 MOT | PERFORADORA DE ORUGAS | DRILLTECH | D75KS | MOTOR | MOBIL DELVAC MX 15W-40 | 2020-12-04 | 2020-12-15 | 2020-12-18 | 2020-12-22 | 20990 | 211 | No | No | No | Precaución | 14.4 | 13.4 | 9 | 11 | 2 | 0 | 0 | 0 | 47 | 0 | 0 | 0 | 0 | 0 | 0 | 0 | 5 | 0 | 0 | 1 | 0 | 1472 | 1182 | 1010 | 1341 | 0 | 8.7 | 5 | 5.3 | 0.4 | 0.3 | No |  | 11 | - | - | - | - | - |  |  |  | Baja viscosidad por posible contaminación con un lubricante de menor viscosidad o dilución con combustible. | Resultados están dentro de los rangos aceptables. | Desgaste de Plomo y Cobre en el límite de precaución. | Localice y corrija la causa de baja viscosidad del aceite. Una baja viscosidad puede reducir la protección por lubricación. Determine la fuente de los metales de desgaste y tome acciones correctivas. Retomar la muestra para monitorear condición.
C0016355 | SHOUGANG | EP-38 | EP-38 MDBS PRIN | PERFORADORA DE ORUGAS | DRILLTECH | D75KS | MANDO DE BOMBAS PRINCIPAL | MOBILUBE HD 80W-90 | 2020-12-04 | 2020-12-15 | 2020-12-18 | 2020-12-22 | 20990 | 255 | Yes |  | No | Crítico |  | 14.3 | 0 | 87 | 0 | 1 | 0 | 2 | 6 | 1 | 1 | 0 | 0 | 0 | 0 | 0 | 7 | 0 | 0 | 2 | 0 | 17 | 4 | 503 | 23 | 0 |  | 1.7 | - |  |  | No |  | 37 | 26/24/17 | 344153 | 103602 | - | 858 |  |  |  | Resultados están dentro de los rangos aceptables. | Nivel de limpieza en estado de Crítico. | Resultados están dentro de los rangos aceptables. | Identifique las causas del origen y corrija el Codigo ISO alto del aceite. Asegúrese de que la contaminación no está siendo introducida a través de los equipos de manejo de aceite. Retome la muestra en el próximo intervalo programado.
C0016356 | SHOUGANG | EP-38 | EP-38 MDBS AXI | PERFORADORA DE ORUGAS | DRILLTECH | D75KS | MANDO DE BOMBAS AUXILIAR | MOBILUBE HD 80W-90 | 2020-12-04 | 2020-12-15 | 2020-12-18 | 2020-12-22 | 20990 | 255 | Yes |  | No | Crítico |  | 14.1 | 0 | 27 | 0 | 1 | 0 | 0 | 0 | 0 | 0 | 0 | 0 | 0 | 0 | 0 | 6 | 0 | 1 | 0 | 0 | 14 | 3 | 441 | 11 | 0 |  | 1.2 | - |  |  | No |  | 29 | 25/21/14 | 180064 | 15969 | - | 141 |  |  |  | Resultados están dentro de los rangos aceptables. | Nivel de limpieza en estado de Crítico. | Resultados están dentro de los rangos aceptables. | Identifique las causas del origen y corrija el Codigo ISO alto del aceite. Asegúrese de que la contaminación no está siendo introducida a través de los equipos de manejo de aceite. Retome la muestra en el próximo intervalo programado.
C0016357 | SHOUGANG | EP-128-AL | EP-128-AL MOT | PERFORADORA DE ORUGAS | SANDVIK | DR460 | MOTOR | MOBIL DELVAC MX 15W-40 | 2020-12-04 | 2020-12-15 | 2020-12-18 | 2020-12-22 | 8870 | 140 | No | No | No | Crítico | 14.4 | 13.3 | 1 | 6 | 0 | 0 | 0 | 1 | 31 | 0 | 0 | 0 | 0 | 0 | 0 | 0 | 8 | 1 | 2 | 33 | 0 | 1430 | 1054 | 895 | 1149 | 0 | 8.5 | 9.2 | 8.3 | 6.8 | 0.1 | No |  | 12 | - | - | - | - | - |  |  |  | Baja viscosidad por posible contaminación con un lubricante de menor viscosidad o dilución con combustible. | Contaminación de Silicio en estado crítico. Altos niveles de silicio abrasivo (polvo) causarán alto desgaste. | Resultados están dentro de los rangos aceptables. | Localice la fuente de silicio. Localice y corrija la causa de baja viscosidad del aceite. Una baja viscosidad puede reducir la protección por lubricación. Retome la muestra en el próximo intervalo.
C0016358 | SHOUGANG | EP-128-AL | EP-128-AL MDBS PRIN | PERFORADORA DE ORUGAS | SANDVIK | DR460 | MANDO DE BOMBAS PRINCIPAL | MOBILUBE HD 80W-90 | 2020-12-04 | 2020-12-15 | 2020-12-18 | 2020-12-22 | 8870 | 140 | Yes |  | No | Crítico |  | 11.8 | 5 | 359 | 1 | 2 | 1 | 2 | 5 | 1 | 3 | 0 | 0 | 0 | 0 | 0 | 26 | 2 | 2 | 36 | 0 | 60 | 3 | 436 | 50 | 0 |  | 15 | - |  |  | No |  | 26 | - | - | - | - | - |  |  |  | Baja viscosidad por posible contaminación con un lubricante de menor viscosidad. | Resultados están dentro de los rangos aceptables. | Desgaste de Cobre en el límite de precaución. | Localice y corrija la causa de baja viscosidad del aceite. Una baja viscosidad puede reducir la protección por lubricación. Determine la fuente del metal de desgaste y tome acciones correctivas. Retomar la muestra para monitorear condición.
C0016359 | SHOUGANG | EP-128-AL | EP-128-AL CJRO | PERFORADORA DE ORUGAS | SANDVIK | DR460 | CABEZAL DE ROTACION | MOBILUBE HD 80W-90 | 2020-12-04 | 2020-12-15 | 2020-12-18 | 2020-12-22 | 8870 | 140 | No |  | No | Crítico |  | 15 | 2 | 218 | 0 | 4 | 0 | 2 | 147 | 1 | 2 | 0 | 0 | 0 | 0 | 0 | 17 | 8 | 3 | 78 | 0 | 507 | 4 | 562 | 200 | 0 |  | 3.9 | - |  |  | No |  | 351 | - | - | - | - | - |  |  |  | Resultados están dentro de los rangos aceptables. | No se realizó nivel de limpieza por particulas visibles mayores a 40 micras. Contaminación de Silicio en estado crítico. Altos niveles de silicio abrasivo (polvo) causarán alto desgaste. Niveles de Sodio mayores que los esperados. | Elevado desgaste de Hierro, Cromo y Cobre. | Localice la fuente de Silicio y Sodio. Identifique y evalúe los componentes a base de estos elementos. Determine la fuente de los metales de desgaste excesivo y tome acciones correctivas. Retomar la muestra para monitorear condición.
C0016360 | SHOUGANG | FC-104 | FC-104 MOT | CAMION | CATERPILLAR | 785D | MOTOR | MOBIL DELVAC 1 5W-40 | 2020-12-05 | 2020-12-15 | 2020-12-18 | 2020-12-22 | 31606 | 317 | Yes | Yes | No | Crítico | 14.8 | 16.9 | 4 | 27 | 2 | 1 | 0 | 1 | 1 | 0 | 0 | 0 | 0 | 0 | 0 | 0 | 6 | 0 | 2 | 53 | 0 | 2984 | 631 | 1198 | 1623 | 0 | 8.4 | 18.1 | 16 | 16.2 | 0.2 | No |  | 12 | - | - | - | - | - |  |  |  | Alta oxidación por posible degradación del aceite a altas temperaturas. Alta viscosidad podría ser consecuencia de la elevación de la oxidación por degradación del aceite a altas temperaturas. | La tasa de nitración aumenta debido a condiciones inadecuadas de combustión e ignición. | Desgaste de Cromo y Plomo en el límite de precaución. | Localice y corrija causa de nitración. Revisar el sistema de enfriamiento (termostatos, radiador, bomba de agua, mangueras, etc.). Localice y corrija la causa de la alta viscosidad del aceite. Viscosidad mayor que la esperada puede restringir el flujo de aceite causando falta de aceite y desgaste. Determine la fuente de los metales de desgaste y tome acciones correctivas. Retomar la muestra para monitorear condición.
C0016361 | SHOUGANG | FC-104 | FC-104 TRAN | CAMION | CATERPILLAR | 785D | TRANSMISION | MOBILTRANS HD 30 | 2020-12-05 | 2020-12-15 | 2020-12-18 | 2020-12-22 | 31606 | 609 | No | Yes | No | Precaución |  | 11.1 | 2 | 4 | 0 | 1 | 0 | 0 | 0 | 0 | 0 | 0 | 0 | 0 | 0 | 0 | 4 | 3 | 2 | 1 | 0 | 2981 | 10 | 906 | 1206 | 0 |  | 0.2 | - |  |  | No |  | 4 | 22/20/14 | 28474 | 6828 | - | 155 |  |  |  | Resultados están dentro de los rangos aceptables. | Nivel de limpieza en estado de precaución. | Resultados están dentro de los rangos aceptables. | Identifique las causas del origen y corrija el Codigo ISO alto del aceite. Asegúrese de que la contaminación no está siendo introducida a través de los equipos de manejo de aceite. Retome la muestra en el próximo intervalo programado.
C0016362 | SHOUGANG | FC-104 | FC-104 STHI | CAMION | CATERPILLAR | 785D | SISTEMA HIDRAULICO | MOBILTRANS HD 10W | 2020-12-05 | 2020-12-15 | 2020-12-18 | 2020-12-22 | 31606 | 1689 | No | No | No | Precaución |  | 6.1 | 1 | 7 | 1 | 2 | 0 | 0 | 0 | 2 | 0 | 0 | 0 | 0 | 0 | 0 | 13 | 3 | 0 | 2 | 0 | 2887 | 27 | 908 | 1242 | 0 |  | 1.1 | - |  |  | No |  | 13 | 20/16/12 | 7205 | 537 | - | 21 |  |  |  | Resultados están dentro de los rangos aceptables. | Nivel de limpieza en estado de precaución. | Resultados están dentro de los rangos aceptables. | Identifique las causas del origen y corrija el Codigo ISO alto del aceite. Asegúrese de que la contaminación no está siendo introducida a través de los equipos de manejo de aceite. Retome la muestra en el próximo intervalo programado.
C0016363 | SHOUGANG | FC-104 | FC-104 STDI | CAMION | CATERPILLAR | 785D | SISTEMA DIRECCION | MOBILTRANS HD 10W | 2020-12-05 | 2020-12-15 | 2020-12-18 | 2020-12-22 | 31606 | 1679 | No | No | No | Crítico |  | 6 | 2 | 9 | 12 | 5 | 0 | 0 | 0 | 1 | 0 | 0 | 0 | 0 | 0 | 0 | 15 | 4 | 2 | 2 | 0 | 2931 | 21 | 879 | 1183 | 0 |  | 1.4 | - |  |  | No |  | 4 | 21/18/14 | 14769 | 1528 | - | 102 |  |  |  | Resultados están dentro de los rangos aceptables. | Nivel de limpieza en estado de precaución. Contaminación de Silicio en estado crítico. Altos niveles de silicio abrasivo (polvo) causarán alto desgaste. | Resultados están dentro de los rangos aceptables. | Localice la fuente de silicio. Identifique las causas del origen y corrija el Codigo ISO alto del aceite. Asegúrese de que la contaminación no está siendo introducida a través de los equipos de manejo de aceite. Retome la muestra en el próximo intervalo programado.
C0016364 | SHOUGANG | FC-104 | FC-104 BM RH | CAMION | CATERPILLAR | 785D | BOCAMAZA RH | MOBILUBE XFD 60 | 2020-12-05 | 2020-12-15 | 2020-12-18 | 2020-12-22 | 31606 | 609 | No |  | No | Precaución |  | 24.3 | 0 | 15 | 0 | 0 | 0 | 0 | 0 | 0 | 0 | 0 | 0 | 0 | 0 | 0 | 6 | 4 | 1 | 96 | 0 | 296 | 3 | 264 | 10 | 0 |  | 0.9 | - |  |  | No |  | 11 | 23/19/14 | 48421 | 3258 | - | 88 |  |  |  | Resultados están dentro de los rangos aceptables. | Nivel de limpieza en estado de precaución. | Resultados están dentro de los rangos aceptables. | Identifique las causas del origen y corrija el Codigo ISO alto del aceite. Asegúrese de que la contaminación no está siendo introducida a través de los equipos de manejo de aceite. Retome la muestra en el próximo intervalo programado.
C0016365 | SHOUGANG | FC-104 | FC-104 BM LH | CAMION | CATERPILLAR | 785D | BOCAMAZA LH | MOBILUBE XFD 60 | 2020-12-05 | 2020-12-15 | 2020-12-18 | 2020-12-22 | 31606 | 609 | No |  | No | Crítico |  | 24.4 | 0 | 13 | 0 | 0 | 0 | 0 | 0 | 0 | 0 | 0 | 0 | 0 | 0 | 0 | 5 | 8 | 1 | 94 | 0 | 297 | 10 | 272 | 15 | 0 |  | 0.8 | - |  |  | No |  | 16 | 23/20/15 | 44502 | 5379 | - | 166 |  |  |  | Resultados están dentro de los rangos aceptables. | Nivel de limpieza en estado de precaución. Niveles de Sodio mayores que los esperados. | Resultados están dentro de los rangos aceptables. | Localice la fuente de Sodio. Identifique las causas del origen y corrija el Codigo ISO alto del aceite. Asegúrese de que la contaminación no está siendo introducida a través de los equipos de manejo de aceite. Retome la muestra en el próximo intervalo programado.
C0016366 | SHOUGANG | FC-104 | FC-104 MF RH | CAMION | CATERPILLAR | 785D | MANDO FINAL RH | MOBILUBE XFD 60 | 2020-12-05 | 2020-12-15 | 2020-12-18 | 2020-12-22 | 31606 | 823 | No |  | No | Crítico |  | 24.9 | 8 | 14 | 1 | 0 | 0 | 0 | 0 | 0 | 0 | 0 | 0 | 0 | 0 | 0 | 3 | 6 | 1 | 93 | 0 | 270 | 2 | 247 | 6 | 0 |  | 1.4 | - |  |  | No |  | 16 | 24/20/14 | 150659 | 7728 | - | 113 |  |  |  | Resultados están dentro de los rangos aceptables. | Niveles de Sodio en el límite de precuación. Nivel de limpieza en estado de Crítico. | Resultados están dentro de los rangos aceptables. | Localice la fuente de Sodio. Identifique las causas del origen y corrija el Codigo ISO alto del aceite. Asegúrese de que la contaminación no está siendo introducida a través de los equipos de manejo de aceite. Retome la muestra en el próximo intervalo programado.
C0016367 | SHOUGANG | FC-104 | FC-104 MF LH | CAMION | CATERPILLAR | 785D | MANDO FINAL LH | MOBILUBE XFD 60 | 2020-12-05 | 2020-12-15 | 2020-12-18 | 2020-12-22 | 31606 | 823 | No |  | No | Crítico |  | 25.3 | 8 | 14 | 1 | 0 | 1 | 0 | 0 | 0 | 0 | 0 | 0 | 0 | 0 | 0 | 3 | 4 | 1 | 89 | 0 | 263 | 3 | 246 | 7 | 0 |  | 1.5 | - |  |  | No |  | 15 | 25/21/14 | 183963 | 11304 | - | 82 |  |  |  | Resultados están dentro de los rangos aceptables. | Nivel de limpieza en estado de Crítico. | Resultados están dentro de los rangos aceptables. | Identifique las causas del origen y corrija el Codigo ISO alto del aceite. Asegúrese de que la contaminación no está siendo introducida a través de los equipos de manejo de aceite. Retome la muestra en el próximo intervalo programado.
C0016368 | SHOUGANG | FC-104 | FC-104 DIFE POS | CAMION | CATERPILLAR | 785D | DIFERENCIAL POSTERIOR | MOBILUBE XFD 60 | 2020-12-05 | 2020-12-15 | 2020-12-18 | 2020-12-22 | 31606 | 823 | No | Yes | No | Crítico |  | 25 | 9 | 14 | 1 | 0 | 0 | 0 | 0 | 0 | 0 | 0 | 0 | 0 | 0 | 0 | 4 | 3 | 0 | 105 | 0 | 289 | 3 | 280 | 7 | 0 |  | 1.3 | - |  |  | No |  | 13 | 24/20/14 | 101948 | 7618 | - | 108 |  |  |  | Resultados están dentro de los rangos aceptables. | Nivel de limpieza en estado de Crítico. | Resultados están dentro de los rangos aceptables. | Identifique las causas del origen y corrija el Codigo ISO alto del aceite. Asegúrese de que la contaminación no está siendo introducida a través de los equipos de manejo de aceite. Retome la muestra en el próximo intervalo programado.
C0016369 | SHOUGANG | FC-75 | FC-75 MF RH | CAMION | CATERPILLAR | 777F | MANDO FINAL RH | MOBILUBE XFD 60 | 2020-12-05 | 2020-12-15 | 2020-12-18 | 2020-12-22 | 39208 | 64 | Yes |  | No | Crítico |  | 25 | 3 | 36 | 1 | 2 | 1 | 1 | 0 | 0 | 1 | 1 | 0 | 0 | 0 | 0 | 10 | 5 | 1 | 92 | 0 | 288 | 3 | 264 | 7 | 0 |  | 1 | - |  |  | No |  | 33 | 26/24/19 | 322427 | 142806 | - | 3649 |  |  |  | Resultados están dentro de los rangos aceptables. | Niveles de Sodio en el límite de precuación. Nivel de limpieza en estado de Crítico. | Resultados están dentro de los rangos aceptables. | Localice la fuente de Sodio. Identifique las causas del origen y corrija el Codigo ISO alto del aceite. Asegúrese de que la contaminación no está siendo introducida a través de los equipos de manejo de aceite. Retome la muestra en el próximo intervalo programado.
C0016370 | SHOUGANG | FC-75 | FC-75 MF LH | CAMION | CATERPILLAR | 777F | MANDO FINAL LH | MOBILUBE XFD 60 | 2020-12-05 | 2020-12-15 | 2020-12-18 | 2020-12-22 | 39208 | 64 | Yes |  | No | Crítico |  | 25.1 | 3 | 41 | 1 | 1 | 0 | 1 | 0 | 0 | 1 | 1 | 0 | 0 | 0 | 0 | 12 | 4 | 1 | 93 | 0 | 282 | 3 | 257 | 6 | 0 |  | 0.9 | - |  |  | No |  | 27 | 26/24/19 | 345942 | 148590 | - | 3869 |  |  |  | Resultados están dentro de los rangos aceptables. | Nivel de limpieza en estado de Crítico. | Resultados están dentro de los rangos aceptables. | Identifique las causas del origen y corrija el Codigo ISO alto del aceite. Asegúrese de que la contaminación no está siendo introducida a través de los equipos de manejo de aceite. Retome la muestra en el próximo intervalo programado.
C0016371 | SHOUGANG | FC-75 | FC-75 DIFE POS | CAMION | CATERPILLAR | 777F | DIFERENCIAL POSTERIOR | MOBILUBE XFD 60 | 2020-12-05 | 2020-12-15 | 2020-12-18 | 2020-12-22 | 39208 | 64 | Yes |  | No | Crítico |  | 25.1 | 4 | 32 | 1 | 2 | 0 | 1 | 0 | 0 | 1 | 1 | 0 | 0 | 0 | 0 | 11 | 4 | 1 | 91 | 0 | 283 | 3 | 269 | 7 | 0 |  | 1 | - |  |  | No |  | 30 | 25/24/19 | 308243 | 139905 | - | 4001 |  |  |  | Resultados están dentro de los rangos aceptables. | Niveles de Sodio en el límite de precuación. Nivel de limpieza en estado de Crítico. | Resultados están dentro de los rangos aceptables. | Localice la fuente de Sodio. Identifique las causas del origen y corrija el Codigo ISO alto del aceite. Asegúrese de que la contaminación no está siendo introducida a través de los equipos de manejo de aceite. Retome la muestra en el próximo intervalo programado.
C0016372 | SHOUGANG | FC-98 | FC-98 MOT | CAMION | CATERPILLAR | 785C | MOTOR | MOBIL DELVAC 1 5W-40 | 2020-12-06 | 2020-12-15 | 2020-12-18 | 2020-12-22 | 29547 | 198 | Yes | Yes | No | Precaución | 14.8 | 13.1 | 2 | 10 | 1 | 0 | 0 | 0 | 42 | 0 | 0 | 0 | 0 | 0 | 0 | 0 | 10 | 0 | 2 | 439 | 0 | 3356 | 10 | 863 | 1079 | 0 | 8.5 | 4.5 | 2.6 | 6.8 | 0.3 | No |  | 14 | - | - | - | - | - |  |  |  | Baja viscosidad por posible contaminación con un lubricante de menor viscosidad o dilución con combustible. | Nivel de Silicio en el límite de precaución. | Resultados están dentro de los rangos aceptables. | Localice la fuente de silicio. Localice y corrija la causa de baja viscosidad del aceite. Una baja viscosidad puede reducir la protección por lubricación. Retome la muestra en el próximo intervalo.
C0016373 | SHOUGANG | FC-98 | FC-98 TRAN | CAMION | CATERPILLAR | 785C | TRANSMISION | MOBILTRANS HD 30 | 2020-12-06 | 2020-12-15 | 2020-12-18 | 2020-12-22 | 29547 | 198 | No | Yes | No | Normal |  | 11 | 1 | 2 | 0 | 0 | 0 | 0 | 1 | 0 | 0 | 0 | 0 | 0 | 0 | 0 | 7 | 0 | 1 | 1 | 0 | 3135 | 9 | 729 | 1030 | 0 |  | 10.4 | - |  |  | No |  | 7 | 17/16/12 | 1248 | 336 | - | 32 |  |  |  | Resultados están dentro de los rangos aceptables. | Resultados están dentro de los rangos aceptables. | Resultados están dentro de los rangos aceptables. | Retome la muestra en el próximo intervalo programado.
C0016374 | SHOUGANG | FC-98 | FC-98 STHI | CAMION | CATERPILLAR | 785C | SISTEMA HIDRAULICO | MOBILTRANS HD 10W | 2020-12-06 | 2020-12-15 | 2020-12-18 | 2020-12-22 | 29547 | 1776 | No | Yes | No | Crítico |  | 6.5 | 3 | 6 | 1 | 2 | 0 | 0 | 1 | 1 | 0 | 0 | 0 | 0 | 0 | 0 | 12 | 3 | 0 | 1 | 0 | 3154 | 9 | 713 | 1000 | 0 |  | 14 | - |  |  | No |  | 16 | 22/20/15 | 39751 | 5316 | - | 164 |  |  |  | Resultados están dentro de los rangos aceptables. | Nivel de limpieza en estado de Crítico. | Resultados están dentro de los rangos aceptables. | Identifique las causas del origen y corrija el Codigo ISO alto del aceite. Asegúrese de que la contaminación no está siendo introducida a través de los equipos de manejo de aceite. Retome la muestra en el próximo intervalo programado.
C0016375 | SHOUGANG | FC-98 | FC-98 STDI | CAMION | CATERPILLAR | 785C | SISTEMA DIRECCION | MOBILTRANS HD 10W | 2020-12-06 | 2020-12-15 | 2020-12-18 | 2020-12-22 | 29547 | 1776 | No | Yes | No | Precaución |  | 6.3 | 1 | 7 | 37 | 1 | 0 | 0 | 0 | 4 | 0 | 0 | 0 | 0 | 0 | 0 | 10 | 2 | 1 | 3 | 0 | 3222 | 9 | 716 | 987 | 0 |  | 15.1 | - |  |  | No |  | 8 | 22/20/15 | 34396 | 7073 | - | 232 |  |  |  | Resultados están dentro de los rangos aceptables. | Nivel de limpieza en estado de precaución. | Resultados están dentro de los rangos aceptables. | Identifique las causas del origen y corrija el Codigo ISO alto del aceite. Asegúrese de que la contaminación no está siendo introducida a través de los equipos de manejo de aceite. Retome la muestra en el próximo intervalo programado.
C0016376 | SHOUGANG | FC-98 | FC-98 BM RH | CAMION | CATERPILLAR | 785C | BOCAMAZA RH | MOBILUBE XFD 60 | 2020-12-06 | 2020-12-15 | 2020-12-18 | 2020-12-22 | 29547 | 198 | Yes |  | No | Crítico |  | 23.1 | 0 | 24 | 0 | 0 | 0 | 0 | 0 | 2 | 0 | 0 | 0 | 0 | 1 | 0 | 17 | 5 | 1 | 101 | 0 | 305 | 3 | 268 | 17 | 0 |  | 1.9 | - |  |  | No |  | 19 | 25/22/15 | 227245 | 31116 | - | 226 |  |  |  | Baja viscosidad por posible contaminación con un lubricante de menor viscosidad. | Nivel de limpieza en estado de Crítico. Niveles de Sodio en el límite de precuación. | Resultados están dentro de los rangos aceptables. | Localice la fuente de Sodio. Localice y corrija la causa de baja viscosidad del aceite. Una baja viscosidad puede reducir la protección por lubricación. Identifique las causas del origen y corrija el Codigo ISO alto del aceite. Asegúrese de que la contaminación no está siendo introducida a través de los equipos de manejo de aceite. Retome la muestra en el próximo intervalo programado.
C0016377 | SHOUGANG | FC-98 | FC-98 BM LH | CAMION | CATERPILLAR | 785C | BOCAMAZA LH | MOBILUBE XFD 60 | 2020-12-06 | 2020-12-15 | 2020-12-18 | 2020-12-22 | 29547 | 198 | Yes |  | No | Crítico |  | 23 | 0 | 105 | 0 | 1 | 0 | 1 | 1 | 3 | 1 | 0 | 0 | 0 | 0 | 0 | 18 | 5 | 1 | 101 | 0 | 308 | 2 | 269 | 17 | 0 |  | 2.1 | - |  |  | No |  | 54 | 26/24/16 | 381548 | 118156 | - | 529 |  |  |  | Baja viscosidad por posible contaminación con un lubricante de menor viscosidad. | Nivel de limpieza en estado de Crítico. Niveles de Sodio en el límite de precuación. | Elevado desgaste de Hierro y Cromo. | Localice la fuente de Sodio. Localice y corrija la causa de baja viscosidad del aceite. Una baja viscosidad puede reducir la protección por lubricación. Identifique las causas del origen y corrija el Codigo ISO alto del aceite. Asegúrese de que la contaminación no está siendo introducida a través de los equipos de manejo de aceite. Determine la fuente de los metales de desgaste excesivo y tome acciones correctivas. Retomar la muestra para monitorear condición.
C0016378 | SHOUGANG | FC-98 | FC-98 MF RH | CAMION | CATERPILLAR | 785C | MANDO FINAL RH | MOBILUBE XFD 60 | 2020-12-06 | 2020-12-15 | 2020-12-18 | 2020-12-22 | 29547 | 1776 | No |  | No | Crítico |  | 22.7 | 12 | 31 | 1 | 0 | 1 | 0 | 1 | 0 | 0 | 0 | 0 | 0 | 0 | 0 | 3 | 5 | 1 | 99 | 0 | 382 | 1 | 288 | 42 | 0 |  | 4.6 | - |  |  | No |  | 20 | 25/21/14 | 196549 | 12488 | - | 85 |  |  |  | Baja viscosidad por posible contaminación con un lubricante de menor viscosidad. | Nivel de limpieza en estado de Crítico. Niveles de Sodio en el límite de precuación. | Desgaste de Cobre en el límite de precaución. | Localice la fuente de Sodio. Localice y corrija la causa de baja viscosidad del aceite. Una baja viscosidad puede reducir la protección por lubricación. Identifique las causas del origen y corrija el Codigo ISO alto del aceite. Asegúrese de que la contaminación no está siendo introducida a través de los equipos de manejo de aceite. Determine la fuente de los metales de desgaste excesivo y tome acciones correctivas. Retomar la muestra para monitorear condición.
C0016379 | SHOUGANG | FC-98 | FC-98 MF LH | CAMION | CATERPILLAR | 785C | MANDO FINAL LH | MOBILUBE XFD 60 | 2020-12-06 | 2020-12-15 | 2020-12-18 | 2020-12-22 | 29547 | 1776 | No |  | No | Crítico |  | 23 | 12 | 31 | 1 | 0 | 1 | 0 | 0 | 0 | 0 | 0 | 0 | 0 | 0 | 0 | 3 | 2 | 0 | 91 | 0 | 388 | 3 | 280 | 43 | 0 |  | 4.6 | - |  |  | No |  | 10 | 25/21/12 | 209586 | 14707 | - | 35 |  |  |  | Baja viscosidad por posible contaminación con un lubricante de menor viscosidad. | Nivel de limpieza en estado de Crítico. | Desgaste de Cobre en el límite de precaución. | Localice y corrija la causa de baja viscosidad del aceite. Una baja viscosidad puede reducir la protección por lubricación. Identifique las causas del origen y corrija el Codigo ISO alto del aceite. Asegúrese de que la contaminación no está siendo introducida a través de los equipos de manejo de aceite. Determine la fuente del metal de desgaste y tome acciones correctivas. Retomar la muestra para monitorear condición.
C0016380 | SHOUGANG | FC-98 | FC-98 DIFE POS | CAMION | CATERPILLAR | 785C | DIFERENCIAL POSTERIOR | MOBILUBE XFD 60 | 2020-12-06 | 2020-12-15 | 2020-12-18 | 2020-12-22 | 29547 | 1776 | No | Yes | No | Crítico |  | 22.8 | 12 | 34 | 14 | 0 | 5 | 0 | 0 | 0 | 0 | 0 | 0 | 0 | 0 | 0 | 5 | 4 | 1 | 92 | 0 | 382 | 2 | 281 | 41 | 0 |  | 4.7 | - |  |  | No |  | 14 | 25/21/14 | 225173 | 11588 | - | 109 |  |  |  | Baja viscosidad por posible contaminación con un lubricante de menor viscosidad. | Nivel de limpieza en estado de Crítico. Niveles de Sodio en el límite de precuación. | Elevado desgaste de Hierro y Cobre. | Localice la fuente de Sodio. Localice y corrija la causa de baja viscosidad del aceite. Una baja viscosidad puede reducir la protección por lubricación. Identifique las causas del origen y corrija el Codigo ISO alto del aceite. Asegúrese de que la contaminación no está siendo introducida a través de los equipos de manejo de aceite. Determine la fuente de los metales de desgaste excesivo y tome acciones correctivas. Retomar la muestra para monitorear condición.
C0016381 | SHOUGANG | FC-97 | FC-97 MOT | CAMION | CATERPILLAR | 785C | MOTOR | MOBIL DELVAC 1 5W-40 | 2020-12-06 | 2020-12-15 | 2020-12-18 | 2020-12-22 | 26793 | 115 | Yes | Yes | No | Crítico | 14.8 | 13.1 | 5 | 9 | 1 | 1 | 0 | 0 | 44 | 0 | 0 | 0 | 0 | 0 | 0 | 0 | 15 | 0 | 1 | 412 | 0 | 3456 | 16 | 827 | 1102 | 0 | 7.6 | 5 | 3.5 | 8.1 | 0.3 | No |  | 12 | - | - | - | - | - |  |  |  | Baja viscosidad por posible contaminación con un lubricante de menor viscosidad o dilución con combustible. | Contaminación de Silicio en estado crítico. Altos niveles de silicio abrasivo (polvo) causarán alto desgaste. | Resultados están dentro de los rangos aceptables. | Localice la fuente de silicio. Localice y corrija la causa de baja viscosidad del aceite. Una baja viscosidad puede reducir la protección por lubricación. Retome la muestra en el próximo intervalo.
C0016382 | SHOUGANG | FC-97 | FC-97 TRAN | CAMION | CATERPILLAR | 785C | TRANSMISION | MOBILTRANS HD 30 | 2020-12-06 | 2020-12-15 | 2020-12-18 | 2020-12-22 | 26793 | 115 | No | Yes | No | Normal |  | 11 | 1 | 3 | 1 | 0 | 0 | 0 | 1 | 0 | 0 | 0 | 0 | 0 | 0 | 0 | 5 | 0 | 1 | 1 | 0 | 3005 | 10 | 818 | 1161 | 0 |  | 2 | - |  |  | No |  | 8 | 19/17/13 | 4256 | 964 | - | 74 |  |  |  | Resultados están dentro de los rangos aceptables. | Resultados están dentro de los rangos aceptables. | Resultados están dentro de los rangos aceptables. | Retome la muestra en el próximo intervalo programado.
C0016383 | SHOUGANG | FC-97 | FC-97 STHI | CAMION | CATERPILLAR | 785C | SISTEMA HIDRAULICO | MOBILTRANS HD 10W | 2020-12-06 | 2020-12-15 | 2020-12-18 | 2020-12-22 | 26793 | 1438 | No | Yes | No | Crítico |  | 6.5 | 1 | 5 | 6 | 1 | 0 | 0 | 1 | 2 | 0 | 0 | 0 | 0 | 0 | 0 | 10 | 2 | 0 | 3 | 0 | 3131 | 9 | 751 | 1012 | 0 |  | 13.4 | - |  |  | No |  | 14 | 22/20/15 | 21489 | 5502 | - | 242 |  |  |  | Resultados están dentro de los rangos aceptables. | Nivel de limpieza en estado de Crítico. | Elevado desgaste de Plomo. | Identifique las causas del origen y corrija el Codigo ISO alto del aceite. Asegúrese de que la contaminación no está siendo introducida a través de los equipos de manejo de aceite. Identifique y evalúe los componentes a base de este elemento. Determine la fuente del metal de desgaste excesivo y tome acciones correctivas. Retomar la muestra para monitorear condición.
C0016384 | SHOUGANG | FC-97 | FC-97 STDI | CAMION | CATERPILLAR | 785C | SISTEMA DIRECCION | MOBILTRANS HD 10W | 2020-12-06 | 2020-12-15 | 2020-12-18 | 2020-12-22 | 26793 | 1438 | No | Yes | No | Precaución |  | 6.3 | 1 | 4 | 26 | 2 | 0 | 0 | 1 | 1 | 0 | 0 | 0 | 0 | 0 | 0 | 12 | 4 | 2 | 3 | 0 | 3328 | 11 | 791 | 1067 | 0 |  | 13.5 | - |  |  | No |  | 14 | 22/19/14 | 39060 | 3707 | - | 81 |  |  |  | Resultados están dentro de los rangos aceptables. | Nivel de limpieza en estado de precaución. Nivel de Silicio en el límite de precaución. | Resultados están dentro de los rangos aceptables. | Localice la fuente de silicio. Identifique las causas del origen y corrija el Codigo ISO alto del aceite. Asegúrese de que la contaminación no está siendo introducida a través de los equipos de manejo de aceite. Retome la muestra en el próximo intervalo programado.
C0016385 | SHOUGANG | FC-97 | FC-97 BM RH | CAMION | CATERPILLAR | 785C | BOCAMAZA RH | MOBILUBE XFD 60 | 2020-12-06 | 2020-12-15 | 2020-12-18 | 2020-12-22 | 26793 | 115 | Yes |  | No | Crítico |  | 23.7 | 0 | 23 | 0 | 0 | 0 | 0 | 1 | 0 | 0 | 0 | 0 | 0 | 0 | 0 | 6 | 0 | 0 | 93 | 0 | 329 | 2 | 272 | 23 | 0 |  | 1.8 | - |  |  | No |  | 16 | 24/20/14 | 144538 | 9226 | - | 107 |  |  |  | Baja viscosidad por posible contaminación con un lubricante de menor viscosidad. | Nivel de limpieza en estado de Crítico. | Resultados están dentro de los rangos aceptables. | Localice y corrija la causa de baja viscosidad del aceite. Una baja viscosidad puede reducir la protección por lubricación. Identifique las causas del origen y corrija el Codigo ISO alto del aceite. Asegúrese de que la contaminación no está siendo introducida a través de los equipos de manejo de aceite. Retome la muestra en el próximo intervalo programado.
C0016386 | SHOUGANG | FC-97 | FC-97 BM LH | CAMION | CATERPILLAR | 785C | BOCAMAZA LH | MOBILUBE XFD 60 | 2020-12-06 | 2020-12-15 | 2020-12-18 | 2020-12-22 | 26793 | 115 | Yes |  | No | Crítico |  | 22.7 | 0 | 10 | 0 | 0 | 0 | 0 | 1 | 0 | 0 | 0 | 0 | 0 | 0 | 0 | 9 | 3 | 0 | 91 | 0 | 349 | 2 | 281 | 33 | 0 |  | 1.4 | - |  |  | No |  | 8 | 22/18/13 | 39477 | 2420 | - | 60 |  |  |  | Baja viscosidad por posible contaminación con un lubricante de menor viscosidad. | Nivel de limpieza en estado de precaución. | Resultados están dentro de los rangos aceptables. | Localice y corrija la causa de baja viscosidad del aceite. Una baja viscosidad puede reducir la protección por lubricación. Identifique las causas del origen y corrija el Codigo ISO alto del aceite. Asegúrese de que la contaminación no está siendo introducida a través de los equipos de manejo de aceite. Retome la muestra en el próximo intervalo programado.
C0016387 | SHOUGANG | FC-97 | FC-97 MF RH | CAMION | CATERPILLAR | 785C | MANDO FINAL RH | MOBILUBE XFD 60 | 2020-12-06 | 2020-12-15 | 2020-12-18 | 2020-12-22 | 26793 | 1438 | No |  | No | Crítico |  | 23.4 | 2 | 26 | 0 | 0 | 0 | 0 | 0 | 0 | 0 | 0 | 0 | 0 | 0 | 0 | 4 | 0 | 0 | 89 | 0 | 354 | 2 | 280 | 32 | 0 |  | 2.9 | - |  |  | No |  | 10 | 24/19/13 | 132645 | 2518 | - | 58 |  |  |  | Baja viscosidad por posible contaminación con un lubricante de menor viscosidad. | Nivel de limpieza en estado de Crítico. | Resultados están dentro de los rangos aceptables. | Localice y corrija la causa de baja viscosidad del aceite. Una baja viscosidad puede reducir la protección por lubricación. Identifique las causas del origen y corrija el Codigo ISO alto del aceite. Asegúrese de que la contaminación no está siendo introducida a través de los equipos de manejo de aceite. Retome la muestra en el próximo intervalo programado.
C0016388 | SHOUGANG | FC-97 | FC-97 MF LH | CAMION | CATERPILLAR | 785C | MANDO FINAL LH | MOBILUBE XFD 60 | 2020-12-06 | 2020-12-15 | 2020-12-18 | 2020-12-22 | 26793 | 1438 | No |  | No | Crítico |  | 23.8 | 3 | 26 | 1 | 0 | 0 | 0 | 0 | 0 | 0 | 0 | 0 | 0 | 0 | 0 | 4 | 2 | 2 | 89 | 0 | 343 | 1 | 288 | 31 | 0 |  | 2.8 | - |  |  | No |  | 18 | 24/20/14 | 140050 | 5551 | - | 132 |  |  |  | Baja viscosidad por posible contaminación con un lubricante de menor viscosidad. | Nivel de limpieza en estado de Crítico. | Resultados están dentro de los rangos aceptables. | Localice y corrija la causa de baja viscosidad del aceite. Una baja viscosidad puede reducir la protección por lubricación. Identifique las causas del origen y corrija el Codigo ISO alto del aceite. Asegúrese de que la contaminación no está siendo introducida a través de los equipos de manejo de aceite. Retome la muestra en el próximo intervalo programado.
C0016389 | SHOUGANG | FC-97 | FC-97 DIFE POS | CAMION | CATERPILLAR | 785C | DIFERENCIAL POSTERIOR | MOBILUBE XFD 60 | 2020-12-06 | 2020-12-15 | 2020-12-18 | 2020-12-22 | 26793 | 1438 | No | Yes | No | Crítico |  | 23.6 | 3 | 26 | 1 | 0 | 0 | 0 | 0 | 0 | 0 | 0 | 0 | 0 | 0 | 0 | 3 | 4 | 1 | 90 | 0 | 357 | 2 | 285 | 33 | 0 |  | 2.9 | - |  |  | No |  | 18 | 24/18/13 | 131191 | 1515 | - | 51 |  |  |  | Baja viscosidad por posible contaminación con un lubricante de menor viscosidad. | Nivel de limpieza en estado de Crítico. Niveles de Sodio en el límite de precuación. | Resultados están dentro de los rangos aceptables. | Localice la fuente de Sodio. Localice y corrija la causa de baja viscosidad del aceite. Una baja viscosidad puede reducir la protección por lubricación. Identifique las causas del origen y corrija el Codigo ISO alto del aceite. Asegúrese de que la contaminación no está siendo introducida a través de los equipos de manejo de aceite. Retome la muestra en el próximo intervalo programado.
C0016390 | SHOUGANG | FC-126 | FC-126 MOT | CAMION | CATERPILLAR | 785D | MOTOR | MOBIL DELVAC 1 5W-40 | 2020-12-06 | 2020-12-15 | 2020-12-18 | 2020-12-22 | 23665 | 534 | Yes | Yes | No | Crítico | 14.8 | 13.9 | 3 | 17 | 10 | 1 | 0 | 0 | 32 | 0 | 0 | 0 | 0 | 0 | 0 | 0 | 10 | 279 | 5 | 21 | 0 | 2459 | 494 | 1096 | 1395 | 0 | 9.5 | 7.4 | 7.5 | 2.1 | 0.3 | No |  | 12 | - | - | - | - | - |  |  |  | Resultados están dentro de los rangos aceptables. | Nivel de Silicio en el límite de precaución. Niveles de Sodio y Potasio mayores que los esperados pueden representar fugas de refrigerante hacia el cárter del motor. | Elevado desgaste de Plomo. | Localice la fuente de Silicio, Sodio y Potasio. Identifique y evalúe los componentes a base de este elemento. Determine la fuente del metal de desgaste excesivo y tome acciones correctivas. Retomar la muestra para monitorear condición.
C0016391 | SHOUGANG | FC-126 | FC-126 TRAN | CAMION | CATERPILLAR | 785D | TRANSMISION | MOBILTRANS HD 30 | 2020-12-06 | 2020-12-15 | 2020-12-18 | 2020-12-22 | 23665 | 534 | No | Yes | No | Normal |  | 11 | 2 | 3 | 0 | 0 | 0 | 0 | 0 | 0 | 0 | 0 | 0 | 0 | 0 | 0 | 4 | 0 | 1 | 1 | 0 | 2989 | 10 | 899 | 1212 | 0 |  | 0.2 | - |  |  | No |  | 4 | 18/16/12 | 1935 | 366 | - | 29 |  |  |  | Resultados están dentro de los rangos aceptables. | Resultados están dentro de los rangos aceptables. | Resultados están dentro de los rangos aceptables. | Retome la muestra en el próximo intervalo programado.
C0016392 | SHOUGANG | FC-126 | FC-126 STHI | CAMION | CATERPILLAR | 785D | SISTEMA HIDRAULICO | MOBILTRANS HD 10W | 2020-12-06 | 2020-12-15 | 2020-12-18 | 2020-12-22 | 23665 | 534 | No | Yes | No | Crítico |  | 6.1 | 2 | 12 | 0 | 3 | 0 | 1 | 0 | 3 | 0 | 0 | 0 | 0 | 1 | 0 | 17 | 3 | 2 | 1 | 0 | 2843 | 12 | 896 | 1179 | 0 |  | 1.2 | - |  |  | No |  | 6 | 22/18/12 | 20559 | 1576 | - | 39 |  |  |  | Resultados están dentro de los rangos aceptables. | Niveles de Potasio en el límite de precuación. Nivel de limpieza en estado de Crítico. | Resultados están dentro de los rangos aceptables. | Localice la fuente de Potasio. Identifique las causas del origen y corrija el Codigo ISO alto del aceite. Asegúrese de que la contaminación no está siendo introducida a través de los equipos de manejo de aceite. Retome la muestra en el próximo intervalo programado.
C0016393 | SHOUGANG | FC-126 | FC-126 STDI | CAMION | CATERPILLAR | 785D | SISTEMA DIRECCION | MOBILTRANS HD 10W | 2020-12-06 | 2020-12-15 | 2020-12-18 | 2020-12-22 | 23665 | 534 | No | Yes | No | Precaución |  | 6 | 2 | 7 | 4 | 3 | 0 | 0 | 0 | 0 | 0 | 0 | 0 | 0 | 0 | 0 | 11 | 1 | 3 | 1 | 0 | 2880 | 14 | 904 | 1199 | 0 |  | 1.1 | - |  |  | No |  | 14 | 20/17/13 | 8070 | 971 | - | 69 |  |  |  | Resultados están dentro de los rangos aceptables. | Niveles de Potasio en el límite de precuación. | Resultados están dentro de los rangos aceptables. | Localice la fuente de Potasio. Tome acciones correctivas. Retome la muestra para confirmar condición.
C0016394 | SHOUGANG | FC-126 | FC-126 BM RH | CAMION | CATERPILLAR | 785D | BOCAMAZA RH | MOBILUBE XFD 60 | 2020-12-06 | 2020-12-15 | 2020-12-18 | 2020-12-22 | 23665 | 534 | No |  | No | Precaución |  | 24.9 | 0 | 10 | 0 | 0 | 0 | 0 | 0 | 0 | 0 | 0 | 0 | 0 | 0 | 0 | 6 | 3 | 1 | 87 | 0 | 276 | 3 | 270 | 4 | 0 |  | 1.1 | - |  |  | No |  | 8 | 23/18/13 | 44483 | 2414 | - | 71 |  |  |  | Resultados están dentro de los rangos aceptables. | Nivel de limpieza en estado de precaución. | Resultados están dentro de los rangos aceptables. | Identifique las causas del origen y corrija el Codigo ISO alto del aceite. Asegúrese de que la contaminación no está siendo introducida a través de los equipos de manejo de aceite. Retome la muestra en el próximo intervalo programado.
C0016395 | SHOUGANG | FC-126 | FC-126 BM LH | CAMION | CATERPILLAR | 785D | BOCAMAZA LH | MOBILUBE XFD 60 | 2020-12-06 | 2020-12-15 | 2020-12-18 | 2020-12-22 | 23665 | 534 | No |  | No | Precaución |  | 23.7 | 0 | 14 | 0 | 0 | 0 | 0 | 0 | 0 | 0 | 0 | 0 | 0 | 0 | 0 | 7 | 4 | 1 | 88 | 0 | 348 | 2 | 280 | 33 | 0 |  | 0.4 | - |  |  | No |  | 13 | 23/19/13 | 46890 | 3023 | - | 50 |  |  |  | Baja viscosidad por posible contaminación con un lubricante de menor viscosidad. | Nivel de limpieza en estado de precaución. | Resultados están dentro de los rangos aceptables. | Localice y corrija la causa de baja viscosidad del aceite. Una baja viscosidad puede reducir la protección por lubricación. Identifique las causas del origen y corrija el Codigo ISO alto del aceite. Asegúrese de que la contaminación no está siendo introducida a través de los equipos de manejo de aceite. Retome la muestra en el próximo intervalo programado.
C0016396 | SHOUGANG | FC-126 | FC-126 MF RH | CAMION | CATERPILLAR | 785D | MANDO FINAL RH | MOBILUBE XFD 60 | 2020-12-06 | 2020-12-15 | 2020-12-18 | 2020-12-22 | 23665 | 534 | No |  | No | Crítico |  | 25.1 | 10 | 17 | 1 | 0 | 1 | 0 | 0 | 0 | 0 | 0 | 0 | 0 | 0 | 0 | 2 | 4 | 1 | 86 | 0 | 283 | 3 | 269 | 8 | 0 |  | 2.5 | - |  |  | No |  | 10 | 25/20/13 | 232550 | 9780 | - | 53 |  |  |  | Resultados están dentro de los rangos aceptables. | Nivel de limpieza en estado de Crítico. | Resultados están dentro de los rangos aceptables. | Identifique las causas del origen y corrija el Codigo ISO alto del aceite. Asegúrese de que la contaminación no está siendo introducida a través de los equipos de manejo de aceite. Retome la muestra en el próximo intervalo programado.
C0016397 | SHOUGANG | FC-126 | FC-126 MF LH | CAMION | CATERPILLAR | 785D | MANDO FINAL LH | MOBILUBE XFD 60 | 2020-12-06 | 2020-12-15 | 2020-12-18 | 2020-12-22 | 23665 | 534 | No |  | No | Crítico |  | 25 | 10 | 16 | 1 | 0 | 1 | 0 | 0 | 0 | 0 | 0 | 0 | 0 | 0 | 0 | 3 | 6 | 2 | 89 | 0 | 294 | 2 | 282 | 10 | 0 |  | 2.4 | - |  |  | No |  | 12 | 25/19/13 | 163711 | 2767 | - | 67 |  |  |  | Resultados están dentro de los rangos aceptables. | Nivel de limpieza en estado de Crítico. Niveles de Sodio en el límite de precuación. | Resultados están dentro de los rangos aceptables. | Localice la fuente de Sodio. Identifique las causas del origen y corrija el Codigo ISO alto del aceite. Asegúrese de que la contaminación no está siendo introducida a través de los equipos de manejo de aceite. Retome la muestra en el próximo intervalo programado.
C0016398 | SHOUGANG | FC-126 | FC-126 DIFE POS | CAMION | CATERPILLAR | 785D | DIFERENCIAL POSTERIOR | MOBILUBE XFD 60 | 2020-12-06 | 2020-12-15 | 2020-12-18 | 2020-12-22 | 23665 | 534 | No | Yes | No | Crítico |  | 24.8 | 9 | 15 | 1 | 0 | 0 | 0 | 0 | 0 | 0 | 0 | 0 | 0 | 0 | 0 | 2 | 3 | 1 | 87 | 0 | 281 | 3 | 267 | 7 | 0 |  | 2.4 | - |  |  | No |  | 16 | 24/18/13 | 141223 | 2232 | - | 77 |  |  |  | Resultados están dentro de los rangos aceptables. | Nivel de limpieza en estado de Crítico. | Resultados están dentro de los rangos aceptables. | Identifique las causas del origen y corrija el Codigo ISO alto del aceite. Asegúrese de que la contaminación no está siendo introducida a través de los equipos de manejo de aceite. Retome la muestra en el próximo intervalo programado.
C0016399 | SHOUGANG | C-66 | C-56 TRAN | CARGADOR FRONTAL | CATERPILLAR | 992K | TRANSMISION | MOBILTRANS HD 30 | 2020-12-06 | 2020-12-15 | 2020-12-18 | 2020-12-22 | 21357 | 757 | No | No | No | Normal |  | 11 | 2 | 4 | 0 | 0 | 0 | 0 | 2 | 0 | 0 | 0 | 0 | 0 | 0 | 0 | 4 | 5 | 3 | 1 | 0 | 2838 | 41 | 934 | 1200 | 0 |  | 0.6 | - |  |  | No |  | 6 | 19/18/14 | 3476 | 1494 | - | 132 |  |  |  | Resultados están dentro de los rangos aceptables. | Resultados están dentro de los rangos aceptables. | Resultados están dentro de los rangos aceptables. | Retome la muestra en el próximo intervalo programado.
C0016400 | SHOUGANG | C-66 | C-56 STHI | CARGADOR FRONTAL | CATERPILLAR | 992K | SISTEMA HIDRAULICO | MOBILTRANS HD 10W | 2020-12-06 | 2020-12-15 | 2020-12-18 | 2020-12-22 | 21357 | 1753 | No | No | No | Crítico |  | 6 | 2 | 22 | 0 | 8 | 0 | 1 | 1 | 0 | 1 | 0 | 0 | 0 | 0 | 0 | 26 | 5 | 3 | 1 | 0 | 2973 | 21 | 897 | 1201 | 0 |  | 1.1 | - |  |  | No |  | 18 | 19/15/12 | 3223 | 307 | - | 29 |  |  |  | Resultados están dentro de los rangos aceptables. | Niveles de Sodio en el límite de precuación. Nivel de limpieza en estado de precaución. Contaminación de Silicio en estado crítico. Altos niveles de silicio abrasivo (polvo) causarán alto desgaste. | Presencia de aluminio mayor que el esperado puede representar contaminación con polvo (silicio abrasivo). | Localice la fuente de Sodio. Identifique las causas del origen y corrija el Codigo ISO alto del aceite. Asegúrese de que la contaminación no está siendo introducida a través de los equipos de manejo de aceite. El incremento en silicio y aluminio podría potencialmente indicar una contaminación con polvo/tierra como la causa raíz del problema.
C0016401 | SHOUGANG | RE-40 | RE-40 MOT | RETROEXCAVADORA | CATERPILLAR | 390DL | MOTOR | MOBIL DELVAC MX 15W-40 | 2020-12-06 | 2020-12-15 | 2020-12-18 | 2020-12-22 | 23384 | 317 | No | No | No | Crítico | 14.4 | 13.5 | 9 | 43 | 8 | 1 | 1 | 1 | 52 | 0 | 0 | 0 | 0 | 0 | 0 | 0 | 6 | 0 | 2 | 2 | 0 | 1649 | 1324 | 1130 | 1498 | 0 | 8 | 12.3 | 14.7 | 0.5 | 0.9 | No |  | 6 | - | - | - | - | - |  |  |  | Alta oxidación por posible degradación del aceite a altas temperaturas. Baja viscosidad por posible contaminación con un lubricante de menor viscosidad o dilución con combustible. | La tasa de nitración aumenta debido a condiciones inadecuadas de combustión e ignición. | Elevado desgaste de Plomo. | Localice y corrija causa de nitración. Revisar el sistema de enfriamiento (termostatos, radiador, bomba de agua, mangueras, etc.). Localice y corrija la causa de baja viscosidad del aceite. Una baja viscosidad puede reducir la protección por lubricación. Determine la fuente del metal de desgaste excesivo y tome acciones correctivas. Retomar la muestra para monitorear condición.
C0016402 | BROCAL | C-86 | C-86 MOT | CARGADOR FRONTAL | CATERPILLAR | 966H | MOTOR | MOBIL DELVAC MX 15W-40 | 2020-12-06 | 2020-12-14 | 2020-12-15 | 2020-12-16 | 12281 | 317 | Yes | Yes | No | Precaución | 14.4 | 13.9 | 2 | 29 | 1 | 0 | 0 | 1 | 43 | 0 | 0 | 0 | 0 | 0 | 0 | 0 | 3 | 0 | 1 | 3 | 0 | 1372 | 1118 | 973 | 1275 | 0 | 8.5 | 5.8 | 8.1 | 0 | 0.9 | No |  | 12 | - | - | - | - | - | - | - | - | Baja viscosidad por posible contaminación con un lubricante de menor viscosidad o dilución con combustible. | Resultados están dentro de los rangos aceptables. | Resultados están dentro de los rangos aceptables. | Localice y corrija la causa de baja viscosidad del aceite. Una baja viscosidad puede reducir la protección por lubricación. Retome la muestra en el próximo intervalo.
C0016403 | BROCAL | C-86 | C-86 STHI | CARGADOR FRONTAL | CATERPILLAR | 966H | SISTEMA HIDRAULICO | MOBILTRANS HD 10W | 2020-12-06 | 2020-12-14 | 2020-12-15 | 2020-12-16 | 12281 | 317 | Yes | Yes | No | Crítico |  | 6.1 | 3 | 16 | 1 | 8 | 0 | 1 | 0 | 0 | 1 | 0 | 0 | 0 | 0 | 0 | 25 | 1 | 3 | 4 | 0 | 3043 | 16 | 866 | 1164 | 0 |  | 4.9 | - |  |  | No |  | 14 | 23/17/13 | 71281 | 959 | - | 79 | - | - | - | Resultados están dentro de los rangos aceptables. | Nivel de limpieza en estado de Crítico. Contaminación de Silicio en estado crítico. Altos niveles de silicio abrasivo (polvo) causarán alto desgaste. | Presencia de aluminio mayor que el esperado puede representar contaminación con polvo (silicio abrasivo). | El incremento en silicio y aluminio podría potencialmente indicar una contaminación con polvo/tierra como la causa raíz del problema. Identifique las causas del origen y corrija el Codigo ISO alto del aceite. Asegúrese de que la contaminación no está siendo introducida a través de los equipos de manejo de aceite. Retome la muestra en el próximo intervalo programado.
C0016404 | BROCAL | C-86 | C-86 TRAN | CARGADOR FRONTAL | CATERPILLAR | 966H | TRANSMISION | MOBILTRANS HD 30 | 2020-12-06 | 2020-12-14 | 2020-12-15 | 2020-12-16 | 12281 | 1190 | Yes | No | No | Crítico |  | 17.7 | 1 | 19 | 0 | 0 | 0 | 0 | 0 | 0 | 0 | 0 | 0 | 0 | 0 | 0 | 5 | 0 | 2 | 3 | 0 | 2818 | 11 | 878 | 1186 | 0 |  | 0.6 | - |  |  | No |  | 24 | 24/21/16 | 118500 | 12566 | - | 383 | - | - | - | Alta viscosidad por posible contaminación con un lubricante de mayor viscosidad. | Nivel de limpieza en estado de Crítico. | Resultados están dentro de los rangos aceptables. | Localice y corrija la causa de la alta viscosidad del aceite. Viscosidad mayor que la esperada puede restringir el flujo de aceite causando falta de aceite y desgaste. Identifique las causas del origen y corrija el Codigo ISO alto del aceite. Asegúrese de que la contaminación no está siendo introducida a través de los equipos de manejo de aceite. Retome la muestra en el próximo intervalo programado.
C0016405 | BROCAL | C-86 | C-86 DIFE DEL | CARGADOR FRONTAL | CATERPILLAR | 966H | DIFERENCIAL DELANTERO | MOBILTRANS HD 50 | 2020-12-06 | 2020-12-14 | 2020-12-15 | 2020-12-16 | 12281 | 1190 | Yes | No | No | Crítico |  | 17.8 | 1 | 8 | 0 | 1 | 0 | 0 | 0 | 0 | 0 | 0 | 0 | 0 | 0 | 0 | 6 | 0 | 1 | 3 | 0 | 2772 | 11 | 866 | 1174 | 0 |  | 1.1 | - |  |  | No |  | 13 | 24/22/18 | 145069 | 34211 | - | 1323 | - | - | - | Resultados están dentro de los rangos aceptables. | Nivel de limpieza en estado de Crítico. | Resultados están dentro de los rangos aceptables. | Identifique las causas del origen y corrija el Codigo ISO alto del aceite. Asegúrese de que la contaminación no está siendo introducida a través de los equipos de manejo de aceite. Retome la muestra en el próximo intervalo programado.
C0016406 | BROCAL | C-86 | C-86 DIFE POS | CARGADOR FRONTAL | CATERPILLAR | 966H | DIFERENCIAL POSTERIOR | MOBILTRANS HD 50 | 2020-12-06 | 2020-12-14 | 2020-12-15 | 2020-12-16 | 12281 | 1190 | Yes | No | No | Crítico |  | 17.7 | 1 | 18 | 1 | 1 | 0 | 0 | 0 | 0 | 0 | 0 | 0 | 0 | 0 | 0 | 6 | 1 | 2 | 3 | 0 | 2838 | 11 | 881 | 1190 | 0 |  | 1.1 | - |  |  | No |  | 20 | 25/22/17 | 160195 | 33887 | - | 1238 | - | - | - | Resultados están dentro de los rangos aceptables. | Nivel de limpieza en estado de Crítico. | Resultados están dentro de los rangos aceptables. | Identifique las causas del origen y corrija el Codigo ISO alto del aceite. Asegúrese de que la contaminación no está siendo introducida a través de los equipos de manejo de aceite. Retome la muestra en el próximo intervalo programado.
C0016407 | TEMBLADERA | V-345 | V-345 MOT | CAMION VOLQUETE | VOLVO | FMX 6X4R | MOTOR | MOBIL DELVAC 1 ESP 5W-40 | 2020-12-03 | 2020-12-15 | 2020-12-17 | 2020-12-17 | 28707 | 533 | No | No | No | Precaución | 13.8 | 12.7 | 1 | 27 | 6 | 1 | 1 | 1 | 47 | 1 | 0 | 0 | 0 | 0 | 0 | 0 | 4 | 2 | 3 | 63 | 0 | 945 | 890 | 811 | 1159 | 0 | 7.3 | 11.4 | 11.5 | 0 | 0.6 | No |  | 4 | - | - | - | - | - | - | - |  | Alta oxidación por posible degradación del aceite a altas temperaturas. Baja viscosidad por posible contaminación con un lubricante de menor viscosidad o dilución con combustible. | La tasa de nitración aumenta debido a condiciones inadecuadas de combustión e ignición. | Desgaste de Plomo en el límite de precaución. | Localice y corrija causa de nitración. Revisar el sistema de enfriamiento (termostatos, radiador, bomba de agua, mangueras, etc.). Localice y corrija la causa de baja viscosidad del aceite. Una baja viscosidad puede reducir la protección por lubricación. Determine la fuente del metal de desgaste y tome acciones correctivas. Retomar la muestra para monitorear condición.
C0016408 | TEMBLADERA | V-345 | V-345 TRAN | CAMION VOLQUETE | VOLVO | FMX 6X4R | TRANSMISION | MOBILUBE HD 80W-90 | 2020-12-03 | 2020-12-15 | 2020-12-17 | 2020-12-17 | 28707 | 533 | No | No | No | Precaución |  | 13.8 | 4 | 6 | 0 | 0 | 0 | 0 | 2 | 0 | 0 | 0 | 0 | 0 | 0 | 0 | 5 | 1 | 1 | 2 | 0 | 22 | 0 | 427 | 10 | 0 |  | 0.8 | - |  |  | No |  | 11 | 23/20/14 | 41560 | 7291 | - | 130 | - | - |  | Resultados están dentro de los rangos aceptables. | Nivel de limpieza en estado de precaución. | Resultados están dentro de los rangos aceptables. | Identifique las causas del origen y corrija el Codigo ISO alto del aceite. Asegúrese de que la contaminación no está siendo introducida a través de los equipos de manejo de aceite. Retome la muestra en el próximo intervalo programado.
C0016409 | TEMBLADERA | V-345 | V-345 STDI | CAMION VOLQUETE | VOLVO | FMX 6X4R | SISTEMA DIRECCION | MOBIL ATF 220 | 2020-12-03 | 2020-12-15 | 2020-12-17 | 2020-12-17 | 28707 | 533 | No | No | No | Crítico |  | 5.6 | 0 | 21 | 0 | 0 | 0 | 0 | 0 | 0 | 0 | 0 | 0 | 0 | 0 | 0 | 4 | 2 | 1 | 43 | 0 | 40 | 69 | 307 | 295 | 0 |  | 2.2 | - |  |  | No |  | 15 | 22/18/13 | 26255 | 2091 | - | 46 | - | - |  | Baja viscosidad por posible contaminación con un lubricante de menor viscosidad. | Nivel de limpieza en estado de precaución. | Resultados están dentro de los rangos aceptables. | Localice y corrija la causa de baja viscosidad del aceite. Una baja viscosidad puede reducir la protección por lubricación. Identifique las causas del origen y corrija el Codigo ISO alto del aceite. Asegúrese de que la contaminación no está siendo introducida a través de los equipos de manejo de aceite. Retome la muestra en el próximo intervalo programado.
C0016410 | TEMBLADERA | V-345 | V-345 STHI | CAMION VOLQUETE | VOLVO | FMX 6X4R | SISTEMA HIDRAULICO | MOBIL DTE 24 | 2020-12-03 | 2020-12-15 | 2020-12-17 | 2020-12-17 | 28707 | 533 | No | No | No | Crítico |  | 5.4 | 0 | 5 | 0 | 2 | 0 | 0 | 0 | 0 | 0 | 0 | 0 | 0 | 0 | 0 | 4 | 2 | 0 | 2 | 0 | 139 | 2 | 379 | 660 | 0 |  | 0.3 | - |  |  | No |  | 8 | 24/21/12 | 145692 | 11178 | - | 33 | - | - |  | Baja viscosidad por posible contaminación con un lubricante de menor viscosidad. | Nivel de limpieza en estado de Crítico. | Resultados están dentro de los rangos aceptables. | Localice y corrija la causa de baja viscosidad del aceite. Una baja viscosidad puede reducir la protección por lubricación. Identifique las causas del origen y corrija el Codigo ISO alto del aceite. Asegúrese de que la contaminación no está siendo introducida a través de los equipos de manejo de aceite. Retome la muestra en el próximo intervalo programado.
C0016411 | TEMBLADERA | V-345 | V-345 DIFE DEL | CAMION VOLQUETE | VOLVO | FMX 6X4R | DIFERENCIAL DELANTERO | MOBILUBE HD 85W-140 | 2020-12-03 | 2020-12-15 | 2020-12-17 | 2020-12-17 | 28707 | 533 | No | No | No | Precaución |  | 24.6 | 0 | 18 | 0 | 0 | 0 | 0 | 0 | 0 | 0 | 0 | 0 | 0 | 0 | 0 | 2 | 1 | 1 | 2 | 0 | 8 | 1 | 426 | 3 | 0 |  | 0.7 | - |  |  | No |  | 6 | 22/18/13 | 31001 | 2476 | - | 49 | - | - |  | Resultados están dentro de los rangos aceptables. | Nivel de limpieza en estado de precaución. | Resultados están dentro de los rangos aceptables. | Identifique las causas del origen y corrija el Codigo ISO alto del aceite. Asegúrese de que la contaminación no está siendo introducida a través de los equipos de manejo de aceite. Retome la muestra en el próximo intervalo programado.
C0016412 | TEMBLADERA | V-345 | V-345 DIFE POS | CAMION VOLQUETE | VOLVO | FMX 6X4R | DIFERENCIAL POSTERIOR | MOBILUBE HD 85W-140 | 2020-12-03 | 2020-12-15 | 2020-12-17 | 2020-12-17 | 28707 | 533 | No | No | No | Precaución |  | 24.5 | 0 | 18 | 0 | 0 | 0 | 0 | 0 | 0 | 0 | 0 | 0 | 0 | 0 | 0 | 3 | 0 | 0 | 2 | 0 | 20 | 1 | 431 | 9 | 0 |  | 0.7 | - |  |  | No |  | 13 | 22/19/13 | 27021 | 2523 | - | 51 | - | - |  | Resultados están dentro de los rangos aceptables. | Nivel de limpieza en estado de precaución. | Resultados están dentro de los rangos aceptables. | Identifique las causas del origen y corrija el Codigo ISO alto del aceite. Asegúrese de que la contaminación no está siendo introducida a través de los equipos de manejo de aceite. Retome la muestra en el próximo intervalo programado.
C0016413 | TEMBLADERA | V-345 | V-345 CUDE RH | CAMION VOLQUETE | VOLVO | FMX 6X4R | CUBO DEL. RH | MOBILUBE HD 85W-140 | 2020-12-03 | 2020-12-15 | 2020-12-17 | 2020-12-17 | 28707 | 533 | No | No | No | Precaución |  | 25.5 | 0 | 19 | 1 | 0 | 0 | 0 | 0 | 0 | 0 | 0 | 0 | 0 | 0 | 0 | 2 | 0 | 1 | 2 | 0 | 4 | 1 | 428 | 2 | 0 |  | 0.8 | - |  |  | No |  | 5 | 22/19/13 | 31186 | 2591 | - | 54 | - | - |  | Resultados están dentro de los rangos aceptables. | Nivel de limpieza en estado de precaución. | Resultados están dentro de los rangos aceptables. | Identifique las causas del origen y corrija el Codigo ISO alto del aceite. Asegúrese de que la contaminación no está siendo introducida a través de los equipos de manejo de aceite. Retome la muestra en el próximo intervalo programado.
C0016414 | TEMBLADERA | V-345 | V-345 CUDE LH | CAMION VOLQUETE | VOLVO | FMX 6X4R | CUBO DEL. LH | MOBILUBE HD 85W-140 | 2020-12-03 | 2020-12-15 | 2020-12-17 | 2020-12-17 | 28707 | 533 | No | No | No | Precaución |  | 24.6 | 0 | 18 | 0 | 0 | 0 | 0 | 0 | 0 | 0 | 0 | 0 | 0 | 0 | 0 | 2 | 0 | 1 | 2 | 0 | 12 | 0 | 433 | 4 | 0 |  | 0.7 | - |  |  | No |  | 14 | 22/19/13 | 34707 | 2792 | - | 56 | - | - |  | Resultados están dentro de los rangos aceptables. | Nivel de limpieza en estado de precaución. | Resultados están dentro de los rangos aceptables. | Identifique las causas del origen y corrija el Codigo ISO alto del aceite. Asegúrese de que la contaminación no está siendo introducida a través de los equipos de manejo de aceite. Retome la muestra en el próximo intervalo programado.
C0016415 | TEMBLADERA | V-345 | V-345 CUPO RH | CAMION VOLQUETE | VOLVO | FMX 6X4R | CUBO POST. RH | MOBILUBE HD 85W-140 | 2020-12-03 | 2020-12-15 | 2020-12-17 | 2020-12-17 | 28707 | 533 | No | No | No | Precaución |  | 24.7 | 0 | 18 | 0 | 0 | 0 | 0 | 0 | 0 | 0 | 0 | 0 | 0 | 0 | 0 | 3 | 0 | 1 | 2 | 0 | 8 | 1 | 431 | 3 | 0 |  | 0.7 | - |  |  | No |  | 6 | 22/19/13 | 27777 | 2740 | - | 62 | - | - |  | Resultados están dentro de los rangos aceptables. | Nivel de limpieza en estado de precaución. | Resultados están dentro de los rangos aceptables. | Identifique las causas del origen y corrija el Codigo ISO alto del aceite. Asegúrese de que la contaminación no está siendo introducida a través de los equipos de manejo de aceite. Retome la muestra en el próximo intervalo programado.
C0016416 | TEMBLADERA | V-345 | V-345 CUPO LH | CAMION VOLQUETE | VOLVO | FMX 6X4R | CUBO POST. LH | MOBILUBE HD 85W-140 | 2020-12-03 | 2020-12-15 | 2020-12-17 | 2020-12-17 | 28707 | 533 | No | No | No | Precaución |  | 24.7 | 0 | 18 | 0 | 0 | 0 | 0 | 0 | 0 | 0 | 0 | 0 | 0 | 0 | 0 | 2 | 1 | 2 | 2 | 0 | 9 | 1 | 430 | 4 | 0 |  | 0.5 | - |  |  | No |  | 10 | 22/18/13 | 26343 | 2471 | - | 52 | - | - |  | Resultados están dentro de los rangos aceptables. | Nivel de limpieza en estado de precaución. | Resultados están dentro de los rangos aceptables. | Identifique las causas del origen y corrija el Codigo ISO alto del aceite. Asegúrese de que la contaminación no está siendo introducida a través de los equipos de manejo de aceite. Retome la muestra en el próximo intervalo programado.
C0016417 | TEMBLADERA | V-348 | V-348 STDI | CAMION VOLQUETE | VOLVO | FMX 6X4R | SISTEMA DIRECCION | MOBIL ATF 220 | 2020-11-23 | 2020-12-15 | 2020-12-17 | 2020-12-17 | 21075 | 875 | Yes | Yes | No | Crítico |  | 5.6 | 0 | 20 | 0 | 1 | 0 | 0 | 0 | 0 | 0 | 0 | 0 | 0 | 0 | 0 | 3 | 2 | 1 | 39 | 0 | 11 | 60 | 283 | 275 | 0 |  | 2.6 | - |  |  | No |  | 19 | 24/19/13 | 94318 | 4308 | - | 43 | - | - |  | Baja viscosidad por posible contaminación con un lubricante de menor viscosidad. | Nivel de limpieza en estado de Crítico. | Resultados están dentro de los rangos aceptables. | Localice y corrija la causa de baja viscosidad del aceite. Una baja viscosidad puede reducir la protección por lubricación. Identifique las causas del origen y corrija el Codigo ISO alto del aceite. Asegúrese de que la contaminación no está siendo introducida a través de los equipos de manejo de aceite. Retome la muestra en el próximo intervalo programado.
C0016418 | TEMBLADERA | V-348 | V-348 CUDE RH | CAMION VOLQUETE | VOLVO | FMX 6X4R | CUBO DEL. RH | MOBILUBE HD 85W-140 | 2020-11-23 | 2020-12-15 | 2020-12-17 | 2020-12-17 | 21075 | 1888 | Yes | No | No | Crítico |  | 24.6 | 1 | 37 | 0 | 0 | 0 | 0 | 0 | 0 | 0 | 0 | 0 | 0 | 0 | 0 | 2 | 0 | 1 | 2 | 0 | 7 | 1 | 430 | 4 | 0 |  | 0.7 | - |  |  | No |  | 36 | 24/19/14 | 100257 | 4168 | - | 93 | - | - |  | Resultados están dentro de los rangos aceptables. | Nivel de limpieza en estado de Crítico. | Resultados están dentro de los rangos aceptables. | Identifique las causas del origen y corrija el Codigo ISO alto del aceite. Asegúrese de que la contaminación no está siendo introducida a través de los equipos de manejo de aceite. Retome la muestra en el próximo intervalo programado.
C0016419 | TARMA | RE-37 | RE-37 MOT | EXCAVADORA DE ORUGAS | KOMATSU | PC-350LC-8 | MOTOR | MOBIL DELVAC MX 15W-40 | 2020-12-01 | 2020-12-15 | 2020-12-16 | 2020-12-18 | 9512 | 256 | Yes | Yes | No | Crítico | 14.4 | 14.9 | 3 | 48 | 2 | 3 | 1 | 2 | 46 | 1 | 1 | 0 | 0 | 0 | 0 | 0 | 5 | 0 | 1 | 27 | 0 | 1683 | 1077 | 963 | 1233 | 0 | 7.5 | 4.5 | 11.1 | 0 | 2.3 | No |  | 12 | - | - | - | - | - | - | - |  | Resultados están dentro de los rangos aceptables. | La tasa de nitración aumenta debido a condiciones inadecuadas de combustión e ignición. Elevado nivel de hollín, como resultado de una combustión incompleta. | Elevado desgaste de Hierro y Plomo. | Localice y corrija causa de nitración. Revisar la presión de compresión, admisión de aire y sistema de inyección. Identifique y evalúe los componentes a base de estos elementos. Determine la fuente de los metales de desgaste excesivo y tome acciones correctivas. Retomar la muestra para monitorear condición.
C0016420 | TARMA | RE-37 | RE-37 MF RH | EXCAVADORA DE ORUGAS | KOMATSU | PC-350LC-8 | MANDO FINAL RH | MOBILUBE HD 85W-140 | 2020-12-01 | 2020-12-15 | 2020-12-16 | 2020-12-18 | 9512 | 256 | Yes | No | No | Crítico |  | 23.9 | 0 | 59 | 0 | 0 | 0 | 0 | 1 | 0 | 0 | 0 | 0 | 0 | 0 | 0 | 6 | 0 | 0 | 2 | 0 | 153 | 2 | 552 | 78 | 0 |  | 1.4 | - |  |  | Si |  | 54 | 26/24/20 | 433841 | 151579 | - | 5655 | - | - |  | Ligera presencia de agua. | Nivel de limpieza en estado de Crítico. | Resultados están dentro de los rangos aceptables. | Identifique las causas del origen y corrija el Codigo ISO alto del aceite. Asegúrese de que la contaminación no está siendo introducida a través de los equipos de manejo de aceite. Retome la muestra en el próximo intervalo programado.
C0016421 | TARMA | RE-37 | RE-37 MF LH | EXCAVADORA DE ORUGAS | KOMATSU | PC-350LC-8 | MANDO FINAL LH | MOBILUBE HD 85W-140 | 2020-12-01 | 2020-12-15 | 2020-12-16 | 2020-12-18 | 9512 | 256 | Yes | No | No | Crítico |  | 25.1 | 0 | 47 | 0 | 0 | 0 | 0 | 0 | 0 | 0 | 0 | 0 | 0 | 0 | 0 | 5 | 0 | 0 | 1 | 0 | 351 | 2 | 584 | 156 | 0 |  | 0.5 | - |  |  | No |  | 51 | 25/23/19 | 279931 | 74376 | - | 3096 | - | - |  | Resultados están dentro de los rangos aceptables. | Nivel de limpieza en estado de Crítico. | Resultados están dentro de los rangos aceptables. | Identifique las causas del origen y corrija el Codigo ISO alto del aceite. Asegúrese de que la contaminación no está siendo introducida a través de los equipos de manejo de aceite. Retome la muestra en el próximo intervalo programado.
C0016422 | TARMA | CI-23 | CI-23 STDI | CAMION CISTERNA DE COMBUSTIBLE | MERCEDES BENZ | AXOR 2628/45 6X4 | SISTEMA DIRECCION | VOLVO ACEITE ATF XRON III | 2020-12-01 | 2020-12-15 | 2020-12-16 | 2020-12-18 | 12910 | 468 | Yes | Yes | No | Crítico |  | 5.4 | 1 | 13 | 0 | 6 | 0 | 0 | 2 | 0 | 0 | 0 | 0 | 0 | 0 | 0 | 5 | 2 | 0 | 92 | 21 | 172 | 12 | 249 | 54 | 0 |  | 17.1 | - |  |  | No |  | 3 | 22/18/14 | 23477 | 2049 | - | 102 | - | - |  | Baja viscosidad por posible contaminación con un lubricante de menor viscosidad. | Nivel de limpieza en estado de precaución. | Resultados están dentro de los rangos aceptables. | Localice y corrija la causa de baja viscosidad del aceite. Una baja viscosidad puede reducir la protección por lubricación. Identifique las causas del origen y corrija el Codigo ISO alto del aceite. Asegúrese de que la contaminación no está siendo introducida a través de los equipos de manejo de aceite. Retome la muestra en el próximo intervalo programado.
C0016423 | TARMA | CI-23 | CI-23 TRAN | CAMION CISTERNA DE COMBUSTIBLE | MERCEDES BENZ | AXOR 2628/45 6X4 | TRANSMISION | VOLVO GEAR BOX OIL 80W90 | 2020-12-01 | 2020-12-15 | 2020-12-16 | 2020-12-18 | 12910 | 468 | Yes | Yes | No | Crítico |  | 13.5 | 4 | 155 | 1 | 5 | 0 | 1 | 36 | 0 | 2 | 0 | 0 | 0 | 0 | 0 | 19 | 0 | 1 | 2 | 0 | 270 | 1 | 939 | 1098 | 0 |  | 0.1 | - |  |  | No |  | 42 | 26/24/17 | 426334 | 158303 | - | 1248 | - | - |  | Resultados están dentro de los rangos aceptables. | Nivel de limpieza en estado de Crítico. | Resultados están dentro de los rangos aceptables. | Identifique las causas del origen y corrija el Codigo ISO alto del aceite. Asegúrese de que la contaminación no está siendo introducida a través de los equipos de manejo de aceite. Retome la muestra en el próximo intervalo programado.
C0016424 | TARMA | CI-23 | CI-23 DIFE DEL | CAMION CISTERNA DE COMBUSTIBLE | MERCEDES BENZ | AXOR 2628/45 6X4 | DIFERENCIAL DELANTERO | MOBILUBE HD 85W-140 | 2020-12-01 | 2020-12-15 | 2020-12-16 | 2020-12-18 | 12910 | 468 | Yes | No | No | Crítico |  | 24.4 | 1 | 154 | 1 | 4 | 0 | 1 | 1 | 0 | 1 | 0 | 0 | 0 | 1 | 0 | 31 | 3 | 2 | 3 | 0 | 116 | 6 | 516 | 41 | 0 |  | 1.6 | - |  |  | Si |  | 83 | 26/25/20 | 438132 | 162707 | - | 7333 | - | - |  | Ligera presencia de agua. | Nivel de limpieza en estado de Crítico. | Límites para metales de desgaste no definidos. | Identifique las causas del origen y corrija el Codigo ISO alto del aceite. Asegúrese de que la contaminación no está siendo introducida a través de los equipos de manejo de aceite. Retome la muestra en el próximo intervalo programado.
C0016425 | TARMA | CI-23 | CI-23 CUDE RH | CAMION CISTERNA DE COMBUSTIBLE | MERCEDES BENZ | AXOR 2628/45 6X4 | CUBO DEL. RH | MOBILUBE HD 85W-140 | 2020-12-01 | 2020-12-15 | 2020-12-16 | 2020-12-18 | 12910 | 468 | Yes | No | No | Crítico |  | 24.3 | 1 | 163 | 0 | 4 | 0 | 1 | 0 | 0 | 1 | 0 | 0 | 0 | 0 | 0 | 32 | 2 | 1 | 3 | 0 | 116 | 6 | 511 | 38 | 0 |  | 1.5 | - |  |  | Si |  | 84 | 26/24/19 | 381170 | 143818 | - | 3657 | - | - |  | Ligera presencia de agua. | Nivel de limpieza en estado de Crítico. | Límites para metales de desgaste no definidos. | Identifique las causas del origen y corrija el Codigo ISO alto del aceite. Asegúrese de que la contaminación no está siendo introducida a través de los equipos de manejo de aceite. Retome la muestra en el próximo intervalo programado.
C0016426 | TARMA | CI-23 | CI-23 CUDE LH | CAMION CISTERNA DE COMBUSTIBLE | MERCEDES BENZ | AXOR 2628/45 6X4 | CUBO DEL. LH | MOBILUBE HD 85W-140 | 2020-12-01 | 2020-12-15 | 2020-12-16 | 2020-12-18 | 12910 | 468 | Yes | No | No | Crítico |  | 24.2 | 1 | 168 | 0 | 4 | 0 | 1 | 0 | 0 | 1 | 0 | 0 | 0 | 0 | 0 | 33 | 0 | 2 | 2 | 0 | 118 | 6 | 538 | 37 | 0 |  | 1.6 | - |  |  | Si |  | 91 | 26/24/19 | 398033 | 148293 | - | 4373 | - | - |  | Ligera presencia de agua. | Nivel de limpieza en estado de Crítico. | Límites para metales de desgaste no definidos. | Identifique las causas del origen y corrija el Codigo ISO alto del aceite. Asegúrese de que la contaminación no está siendo introducida a través de los equipos de manejo de aceite. Retome la muestra en el próximo intervalo programado.
C0016427 | TARMA | CI-23 | CI-23 DIFE POS | CAMION CISTERNA DE COMBUSTIBLE | MERCEDES BENZ | AXOR 2628/45 6X4 | DIFERENCIAL POSTERIOR | MOBILUBE HD 85W-140 | 2020-12-01 | 2020-12-15 | 2020-12-16 | 2020-12-18 | 12910 | 468 | Yes | No | No | Crítico |  |  | 0 | 281 | 0 | 10 | 0 | 2 | 0 | 0 | 2 | 1 | 0 | 0 | 0 | 0 | 75 | 0 | 2 | 2 | 0 | 64 | 5 | 533 | 19 | 0 |  | 1.1 | - |  |  | Si |  | 132 | 26/25/19 | 421581 | 200435 | - | 4973 | - | - |  | Ligera presencia de agua. | Nivel de limpieza en estado de Crítico. | Límites para metales de desgaste no definidos. | Identifique las causas del origen y corrija el Codigo ISO alto del aceite. Asegúrese de que la contaminación no está siendo introducida a través de los equipos de manejo de aceite. Retome la muestra en el próximo intervalo programado.
C0016428 | TARMA | CI-23 | CI-23 CUPO RH | CAMION CISTERNA DE COMBUSTIBLE | MERCEDES BENZ | AXOR 2628/45 6X4 | CUBO POST. RH | MOBILUBE HD 85W-140 | 2020-12-01 | 2020-12-15 | 2020-12-16 | 2020-12-18 | 12910 | 468 | Yes | No | No | Crítico |  | 23.7 | 0 | 256 | 1 | 9 | 0 | 2 | 0 | 0 | 2 | 1 | 0 | 0 | 0 | 0 | 68 | 0 | 3 | 2 | 0 | 62 | 4 | 516 | 18 | 0 |  | 1.2 | - |  |  | Si |  | 68 | 26/25/18 | 479893 | 203775 | - | 2341 | - | - |  | Ligera presencia de agua. Baja viscosidad por posible contaminación con un lubricante de menor viscosidad. | Nivel de limpieza en estado de Crítico. | Resultados están dentro de los rangos aceptables. | Localice y corrija la causa de baja viscosidad del aceite. Una baja viscosidad puede reducir la protección por lubricación. Identifique las causas del origen y corrija el Codigo ISO alto del aceite. Asegúrese de que la contaminación no está siendo introducida a través de los equipos de manejo de aceite. Retome la muestra en el próximo intervalo programado.
C0016429 | TARMA | CI-23 | CI-23 CUPO LH | CAMION CISTERNA DE COMBUSTIBLE | MERCEDES BENZ | AXOR 2628/45 6X4 | CUBO POST. LH | MOBILUBE HD 85W-140 | 2020-12-01 | 2020-12-15 | 2020-12-16 | 2020-12-18 | 12910 | 468 | Yes | No | No | Crítico |  | 23.8 | 0 | 256 | 0 | 10 | 0 | 2 | 0 | 0 | 2 | 1 | 0 | 0 | 0 | 0 | 70 | 0 | 3 | 2 | 0 | 68 | 4 | 528 | 20 | 0 |  | 1.1 | - |  |  | Si |  | 118 | 26/25/19 | 489604 | 241197 | - | 3645 | - | - |  | Ligera presencia de agua. | Nivel de limpieza en estado de Crítico. | Límites para metales de desgaste no definidos. | Identifique las causas del origen y corrija el Codigo ISO alto del aceite. Asegúrese de que la contaminación no está siendo introducida a través de los equipos de manejo de aceite. Retome la muestra en el próximo intervalo programado.
C0016430 | TARMA | C-94 | C-94 MOT | CARGADOR FRONTAL | VOLVO | L150H | MOTOR | MOBIL DELVAC 1 5W-40 | 2020-12-02 | 2020-12-15 | 2020-12-16 | 2020-12-18 | 10243 | 706 | Yes | Yes | No | Precaución | 14.8 | 13.1 | 1 | 16 | 2 | 1 | 0 | 0 | 1 | 0 | 0 | 0 | 0 | 0 | 0 | 0 | 4 | 2 | 1 | 34 | 0 | 2227 | 462 | 939 | 1233 | 0 | 8.9 | 9.6 | 7.3 | 0 | 0.9 | No |  | 12 | - | - | - | - | - | - | - |  | Baja viscosidad por posible contaminación con un lubricante de menor viscosidad o dilución con combustible. | Resultados están dentro de los rangos aceptables. | Desgaste de Plomo en el límite de precaución. | Localice y corrija la causa de baja viscosidad del aceite. Una baja viscosidad puede reducir la protección por lubricación. Retome la muestra en el próximo intervalo. Identifique y evalúe los componentes a base de este elemento. Determine la fuente del metal de desgaste y tome acciones correctivas. Retomar la muestra para monitorear condición.
C0016431 | TARMA | V-424 | V-424 MOT | CAMION VOLQUETE | VOLVO | FMX 8X4R | MOTOR | MOBIL DELVAC 1 5W-40 | 2020-12-02 | 2020-12-15 | 2020-12-16 | 2020-12-18 | 9856 | 482 | No | No | No | Normal | 14.8 | 14.2 | 5 | 48 | 3 | 3 | 0 | 1 | 1 | 0 | 1 | 0 | 0 | 0 | 0 | 0 | 6 | 2 | 3 | 51 | 0 | 2523 | 526 | 1012 | 1363 | 0 | 9.3 | 8.7 | 8.9 | 0 | 0.6 | No |  | 8 | - | - | - | - | - | - | - |  | Resultados están dentro de los rangos aceptables. | Resultados están dentro de los rangos aceptables. | Resultados están dentro de los rangos aceptables. | Retome la muestra en el próximo intervalo programado.
C0016432 | TARMA | V-424 | V-424 STDI | CAMION VOLQUETE | VOLVO | FMX 8X4R | SISTEMA DIRECCION | VOLVO ACEITE ATF XRON III | 2020-12-02 | 2020-12-15 | 2020-12-16 | 2020-12-18 | 9856 | 482 | Yes | Yes | No | Crítico |  | 6.1 | 1 | 4 | 0 | 4 | 0 | 0 | 0 | 0 | 0 | 0 | 0 | 0 | 0 | 0 | 8 | 4 | 1 | 93 | 0 | 184 | 4 | 248 | 18 | 0 |  | 27.7 | - |  |  | No |  | 10 | 21/18/14 | 13334 | 2059 | - | 128 | - | - |  | Alta oxidación por posible degradación del aceite. Baja viscosidad por posible contaminación con un lubricante de menor viscosidad. | Nivel de limpieza en estado de precaución. | Resultados están dentro de los rangos aceptables. | Localice y corrija la causa de baja viscosidad del aceite. Una baja viscosidad puede reducir la protección por lubricación. Identifique las causas del origen y corrija el Codigo ISO alto del aceite. Asegúrese de que la contaminación no está siendo introducida a través de los equipos de manejo de aceite. Retome la muestra en el próximo intervalo programado.
C0016433 | TARMA | V-428 | V-428 MOT | CAMION VOLQUETE | VOLVO | FMX 8X4R | MOTOR | MOBIL DELVAC 1 5W-40 | 2020-12-03 | 2020-12-15 | 2020-12-16 | 2020-12-18 | 10198 | 679 | Yes | Yes | No | Precaución | 14.8 | 13.1 | 6 | 61 | 4 | 3 | 1 | 1 | 1 | 0 | 1 | 0 | 0 | 0 | 0 | 0 | 7 | 3 | 4 | 44 | 0 | 2477 | 503 | 958 | 1305 | 0 | 8.9 | 15 | 10.4 | 0 | 0.8 | No |  | 18 | - | - | - | - | - | - | - |  | Alta oxidación por posible degradación del aceite a altas temperaturas. Baja viscosidad por posible contaminación con un lubricante de menor viscosidad o dilución con combustible. | La tasa de nitración aumenta debido a condiciones inadecuadas de combustión e ignición. | Desgaste de Hierro en el límite de precaución. | Localice y corrija causa de nitración. Revisar el sistema de enfriamiento (termostatos, radiador, bomba de agua, mangueras, etc.). Localice y corrija la causa de baja viscosidad del aceite. Una baja viscosidad puede reducir la protección por lubricación. Retome la muestra en el próximo intervalo. Determine la fuente del metal de desgaste y tome acciones correctivas. Retomar la muestra para monitorear condición.
C0016434 | TARMA | V-428 | V-428 STDI | CAMION VOLQUETE | VOLVO | FMX 8X4R | SISTEMA DIRECCION | VOLVO ACEITE ATF XRON III | 2020-12-03 | 2020-12-15 | 2020-12-16 | 2020-12-18 | 10198 | 466 | Yes | Yes | No | Crítico |  | 6 | 1 | 5 | 0 | 3 | 0 | 0 | 0 | 0 | 0 | 0 | 0 | 0 | 0 | 0 | 7 | 3 | 1 | 97 | 0 | 211 | 5 | 257 | 33 | 0 |  | 20.4 | - |  |  | No |  | 6 | 20/17/13 | 7688 | 1076 | - | 54 | - | - |  | Alta oxidación por posible degradación del aceite Baja viscosidad por posible contaminación con un lubricante de menor viscosidad. | Resultados están dentro de los rangos aceptables. | Resultados están dentro de los rangos aceptables. | Localice y corrija la causa de baja viscosidad del aceite. Una baja viscosidad puede reducir la protección por lubricación. Retome la muestra en el próximo intervalo.
C0016435 | TARMA | V-431 | V-431 MOT | CAMION VOLQUETE | VOLVO | FMX 8X4R | MOTOR | MOBIL DELVAC 1 5W-40 | 2020-12-03 | 2020-12-15 | 2020-12-16 | 2020-12-18 | 10680 | 506 | No | No | No | Crítico | 14.8 | 14.1 | 8 | 81 | 2 | 2 | 0 | 1 | 1 | 0 | 1 | 0 | 0 | 0 | 0 | 0 | 7 | 2 | 6 | 49 | 1 | 2444 | 513 | 983 | 1333 | 0 | 9.3 | 8.5 | 8.7 | 0 | 0.7 | No |  | 25 | - | - | - | - | - | - | - |  | Resultados están dentro de los rangos aceptables. | Resultados están dentro de los rangos aceptables. | Elevado desgaste de Hierro. | Identifique y evalúe los componentes a base de este elemento. Determine la fuente del metal de desgaste excesivo y tome acciones correctivas. Retomar la muestra para monitorear condición.
C0016436 | TARMA | V-431 | V-431 STDI | CAMION VOLQUETE | VOLVO | FMX 8X4R | SISTEMA DIRECCION | VOLVO ACEITE ATF XRON III | 2020-12-03 | 2020-12-15 | 2020-12-16 | 2020-12-18 | 10680 | 506 | Yes | Yes | No | Crítico |  | 6.1 | 1 | 4 | 0 | 4 | 0 | 0 | 0 | 0 | 0 | 0 | 0 | 0 | 0 | 0 | 8 | 2 | 2 | 103 | 0 | 118 | 4 | 219 | 12 | 0 |  | 12.2 | - |  |  | No |  | 10 | 21/19/15 | 14502 | 3283 | - | 161 | - | - |  | Alta oxidación por posible degradación del aceite. Baja viscosidad por posible contaminación con un lubricante de menor viscosidad. | Nivel de limpieza en estado de precaución. | Resultados están dentro de los rangos aceptables. | Localice y corrija la causa de baja viscosidad del aceite. Una baja viscosidad puede reducir la protección por lubricación. Retome la muestra en el próximo intervalo. Identifique las causas del origen y corrija el Codigo ISO alto del aceite. Asegúrese de que la contaminación no está siendo introducida a través de los equipos de manejo de aceite. Retome la muestra en el próximo intervalo programado.
C0016437 | TARMA | T-49 | T-49 MOT | TRACTOR DE ORUGAS | CATERPILLAR | D8T | MOTOR | MOBIL DELVAC MX 15W-40 | 2020-12-03 | 2020-12-15 | 2020-12-16 | 2020-12-18 | 12304 | 245 | Yes | Yes | No | Crítico | 14.4 | 13 | 3 | 39 | 1 | 0 | 0 | 1 | 44 | 0 | 0 | 0 | 0 | 0 | 0 | 0 | 3 | 1 | 1 | 6 | 0 | 1464 | 1148 | 1005 | 1282 | 0 | 8.2 | 8.7 | 7.7 | 0 | 0.9 | No |  | 16 | - | - | - | - | - | - | - |  | Alta oxidación por posible degradación del aceite a altas temperaturas. Baja viscosidad por posible contaminación con un lubricante de menor viscosidad o dilución con combustible. | Resultados están dentro de los rangos aceptables. | Resultados están dentro de los rangos aceptables. | Revisar el sistema de enfriamiento (termostatos, radiador, bomba de agua, mangueras, etc.). Localice y corrija la causa de baja viscosidad del aceite. Una baja viscosidad puede reducir la protección por lubricación. Retome la muestra en el próximo intervalo.
C0016438 | TARMA | V-409 | V-409 MOT | CAMION VOLQUETE | VOLVO | FMX 8X4R | MOTOR | MOBIL DELVAC 1 5W-40 | 2020-12-03 | 2020-12-15 | 2020-12-16 | 2020-12-18 | 10010 | 486 | No | No | No | Precaución | 14.8 | 14 | 6 | 51 | 2 | 2 | 0 | 1 | 1 | 0 | 1 | 0 | 0 | 0 | 0 | 0 | 6 | 2 | 2 | 49 | 0 | 2465 | 513 | 1017 | 1340 | 0 | 8.4 | 8.5 | 8.7 | 0 | 0.8 | No |  | 10 | - | - | - | - | - | - | - |  | Resultados están dentro de los rangos aceptables. | Resultados están dentro de los rangos aceptables. | Desgaste de Hierro en el límite de precaución. | Identifique y evalúe los componentes a base de este elemento. Determine la fuente del metal de desgaste y tome acciones correctivas. Retomar la muestra para monitorear condición.
C0016439 | TARMA | V-398 | V-398 MOT | CAMION VOLQUETE | VOLVO | FMX 8X4R | MOTOR | MOBIL DELVAC 1 5W-40 | 2020-12-04 | 2020-12-15 | 2020-12-16 | 2020-12-18 | 10002 | 252 | No | No | No | Crítico | 14.8 | 12 | 1 | 13 | 2 | 1 | 0 | 0 | 1 | 0 | 0 | 0 | 0 | 0 | 0 | 0 | 4 | 0 | 2 | 53 | 0 | 2270 | 464 | 933 | 1247 | 0 | 8.9 | 20.2 | 5.8 | 0.6 | 0.4 | No |  | 12 | - | - | - | - | - | - | - |  | Alta oxidación por posible degradación del aceite a altas temperaturas. Baja viscosidad por posible contaminación con un lubricante de menor viscosidad o dilución con combustible. | Resultados están dentro de los rangos aceptables. | Resultados están dentro de los rangos aceptables. | Revisar el sistema de enfriamiento (termostatos, radiador, bomba de agua, mangueras, etc.). Localice y corrija la causa de baja viscosidad del aceite. Una baja viscosidad puede reducir la protección por lubricación. Retome la muestra en el próximo intervalo.
C0016440 | TARMA | V-398 | V-398 STDI | CAMION VOLQUETE | VOLVO | FMX 8X4R | SISTEMA DIRECCION | VOLVO ACEITE ATF XRON III | 2020-12-04 | 2020-12-15 | 2020-12-16 | 2020-12-18 | 10002 | 535 | Yes | Yes | No | Crítico |  | 6 | 0 | 2 | 0 | 3 | 0 | 0 | 0 | 0 | 0 | 0 | 0 | 0 | 0 | 0 | 6 | 2 | 2 | 97 | 0 | 114 | 2 | 205 | 9 | 0 |  | 12.8 | - |  |  | No |  | 13 | 23/21/17 | 44360 | 15358 | - | 1139 | - | - |  | Alta oxidación por posible degradación del aceite. Baja viscosidad por posible contaminación con un lubricante de menor viscosidad. | Nivel de limpieza en estado de precaución. | Resultados están dentro de los rangos aceptables. | Localice y corrija la causa de baja viscosidad del aceite. Una baja viscosidad puede reducir la protección por lubricación. Identifique las causas del origen y corrija el Codigo ISO alto del aceite. Asegúrese de que la contaminación no está siendo introducida a través de los equipos de manejo de aceite. Retome la muestra en el próximo intervalo programado.
C0016441 | TARMA | V-398 | V-398 TRAN | CAMION VOLQUETE | VOLVO | FMX 8X4R | TRANSMISION | VOLVO GEAR BOX OIL 80W90 | 2020-12-04 | 2020-12-15 | 2020-12-16 | 2020-12-18 | 10002 | 1064 | Yes | Yes | No | Crítico |  | 13.5 | 31 | 4 | 0 | 1 | 0 | 0 | 0 | 0 | 0 | 0 | 0 | 0 | 0 | 0 | 2 | 1 | 1 | 1 | 0 | 259 | 5 | 853 | 1013 | 0 |  | 0.3 | - |  |  | No |  | 10 | 25/21/15 | 228113 | 16332 | - | 198 | - | - |  | Resultados están dentro de los rangos aceptables. | Nivel de limpieza en estado de Crítico. | Resultados están dentro de los rangos aceptables. | Identifique las causas del origen y corrija el Codigo ISO alto del aceite. Asegúrese de que la contaminación no está siendo introducida a través de los equipos de manejo de aceite. Retome la muestra en el próximo intervalo programado.
C0016442 | TARMA | V-398 | V-398 STHI | CAMION VOLQUETE | VOLVO | FMX 8X4R | SISTEMA HIDRAULICO | MOBIL DTE 26 | 2020-12-04 | 2020-12-15 | 2020-12-16 | 2020-12-18 | 10002 | 1064 | No | No | No | Crítico |  | 8.3 | 0 | 2 | 0 | 1 | 0 | 0 | 0 | 0 | 0 | 0 | 0 | 0 | 0 | 0 | 3 | 1 | 1 | 1 | 0 | 246 | 1 | 458 | 745 | 0 |  | 0.3 | - |  |  | No |  | 9 | 24/21/15 | 103023 | 19573 | - | 198 | - | - |  | Resultados están dentro de los rangos aceptables. | Nivel de limpieza en estado de Crítico. | Resultados están dentro de los rangos aceptables. | Identifique las causas del origen y corrija el Codigo ISO alto del aceite. Asegúrese de que la contaminación no está siendo introducida a través de los equipos de manejo de aceite. Retome la muestra en el próximo intervalo programado.
C0016443 | TARMA | V-398 | V-398 DIFE DEL | CAMION VOLQUETE | VOLVO | FMX 8X4R | DIFERENCIAL DELANTERO | MOBILUBE HD 85W-140 | 2020-12-04 | 2020-12-15 | 2020-12-16 | 2020-12-18 | 10002 | 1064 | Yes | No | No | Crítico |  | 24.9 | 0 | 49 | 0 | 0 | 0 | 0 | 0 | 0 | 1 | 0 | 0 | 0 | 0 | 0 | 2 | 0 | 0 | 1 | 0 | 5 | 1 | 483 | 3 | 0 |  | 0.6 | - |  |  | No |  | 13 | 25/21/14 | 208654 | 11087 | - | 114 | - | - |  | Resultados están dentro de los rangos aceptables. | Nivel de limpieza en estado de Crítico. | Resultados están dentro de los rangos aceptables. | Identifique las causas del origen y corrija el Codigo ISO alto del aceite. Asegúrese de que la contaminación no está siendo introducida a través de los equipos de manejo de aceite. Retome la muestra en el próximo intervalo programado.
C0016444 | TARMA | V-398 | V-398 CUDE RH | CAMION VOLQUETE | VOLVO | FMX 8X4R | CUBO DEL. RH | MOBILUBE HD 85W-140 | 2020-12-04 | 2020-12-15 | 2020-12-16 | 2020-12-18 | 10002 | 1064 | Yes | No | No | Crítico |  | 24.6 | 2 | 182 | 0 | 0 | 0 | 1 | 1 | 0 | 2 | 0 | 0 | 0 | 0 | 0 | 2 | 1 | 1 | 2 | 0 | 4 | 2 | 474 | 4 | 0 |  | 0.7 | - |  |  | No |  | 121 | 25/22/15 | 297512 | 33318 | - | 193 | - | - |  | Resultados están dentro de los rangos aceptables. | Nivel de limpieza en estado de Crítico. | Desgaste de Hierro en el límite de precaución. | Identifique las causas del origen y corrija el Codigo ISO alto del aceite. Asegúrese de que la contaminación no está siendo introducida a través de los equipos de manejo de aceite. Determine la fuente del metal de desgaste y tome acciones correctivas. Retomar la muestra para monitorear condición.
C0016445 | TARMA | V-398 | V-398 CUDE LH | CAMION VOLQUETE | VOLVO | FMX 8X4R | CUBO DEL. LH | MOBILUBE HD 85W-140 | 2020-12-04 | 2020-12-15 | 2020-12-16 | 2020-12-18 | 10002 | 1064 | Yes | No | No | Crítico |  | 25.3 | 2 | 178 | 0 | 0 | 0 | 1 | 1 | 0 | 2 | 0 | 0 | 0 | 0 | 0 | 2 | 1 | 0 | 2 | 0 | 5 | 1 | 475 | 7 | 0 |  | 0.7 | - |  |  | No |  | 130 | 25/22/15 | 306122 | 30116 | - | 209 | - | - |  | Resultados están dentro de los rangos aceptables. | Nivel de limpieza en estado de Crítico. | Desgaste de Hierro en el límite de precaución. | Identifique las causas del origen y corrija el Codigo ISO alto del aceite. Asegúrese de que la contaminación no está siendo introducida a través de los equipos de manejo de aceite. Determine la fuente del metal de desgaste y tome acciones correctivas. Retomar la muestra para monitorear condición.
C0016446 | TARMA | V-398 | V-398 DIFE POS | CAMION VOLQUETE | VOLVO | FMX 8X4R | DIFERENCIAL POSTERIOR | MOBILUBE HD 85W-140 | 2020-12-04 | 2020-12-15 | 2020-12-16 | 2020-12-18 | 10002 | 1064 | Yes | No | No | Crítico |  | 24.7 | 2 | 178 | 0 | 0 | 0 | 1 | 1 | 0 | 2 | 0 | 0 | 0 | 0 | 0 | 2 | 0 | 0 | 2 | 0 | 4 | 1 | 474 | 4 | 0 |  | 0.7 | - |  |  | No |  | 120 | 25/23/15 | 304921 | 40001 | - | 199 | - | - |  | Resultados están dentro de los rangos aceptables. | Nivel de limpieza en estado de Crítico. | Desgaste de Hierro en el límite de precaución. | Identifique las causas del origen y corrija el Codigo ISO alto del aceite. Asegúrese de que la contaminación no está siendo introducida a través de los equipos de manejo de aceite. Determine la fuente del metal de desgaste y tome acciones correctivas. Retomar la muestra para monitorear condición.
C0016447 | TARMA | V-398 | V-398 CUPO RH | CAMION VOLQUETE | VOLVO | FMX 8X4R | CUBO POST. RH | MOBILUBE HD 85W-140 | 2020-12-04 | 2020-12-15 | 2020-12-16 | 2020-12-18 | 10002 | 1064 | Yes | No | No | Crítico |  | 24.9 | 0 | 49 | 0 | 0 | 0 | 0 | 0 | 0 | 1 | 0 | 0 | 0 | 0 | 0 | 2 | 1 | 1 | 1 | 0 | 4 | 1 | 478 | 3 | 0 |  | 0.6 | - |  |  | No |  | 18 | 25/21/14 | 211896 | 12109 | - | 131 | - | - |  | Resultados están dentro de los rangos aceptables. | Nivel de limpieza en estado de Crítico. | Resultados están dentro de los rangos aceptables. | Identifique las causas del origen y corrija el Codigo ISO alto del aceite. Asegúrese de que la contaminación no está siendo introducida a través de los equipos de manejo de aceite. Determine la fuente del metal de desgaste y tome acciones correctivas. Retomar la muestra para monitorear condición.
C0016448 | TARMA | V-398 | V-398 CUPO LH | CAMION VOLQUETE | VOLVO | FMX 8X4R | CUBO POST. LH | MOBILUBE HD 85W-140 | 2020-12-04 | 2020-12-15 | 2020-12-16 | 2020-12-18 | 10002 | 1064 | Yes | No | No | Crítico |  | 24.5 | 0 | 47 | 0 | 0 | 0 | 0 | 0 | 0 | 1 | 0 | 0 | 0 | 0 | 0 | 2 | 0 | 0 | 1 | 0 | 4 | 1 | 474 | 3 | 0 |  | 0.6 | - |  |  | No |  | 12 | 25/21/14 | 215640 | 10718 | - | 115 | - | - |  | Resultados están dentro de los rangos aceptables. | Nivel de limpieza en estado de Crítico. | Resultados están dentro de los rangos aceptables. | Identifique las causas del origen y corrija el Codigo ISO alto del aceite. Asegúrese de que la contaminación no está siendo introducida a través de los equipos de manejo de aceite. Determine la fuente del metal de desgaste y tome acciones correctivas. Retomar la muestra para monitorear condición.
C0016449 | TARMA | V-297 | V-297 MOT | CAMION VOLQUETE | VOLVO | FMX 8X4R | MOTOR | MOBIL DELVAC 1 5W-40 | 2020-12-05 | 2020-12-15 | 2020-12-16 | 2020-12-18 | 18587 | 246 | No | No | No | Normal | 14.8 | 14.7 | 4 | 28 | 1 | 1 | 0 | 0 | 1 | 1 | 0 | 0 | 0 | 0 | 0 | 0 | 5 | 0 | 2 | 59 | 0 | 2612 | 530 | 1033 | 1393 | 0 | 9.5 | 8.3 | 8.7 | 0 | 0.5 | No |  | 4 | - | - | - | - | - | - | - |  | Resultados están dentro de los rangos aceptables. | Resultados están dentro de los rangos aceptables. | Resultados están dentro de los rangos aceptables. | Retome la muestra en el próximo intervalo programado.
C0016450 | TARMA | V-297 | V-297 STDI | CAMION VOLQUETE | VOLVO | FMX 8X4R | SISTEMA DIRECCION | VOLVO ACEITE ATF XRON III | 2020-12-05 | 2020-12-15 | 2020-12-16 | 2020-12-18 | 18587 | 524 | Yes | Yes | No | Crítico |  | 5.8 | 0 | 7 | 0 | 3 | 0 | 0 | 0 | 0 | 0 | 0 | 0 | 0 | 0 | 0 | 8 | 3 | 2 | 72 | 0 | 238 | 7 | 256 | 35 | 0 |  | 37.3 | - |  |  | No |  | 13 | 22/19/15 | 30645 | 3945 | - | 187 | - | - |  | Alta oxidación por posible degradación del aceite. Baja viscosidad por posible contaminación con un lubricante de menor viscosidad. | Nivel de limpieza en estado de precaución. | Resultados están dentro de los rangos aceptables. | Localice y corrija la causa de baja viscosidad del aceite. Una baja viscosidad puede reducir la protección por lubricación. Identifique las causas del origen y corrija el Codigo ISO alto del aceite. Asegúrese de que la contaminación no está siendo introducida a través de los equipos de manejo de aceite. Retome la muestra en el próximo intervalo programado.
C0016451 | TARMA | V-298 | V-298 MOT | CAMION VOLQUETE | VOLVO | FMX 8X4R | MOTOR | MOBIL DELVAC 1 5W-40 | 2020-12-05 | 2020-12-15 | 2020-12-16 | 2020-12-18 | 18587 | 747 | Yes | Yes | No | Precaución | 14.8 | 15.6 | 2 | 42 | 1 | 3 | 0 | 1 | 1 | 1 | 1 | 0 | 0 | 0 | 0 | 0 | 7 | 4 | 3 | 34 | 0 | 2469 | 483 | 998 | 1376 | 0 | 8.5 | 12.8 | 13.8 | 0 | 1.7 | No |  | 11 | - | - | - | - | - | - | - |  | Alta oxidación por posible degradación del aceite a altas temperaturas. Baja viscosidad por posible contaminación con un lubricante de menor viscosidad o dilución con combustible. | La tasa de nitración aumenta debido a condiciones inadecuadas de combustión e ignición. | Resultados están dentro de los rangos aceptables. | Localice y corrija causa de nitración. Revisar el sistema de enfriamiento (termostatos, radiador, bomba de agua, mangueras, etc.). Localice y corrija la causa de baja viscosidad del aceite. Una baja viscosidad puede reducir la protección por lubricación. Retome la muestra en el próximo intervalo.
C0016452 | TARMA | V-298 | V-298 STDI | CAMION VOLQUETE | VOLVO | FMX 8X4R | SISTEMA DIRECCION | VOLVO ACEITE ATF XRON III | 2020-12-05 | 2020-12-15 | 2020-12-16 | 2020-12-18 | 18587 | 249 | No | No | No | Crítico |  | 6.2 | 0 | 6 | 0 | 2 | 0 | 0 | 0 | 0 | 0 | 0 | 0 | 0 | 0 | 0 | 6 | 0 | 1 | 86 | 0 | 130 | 4 | 210 | 15 | 0 |  | 21.7 | - |  |  | No |  | 12 | 22/19/15 | 32720 | 4508 | - | 257 | - | - |  | Alta oxidación por posible degradación del aceite. Baja viscosidad por posible contaminación con un lubricante de menor viscosidad. | Nivel de limpieza en estado de precaución. | Resultados están dentro de los rangos aceptables. | Localice y corrija la causa de baja viscosidad del aceite. Una baja viscosidad puede reducir la protección por lubricación. Identifique las causas del origen y corrija el Codigo ISO alto del aceite. Asegúrese de que la contaminación no está siendo introducida a través de los equipos de manejo de aceite. Retome la muestra en el próximo intervalo programado.
C0016453 | TANTAHUATAY | V-426 | V-426 MOT | CAMION VOLQUETE | VOLVO | FMX 8X4R | MOTOR | MOBIL DELVAC MX 15W-40 | 2020-12-04 | 2020-12-15 | 2020-12-17 | 2020-12-18 | 8656 | 345 | Yes | Yes | No | Crítico | 14.4 | 12 | 88 | 64 | 18 | 2 | 5 | 1 | 45 | 1 | 1 | 0 | 0 | 0 | 0 | 0 | 6 | 0 | 4 | 4 | 1 | 1359 | 1137 | 942 | 1226 | 0 | 7.8 | 10.8 | 6.2 | 0 | 0.6 | No |  | 28 | - | - | - | - | - | - | - |  | Alta oxidación por posible degradación del aceite a altas temperaturas. Baja viscosidad por posible contaminación con un lubricante de menor viscosidad o dilución con combustible. | Resultados están dentro de los rangos aceptables. | Elevado desgaste de Hierro, Plomo y Cobre. | Revisar el sistema de enfriamiento (termostatos, radiador, bomba de agua, mangueras, etc.). Localice y corrija la causa de baja viscosidad del aceite. Una baja viscosidad puede reducir la protección por lubricación. Determine la fuente de los metales de desgaste excesivo y tome acciones correctivas. Retomar la muestra para monitorear condición.
C0016454 | TANTAHUATAY | V-426 | V-426 STDI | CAMION VOLQUETE | VOLVO | FMX 8X4R | SISTEMA DIRECCION | MOBIL ATF 220 | 2020-12-04 | 2020-12-15 | 2020-12-17 | 2020-12-18 | 8656 | 2203 | No | No | No | Crítico |  | 6 | 1 | 4 | 0 | 1 | 0 | 0 | 1 | 0 | 0 | 0 | 0 | 0 | 0 | 0 | 6 | 2 | 0 | 41 | 0 | 781 | 36 | 412 | 436 | 0 |  | 11.1 | - |  |  | No |  | 8 | 19/16/13 | 4570 | 389 | - | 58 | - | - |  | Alta oxidación por posible degradación del aceite. Baja viscosidad por posible contaminación con un lubricante de menor viscosidad. | Resultados están dentro de los rangos aceptables. | Resultados están dentro de los rangos aceptables. | Localice y corrija la causa de baja viscosidad del aceite. Una baja viscosidad puede reducir la protección por lubricación. Retome la muestra en el próximo intervalo.
C0016455 | TANTAHUATAY | V-426 | V-426 TRAN | CAMION VOLQUETE | VOLVO | FMX 8X4R | TRANSMISION | MOBILUBE HD 80W-90 | 2020-12-04 | 2020-12-15 | 2020-12-17 | 2020-12-18 | 8656 | 2203 | No | No | No | Precaución |  | 14 | 33 | 6 | 0 | 1 | 0 | 0 | 1 | 0 | 0 | 0 | 0 | 0 | 0 | 0 | 6 | 1 | 0 | 2 | 0 | 17 | 2 | 436 | 26 | 0 |  | 0.7 | - |  |  | No |  | 12 | 21/18/13 | 16514 | 2199 | - | 56 | - | - |  | Resultados están dentro de los rangos aceptables. | Nivel de limpieza en estado de precaución. | Resultados están dentro de los rangos aceptables. | Identifique las causas del origen y corrija el Codigo ISO alto del aceite. Asegúrese de que la contaminación no está siendo introducida a través de los equipos de manejo de aceite. Retome la muestra en el próximo intervalo programado.
C0016456 | TANTAHUATAY | V-426 | V-426 DIFE DEL | CAMION VOLQUETE | VOLVO | FMX 8X4R | DIFERENCIAL DELANTERO | MOBILUBE HD 85W-140 | 2020-12-04 | 2020-12-15 | 2020-12-17 | 2020-12-18 | 8656 | 2689 | No | No | No | Crítico |  | 24.8 | 2 | 58 | 0 | 0 | 0 | 0 | 0 | 0 | 1 | 0 | 0 | 0 | 0 | 0 | 2 | 0 | 1 | 2 | 0 | 7 | 3 | 415 | 5 | 0 |  | 0.7 | - |  |  | No |  | 9 | 24/20/14 | 127199 | 7170 | - | 104 | - | - |  | Resultados están dentro de los rangos aceptables. | Nivel de limpieza en estado de Crítico. | Resultados están dentro de los rangos aceptables. | Identifique las causas del origen y corrija el Codigo ISO alto del aceite. Asegúrese de que la contaminación no está siendo introducida a través de los equipos de manejo de aceite. Retome la muestra en el próximo intervalo programado.
C0016457 | TANTAHUATAY | V-426 | V-426 CUDE RH | CAMION VOLQUETE | VOLVO | FMX 8X4R | CUBO DEL. RH | MOBILUBE HD 85W-140 | 2020-12-04 | 2020-12-15 | 2020-12-17 | 2020-12-18 | 8656 | 2689 | No | No | No | Crítico |  | 25.1 | 2 | 60 | 0 | 0 | 0 | 0 | 1 | 0 | 1 | 0 | 0 | 0 | 0 | 0 | 3 | 0 | 0 | 3 | 0 | 15 | 3 | 426 | 8 | 0 |  | 0.7 | - |  |  | No |  | 16 | 24/20/14 | 116485 | 6731 | - | 116 | - | - |  | Resultados están dentro de los rangos aceptables. | Nivel de limpieza en estado de Crítico. | Resultados están dentro de los rangos aceptables. | Identifique las causas del origen y corrija el Codigo ISO alto del aceite. Asegúrese de que la contaminación no está siendo introducida a través de los equipos de manejo de aceite. Retome la muestra en el próximo intervalo programado.
C0016458 | TANTAHUATAY | V-426 | V-426 CUDE LH | CAMION VOLQUETE | VOLVO | FMX 8X4R | CUBO DEL. LH | MOBILUBE HD 85W-140 | 2020-12-04 | 2020-12-15 | 2020-12-17 | 2020-12-18 | 8656 | 2689 | No | No | No | Crítico |  | 25.1 | 2 | 60 | 0 | 1 | 0 | 0 | 0 | 0 | 1 | 0 | 0 | 0 | 0 | 0 | 2 | 1 | 0 | 2 | 0 | 10 | 3 | 420 | 5 | 0 |  | 0.7 | - |  |  | No |  | 18 | 24/20/14 | 123661 | 7550 | - | 115 | - | - |  | Resultados están dentro de los rangos aceptables. | Nivel de limpieza en estado de Crítico. | Resultados están dentro de los rangos aceptables. | Identifique las causas del origen y corrija el Codigo ISO alto del aceite. Asegúrese de que la contaminación no está siendo introducida a través de los equipos de manejo de aceite. Retome la muestra en el próximo intervalo programado.
C0016459 | TANTAHUATAY | V-426 | V-426 DIFE POS | CAMION VOLQUETE | VOLVO | FMX 8X4R | DIFERENCIAL POSTERIOR | MOBILUBE HD 85W-140 | 2020-12-04 | 2020-12-15 | 2020-12-17 | 2020-12-18 | 8656 | 2689 | No | No | No | Crítico |  | 24.8 | 2 | 108 | 0 | 1 | 0 | 1 | 0 | 0 | 2 | 0 | 0 | 0 | 0 | 0 | 6 | 1 | 0 | 4 | 0 | 19 | 3 | 432 | 12 | 0 |  | 0.4 | - |  |  | No |  | 412 | 25/23/18 | 304592 | 69590 | - | 1492 | - | - |  | Resultados están dentro de los rangos aceptables. | Nivel de limpieza en estado de Crítico. | Resultados están dentro de los rangos aceptables. | Identifique las causas del origen y corrija el Codigo ISO alto del aceite. Asegúrese de que la contaminación no está siendo introducida a través de los equipos de manejo de aceite. Retome la muestra en el próximo intervalo programado.
C0016460 | TANTAHUATAY | V-426 | V-426 CUPO RH | CAMION VOLQUETE | VOLVO | FMX 8X4R | CUBO POST. RH | MOBILUBE HD 85W-140 | 2020-12-04 | 2020-12-15 | 2020-12-17 | 2020-12-18 | 8656 | 2689 | No | No | No | Crítico |  | 24.8 | 2 | 95 | 0 | 1 | 0 | 1 | 0 | 0 | 2 | 0 | 0 | 0 | 0 | 0 | 5 | 0 | 0 | 3 | 0 | 14 | 2 | 421 | 9 | 0 |  | 0.5 | - |  |  | No |  | 56 | 25/20/14 | 213076 | 9518 | - | 134 | - | - |  | Resultados están dentro de los rangos aceptables. | Nivel de limpieza en estado de Crítico. | Resultados están dentro de los rangos aceptables. | Identifique las causas del origen y corrija el Codigo ISO alto del aceite. Asegúrese de que la contaminación no está siendo introducida a través de los equipos de manejo de aceite. Retome la muestra en el próximo intervalo programado.
C0016461 | TANTAHUATAY | V-426 | V-426 CUPO LH | CAMION VOLQUETE | VOLVO | FMX 8X4R | CUBO POST. LH | MOBILUBE HD 85W-140 | 2020-12-04 | 2020-12-15 | 2020-12-17 | 2020-12-18 | 8656 | 2689 | No | No | No | Crítico |  | 24.7 | 2 | 94 | 0 | 1 | 0 | 1 | 0 | 0 | 2 | 0 | 0 | 0 | 0 | 0 | 6 | 0 | 0 | 3 | 0 | 14 | 3 | 428 | 10 | 0 |  | 0.4 | - |  |  | No |  | 54 | 25/21/14 | 207074 | 10269 | - | 149 | - | - |  | Resultados están dentro de los rangos aceptables. | Nivel de limpieza en estado de Crítico. | Resultados están dentro de los rangos aceptables. | Identifique las causas del origen y corrija el Codigo ISO alto del aceite. Asegúrese de que la contaminación no está siendo introducida a través de los equipos de manejo de aceite. Retome la muestra en el próximo intervalo programado.
C0016462 | TANTAHUATAY | V-426 | V-426 STHI | CAMION VOLQUETE | VOLVO | FMX 8X4R | SISTEMA HIDRAULICO | MOBIL DTE 26 | 2020-12-04 | 2020-12-15 | 2020-12-17 | 2020-12-18 | 8656 | 3678 | No | No | No | Crítico |  | 6.3 | 0 | 30 | 0 | 4 | 0 | 2 | 1 | 0 | 0 | 0 | 0 | 0 | 0 | 0 | 11 | 6 | 1 | 2 | 0 | 2445 | 15 | 741 | 1066 | 0 |  | 2.3 | - |  |  | No |  | 18 | 25/23/13 | 178840 | 54258 | - | 53 | - | - |  | Baja viscosidad por posible contaminación con un lubricante de menor viscosidad. | Nivel de limpieza en estado de Crítico. | Elevado desgaste de Hierro. | Localice y corrija la causa de baja viscosidad del aceite. Una baja viscosidad puede reducir la protección por lubricación. Identifique las causas del origen y corrija el Codigo ISO alto del aceite. Asegúrese de que la contaminación no está siendo introducida a través de los equipos de manejo de aceite. Determine la fuente del metal de desgaste excesivo y tome acciones correctivas. Retomar la muestra para monitorear condición.
C0016463 | TANTAHUATAY | V-425 | V-425 MOT | CAMION VOLQUETE | VOLVO | FMX 8X4R | MOTOR | MOBIL DELVAC MX 15W-40 | 2020-12-03 | 2020-12-15 | 2020-12-17 | 2020-12-18 | 8628 | 339 | Yes | Yes | No | Crítico | 14.4 | 12.6 | 6 | 48 | 2 | 1 | 0 | 1 | 44 | 0 | 1 | 0 | 0 | 0 | 0 | 0 | 5 | 0 | 1 | 2 | 0 | 1386 | 1117 | 897 | 1231 | 0 | 7.9 | 11.3 | 6 | 0 | 0.6 | No |  | 22 | - | - | - | - | - | - | - |  | Alta oxidación por posible degradación del aceite a altas temperaturas. Baja viscosidad por posible contaminación con un lubricante de menor viscosidad o dilución con combustible. | Resultados están dentro de los rangos aceptables. | Resultados están dentro de los rangos aceptables. | Revisar el sistema de enfriamiento (termostatos, radiador, bomba de agua, mangueras, etc.). Localice y corrija la causa de baja viscosidad del aceite. Una baja viscosidad puede reducir la protección por lubricación. Retome la muestra en el próximo intervalo.
C0016464 | TANTAHUATAY | V-425 | V-425 STDI | CAMION VOLQUETE | VOLVO | FMX 8X4R | SISTEMA DIRECCION | MOBIL ATF 220 | 2020-12-03 | 2020-12-15 | 2020-12-17 | 2020-12-18 | 8628 | 1274 | No | No | No | Crítico |  | 6 | 1 | 28 | 0 | 9 | 0 | 1 | 0 | 0 | 0 | 0 | 0 | 0 | 0 | 0 | 15 | 3 | 1 | 46 | 0 | 59 | 57 | 272 | 240 | 0 |  | 7.5 | - |  |  | No |  | 18 | 21/16/13 | 12296 | 604 | - | 42 | - | - |  | Baja viscosidad por posible contaminación con un lubricante de menor viscosidad. | Nivel de limpieza en estado de precaución. Nivel de Silicio en el límite de precaución. | Resultados están dentro de los rangos aceptables. | Localice y corrija la causa de baja viscosidad del aceite. Una baja viscosidad puede reducir la protección por lubricación. Identifique las causas del origen y corrija el Codigo ISO alto del aceite. Asegúrese de que la contaminación no está siendo introducida a través de los equipos de manejo de aceite. Retome la muestra en el próximo intervalo programado.
C0016465 | TANTAHUATAY | V-425 | V-425 TRAN | CAMION VOLQUETE | VOLVO | FMX 8X4R | TRANSMISION | MOBILUBE HD 80W-90 | 2020-12-03 | 2020-12-15 | 2020-12-17 | 2020-12-18 | 8628 | 1274 | Yes | Yes | No | Precaución |  | 13.9 | 24 | 6 | 0 | 1 | 0 | 0 | 0 | 0 | 0 | 0 | 0 | 0 | 0 | 0 | 4 | 1 | 0 | 2 | 0 | 40 | 2 | 444 | 49 | 0 |  | 6.2 | - |  |  | No |  | 12 | 21/18/13 | 14821 | 1984 | - | 44 | - | - |  | Resultados están dentro de los rangos aceptables. | Nivel de limpieza en estado de precaución. | Resultados están dentro de los rangos aceptables. | Identifique las causas del origen y corrija el Codigo ISO alto del aceite. Asegúrese de que la contaminación no está siendo introducida a través de los equipos de manejo de aceite. Retome la muestra en el próximo intervalo programado.
C0016466 | TANTAHUATAY | V-425 | V-425 DIFE DEL | CAMION VOLQUETE | VOLVO | FMX 8X4R | DIFERENCIAL DELANTERO | MOBILUBE HD 85W-140 | 2020-12-03 | 2020-12-15 | 2020-12-17 | 2020-12-18 | 8628 | 1274 | Yes | No | No | Crítico |  | 25.2 | 2 | 160 | 0 | 0 | 0 | 1 | 0 | 0 | 2 | 1 | 0 | 0 | 0 | 0 | 24 | 1 | 0 | 4 | 0 | 44 | 7 | 415 | 10 | 0 |  | 0.7 | - |  |  | No |  | 220 | 25/23/15 | 278185 | 44824 | - | 171 | - | - |  | Resultados están dentro de los rangos aceptables. | Nivel de limpieza en estado de Crítico. Nivel de Silicio en el límite de precaución. | Desgaste de Hierro en el límite de precaución. | Localice la fuente de silicio. Identifique las causas del origen y corrija el Codigo ISO alto del aceite. Asegúrese de que la contaminación no está siendo introducida a través de los equipos de manejo de aceite. Determine la fuente del metal de desgaste y tome acciones correctivas. Retomar la muestra para monitorear condición.
C0016467 | TANTAHUATAY | V-425 | V-425 CUDE RH | CAMION VOLQUETE | VOLVO | FMX 8X4R | CUBO DEL. RH | MOBILUBE HD 85W-140 | 2020-12-03 | 2020-12-15 | 2020-12-17 | 2020-12-18 | 8628 | 1274 | Yes | No | No | Crítico |  | 25 | 2 | 159 | 0 | 0 | 0 | 1 | 0 | 0 | 2 | 1 | 0 | 0 | 0 | 0 | 23 | 0 | 0 | 4 | 0 | 52 | 6 | 416 | 13 | 0 |  | 0.7 | - |  |  | No |  | 192 | 25/23/15 | 277225 | 42437 | - | 194 | - | - |  | Resultados están dentro de los rangos aceptables. | Nivel de limpieza en estado de Crítico. Nivel de Silicio en el límite de precaución. | Desgaste de Hierro en el límite de precaución. | Localice la fuente de silicio. Identifique las causas del origen y corrija el Codigo ISO alto del aceite. Asegúrese de que la contaminación no está siendo introducida a través de los equipos de manejo de aceite. Determine la fuente del metal de desgaste y tome acciones correctivas. Retomar la muestra para monitorear condición.
C0016468 | TANTAHUATAY | V-425 | V-425 CUDE LH | CAMION VOLQUETE | VOLVO | FMX 8X4R | CUBO DEL. LH | MOBILUBE HD 85W-140 | 2020-12-03 | 2020-12-15 | 2020-12-17 | 2020-12-18 | 8628 | 1274 | Yes | No | No | Crítico |  | 24.8 | 2 | 158 | 0 | 0 | 0 | 1 | 1 | 0 | 2 | 1 | 0 | 0 | 0 | 0 | 23 | 0 | 0 | 4 | 0 | 43 | 6 | 414 | 10 | 0 |  | 0.7 | - |  |  | No |  | 218 | 25/22/14 | 293360 | 33620 | - | 150 | - | - |  | Resultados están dentro de los rangos aceptables. | Nivel de limpieza en estado de Crítico. Nivel de Silicio en el límite de precaución. | Desgaste de Hierro en el límite de precaución. | Localice la fuente de silicio. Identifique las causas del origen y corrija el Codigo ISO alto del aceite. Asegúrese de que la contaminación no está siendo introducida a través de los equipos de manejo de aceite. Determine la fuente del metal de desgaste y tome acciones correctivas. Retomar la muestra para monitorear condición.
C0016469 | TANTAHUATAY | V-425 | V-425 DIFE POS | CAMION VOLQUETE | VOLVO | FMX 8X4R | DIFERENCIAL POSTERIOR | MOBILUBE HD 85W-140 | 2020-12-03 | 2020-12-15 | 2020-12-17 | 2020-12-18 | 8628 | 1274 | Yes | No | No | Crítico |  | 24.8 | 1 | 36 | 0 | 0 | 0 | 0 | 1 | 0 | 1 | 0 | 0 | 0 | 0 | 0 | 2 | 0 | 0 | 2 | 0 | 9 | 2 | 418 | 5 | 0 |  | 0.4 | - |  |  | No |  | 19 | 25/20/14 | 170701 | 5852 | - | 91 | - | - |  | Resultados están dentro de los rangos aceptables. | Nivel de limpieza en estado de Crítico. | Resultados están dentro de los rangos aceptables. | Identifique las causas del origen y corrija el Codigo ISO alto del aceite. Asegúrese de que la contaminación no está siendo introducida a través de los equipos de manejo de aceite. Retome la muestra en el próximo intervalo programado.
C0016470 | TANTAHUATAY | V-425 | V-425 CUPO RH | CAMION VOLQUETE | VOLVO | FMX 8X4R | CUBO POST. RH | MOBILUBE HD 85W-140 | 2020-12-03 | 2020-12-15 | 2020-12-17 | 2020-12-18 | 8628 | 1274 | Yes | No | No | Crítico |  | 25.6 | 1 | 37 | 0 | 0 | 0 | 0 | 0 | 0 | 1 | 0 | 0 | 0 | 0 | 0 | 3 | 1 | 1 | 2 | 0 | 21 | 2 | 428 | 8 | 0 |  | 0.4 | - |  |  | No |  | 16 | 24/20/13 | 153047 | 5433 | - | 73 | - | - |  | Resultados están dentro de los rangos aceptables. | Nivel de limpieza en estado de Crítico. | Resultados están dentro de los rangos aceptables. | Identifique las causas del origen y corrija el Codigo ISO alto del aceite. Asegúrese de que la contaminación no está siendo introducida a través de los equipos de manejo de aceite. Retome la muestra en el próximo intervalo programado.
C0016471 | TANTAHUATAY | V-425 | V-425 CUPO LH | CAMION VOLQUETE | VOLVO | FMX 8X4R | CUBO POST. LH | MOBILUBE HD 85W-140 | 2020-12-03 | 2020-12-15 | 2020-12-17 | 2020-12-18 | 8628 | 1274 | Yes | No | No | Crítico |  | 24.8 | 1 | 37 | 0 | 0 | 0 | 0 | 0 | 0 | 1 | 0 | 0 | 0 | 0 | 0 | 2 | 0 | 0 | 2 | 0 | 9 | 2 | 420 | 4 | 0 |  | 0.4 | - |  |  | No |  | 18 | 24/20/13 | 154610 | 5177 | - | 75 | - | - |  | Resultados están dentro de los rangos aceptables. | Nivel de limpieza en estado de Crítico. | Resultados están dentro de los rangos aceptables. | Identifique las causas del origen y corrija el Codigo ISO alto del aceite. Asegúrese de que la contaminación no está siendo introducida a través de los equipos de manejo de aceite. Retome la muestra en el próximo intervalo programado.
C0016472 | TANTAHUATAY | V-425 | V-425 STHI | CAMION VOLQUETE | VOLVO | FMX 8X4R | SISTEMA HIDRAULICO | MOBIL DTE 26 | 2020-12-03 | 2020-12-15 | 2020-12-17 | 2020-12-18 | 8628 | 2356 | No | No | No | Crítico |  | 7.8 | 0 | 45 | 0 | 6 | 0 | 3 | 0 | 0 | 1 | 0 | 0 | 0 | 0 | 0 | 13 | 5 | 2 | 3 | 0 | 508 | 3 | 461 | 744 | 0 |  | 1.3 | - |  |  | No |  | 220 | 25/24/15 | 312230 | 108948 | - | 248 | - | - |  | Baja viscosidad por posible contaminación con un lubricante de menor viscosidad. | Nivel de limpieza en estado de Crítico. | Elevado desgaste de Hierro. | Localice y corrija la causa de baja viscosidad del aceite. Una baja viscosidad puede reducir la protección por lubricación. Identifique las causas del origen y corrija el Codigo ISO alto del aceite. Asegúrese de que la contaminación no está siendo introducida a través de los equipos de manejo de aceite. Determine la fuente del metal de desgaste excesivo y tome acciones correctivas. Retomar la muestra para monitorear condición.
C0016473 | TANTAHUATAY | V-365 | V-365 MOT | CAMION VOLQUETE | VOLVO | FMX 8X4R | MOTOR | MOBIL DELVAC MX 15W-40 | 2020-12-06 | 2020-12-15 | 2020-12-17 | 2020-12-18 | 9037 | 357 | Yes | Yes | No | Crítico | 14.4 | 12.6 | 3 | 25 | 2 | 2 | 0 | 0 | 46 | 0 | 0 | 0 | 0 | 0 | 0 | 0 | 5 | 0 | 8 | 2 | 0 | 1442 | 1165 | 972 | 1262 | 0 | 7.8 | 9 | 7.3 | 0 | 0.7 | No |  | 7 | - | - | - | - | - | - | - |  | Baja viscosidad por posible contaminación con un lubricante de menor viscosidad o dilución con combustible. | Resultados están dentro de los rangos aceptables. | Resultados están dentro de los rangos aceptables. | Localice y corrija la causa de baja viscosidad del aceite. Una baja viscosidad puede reducir la protección por lubricación. Retome la muestra en el próximo intervalo.
C0016474 | TANTAHUATAY | V-365 | V-365 STDI | CAMION VOLQUETE | VOLVO | FMX 8X4R | SISTEMA DIRECCION | MOBIL ATF 220 | 2020-12-06 | 2020-12-15 | 2020-12-17 | 2020-12-18 | 9037 | 357 | Yes | Yes | No | Crítico |  | 6.4 | 0 | 9 | 0 | 1 | 0 | 0 | 1 | 0 | 0 | 0 | 0 | 0 | 0 | 0 | 7 | 2 | 0 | 48 | 0 | 41 | 56 | 287 | 231 | 0 |  | 6 | - |  |  | No |  | 12 | 23/17/12 | 53857 | 1011 | - | 30 | - | - |  | Baja viscosidad por posible contaminación con un lubricante de menor viscosidad. | Nivel de limpieza en estado de precaución. | Resultados están dentro de los rangos aceptables. | Localice y corrija la causa de baja viscosidad del aceite. Una baja viscosidad puede reducir la protección por lubricación. Identifique las causas del origen y corrija el Codigo ISO alto del aceite. Asegúrese de que la contaminación no está siendo introducida a través de los equipos de manejo de aceite. Retome la muestra en el próximo intervalo programado.
C0016475 | TANTAHUATAY | V-365 | V-365 TRAN | CAMION VOLQUETE | VOLVO | FMX 8X4R | TRANSMISION | VOLVO GEAR BOX OIL 80W90 | 2020-12-06 | 2020-12-15 | 2020-12-17 | 2020-12-18 | 9037 | 357 | Yes | Yes | No | Crítico |  | 13.3 | 5 | 7 | 0 | 1 | 0 | 0 | 0 | 0 | 0 | 0 | 0 | 0 | 0 | 0 | 6 | 2 | 1 | 1 | 0 | 282 | 1 | 823 | 972 | 0 |  | 0.1 | - |  |  | No |  | 16 | 25/21/14 | 188814 | 13109 | - | 106 | - | - |  | Baja viscosidad por posible contaminación con un lubricante de menor viscosidad. | Nivel de limpieza en estado de Crítico. | Resultados están dentro de los rangos aceptables. | Localice y corrija la causa de baja viscosidad del aceite. Una baja viscosidad puede reducir la protección por lubricación. Identifique las causas del origen y corrija el Codigo ISO alto del aceite. Asegúrese de que la contaminación no está siendo introducida a través de los equipos de manejo de aceite. Retome la muestra en el próximo intervalo programado.
C0016476 | TANTAHUATAY | V-365 | V-365 DIFE DEL | CAMION VOLQUETE | VOLVO | FMX 8X4R | DIFERENCIAL DELANTERO | MOBILUBE HD 85W-140 | 2020-12-06 | 2020-12-15 | 2020-12-17 | 2020-12-18 | 9037 | 1896 | Yes | No | No | Crítico |  | 24.8 | 2 | 49 | 0 | 0 | 0 | 0 | 1 | 0 | 1 | 0 | 0 | 0 | 0 | 0 | 4 | 1 | 1 | 2 | 0 | 7 | 4 | 436 | 7 | 0 |  | 0.6 | - |  |  | No |  | 18 | 24/20/14 | 131721 | 7531 | - | 97 | - | - |  | Resultados están dentro de los rangos aceptables. | Nivel de limpieza en estado de Crítico. | Resultados están dentro de los rangos aceptables. | Identifique las causas del origen y corrija el Codigo ISO alto del aceite. Asegúrese de que la contaminación no está siendo introducida a través de los equipos de manejo de aceite. Retome la muestra en el próximo intervalo programado.
C0016477 | TANTAHUATAY | V-365 | V-365 CUDE RH | CAMION VOLQUETE | VOLVO | FMX 8X4R | CUBO DEL. RH | MOBILUBE HD 85W-140 | 2020-12-06 | 2020-12-15 | 2020-12-17 | 2020-12-18 | 9037 | 1896 | Yes | No | No | Crítico |  | 24.4 | 2 | 48 | 0 | 0 | 0 | 0 | 0 | 0 | 1 | 0 | 0 | 0 | 0 | 0 | 4 | 0 | 0 | 2 | 0 | 6 | 3 | 430 | 7 | 0 |  | 0.6 | - |  |  | No |  | 16 | 24/20/15 | 134488 | 9051 | - | 166 | - | - |  | Resultados están dentro de los rangos aceptables. | Nivel de limpieza en estado de Crítico. | Resultados están dentro de los rangos aceptables. | Identifique las causas del origen y corrija el Codigo ISO alto del aceite. Asegúrese de que la contaminación no está siendo introducida a través de los equipos de manejo de aceite. Retome la muestra en el próximo intervalo programado.
C0016478 | TANTAHUATAY | V-365 | V-365 CUDE LH | CAMION VOLQUETE | VOLVO | FMX 8X4R | CUBO DEL. LH | MOBILUBE HD 85W-140 | 2020-12-06 | 2020-12-15 | 2020-12-17 | 2020-12-18 | 9037 | 1896 | Yes | No | No | Crítico |  | 24.4 | 2 | 47 | 0 | 0 | 0 | 0 | 0 | 0 | 1 | 0 | 0 | 0 | 0 | 0 | 4 | 0 | 0 | 2 | 0 | 7 | 3 | 427 | 7 | 0 |  | 0.6 | - |  |  | No |  | 18 | 24/20/14 | 115887 | 6586 | - | 93 | - | - |  | Resultados están dentro de los rangos aceptables. | Nivel de limpieza en estado de Crítico. | Resultados están dentro de los rangos aceptables. | Identifique las causas del origen y corrija el Codigo ISO alto del aceite. Asegúrese de que la contaminación no está siendo introducida a través de los equipos de manejo de aceite. Retome la muestra en el próximo intervalo programado.
C0016479 | TANTAHUATAY | V-365 | V-365 DIFE POS | CAMION VOLQUETE | VOLVO | FMX 8X4R | DIFERENCIAL POSTERIOR | MOBILUBE HD 85W-140 | 2020-12-06 | 2020-12-15 | 2020-12-17 | 2020-12-18 | 9037 | 1896 | Yes | No | No | Crítico |  | 24.5 | 2 | 66 | 0 | 1 | 0 | 0 | 0 | 0 | 1 | 0 | 0 | 0 | 0 | 0 | 9 | 1 | 1 | 1 | 0 | 25 | 3 | 447 | 18 | 0 |  | 0.4 | - |  |  | No |  | 22 | 25/21/14 | 303732 | 10611 | - | 112 | - | - |  | Resultados están dentro de los rangos aceptables. | Nivel de limpieza en estado de Crítico. | Resultados están dentro de los rangos aceptables. | Identifique las causas del origen y corrija el Codigo ISO alto del aceite. Asegúrese de que la contaminación no está siendo introducida a través de los equipos de manejo de aceite. Retome la muestra en el próximo intervalo programado.
C0016480 | TANTAHUATAY | V-365 | V-365 CUPO RH | CAMION VOLQUETE | VOLVO | FMX 8X4R | CUBO POST. RH | MOBILUBE HD 85W-140 | 2020-12-06 | 2020-12-15 | 2020-12-17 | 2020-12-18 | 9037 | 1896 | Yes | No | No | Crítico |  | 24.6 | 2 | 66 | 0 | 1 | 0 | 0 | 0 | 0 | 1 | 0 | 0 | 0 | 0 | 0 | 9 | 0 | 0 | 1 | 0 | 16 | 2 | 443 | 14 | 0 |  | 0.4 | - |  |  | No |  | 20 | 25/21/14 | 274769 | 10762 | - | 81 | - | - |  | Resultados están dentro de los rangos aceptables. | Nivel de limpieza en estado de Crítico. | Resultados están dentro de los rangos aceptables. | Identifique las causas del origen y corrija el Codigo ISO alto del aceite. Asegúrese de que la contaminación no está siendo introducida a través de los equipos de manejo de aceite. Retome la muestra en el próximo intervalo programado.
C0016481 | TANTAHUATAY | V-365 | V-365 CUPO LH | CAMION VOLQUETE | VOLVO | FMX 8X4R | CUBO POST. LH | MOBILUBE HD 85W-140 | 2020-12-06 | 2020-12-15 | 2020-12-17 | 2020-12-18 | 9037 | 1896 | Yes | No | No | Crítico |  | 24.6 | 2 | 64 | 0 | 1 | 0 | 1 | 0 | 0 | 1 | 0 | 0 | 0 | 0 | 0 | 9 | 1 | 1 | 2 | 0 | 16 | 2 | 451 | 15 | 0 |  | 0.4 | - |  |  | No |  | 15 | 25/20/13 | 254825 | 9273 | - | 69 | - | - |  | Resultados están dentro de los rangos aceptables. | Nivel de limpieza en estado de Crítico. | Resultados están dentro de los rangos aceptables. | Identifique las causas del origen y corrija el Codigo ISO alto del aceite. Asegúrese de que la contaminación no está siendo introducida a través de los equipos de manejo de aceite. Retome la muestra en el próximo intervalo programado.
C0016482 | TANTAHUATAY | V-365 | V-365 STHI | CAMION VOLQUETE | VOLVO | FMX 8X4R | SISTEMA HIDRAULICO | MOBIL DTE 26 | 2020-12-06 | 2020-12-15 | 2020-12-17 | 2020-12-18 | 9037 | 6873 | No | No | No | Precaución |  | 8.5 | 0 | 2 | 0 | 1 | 0 | 1 | 0 | 0 | 0 | 0 | 0 | 0 | 0 | 0 | 3 | 2 | 1 | 0 | 0 | 133 | 1 | 403 | 668 | 0 |  | 0.3 | - |  |  | No |  | 12 | 23/20/13 | 55131 | 7598 | - | 66 | - | - |  | Resultados están dentro de los rangos aceptables. | Nivel de limpieza en estado de precaución. | Resultados están dentro de los rangos aceptables. | Identifique las causas del origen y corrija el Codigo ISO alto del aceite. Asegúrese de que la contaminación no está siendo introducida a través de los equipos de manejo de aceite. Retome la muestra en el próximo intervalo programado.
C0016483 | TANTAHUATAY | V-427 | V-427 MOT | CAMION VOLQUETE | VOLVO | FMX 8X4R | MOTOR | MOBIL DELVAC MX 15W-40 | 2020-12-05 | 2020-12-15 | 2020-12-17 | 2020-12-18 | 8550 | 335 | Yes | Yes | No | Crítico | 14.4 | 12.1 | 2 | 19 | 2 | 0 | 0 | 0 | 46 | 0 | 0 | 0 | 0 | 0 | 0 | 0 | 5 | 1 | 2 | 2 | 0 | 1403 | 1137 | 959 | 1236 | 0 | 8 | 11.8 | 6.4 | 0 | 0.5 | No |  | 14 | - | - | - | - | - | - | - |  | Alta oxidación por posible degradación del aceite a altas temperaturas. Baja viscosidad por posible contaminación con un lubricante de menor viscosidad o dilución con combustible. | Resultados están dentro de los rangos aceptables. | Resultados están dentro de los rangos aceptables. | Revisar el sistema de enfriamiento (termostatos, radiador, bomba de agua, mangueras, etc.). Localice y corrija la causa de baja viscosidad del aceite. Una baja viscosidad puede reducir la protección por lubricación. Retome la muestra en el próximo intervalo.
C0016484 | TANTAHUATAY | V-427 | V-427 STDI | CAMION VOLQUETE | VOLVO | FMX 8X4R | SISTEMA DIRECCION | MOBIL ATF 220 | 2020-12-05 | 2020-12-15 | 2020-12-17 | 2020-12-18 | 8550 | 656 | Yes | Yes | No | Crítico |  | 6 | 1 | 13 | 0 | 1 | 0 | 0 | 1 | 0 | 0 | 0 | 0 | 0 | 0 | 0 | 5 | 5 | 0 | 48 | 0 | 83 | 43 | 276 | 181 | 0 |  | 21.7 | - |  |  | No |  | 12 | 20/16/12 | 8428 | 366 | - | 25 | - | - |  | Alta oxidación por posible degradación del aceite. Baja viscosidad por posible contaminación con un lubricante de menor viscosidad. | Resultados están dentro de los rangos aceptables. | Resultados están dentro de los rangos aceptables. | Localice y corrija la causa de baja viscosidad del aceite. Una baja viscosidad puede reducir la protección por lubricación. Retome la muestra en el próximo intervalo.
C0016485 | TANTAHUATAY | V-427 | V-427 TRAN | CAMION VOLQUETE | VOLVO | FMX 8X4R | TRANSMISION | MOBILUBE HD 80W-90 | 2020-12-05 | 2020-12-15 | 2020-12-17 | 2020-12-18 | 8550 | 656 | Yes | Yes | No | Crítico |  | 14.1 | 120 | 4 | 0 | 0 | 0 | 0 | 0 | 0 | 0 | 0 | 0 | 0 | 0 | 0 | 7 | 2 | 0 | 1 | 0 | 21 | 1 | 483 | 76 | 0 |  | 6.3 | - |  |  | No |  | 12 | 23/20/14 | 67913 | 7328 | - | 103 | - | - |  | Resultados están dentro de los rangos aceptables. | Nivel de limpieza en estado de precaución. | Elevado desgaste de Cobre. | Identifique las causas del origen y corrija el Codigo ISO alto del aceite. Asegúrese de que la contaminación no está siendo introducida a través de los equipos de manejo de aceite. Determine la fuente del metal de desgaste excesivo y tome acciones correctivas. Retomar la muestra para monitorear condición.
C0016486 | TANTAHUATAY | V-427 | V-427 DIFE DEL | CAMION VOLQUETE | VOLVO | FMX 8X4R | DIFERENCIAL DELANTERO | MOBILUBE HD 85W-140 | 2020-12-05 | 2020-12-15 | 2020-12-17 | 2020-12-18 | 8550 | 656 | Yes | No | No | Crítico |  | 24.5 | 1 | 86 | 0 | 0 | 0 | 1 | 0 | 0 | 1 | 0 | 0 | 0 | 0 | 0 | 5 | 2 | 0 | 2 | 0 | 15 | 2 | 447 | 9 | 0 |  | 0.4 | - |  |  | No |  | 90 | 25/20/13 | 174966 | 9408 | - | 76 | - | - |  | Resultados están dentro de los rangos aceptables. | Nivel de limpieza en estado de Crítico. | Resultados están dentro de los rangos aceptables. | Identifique las causas del origen y corrija el Codigo ISO alto del aceite. Asegúrese de que la contaminación no está siendo introducida a través de los equipos de manejo de aceite. Retome la muestra en el próximo intervalo programado.
C0016487 | TANTAHUATAY | V-427 | V-427 CUDE RH | CAMION VOLQUETE | VOLVO | FMX 8X4R | CUBO DEL. RH | MOBILUBE HD 85W-140 | 2020-12-05 | 2020-12-15 | 2020-12-17 | 2020-12-18 | 8550 | 656 | Yes | No | No | Crítico |  | 24.5 | 1 | 90 | 0 | 0 | 0 | 1 | 1 | 0 | 1 | 0 | 0 | 0 | 0 | 0 | 6 | 0 | 1 | 1 | 0 | 13 | 2 | 457 | 9 | 0 |  | 0.4 | - |  |  | No |  | 76 | 25/20/14 | 160818 | 8435 | - | 90 | - | - |  | Resultados están dentro de los rangos aceptables. | Nivel de limpieza en estado de Crítico. | Resultados están dentro de los rangos aceptables. | Identifique las causas del origen y corrija el Codigo ISO alto del aceite. Asegúrese de que la contaminación no está siendo introducida a través de los equipos de manejo de aceite. Retome la muestra en el próximo intervalo programado.
C0016488 | TANTAHUATAY | V-427 | V-427 CUDE LH | CAMION VOLQUETE | VOLVO | FMX 8X4R | CUBO DEL. LH | MOBILUBE HD 85W-140 | 2020-12-05 | 2020-12-15 | 2020-12-17 | 2020-12-18 | 8550 | 656 | Yes | No | No | Crítico |  | 24.5 | 1 | 88 | 0 | 0 | 0 | 1 | 1 | 0 | 1 | 0 | 0 | 0 | 0 | 0 | 5 | 0 | 1 | 1 | 0 | 15 | 2 | 451 | 10 | 0 |  | 0.4 | - |  |  | No |  | 86 | 24/20/14 | 150948 | 7715 | - | 91 | - | - |  | Resultados están dentro de los rangos aceptables. | Nivel de limpieza en estado de Crítico. | Resultados están dentro de los rangos aceptables. | Identifique las causas del origen y corrija el Codigo ISO alto del aceite. Asegúrese de que la contaminación no está siendo introducida a través de los equipos de manejo de aceite. Retome la muestra en el próximo intervalo programado.
C0016489 | TANTAHUATAY | V-427 | V-427 DIFE POS | CAMION VOLQUETE | VOLVO | FMX 8X4R | DIFERENCIAL POSTERIOR | MOBILUBE HD 85W-140 | 2020-12-05 | 2020-12-15 | 2020-12-17 | 2020-12-18 | 8550 | 656 | Yes | No | No | Crítico |  | 24.3 | 1 | 18 | 0 | 0 | 0 | 0 | 0 | 0 | 0 | 0 | 0 | 0 | 0 | 0 | 2 | 0 | 0 | 1 | 0 | 5 | 2 | 461 | 5 | 0 |  | 0.4 | - |  |  | No |  | 16 | 24/19/14 | 86828 | 4574 | - | 87 | - | - |  | Resultados están dentro de los rangos aceptables. | Nivel de limpieza en estado de Crítico. | Resultados están dentro de los rangos aceptables. | Identifique las causas del origen y corrija el Codigo ISO alto del aceite. Asegúrese de que la contaminación no está siendo introducida a través de los equipos de manejo de aceite. Retome la muestra en el próximo intervalo programado.
C0016490 | TANTAHUATAY | V-427 | V-427 CUPO RH | CAMION VOLQUETE | VOLVO | FMX 8X4R | CUBO POST. RH | MOBILUBE HD 85W-140 | 2020-12-05 | 2020-12-15 | 2020-12-17 | 2020-12-18 | 8550 | 656 | Yes | No | No | Precaución |  | 25.2 | 1 | 17 | 0 | 0 | 0 | 0 | 0 | 0 | 0 | 0 | 0 | 0 | 0 | 0 | 2 | 0 | 1 | 1 | 0 | 5 | 1 | 458 | 6 | 0 |  | 0.3 | - |  |  | No |  | 30 | 23/19/13 | 79742 | 3931 | - | 72 | - | - |  | Resultados están dentro de los rangos aceptables. | Nivel de limpieza en estado de precaución. | Resultados están dentro de los rangos aceptables. | Identifique las causas del origen y corrija el Codigo ISO alto del aceite. Asegúrese de que la contaminación no está siendo introducida a través de los equipos de manejo de aceite. Retome la muestra en el próximo intervalo programado.
C0016491 | TANTAHUATAY | V-427 | V-427 CUPO LH | CAMION VOLQUETE | VOLVO | FMX 8X4R | CUBO POST. LH | MOBILUBE HD 85W-140 | 2020-12-05 | 2020-12-15 | 2020-12-17 | 2020-12-18 | 8550 | 656 | Yes | No | No | Crítico |  | 24.3 | 1 | 17 | 0 | 0 | 0 | 0 | 0 | 0 | 0 | 0 | 0 | 0 | 0 | 0 | 2 | 0 | 0 | 1 | 0 | 5 | 2 | 457 | 4 | 0 |  | 0.4 | - |  |  | No |  | 14 | 24/19/14 | 80532 | 4434 | - | 112 | - | - |  | Resultados están dentro de los rangos aceptables. | Nivel de limpieza en estado de Crítico. | Resultados están dentro de los rangos aceptables. | Identifique las causas del origen y corrija el Codigo ISO alto del aceite. Asegúrese de que la contaminación no está siendo introducida a través de los equipos de manejo de aceite. Retome la muestra en el próximo intervalo programado.
C0016492 | TANTAHUATAY | V-427 | V-427 STHI | CAMION VOLQUETE | VOLVO | FMX 8X4R | SISTEMA HIDRAULICO | MOBIL DTE 26 | 2020-12-05 | 2020-12-15 | 2020-12-17 | 2020-12-18 | 8550 | 3820 | No | No | No | Precaución |  | 8.4 | 0 | 3 | 0 | 1 | 0 | 1 | 0 | 0 | 0 | 0 | 0 | 0 | 0 | 0 | 3 | 1 | 0 | 0 | 0 | 165 | 4 | 419 | 688 | 0 |  | 0.4 | - |  |  | No |  | 14 | 23/20/14 | 73990 | 8110 | - | 91 | - | - |  | Resultados están dentro de los rangos aceptables. | Nivel de limpieza en estado de precaución. | Resultados están dentro de los rangos aceptables. | Identifique las causas del origen y corrija el Codigo ISO alto del aceite. Asegúrese de que la contaminación no está siendo introducida a través de los equipos de manejo de aceite. Retome la muestra en el próximo intervalo programado.
C0016493 | TANTAHUATAY | V-419 | V-419 MOT | CAMION VOLQUETE | VOLVO | FMX 8X4R | MOTOR | MOBIL DELVAC MX 15W-40 | 2020-12-05 | 2020-12-15 | 2020-12-17 | 2020-12-18 | 8326 | 336 | Yes | Yes | No | Crítico | 14.4 | 12.8 | 7 | 59 | 1 | 2 | 0 | 1 | 44 | 0 | 1 | 0 | 0 | 0 | 0 | 0 | 5 | 1 | 2 | 3 | 1 | 1423 | 1131 | 961 | 1262 | 0 | 8.2 | 6.6 | 5.1 | 0 | 0.6 | No |  | 16 | - | - | - | - | - | - | - |  | Baja viscosidad por posible contaminación con un lubricante de menor viscosidad o dilución con combustible. | Resultados están dentro de los rangos aceptables. | Desgaste de Hierro en el límite de precaución. | Localice y corrija la causa de baja viscosidad del aceite. Una baja viscosidad puede reducir la protección por lubricación. Determine la fuente del metal de desgaste y tome acciones correctivas. Retomar la muestra para monitorear condición.
C0016494 | TANTAHUATAY | EP-22 | EP-22 MOT | PERFORADORA | ATLAS COPCO | DML | MOTOR | MOBIL DELVAC MX 15W-40 | 2020-12-04 | 2020-12-15 | 2020-12-17 | 2020-12-18 | 5283 | 47 | Yes | Yes | No | Crítico | 14.4 | 13.4 | 18 | 18 | 4 | 1 | 2 | 1 | 45 | 0 | 2 | 0 | 0 | 0 | 0 | 0 | 17 | 3 | 3 | 64 | 1 | 1753 | 973 | 986 | 1265 | 0 | 8.4 | 3 | 3.3 | 0 | 0.3 | No |  | 16 | - | - | - | - | - | - | - |  | Baja viscosidad por posible contaminación con un lubricante de menor viscosidad o dilución con combustible. | Contaminación de Silicio en estado crítico. Altos niveles de silicio abrasivo (polvo) causarán alto desgaste. | Elevado desgaste de Plomo y Cobre. | Localice la fuente de silicio. Localice y corrija la causa de baja viscosidad del aceite. Una baja viscosidad puede reducir la protección por lubricación. Determine la fuente de los metales de desgaste excesivo y tome acciones correctivas. Retomar la muestra para monitorear condición.
C0016495 | TANTAHUATAY | EP-22 | EP-22 MOT | PERFORADORA | ATLAS COPCO | DML | MOTOR | MOBIL DELVAC MX 15W-40 | 2020-12-03 | 2020-12-15 | 2020-12-17 | 2020-12-18 | 5277 | 41 | No | No | No | Crítico | 14.4 | 12.9 | 1 | 6 | 0 | 0 | 0 | 1 | 45 | 0 | 0 | 0 | 0 | 0 | 0 | 0 | 4 | 0 | 2 | 3 | 0 | 1413 | 1136 | 972 | 1274 | 0 | 8.4 | 2.2 | 2.7 | 0 | 0.3 | No |  | 13 | - | - | - | - | - | - | - |  | Baja viscosidad por posible contaminación con un lubricante de menor viscosidad o dilución con combustible. | Resultados están dentro de los rangos aceptables. | Resultados están dentro de los rangos aceptables. | Localice y corrija la causa de baja viscosidad del aceite. Una baja viscosidad puede reducir la protección por lubricación. Retome la muestra en el próximo intervalo.
C0016496 | TANTAHUATAY | EP-22 | EP-22 CJRO | PERFORADORA DE ORUGAS | ATLAS COPCO | DML | CABEZAL DE ROTACION | MOBILUBE HD 80W-90 | 2020-12-03 | 2020-12-15 | 2020-12-17 | 2020-12-18 | 5277 | 86 | No | No | No | Crítico |  | 14.3 | 0 | 16 | 0 | 0 | 0 | 0 | 13 | 0 | 0 | 0 | 0 | 0 | 1 | 0 | 5 | 2 | 0 | 3 | 0 | 19 | 2 | 520 | 15 | 0 |  | 2.3 | - |  |  | No |  | 18 | 26/24/18 | 341523 | 120967 | - | 2173 | - | - |  | Resultados están dentro de los rangos aceptables. | Nivel de limpieza en estado de Crítico. Niveles de Sodio en el límite de precuación. | Resultados están dentro de los rangos aceptables. | Localice la fuente de Sodio. Identifique las causas del origen y corrija el Codigo ISO alto del aceite. Asegúrese de que la contaminación no está siendo introducida a través de los equipos de manejo de aceite. Retome la muestra en el próximo intervalo programado.
C0016497 | TANTAHUATAY | TV-50 | TV-50 MOT | CAMION LUBRICADOR | VOLVO | VM 6X4R | MOTOR | VOLVO VDS-4.5 15W-40 | 2020-12-06 | 2020-12-15 | 2020-12-17 | 2020-12-18 | 1672 | 412 | Yes | No | No | Precaución | 15.3 | 14 | 6 | 13 | 1 | 2 | 0 | 1 | 0 | 0 | 0 | 0 | 0 | 0 | 0 | 0 | 5 | 4 | 4 | 83 | 0 | 1223 | 716 | 601 | 763 | 0 | 7.4 | 4.7 | 6.7 | 0 | 0.4 | No |  | 12 | - | - | - | - | - | - | - |  | Baja viscosidad por posible contaminación con un lubricante de menor viscosidad o dilución con combustible. | Niveles de Sodio y Potasio en precaución pueden representar fugas de refrigerante hacia el cárter del motor. | Resultados están dentro de los rangos aceptables. | Localice la fuente de Sodio y Potasio. Localice y corrija la causa de baja viscosidad del aceite. Una baja viscosidad puede reducir la protección por lubricación. Retome la muestra en el próximo intervalo.
C0016498 | TANTAHUATAY | TV-50 | TV-50 TRAN | CAMION LUBRICADOR | VOLVO | VM 6X4R | TRANSMISION | VOLVO GEAR BOX OIL 80W90 | 2020-12-06 | 2020-12-15 | 2020-12-17 | 2020-12-18 | 1672 | 308 | No | No | No | Crítico |  | 13.8 | 10 | 2 | 0 | 0 | 0 | 0 | 0 | 0 | 0 | 0 | 0 | 0 | 0 | 0 | 5 | 2 | 1 | 3 | 0 | 347 | 2 | 923 | 1123 | 0 |  | 0.4 | - |  |  | No |  | 12 | 24/21/14 | 116119 | 10397 | - | 84 | - | - |  | Resultados están dentro de los rangos aceptables. | Nivel de limpieza en estado de Crítico. | Resultados están dentro de los rangos aceptables. | Identifique las causas del origen y corrija el Codigo ISO alto del aceite. Asegúrese de que la contaminación no está siendo introducida a través de los equipos de manejo de aceite. Retome la muestra en el próximo intervalo programado.
C0016499 | SHOUGANG | FC-116 | FC-116 MOT | CAMION | CATERPILLAR | 785D | MOTOR | MOBIL DELVAC 1 5W-40 | 2020-12-06 | 2020-12-15 | 2020-12-18 | 2020-12-22 | 16905 | 364 | No | No | No | Precaución | 14.8 | 14.1 | 13 | 13 | 1 | 1 | 2 | 0 | 1 | 0 | 1 | 0 | 0 | 0 | 0 | 0 | 6 | 0 | 3 | 54 | 0 | 2423 | 492 | 1057 | 1380 | 0 | 9.4 | 5.8 | 5.9 | 1 | 0.3 | No |  | 12 | [8 empty] | Resultados están dentro de los rangos aceptables. | Resultados están dentro de los rangos aceptables. | Desgaste de Cobre en el límite de precaución. | Identifique y evalúe los componentes a base de este elemento. Determine la fuente del metal de desgaste y tome acciones correctivas. Retomar la muestra para monitorear condición.
C0016500 | TANTAHUATAY | V-1876-AL | V-1876-AL MOT | CAMION VOLQUETE | VOLVO | FMX 8X4R | MOTOR | VOLVO VDS-4.5 15W-40 | 2020-11-04 | 2020-12-16 | 2020-12-17 | 2020-12-22 | 8822 |  | Yes | Yes | No | Crítico | 15.3 | 10.7 | 26 | 33 | 1 | 3 | 0 | 0 | 0 | 0 | 1 | 0 | 0 | 0 | 0 | 0 | 7 | 3 | 3 | 47 | 0 | 1252 | 697 | 581 | 746 | 0 | 6.7 | 6.9 | 6.8 | 0 | 0.4 | No | 9.7 | 16 | - | - | - | - | - |  |  |  | Baja viscosidad por posible contaminación con un lubricante de menor viscosidad o dilución con combustible. | Causas posibles de dilución con combustible: Lineas de combustible con fugas, patron de pulverización defectuoso, Inyector goteando, fugas en sellos de bombas de transferencia, bomba de inyección defectuosa, Anillos de sellos ("O-rings") de inyector gastados. | Desgaste de Cobre en el límite de precaución. | Localice y corrija la causa de baja viscosidad del aceite. Una baja viscosidad puede reducir la protección por lubricación. Determine la fuente del metal de desgaste y tome acciones correctivas. Retomar la muestra para monitorear condición.
C0016501 | TANTAHUATAY | V-1876-AL | V-1876-AL STDI | CAMION VOLQUETE | VOLVO | FMX 8X4R | SISTEMA DIRECCION | MOBIL ATF 220 | 2020-11-04 | 2020-12-16 | 2020-12-17 | 2020-12-22 | 8822 |  | No | No | No | Precaución |  | 6.9 | 0 | 22 | 0 | 8 | 0 | 0 | 0 | 0 | 0 | 0 | 0 | 0 | 0 | 0 | 16 | 3 | 1 | 39 | 0 | 27 | 58 | 298 | 254 | 0 |  | 3.4 | - |  |  | No |  | 23 | 20/15/10 | 7215 | 318 | - | 7 |  |  |  | Baja viscosidad por posible contaminación con un lubricante de menor viscosidad. | Nivel de Silicio en el límite de precaución. | Resultados están dentro de los rangos aceptables. | Localice la fuente de silicio. Localice y corrija la causa de baja viscosidad del aceite. Una baja viscosidad puede reducir la protección por lubricación. Retome la muestra en el próximo intervalo.
C0016502 | TANTAHUATAY | V-1876-AL | V-1876-AL TRAN | CAMION VOLQUETE | VOLVO | FMX 8X4R | TRANSMISION | VOLVO GEAR BOX OIL 80W90 | 2020-11-04 | 2020-12-16 | 2020-12-17 | 2020-12-22 | 8822 |  | No | No | No | Crítico |  | 13.7 | 4 | 3 | 0 | 1 | 0 | 0 | 0 | 0 | 0 | 0 | 0 | 0 | 0 | 0 | 2 | 0 | 0 | 0 | 0 | 274 | 1 | 799 | 931 | 0 |  | 0.1 | - |  |  | No |  | 14 | 24/20/13 | 143475 | 9512 | - | 61 |  |  |  | Resultados están dentro de los rangos aceptables. | Nivel de limpieza en estado de Crítico. | Resultados están dentro de los rangos aceptables. | Identifique las causas del origen y corrija el Codigo ISO alto del aceite. Asegúrese de que la contaminación no está siendo introducida a través de los equipos de manejo de aceite. Retome la muestra en el próximo intervalo programado.
C0016503 | TANTAHUATAY | V-1876-AL | V-1876-AL DIFE DEL | CAMION VOLQUETE | VOLVO | FMX 8X4R | DIFERENCIAL DELANTERO | VOLVO AXLE OIL 85W-140 | 2020-11-04 | 2020-12-16 | 2020-12-17 | 2020-12-22 | 8822 |  | No | No | No | Crítico |  | 24.8 | 1 | 48 | 0 | 1 | 0 | 0 | 0 | 0 | 1 | 0 | 0 | 0 | 0 | 0 | 3 | 0 | 1 | 2 | 0 | 11 | 3 | 451 | 10 | 0 |  | 1 | - |  |  | No |  | 20 | 25/21/16 | 206176 | 19090 | - | 544 |  |  |  | Resultados están dentro de los rangos aceptables. | Nivel de limpieza en estado de Crítico. | Resultados están dentro de los rangos aceptables. | Identifique las causas del origen y corrija el Codigo ISO alto del aceite. Asegúrese de que la contaminación no está siendo introducida a través de los equipos de manejo de aceite. Retome la muestra en el próximo intervalo programado.
C0016504 | TANTAHUATAY | V-1876-AL | V-1876-AL CUDE RH | CAMION VOLQUETE | VOLVO | FMX 8X4R | CUBO DEL. RH | VOLVO AXLE OIL 85W-140 | 2020-11-04 | 2020-12-16 | 2020-12-17 | 2020-12-22 | 8822 |  | No | No | No | Crítico |  | 24.5 | 1 | 50 | 0 | 0 | 0 | 0 | 0 | 0 | 1 | 0 | 0 | 0 | 0 | 0 | 3 | 0 | 0 | 2 | 0 | 7 | 3 | 461 | 7 | 0 |  | 1 | - |  |  | No |  | 24 | 25/20/12 | 183373 | 6794 | - | 35 |  |  |  | Resultados están dentro de los rangos aceptables. | Nivel de limpieza en estado de Crítico. | Resultados están dentro de los rangos aceptables. | Identifique las causas del origen y corrija el Codigo ISO alto del aceite. Asegúrese de que la contaminación no está siendo introducida a través de los equipos de manejo de aceite. Retome la muestra en el próximo intervalo programado.
C0016505 | TANTAHUATAY | V-1876-AL | V-1876-AL CUDE LH | CAMION VOLQUETE | VOLVO | FMX 8X4R | CUBO DEL. LH | VOLVO AXLE OIL 85W-140 | 2020-11-04 | 2020-12-16 | 2020-12-17 | 2020-12-22 | 8822 |  | No | No | No | Crítico |  | 24.6 | 1 | 49 | 0 | 0 | 0 | 0 | 0 | 0 | 1 | 0 | 0 | 0 | 0 | 0 | 2 | 0 | 0 | 2 | 0 | 5 | 3 | 463 | 7 | 0 |  | 1 | - |  |  | No |  | 24 | 25/20/13 | 192039 | 6603 | - | 42 |  |  |  | Resultados están dentro de los rangos aceptables. | Nivel de limpieza en estado de Crítico. | Resultados están dentro de los rangos aceptables. | Identifique las causas del origen y corrija el Codigo ISO alto del aceite. Asegúrese de que la contaminación no está siendo introducida a través de los equipos de manejo de aceite. Retome la muestra en el próximo intervalo programado.
C0016506 | TANTAHUATAY | V-1876-AL | V-1876-AL DIFE POS | CAMION VOLQUETE | VOLVO | FMX 8X4R | DIFERENCIAL POSTERIOR | VOLVO AXLE OIL 85W-140 | 2020-11-04 | 2020-12-16 | 2020-12-17 | 2020-12-22 | 8822 |  | No | No | No | Crítico |  | 24.4 | 1 | 27 | 0 | 0 | 0 | 0 | 0 | 0 | 1 | 0 | 0 | 0 | 0 | 0 | 2 | 0 | 1 | 1 | 0 | 4 | 1 | 456 | 4 | 0 |  | 1 | - |  |  | No |  | 18 | 24/19/12 | 97974 | 3218 | - | 33 |  |  |  | Resultados están dentro de los rangos aceptables. | Nivel de limpieza en estado de Crítico. | Resultados están dentro de los rangos aceptables. | Identifique las causas del origen y corrija el Codigo ISO alto del aceite. Asegúrese de que la contaminación no está siendo introducida a través de los equipos de manejo de aceite. Retome la muestra en el próximo intervalo programado.
C0016507 | TANTAHUATAY | V-1876-AL | V-1876-AL CUPO RH | CAMION VOLQUETE | VOLVO | FMX 8X4R | CUBO POST. RH | VOLVO AXLE OIL 85W-140 | 2020-11-04 | 2020-12-16 | 2020-12-17 | 2020-12-22 | 8822 |  | No | No | No | Crítico |  | 24.6 | 1 | 26 | 0 | 0 | 0 | 0 | 0 | 0 | 1 | 0 | 0 | 0 | 0 | 0 | 2 | 0 | 0 | 1 | 0 | 6 | 1 | 456 | 4 | 0 |  | 1 | - |  |  | No |  | 15 | 24/19/13 | 95641 | 3540 | - | 70 |  |  |  | Resultados están dentro de los rangos aceptables. | Nivel de limpieza en estado de Crítico. | Resultados están dentro de los rangos aceptables. | Identifique las causas del origen y corrija el Codigo ISO alto del aceite. Asegúrese de que la contaminación no está siendo introducida a través de los equipos de manejo de aceite. Retome la muestra en el próximo intervalo programado.
C0016508 | TANTAHUATAY | V-1876-AL | V-1876-AL CUPO LH | CAMION VOLQUETE | VOLVO | FMX 8X4R | CUBO POST. LH | VOLVO AXLE OIL 85W-140 | 2020-11-04 | 2020-12-16 | 2020-12-17 | 2020-12-22 | 8822 |  | No | No | No | Crítico |  | 24.9 | 1 | 27 | 0 | 0 | 0 | 0 | 0 | 0 | 1 | 0 | 0 | 0 | 0 | 0 | 2 | 0 | 1 | 1 | 0 | 8 | 2 | 460 | 4 | 0 |  | 1 | - |  |  | No |  | 18 | 24/19/12 | 90163 | 2953 | - | 36 |  |  |  | Resultados están dentro de los rangos aceptables. | Nivel de limpieza en estado de Crítico. | Resultados están dentro de los rangos aceptables. | Identifique las causas del origen y corrija el Codigo ISO alto del aceite. Asegúrese de que la contaminación no está siendo introducida a través de los equipos de manejo de aceite. Retome la muestra en el próximo intervalo programado.
C0016509 | TANTAHUATAY | V-1876-AL | V-1876-AL STHI | CAMION VOLQUETE | VOLVO | FMX 8X4R | SISTEMA HIDRAULICO | MOBIL DTE 26 | 2020-11-04 | 2020-12-16 | 2020-12-17 | 2020-12-22 | 8822 |  | No | No | No | Crítico |  | 7 | 0 | 8 | 0 | 5 | 0 | 2 | 1 | 0 | 0 | 0 | 0 | 0 | 0 | 0 | 16 | 1 | 1 | 1 | 0 | 56 | 11 | 287 | 417 | 0 |  | 1.5 | - |  |  | No |  | 12 | 23/18/10 | 55146 | 1821 | - | 7 |  |  |  | Baja viscosidad por posible contaminación con un lubricante de menor viscosidad. | Nivel de Silicio en el límite de precaución. Nivel de limpieza en estado de precaución. | Resultados están dentro de los rangos aceptables. | Localice la fuente de silicio. Localice y corrija la causa de baja viscosidad del aceite. Una baja viscosidad puede reducir la protección por lubricación. Identifique las causas del origen y corrija el Codigo ISO alto del aceite. Asegúrese de que la contaminación no está siendo introducida a través de los equipos de manejo de aceite. Retome la muestra en el próximo intervalo programado.
C0016510 | TANTAHUATAY | V-1829-AL | V-1829-AL MOT | CAMION VOLQUETE | VOLVO | FMX 8X4R | MOTOR | VOLVO VDS-4.5 15W-40 | 2020-11-05 | 2020-12-16 | 2020-12-17 | 2020-12-22 | 8752 |  | Yes | Yes | No | Crítico | 15.3 | 12 | 3 | 20 | 1 | 1 | 0 | 0 | 1 | 0 | 0 | 0 | 0 | 0 | 0 | 0 | 4 | 0 | 4 | 50 | 0 | 1140 | 652 | 537 | 697 | 0 | 6.6 | 14.8 | 9.5 | 0 | 0.7 | No |  | 14 | - | - | - | - | - |  |  |  | Alta oxidación por posible degradación del aceite a altas temperaturas. Baja viscosidad por posible contaminación con un lubricante de menor viscosidad o dilución con combustible. | Resultados están dentro de los rangos aceptables. | Resultados están dentro de los rangos aceptables. | Revisar el sistema de enfriamiento (termostatos, radiador, bomba de agua, mangueras, etc.). Localice y corrija la causa de baja viscosidad del aceite. Una baja viscosidad puede reducir la protección por lubricación. Retome la muestra en el próximo intervalo.
C0016511 | TANTAHUATAY | V-1829-AL | V-1829-AL STDI | CAMION VOLQUETE | VOLVO | FMX 8X4R | SISTEMA DIRECCION | MOBIL ATF 220 | 2020-11-05 | 2020-12-16 | 2020-12-17 | 2020-12-22 | 8752 |  | Yes | Yes | No | Crítico |  | 6.1 | 0 | 9 | 0 | 7 | 0 | 0 | 0 | 0 | 0 | 0 | 0 | 0 | 0 | 0 | 14 | 3 | 1 | 42 | 0 | 29 | 58 | 293 | 249 | 0 |  | 3.1 | - |  |  | No |  | 15 | 19/15/10 | 4536 | 219 | - | 5 |  |  |  | Baja viscosidad por posible contaminación con un lubricante de menor viscosidad. | Resultados están dentro de los rangos aceptables. | Resultados están dentro de los rangos aceptables. | Localice y corrija la causa de baja viscosidad del aceite. Una baja viscosidad puede reducir la protección por lubricación. Retome la muestra en el próximo intervalo.
C0016512 | TANTAHUATAY | V-1829-AL | V-1829-AL TRAN | CAMION VOLQUETE | VOLVO | FMX 8X4R | TRANSMISION | VOLVO GEAR BOX OIL 80W90 | 2020-11-05 | 2020-12-16 | 2020-12-17 | 2020-12-22 | 8752 |  | Yes | Yes | No | Crítico |  | 13.2 | 33 | 3 | 0 | 1 | 0 | 0 | 0 | 0 | 0 | 0 | 0 | 0 | 0 | 0 | 2 | 0 | 0 | 1 | 0 | 275 | 2 | 775 | 907 | 0 |  | 0.1 | - |  |  | No |  | 10 | 24/21/13 | 159138 | 12533 | - | 79 |  |  |  | Baja viscosidad por posible contaminación con un lubricante de menor viscosidad. | Nivel de limpieza en estado de Crítico. | Resultados están dentro de los rangos aceptables. | Localice y corrija la causa de baja viscosidad del aceite. Una baja viscosidad puede reducir la protección por lubricación. Identifique las causas del origen y corrija el Codigo ISO alto del aceite. Asegúrese de que la contaminación no está siendo introducida a través de los equipos de manejo de aceite. Retome la muestra en el próximo intervalo programado.
C0016513 | TANTAHUATAY | V-1829-AL | V-1829-AL DIFE DEL | CAMION VOLQUETE | VOLVO | FMX 8X4R | DIFERENCIAL DELANTERO | VOLVO AXLE OIL 85W-140 | 2020-11-05 | 2020-12-16 | 2020-12-17 | 2020-12-22 | 8752 |  | Yes | No | No | Crítico |  | 23.5 | 3 | 113 | 0 | 12 | 0 | 1 | 10 | 2 | 5 | 2 | 0 | 0 | 0 | 0 | 77 | 0 | 3 | 2 | 2 | 31 | 5 | 456 | 16 | 0 |  | 1.3 | - |  |  | No |  | 42 | 26/25/17 | 356370 | 183617 | - | 1036 |  |  |  | Baja viscosidad por posible contaminación con un lubricante de menor viscosidad. | Nivel de limpieza en estado de Crítico. Contaminación de Silicio en estado crítico. Altos niveles de silicio abrasivo (polvo) causarán alto desgaste. | Resultados están dentro de los rangos aceptables. | Localice la fuente de silicio. Localice y corrija la causa de baja viscosidad del aceite. Una baja viscosidad puede reducir la protección por lubricación. Identifique las causas del origen y corrija el Codigo ISO alto del aceite. Asegúrese de que la contaminación no está siendo introducida a través de los equipos de manejo de aceite. Retome la muestra en el próximo intervalo programado.
C0016514 | TANTAHUATAY | V-1829-AL | V-1829-AL CUDE RH | CAMION VOLQUETE | VOLVO | FMX 8X4R | CUBO DEL. RH | VOLVO AXLE OIL 85W-140 | 2020-11-05 | 2020-12-16 | 2020-12-17 | 2020-12-22 | 8752 |  | Yes | No | No | Crítico |  | 23.9 | 4 | 115 | 1 | 12 | 0 | 1 | 10 | 2 | 5 | 2 | 0 | 0 | 0 | 0 | 78 | 0 | 3 | 2 | 2 | 31 | 5 | 462 | 16 | 0 |  | 1.3 | - |  |  | No |  | 38 | 26/25/17 | 342677 | 178704 | - | 1087 |  |  |  | Resultados están dentro de los rangos aceptables. | Nivel de limpieza en estado de Crítico. Contaminación de Silicio en estado crítico. Altos niveles de silicio abrasivo (polvo) causarán alto desgaste. | Resultados están dentro de los rangos aceptables. | Localice la fuente de silicio. Identifique las causas del origen y corrija el Codigo ISO alto del aceite. Asegúrese de que la contaminación no está siendo introducida a través de los equipos de manejo de aceite. Retome la muestra en el próximo intervalo programado.
C0016515 | TANTAHUATAY | V-1829-AL | V-1829-AL CUDE LH | CAMION VOLQUETE | VOLVO | FMX 8X4R | CUBO DEL. LH | VOLVO AXLE OIL 85W-140 | 2020-11-05 | 2020-12-16 | 2020-12-17 | 2020-12-22 | 8752 |  | Yes | No | No | Crítico |  | 23.8 | 4 | 117 | 0 | 13 | 0 | 1 | 11 | 2 | 6 | 2 | 0 | 0 | 0 | 0 | 79 | 0 | 3 | 2 | 2 | 32 | 6 | 462 | 16 | 0 |  | 1.5 | - |  |  | No |  | 43 | 26/25/17 | 337338 | 170963 | - | 851 |  |  |  | Baja viscosidad por posible contaminación con un lubricante de menor viscosidad. | Nivel de limpieza en estado de Crítico. Contaminación de Silicio en estado crítico. Altos niveles de silicio abrasivo (polvo) causarán alto desgaste. | Resultados están dentro de los rangos aceptables. | Localice la fuente de silicio. Localice y corrija la causa de baja viscosidad del aceite. Una baja viscosidad puede reducir la protección por lubricación. Identifique las causas del origen y corrija el Codigo ISO alto del aceite. Asegúrese de que la contaminación no está siendo introducida a través de los equipos de manejo de aceite. Retome la muestra en el próximo intervalo programado.
C0016516 | TANTAHUATAY | V-1829-AL | V-1829-AL DIFE POS | CAMION VOLQUETE | VOLVO | FMX 8X4R | DIFERENCIAL POSTERIOR | VOLVO AXLE OIL 85W-140 | 2020-11-05 | 2020-12-16 | 2020-12-17 | 2020-12-22 | 8752 |  | Yes | No | No | Crítico |  | 23.8 | 1 | 55 | 0 | 1 | 0 | 1 | 0 | 0 | 1 | 0 | 0 | 0 | 0 | 0 | 6 | 0 | 1 | 1 | 0 | 20 | 4 | 476 | 56 | 0 |  | 1.4 | - |  |  | No |  | 28 | 25/23/17 | 277361 | 76615 | - | 699 |  |  |  | Baja viscosidad por posible contaminación con un lubricante de menor viscosidad. | Nivel de limpieza en estado de Crítico. | Resultados están dentro de los rangos aceptables. | Localice y corrija la causa de baja viscosidad del aceite. Una baja viscosidad puede reducir la protección por lubricación. Identifique las causas del origen y corrija el Codigo ISO alto del aceite. Asegúrese de que la contaminación no está siendo introducida a través de los equipos de manejo de aceite. Retome la muestra en el próximo intervalo programado.
C0016517 | TANTAHUATAY | V-1829-AL | V-1829-AL CUPO RH | CAMION VOLQUETE | VOLVO | FMX 8X4R | CUBO POST. RH | VOLVO AXLE OIL 85W-140 | 2020-11-05 | 2020-12-16 | 2020-12-17 | 2020-12-22 | 8752 |  | Yes | No | No | Crítico |  | 24 | 1 | 55 | 0 | 1 | 0 | 1 | 0 | 0 | 1 | 0 | 0 | 0 | 0 | 0 | 6 | 0 | 1 | 1 | 0 | 22 | 5 | 478 | 56 | 0 |  | 1.4 | - |  |  | No |  | 26 | 25/23/16 | 238601 | 69552 | - | 504 |  |  |  | Resultados están dentro de los rangos aceptables. | Nivel de limpieza en estado de Crítico. | Resultados están dentro de los rangos aceptables. | Identifique las causas del origen y corrija el Codigo ISO alto del aceite. Asegúrese de que la contaminación no está siendo introducida a través de los equipos de manejo de aceite. Retome la muestra en el próximo intervalo programado.
C0016518 | TANTAHUATAY | V-1829-AL | V-1829-AL CUPO LH | CAMION VOLQUETE | VOLVO | FMX 8X4R | CUBO POST. LH | VOLVO AXLE OIL 85W-140 | 2020-11-05 | 2020-12-16 | 2020-12-17 | 2020-12-22 | 8752 |  | Yes | No | No | Crítico |  | 23.9 | 1 | 54 | 0 | 1 | 0 | 1 | 1 | 0 | 1 | 0 | 0 | 0 | 0 | 0 | 6 | 0 | 1 | 1 | 0 | 20 | 4 | 479 | 54 | 0 |  | 1.3 | - |  |  | No |  | 28 | 25/23/16 | 251967 | 72997 | - | 544 |  |  |  | Resultados están dentro de los rangos aceptables. | Nivel de limpieza en estado de Crítico. | Resultados están dentro de los rangos aceptables. | Identifique las causas del origen y corrija el Codigo ISO alto del aceite. Asegúrese de que la contaminación no está siendo introducida a través de los equipos de manejo de aceite. Retome la muestra en el próximo intervalo programado.
C0016519 | TANTAHUATAY | V-1829-AL | V-1829-AL STHI | CAMION VOLQUETE | VOLVO | FMX 8X4R | SISTEMA HIDRAULICO | MOBIL DTE 26 | 2020-11-05 | 2020-12-16 | 2020-12-17 | 2020-12-22 | 8752 |  | Yes | No | No | Crítico |  | 7.4 | 0 | 6 | 0 | 5 | 0 | 3 | 0 | 0 | 0 | 0 | 0 | 0 | 0 | 0 | 9 | 1 | 1 | 0 | 0 | 107 | 1 | 320 | 489 | 0 |  | 0.6 | - |  |  | No |  | 6 | 23/18/11 | 42406 | 1991 | - | 17 |  |  |  | Baja viscosidad por posible contaminación con un lubricante de menor viscosidad. | Nivel de limpieza en estado de precaución. | Resultados están dentro de los rangos aceptables. | Localice y corrija la causa de baja viscosidad del aceite. Una baja viscosidad puede reducir la protección por lubricación. Identifique las causas del origen y corrija el Codigo ISO alto del aceite. Asegúrese de que la contaminación no está siendo introducida a través de los equipos de manejo de aceite. Retome la muestra en el próximo intervalo programado.
C0016520 | TANTAHUATAY | EP-32 | EP-32 MOT | PERFORADORA DE ORUGAS | INGERSOLL RAND | DML | MOTOR | MOBIL DELVAC MX 15W-40 | 2020-11-07 | 2020-12-16 | 2020-12-17 | 2020-12-22 | 2595 |  | Yes | Yes | No | Crítico | 14.4 | 13 | 1 | 5 | 0 | 0 | 0 | 1 | 45 | 0 | 0 | 0 | 0 | 0 | 0 | 0 | 3 | 0 | 1 | 1 | 0 | 1475 | 1176 | 1014 | 1300 | 0 | 8.3 | 2.1 | 2.6 | 0 | 0.2 | No |  | 16 | - | - | - | - | - |  |  |  | Baja viscosidad por posible contaminación con un lubricante de menor viscosidad o dilución con combustible. | Niveles de sodio en el límite de precaución pueden representar fugas de refrigerante hacia el cárter del motor o contaminación por sal del medio ambiente. | Resultados están dentro de los rangos aceptables. | Localice la fuente de Sodio. Localice y corrija la causa de baja viscosidad del aceite. Una baja viscosidad puede reducir la protección por lubricación. Retome la muestra en el próximo intervalo.
C0016521 | TANTAHUATAY | EP-32 | EP-32 CJRO | PERFORADORA DE ORUGAS | INGERSOLL RAND | DML | CABEZAL DE ROTACION | MOBILUBE HD 80W-90 | 2020-11-07 | 2020-12-16 | 2020-12-17 | 2020-12-22 | 2595 |  | Yes | No | No | Crítico |  | 14.3 | 0 | 12 | 0 | 1 | 0 | 0 | 7 | 1 | 0 | 0 | 0 | 0 | 0 | 0 | 5 | 0 | 0 | 1 | 0 | 42 | 5 | 439 | 14 | 0 |  | 1.8 | - |  |  | No |  | 18 | 26/24/18 | 332425 | 99506 | - | 1308 |  |  |  | Resultados están dentro de los rangos aceptables. | Nivel de limpieza en estado de Crítico. | Resultados están dentro de los rangos aceptables. | Identifique las causas del origen y corrija el Codigo ISO alto del aceite. Asegúrese de que la contaminación no está siendo introducida a través de los equipos de manejo de aceite. Retome la muestra en el próximo intervalo programado.
C0016522 | TANTAHUATAY | EP-32 | EP-32 PTO | PERFORADORA DE ORUGAS | INGERSOLL RAND | DML | PTO | MOBILUBE HD 80W-90 | 2020-11-07 | 2020-12-16 | 2020-12-17 | 2020-12-22 | 2595 |  | No | No | No | Crítico |  | 13 | 1 | 45 | 0 | 2 | 0 | 1 | 0 | 0 | 0 | 0 | 0 | 0 | 0 | 0 | 8 | 0 | 0 | 1 | 0 | 298 | 4 | 484 | 118 | 0 |  | 0.4 | - |  |  | No |  | 34 | 25/24/15 | 293935 | 109854 | - | 208 |  |  |  | Baja viscosidad por posible contaminación con un lubricante de menor viscosidad. | Nivel de limpieza en estado de Crítico. | Resultados están dentro de los rangos aceptables. | Localice y corrija la causa de baja viscosidad del aceite. Una baja viscosidad puede reducir la protección por lubricación.Identifique las causas del origen y corrija el Codigo ISO alto del aceite. Asegúrese de que la contaminación no está siendo introducida a través de los equipos de manejo de aceite. Retome la muestra en el próximo intervalo programado.
C0016523 | TANTAHUATAY | EP-32 | EP-32 MF LH | PERFORADORA DE ORUGAS | INGERSOLL RAND | DML | MANDO FINAL LH | MOBILUBE HD 80W-90 | 2020-11-07 | 2020-12-16 | 2020-12-17 | 2020-12-22 | 2595 |  | No | No | No | Crítico |  | 14.4 | 0 | 14 | 0 | 0 | 0 | 0 | 0 | 0 | 0 | 0 | 0 | 0 | 0 | 0 | 2 | 0 | 0 | 0 | 0 | 35 | 3 | 451 | 7 | 0 |  | 1.5 | - |  |  | No |  | 21 | 24/22/16 | 130688 | 20452 | - | 351 |  |  |  | Resultados están dentro de los rangos aceptables. | Nivel de limpieza en estado de Crítico. | Resultados están dentro de los rangos aceptables. | Identifique las causas del origen y corrija el Codigo ISO alto del aceite. Asegúrese de que la contaminación no está siendo introducida a través de los equipos de manejo de aceite. Retome la muestra en el próximo intervalo programado.
C0016524 | TANTAHUATAY | EP-32 | EP-32 COMP | PERFORADORA DE ORUGAS | INGERSOLL RAND | DML | COMPRESOR | MOBIL SHC RARUS 68 | 2020-11-07 | 2020-12-16 | 2020-12-17 | 2020-12-22 | 2595 |  | No | No | No | Crítico |  | 10.2 | 0 | 6 | 0 | 2 | 0 | 0 | 0 | 0 | 0 | 0 | 0 | 0 | 0 | 0 | 2 | 0 | 1 | 0 | 0 | 2 | 0 | 168 | 16 | 0 |  | 13.3 | - |  |  | No |  | 16 | 24/21/12 | 139983 | 12113 | - | 26 |  |  |  | Alta viscosidad por posible contaminación con un lubricante de mayor viscosidad. | Nivel de limpieza en estado de Crítico. | Resultados están dentro de los rangos aceptables. | Localice y corrija la causa de la alta viscosidad del aceite. Viscosidad mayor que la esperada puede restringir el flujo de aceite causando falta de aceite y desgaste. Identifique las causas del origen y corrija el Codigo ISO alto del aceite. Asegúrese de que la contaminación no está siendo introducida a través de los equipos de manejo de aceite. Retome la muestra en el próximo intervalo programado.
C0016525 | TANTAHUATAY | EP-32 | EP-32 STHI | PERFORADORA DE ORUGAS | INGERSOLL RAND | DML | SISTEMA HIDRAULICO | MOBILTRANS HD 10W | 2020-11-07 | 2020-12-16 | 2020-12-17 | 2020-12-22 | 2595 |  | No | No | No | Crítico |  | 6.1 | 7 | 19 | 0 | 7 | 0 | 6 | 1 | 0 | 0 | 0 | 0 | 0 | 0 | 0 | 15 | 7 | 3 | 1 | 0 | 2848 | 10 | 871 | 1151 | 0 |  | 2.5 | - |  |  | No |  | 18 | 23/17/11 | 75899 | 761 | - | 16 |  |  |  | Resultados están dentro de los rangos aceptables. | Niveles de Sodio en el límite de precuación. Contaminación de Silicio en estado crítico. Altos niveles de silicio abrasivo (polvo) causarán alto desgaste. Nivel de limpieza en estado de Crítico. | Elevado desgaste de Hierro, Cromo y Aluminio. | Localice la fuente de Sodio y Silicio. Identifique las causas del origen y corrija el Codigo ISO alto del aceite. Asegúrese de que la contaminación no está siendo introducida a través de los equipos de manejo de aceite. Determine la fuente de los metales de desgaste excesivo y tome acciones correctivas. Retomar la muestra para monitorear condición.
C0016526 | TANTAHUATAY | V-317 | V-317 MOT | CAMION VOLQUETE | VOLVO | FMX 8X4R | MOTOR | MOBIL DELVAC MX 15W-40 | 2020-11-10 | 2020-12-16 | 2020-12-17 | 2020-12-22 | 12327 |  | Yes | Yes | No | Precaución | 14.4 | 13.5 | 0 | 4 | 0 | 0 | 0 | 0 | 43 | 0 | 0 | 0 | 0 | 0 | 0 | 0 | 3 | 0 | 2 | 1 | 0 | 1403 | 1118 | 980 | 1263 | 0 | 8.3 | 2.1 | 2.1 | 0 | 0.2 | No |  | 13 | - | - | - | - | - |  |  |  | Baja viscosidad por posible contaminación con un lubricante de menor viscosidad o dilución con combustible. | Resultados están dentro de los rangos aceptables. | Resultados están dentro de los rangos aceptables. | Localice y corrija la causa de baja viscosidad del aceite. Una baja viscosidad puede reducir la protección por lubricación. Retome la muestra en el próximo intervalo.
C0016527 | TANTAHUATAY | V-317 | V-317 STDI | CAMION VOLQUETE | VOLVO | FMX 8X4R | SISTEMA DIRECCION | MOBIL ATF 220 | 2020-11-10 | 2020-12-16 | 2020-12-17 | 2020-12-22 | 12327 |  | No | No | No | Crítico |  | 6 | 1 | 25 | 0 | 1 | 0 | 0 | 1 | 0 | 0 | 0 | 0 | 0 | 0 | 0 | 5 | 0 | 1 | 49 | 0 | 73 | 45 | 271 | 197 | 0 |  | 16.9 | - |  |  | No |  | 28 | 22/17/10 | 37588 | 842 | - | 8 |  |  |  | Alta oxidación por posible degradación. Baja viscosidad por posible contaminación con un lubricante de menor viscosidad. | Nivel de limpieza en estado de precaución. | Resultados están dentro de los rangos aceptables. | Localice y corrija la causa de baja viscosidad del aceite. Una baja viscosidad puede reducir la protección por lubricación. Identifique las causas del origen y corrija el Codigo ISO alto del aceite. Asegúrese de que la contaminación no está siendo introducida a través de los equipos de manejo de aceite. Retome la muestra en el próximo intervalo programado.
C0016528 | TANTAHUATAY | V-317 | V-317 TRAN | CAMION VOLQUETE | VOLVO | FMX 8X4R | TRANSMISION | MOBILUBE HD 80W-90 | 2020-11-10 | 2020-12-16 | 2020-12-17 | 2020-12-22 | 12327 |  | No | No | No | Precaución |  | 13.8 | 54 | 7 | 0 | 1 | 0 | 0 | 0 | 0 | 1 | 0 | 0 | 0 | 0 | 0 | 6 | 0 | 0 | 0 | 0 | 42 | 2 | 473 | 86 | 0 |  | 0.4 | - |  |  | No |  | 15 | 23/19/13 | 40719 | 4885 | - | 58 |  |  |  | Resultados están dentro de los rangos aceptables. | Nivel de limpieza en estado de precaución. | Desgaste de Cobre en el límite de precaución. | Identifique las causas del origen y corrija el Codigo ISO alto del aceite. Asegúrese de que la contaminación no está siendo introducida a través de los equipos de manejo de aceite. Determine la fuente del metal de desgaste y tome acciones correctivas. Retomar la muestra para monitorear condición.
C0016529 | TANTAHUATAY | V-317 | V-317 STHI | CAMION VOLQUETE | VOLVO | FMX 8X4R | SISTEMA HIDRAULICO | MOBIL DTE 26 | 2020-11-10 | 2020-12-16 | 2020-12-17 | 2020-12-22 | 12327 |  | No | No | No | Crítico |  | 6.2 | 0 | 28 | 1 | 3 | 0 | 1 | 0 | 0 | 0 | 0 | 0 | 0 | 0 | 0 | 11 | 3 | 2 | 3 | 0 | 2643 | 16 | 819 | 1109 | 0 |  | 2.7 | - |  |  | No |  | 36 | 25/24/17 | 204360 | 102707 | - | 1017 |  |  |  | Baja viscosidad por posible contaminación con un lubricante de menor viscosidad. | Nivel de limpieza en estado de Crítico. | Elevado desgaste de Hierro. | Localice y corrija la causa de baja viscosidad del aceite. Una baja viscosidad puede reducir la protección por lubricación. Identifique las causas del origen y corrija el Codigo ISO alto del aceite. Asegúrese de que la contaminación no está siendo introducida a través de los equipos de manejo de aceite. Determine la fuente del metal de desgaste excesivo y tome acciones correctivas. Retomar la muestra para monitorear condición.
C0016530 | TANTAHUATAY | V-419 | V-419 MOT | CAMION VOLQUETE | VOLVO | FMX 8X4R | MOTOR | MOBIL DELVAC MX 15W-40 | 2020-11-12 | 2020-12-16 | 2020-12-18 | 2020-12-22 | 7990 |  | Yes | Yes | No | Crítico | 14.4 | 13.2 | 3 | 25 | 1 | 1 | 0 | 0 | 45 | 0 | 0 | 0 | 0 | 0 | 0 | 0 | 3 | 0 | 2 | 1 | 0 | 1416 | 1156 | 998 | 1278 | 0 | 8.9 | 3.3 | 2.6 | 0 | 0.3 | No |  | 17 | - | - | - | - | - | - | - |  | Baja viscosidad por posible contaminación con un lubricante de menor viscosidad o dilución con combustible. | Resultados están dentro de los rangos aceptables. | Resultados están dentro de los rangos aceptables. | Localice y corrija la causa de baja viscosidad del aceite. Una baja viscosidad puede reducir la protección por lubricación. Retome la muestra en el próximo intervalo.
C0016531 | TANTAHUATAY | V-419 | V-419 STDI | CAMION VOLQUETE | VOLVO | FMX 8X4R | SISTEMA DIRECCION | MOBIL ATF 220 | 2020-11-12 | 2020-12-16 | 2020-12-18 | 2020-12-22 | 7990 |  | Yes | Yes | No | Crítico |  | 6.1 | 1 | 6 | 0 | 1 | 0 | 0 | 0 | 0 | 0 | 0 | 0 | 0 | 0 | 0 | 4 | 0 | 0 | 58 | 0 | 145 | 23 | 252 | 95 | 0 |  | 44.2 | - |  |  | No |  | 14 | 19/16/13 | 3547 | 518 | - | 70 | - | - |  | Alta oxidación por posible degradación del aceite. Baja viscosidad por posible contaminación con un lubricante de menor viscosidad. | Resultados están dentro de los rangos aceptables. | Resultados están dentro de los rangos aceptables. | Revisar el sistema de enfriamiento (termostatos, radiador, bomba de agua, mangueras, etc.). Localice y corrija la causa de baja viscosidad del aceite. Una baja viscosidad puede reducir la protección por lubricación. Retome la muestra en el próximo intervalo.
C0016532 | TANTAHUATAY | V-419 | V-419 TRAN | CAMION VOLQUETE | VOLVO | FMX 8X4R | TRANSMISION | MOBILUBE HD 80W-90 | 2020-11-12 | 2020-12-16 | 2020-12-18 | 2020-12-22 | 7990 |  | Yes | Yes | No | Crítico |  | 15.6 | 195 | 4 | 0 | 1 | 0 | 0 | 0 | 0 | 0 | 0 | 0 | 0 | 0 | 0 | 4 | 0 | 2 | 1 | 0 | 212 | 4 | 395 | 190 | 0 |  | 0 | - |  |  | No |  | 16 | 24/20/14 | 132731 | 8314 | - | 107 | - | - |  | Alta viscosidad por posible contaminación con un lubricante de mayor viscosidad. | Nivel de limpieza en estado de Crítico. | Elevado desgaste de Cobre. | Localice y corrija la causa de la alta viscosidad del aceite. Viscosidad mayor que la esperada puede restringir el flujo de aceite causando falta de aceite y desgaste. Identifique las causas del origen y corrija el Codigo ISO alto del aceite. Asegúrese de que la contaminación no está siendo introducida a través de los equipos de manejo de aceite. Determine la fuente del metal de desgaste excesivo y tome acciones correctivas. Retomar la muestra para monitorear condición.
C0016533 | TANTAHUATAY | V-419 | V-419 STHI | CAMION VOLQUETE | VOLVO | FMX 8X4R | SISTEMA HIDRAULICO | MOBIL DTE 26 | 2020-11-12 | 2020-12-16 | 2020-12-18 | 2020-12-22 | 7990 |  | No | No | No | Precaución |  | 8.4 | 0 | 1 | 0 | 0 | 0 | 0 | 0 | 0 | 0 | 0 | 0 | 0 | 0 | 0 | 2 | 0 | 0 | 0 | 0 | 130 | 1 | 408 | 685 | 0 |  | 0.3 | - |  |  | No |  | 16 | 22/19/14 | 23400 | 3317 | - | 92 | - | - |  | Resultados están dentro de los rangos aceptables. | Nivel de limpieza en estado de precaución. | Resultados están dentro de los rangos aceptables. | Identifique las causas del origen y corrija el Codigo ISO alto del aceite. Asegúrese de que la contaminación no está siendo introducida a través de los equipos de manejo de aceite. Retome la muestra en el próximo intervalo programado.
C0016534 | TANTAHUATAY | V-425 | V-425 MOT | CAMION VOLQUETE | VOLVO | FMX 8X4R | MOTOR | MOBIL DELVAC MX 15W-40 | 2020-11-13 | 2020-12-16 | 2020-12-18 | 2020-12-22 | 8289 |  | Yes | Yes | No | Crítico | 14.4 | 12.9 | 5 | 42 | 2 | 3 | 0 | 1 | 44 | 0 | 1 | 0 | 0 | 0 | 0 | 0 | 7 | 0 | 2 | 2 | 0 | 1435 | 1134 | 967 | 1264 | 0 | 7.9 | 8.6 | 6.5 | 0 | 0.6 | No |  | 21 | - | - | - | - | - | - | - |  | Baja viscosidad por posible contaminación con un lubricante de menor viscosidad o dilución con combustible. | Resultados están dentro de los rangos aceptables. | Resultados están dentro de los rangos aceptables. | Localice y corrija la causa de baja viscosidad del aceite. Una baja viscosidad puede reducir la protección por lubricación. Retome la muestra en el próximo intervalo.
C0016535 | TANTAHUATAY | V-425 | V-425 STDI | CAMION VOLQUETE | VOLVO | FMX 8X4R | SISTEMA DIRECCION | MOBIL ATF 220 | 2020-11-13 | 2020-12-16 | 2020-12-18 | 2020-12-22 | 8289 |  | No | No | No | Crítico |  | 6 | 1 | 23 | 0 | 8 | 0 | 1 | 1 | 0 | 0 | 0 | 0 | 0 | 0 | 0 | 13 | 1 | 1 | 48 | 0 | 50 | 58 | 295 | 235 | 0 |  | 7.3 | - |  |  | No |  | 14 | 21/16/12 | 10998 | 379 | - | 38 | - | - |  | Baja viscosidad por posible contaminación con un lubricante de menor viscosidad. | Nivel de limpieza en estado de precaución. | Resultados están dentro de los rangos aceptables. | Localice y corrija la causa de baja viscosidad del aceite. Una baja viscosidad puede reducir la protección por lubricación. Identifique las causas del origen y corrija el Codigo ISO alto del aceite. Asegúrese de que la contaminación no está siendo introducida a través de los equipos de manejo de aceite. Retome la muestra en el próximo intervalo programado.
C0016536 | TANTAHUATAY | V-425 | V-425 TRAN | CAMION VOLQUETE | VOLVO | FMX 8X4R | TRANSMISION | MOBILUBE HD 80W-90 | 2020-11-13 | 2020-12-16 | 2020-12-18 | 2020-12-22 | 8289 |  | No | No | No | Normal |  | 14 | 23 | 5 | 0 | 0 | 0 | 0 | 0 | 0 | 0 | 0 | 0 | 0 | 0 | 0 | 3 | 0 | 0 | 1 | 0 | 35 | 2 | 469 | 48 | 0 |  | 0.4 | - |  |  | No |  | 14 | 20/17/14 | 7171 | 1274 | - | 93 | - | - |  | Resultados están dentro de los rangos aceptables. | Resultados están dentro de los rangos aceptables. | Resultados están dentro de los rangos aceptables. | Retome la muestra en el próximo intervalo programado.
C0016537 | TANTAHUATAY | V-425 | V-425 STHI | CAMION VOLQUETE | VOLVO | FMX 8X4R | SISTEMA HIDRAULICO | MOBIL DTE 26 | 2020-11-13 | 2020-12-16 | 2020-12-18 | 2020-12-22 | 8289 |  | No | No | No | Crítico |  | 7.8 | 0 | 32 | 0 | 5 | 0 | 2 | 0 | 0 | 1 | 0 | 0 | 0 | 0 | 0 | 11 | 0 | 1 | 1 | 0 | 488 | 3 | 480 | 747 | 0 |  | 1.1 | - |  |  | No |  | 28 | 25/22/14 | 254420 | 37538 | - | 109 | - | - |  | Baja viscosidad por posible contaminación con un lubricante de menor viscosidad. | Nivel de limpieza en estado de Crítico. | Elevado desgaste de Hierro. | Localice y corrija la causa de baja viscosidad del aceite. Una baja viscosidad puede reducir la protección por lubricación. Identifique las causas del origen y corrija el Codigo ISO alto del aceite. Asegúrese de que la contaminación no está siendo introducida a través de los equipos de manejo de aceite. Determine la fuente del metal de desgaste excesivo y tome acciones correctivas. Retomar la muestra para monitorear condición.
C0016538 | TANTAHUATAY | V-365 | V-365 MOT | CAMION VOLQUETE | VOLVO | FMX 8X4R | MOTOR | MOBIL DELVAC MX 15W-40 | 2020-11-13 | 2020-12-16 | 2020-12-18 | 2020-12-22 | 8680 |  | Yes | Yes | No | Crítico | 14.4 | 13 | 14 | 57 | 3 | 5 | 0 | 1 | 43 | 0 | 1 | 0 | 0 | 0 | 0 | 0 | 7 | 0 | 11 | 9 | 1 | 1458 | 984 | 889 | 1152 | 0 | 7.9 | 10.1 | 9.2 | 0 | 0.8 | No |  | 21 | - | - | - | - | - | - | - |  | Alta oxidación por posible degradación del aceite a altas temperaturas. Baja viscosidad por posible contaminación con un lubricante de menor viscosidad o dilución con combustible. | Niveles de Potasio mayores que los esperados pueden representar fugas de refrigerante. | Desgaste de Hierro en el límite de precaución. | Revisar el sistema de enfriamiento (termostatos, radiador, bomba de agua, mangueras, etc.). Localice y corrija la causa de baja viscosidad del aceite. Una baja viscosidad puede reducir la protección por lubricación. Revisar la presión de compresión, admisión de aire y sistema de inyección. Localice la fuente de Potasio. Determine la fuente del metal de desgaste y tome acciones correctivas. Retomar la muestra para monitorear condición.
C0016539 | TANTAHUATAY | V-365 | V-365 STDI | CAMION VOLQUETE | VOLVO | FMX 8X4R | SISTEMA DIRECCION | MOBIL ATF 220 | 2020-11-13 | 2020-12-16 | 2020-12-18 | 2020-12-22 | 8680 |  | No | No | No | Crítico |  | 6.5 | 0 | 4 | 0 | 0 | 0 | 0 | 0 | 0 | 0 | 0 | 0 | 0 | 0 | 0 | 6 | 0 | 0 | 57 | 0 | 31 | 53 | 295 | 238 | 0 |  | 6 | - |  |  | No |  | 14 | 22/17/13 | 33925 | 1078 | - | 50 | - | - |  | Baja viscosidad por posible contaminación con un lubricante de menor viscosidad. | Nivel de limpieza en estado de precaución. | Resultados están dentro de los rangos aceptables. | Localice y corrija la causa de baja viscosidad del aceite. Una baja viscosidad puede reducir la protección por lubricación. Identifique las causas del origen y corrija el Codigo ISO alto del aceite. Asegúrese de que la contaminación no está siendo introducida a través de los equipos de manejo de aceite. Retome la muestra en el próximo intervalo programado.
C0016540 | TANTAHUATAY | V-365 | V-365 TRAN | CAMION VOLQUETE | VOLVO | FMX 8X4R | TRANSMISION | VOLVO GEAR BOX OIL 80W90 | 2020-11-13 | 2020-12-16 | 2020-12-18 | 2020-12-22 | 8680 |  | No | No | No | Crítico |  | 13.2 | 4 | 6 | 0 | 1 | 0 | 0 | 0 | 0 | 0 | 0 | 0 | 0 | 0 | 0 | 4 | 0 | 1 | 0 | 0 | 242 | 1 | 808 | 963 | 0 |  | 0 | - |  |  | No |  | 8 | 25/20/14 | 162583 | 5711 | - | 89 | - | - |  | Baja viscosidad por posible contaminación con un lubricante de menor viscosidad. | Nivel de limpieza en estado de Crítico. | Resultados están dentro de los rangos aceptables. | Localice y corrija la causa de baja viscosidad del aceite. Una baja viscosidad puede reducir la protección por lubricación. Identifique las causas del origen y corrija el Codigo ISO alto del aceite. Asegúrese de que la contaminación no está siendo introducida a través de los equipos de manejo de aceite. Retome la muestra en el próximo intervalo programado.
C0016541 | TANTAHUATAY | V-365 | V-365 STHI | CAMION VOLQUETE | VOLVO | FMX 8X4R | SISTEMA HIDRAULICO | MOBIL DTE 26 | 2020-11-13 | 2020-12-16 | 2020-12-18 | 2020-12-22 | 8680 |  | No | No | No | Crítico |  | 8.5 | 0 | 1 | 1 | 1 | 0 | 0 | 0 | 0 | 0 | 0 | 0 | 0 | 0 | 0 | 2 | 0 | 0 | 1 | 0 | 132 | 1 | 418 | 659 | 0 |  | 1 | - |  |  | Si |  | 13 | 23/20/16 | 44067 | 9067 | - | 502 | - | - |  | Presencia ligero de agua | Nivel de limpieza en estado de precaución. | Resultados están dentro de los rangos aceptables. | Identifique las causas del origen y corrija el Codigo ISO alto del aceite. Asegúrese de que la contaminación no está siendo introducida a través de los equipos de manejo de aceite. Retome la muestra en el próximo intervalo programado.
C0016542 | TANTAHUATAY | V-427 | V-427 MOT | CAMION VOLQUETE | VOLVO | FMX 8X4R | MOTOR | MOBIL DELVAC MX 15W-40 | 2020-11-14 | 2020-12-16 | 2020-12-18 | 2020-12-22 | 8195 |  | Yes | Yes | No | Crítico | 14.4 | 12.5 | 5 | 33 | 3 | 0 | 0 | 0 | 45 | 0 | 1 | 0 | 0 | 0 | 0 | 0 | 7 | 0 | 1 | 2 | 0 | 1408 | 1122 | 946 | 1241 | 0 | 8.8 | 9.8 | 6 | 0 | 0.5 | No |  | 18 | - | - | - | - | - | - | - |  | Baja viscosidad por posible contaminación con un lubricante de menor viscosidad o dilución con combustible. | Resultados están dentro de los rangos aceptables. | Resultados están dentro de los rangos aceptables. | Localice y corrija la causa de baja viscosidad del aceite. Una baja viscosidad puede reducir la protección por lubricación. Retome la muestra en el próximo intervalo.
C0016543 | TANTAHUATAY | V-427 | V-427 STDI | CAMION VOLQUETE | VOLVO | FMX 8X4R | SISTEMA DIRECCION | MOBIL ATF 220 | 2020-11-14 | 2020-12-16 | 2020-12-18 | 2020-12-22 | 8195 |  | No | No | No | Crítico |  | 6.1 | 1 | 12 | 0 | 1 | 0 | 0 | 1 | 0 | 0 | 0 | 0 | 0 | 0 | 0 | 5 | 3 | 0 | 55 | 0 | 88 | 39 | 277 | 171 | 0 |  | 23.9 | - |  |  | No |  | 8 | 20/16/13 | 6693 | 335 | - | 50 | - | - |  | Alta oxidación por posible degradación del aceite. Baja viscosidad por posible contaminación con un lubricante de menor viscosidad. | Resultados están dentro de los rangos aceptables. | Resultados están dentro de los rangos aceptables. | Localice y corrija la causa de baja viscosidad del aceite. Una baja viscosidad puede reducir la protección por lubricación. Retome la muestra en el próximo intervalo.
C0016544 | TANTAHUATAY | V-427 | V-427 TRAN | CAMION VOLQUETE | VOLVO | FMX 8X4R | TRANSMISION | MOBILUBE HD 80W-90 | 2020-11-14 | 2020-12-16 | 2020-12-18 | 2020-12-22 | 8195 |  | No | No | No | Crítico |  | 14 | 109 | 4 | 0 | 1 | 0 | 0 | 0 | 0 | 0 | 0 | 0 | 0 | 0 | 0 | 7 | 0 | 0 | 1 | 0 | 21 | 1 | 491 | 71 | 0 |  | 0.9 | - |  |  | No |  | 13 | 22/19/14 | 39840 | 4558 | - | 122 | - | - |  | Resultados están dentro de los rangos aceptables. | Nivel de limpieza en estado de precaución. | Elevado desgaste de Cobre. | Identifique las causas del origen y corrija el Codigo ISO alto del aceite. Asegúrese de que la contaminación no está siendo introducida a través de los equipos de manejo de aceite. Determine la fuente del metal de desgaste excesivo y tome acciones correctivas. Retomar la muestra para monitorear condición.
C0016545 | TANTAHUATAY | V-427 | V-427 STHI | CAMION VOLQUETE | VOLVO | FMX 8X4R | SISTEMA HIDRAULICO | MOBIL DTE 26 | 2020-11-14 | 2020-12-16 | 2020-12-18 | 2020-12-22 | 8195 |  | No | No | No | Precaución |  | 8.4 | 0 | 2 | 0 | 1 | 0 | 0 | 0 | 0 | 0 | 0 | 0 | 0 | 0 | 0 | 3 | 0 | 0 | 1 | 0 | 159 | 3 | 428 | 677 | 0 |  | 0.4 | - |  |  | No |  | 15 | 23/20/14 | 53369 | 5040 | - | 87 | - | - |  | Resultados están dentro de los rangos aceptables. | Nivel de limpieza en estado de precaución. | Resultados están dentro de los rangos aceptables. | Identifique las causas del origen y corrija el Codigo ISO alto del aceite. Asegúrese de que la contaminación no está siendo introducida a través de los equipos de manejo de aceite. Retome la muestra en el próximo intervalo programado.
C0016546 | TANTAHUATAY | EP-32 | EP-32 MOT | PERFORADORA DE ORUGAS | INGERSOLL RAND | DML | MOTOR | MOBIL DELVAC MX 15W-40 | 2020-11-16 | 2020-12-16 | 2020-12-18 | 2020-12-22 | 2714 |  | Yes | Yes | No | Crítico | 14.4 | 13 | 1 | 6 | 0 | 0 | 0 | 1 | 44 | 0 | 0 | 0 | 0 | 0 | 0 | 0 | 3 | 0 | 1 | 1 | 0 | 1402 | 1127 | 971 | 1267 | 0 | 9 | 1.9 | 2.5 | 0 | 0.3 | No |  | 15 | - | - | - | - | - | - | - |  | Baja viscosidad por posible contaminación con un lubricante de menor viscosidad o dilución con combustible. | Niveles de sodio en el límite de precaución pueden representar fugas de refrigerante hacia el cárter del motor o contaminación por sal del medio ambiente. | Resultados están dentro de los rangos aceptables. | Localice la fuente de Sodio. Localice y corrija la causa de baja viscosidad del aceite. Una baja viscosidad puede reducir la protección por lubricación. Retome la muestra en el próximo intervalo.
C0016547 | TANTAHUATAY | EP-32 | EP-32 CJRO | PERFORADORA DE ORUGAS | INGERSOLL RAND | DML | CABEZAL DE ROTACION | MOBILUBE HD 80W-90 | 2020-11-16 | 2020-12-16 | 2020-12-18 | 2020-12-22 | 2714 |  | Yes | No | No | Crítico |  | 14.4 | 0 | 10 | 0 | 1 | 0 | 0 | 17 | 0 | 0 | 0 | 0 | 0 | 0 | 0 | 5 | 0 | 1 | 1 | 0 | 27 | 3 | 456 | 11 | 0 |  | 1.5 | - |  |  | No |  | 10 | 26/24/18 | 320182 | 137963 | - | 1669 | - | - |  | Resultados están dentro de los rangos aceptables. | Nivel de limpieza en estado de Crítico. | Resultados están dentro de los rangos aceptables. | Identifique las causas del origen y corrija el Codigo ISO alto del aceite. Asegúrese de que la contaminación no está siendo introducida a través de los equipos de manejo de aceite. Retome la muestra en el próximo intervalo programado.
C0016548 | TANTAHUATAY | EP-32 | EP-32 PTO | PERFORADORA DE ORUGAS | INGERSOLL RAND | DML | PTO | MOBILUBE HD 80W-90 | 2020-11-16 | 2020-12-16 | 2020-12-18 | 2020-12-22 | 2714 |  | Yes | No | No | Crítico |  | 12.7 | 1 | 43 | 0 | 3 | 0 | 1 | 1 | 0 | 0 | 0 | 0 | 0 | 0 | 0 | 9 | 0 | 1 | 1 | 0 | 369 | 4 | 507 | 149 | 0 |  | 0.4 | - |  |  | No |  | 30 | 25/23/14 | 293528 | 76525 | - | 133 | - | - |  | Baja viscosidad por posible contaminación con un lubricante de menor viscosidad. | Nivel de limpieza en estado de Crítico. | Resultados están dentro de los rangos aceptables. | Localice y corrija la causa de baja viscosidad del aceite. Una baja viscosidad puede reducir la protección por lubricación.Identifique las causas del origen y corrija el Codigo ISO alto del aceite. Asegúrese de que la contaminación no está siendo introducida a través de los equipos de manejo de aceite. Retome la muestra en el próximo intervalo programado.
C0016549 | TANTAHUATAY | EP-32 | EP-32 MF LH | PERFORADORA DE ORUGAS | INGERSOLL RAND | DML | MANDO FINAL LH | MOBILUBE HD 80W-90 | 2020-11-16 | 2020-12-16 | 2020-12-18 | 2020-12-22 | 2714 |  | Yes | No | No | Crítico |  | 14.5 | 1 | 23 | 0 | 0 | 0 | 0 | 0 | 0 | 0 | 0 | 0 | 0 | 0 | 0 | 3 | 0 | 1 | 1 | 0 | 37 | 3 | 438 | 9 | 0 |  | 1.8 | - |  |  | No |  | 24 | 24/21/15 | 92988 | 11743 | - | 265 | - | - |  | Resultados están dentro de los rangos aceptables. | Nivel de limpieza en estado de Crítico. | Resultados están dentro de los rangos aceptables. | Identifique las causas del origen y corrija el Codigo ISO alto del aceite. Asegúrese de que la contaminación no está siendo introducida a través de los equipos de manejo de aceite. Retome la muestra en el próximo intervalo programado.
C0016550 | TANTAHUATAY | EP-32 | EP-32 MF RH | PERFORADORA DE ORUGAS | INGERSOLL RAND | DML | MANDO FINAL RH | MOBILUBE HD 80W-90 | 2020-11-16 | 2020-12-16 | 2020-12-18 | 2020-12-22 | 2714 |  | No | No | No | Crítico |  | 14.5 | 0 | 23 | 0 | 0 | 0 | 0 | 0 | 0 | 0 | 0 | 0 | 0 | 0 | 0 | 3 | 3 | 1 | 1 | 0 | 40 | 4 | 456 | 10 | 0 |  | 1.6 | - |  |  | No |  | 22 | 24/20/15 | 85451 | 9161 | - | 187 | - | - |  | Resultados están dentro de los rangos aceptables. | Nivel de limpieza en estado de Crítico. | Resultados están dentro de los rangos aceptables. | Identifique las causas del origen y corrija el Codigo ISO alto del aceite. Asegúrese de que la contaminación no está siendo introducida a través de los equipos de manejo de aceite. Retome la muestra en el próximo intervalo programado.
C0016551 | TANTAHUATAY | EP-32 | EP-32 COMP | PERFORADORA DE ORUGAS | INGERSOLL RAND | DML | COMPRESOR | MOBIL SHC RARUS 68 | 2020-11-16 | 2020-12-16 | 2020-12-18 | 2020-12-22 | 2714 |  | No | No | No | Crítico |  | 10.1 | 0 | 5 | 0 | 1 | 0 | 0 | 0 | 0 | 0 | 0 | 0 | 0 | 0 | 0 | 2 | 7 | 1 | 0 | 0 | 2 | 0 | 191 | 14 | 0 |  | 5.5 | - |  |  | No |  | 16 | 24/20/15 | 135655 | 9881 | - | 161 | - | - |  | Alta viscosidad por posible contaminación con un lubricante de mayor viscosidad. | Nivel de limpieza en estado de Crítico. Niveles de Sodio en el límite de precuación. | Resultados están dentro de los rangos aceptables. | Localice la fuente de Sodio. Localice y corrija la causa de la alta viscosidad del aceite. Viscosidad mayor que la esperada puede restringir el flujo de aceite causando falta de aceite y desgaste. Identifique las causas del origen y corrija el Codigo ISO alto del aceite. Asegúrese de que la contaminación no está siendo introducida a través de los equipos de manejo de aceite. Retome la muestra en el próximo intervalo programado.
C0016552 | TANTAHUATAY | EP-32 | EP-32 STHI | PERFORADORA DE ORUGAS | INGERSOLL RAND | DML | SISTEMA HIDRAULICO | MOBILTRANS HD 10W | 2020-11-16 | 2020-12-16 | 2020-12-18 | 2020-12-22 | 2714 |  | Yes | No | No | Crítico |  | 6 | 8 | 20 | 0 | 8 | 0 | 7 | 1 | 0 | 0 | 0 | 0 | 0 | 0 | 0 | 15 | 10 | 3 | 2 | 0 | 2784 | 9 | 879 | 1169 | 0 |  | 2.6 | - |  |  | No |  | 16 | 23/17/13 | 75949 | 1020 | - | 75 | - | - |  | Resultados están dentro de los rangos aceptables. | Niveles de Sodio en el límite de precuación. Contaminación de Silicio en estado crítico. Altos niveles de silicio abrasivo (polvo) causarán alto desgaste. Nivel de limpieza en estado de Crítico. | Elevado desgaste de Hierro, Cromo y Aluminio. | Localice la fuente de Sodio y Silicio. Identifique las causas del origen y corrija el Codigo ISO alto del aceite. Asegúrese de que la contaminación no está siendo introducida a través de los equipos de manejo de aceite. Determine la fuente de los metales de desgaste excesivo y tome acciones correctivas. Retomar la muestra para monitorear condición.
C0016553 | TANTAHUATAY | V-301 | V-301 MOT | CAMION VOLQUETE | VOLVO | FMX 8X4R | MOTOR | MOBIL DELVAC MX 15W-40 | 2020-11-17 | 2020-12-16 | 2020-12-18 | 2020-12-22 | 10971 |  | Yes | Yes | No | Crítico | 14.4 | 13.1 | 2 | 14 | 1 | 1 | 0 | 0 | 46 | 0 | 0 | 0 | 0 | 0 | 0 | 0 | 5 | 3 | 2 | 2 | 0 | 1428 | 1194 | 994 | 1292 | 0 | 8.5 | 5.2 | 5 | 0 | 0.6 | No |  | 12 | - | - | - | - | - | - | - |  | Baja viscosidad por posible contaminación con un lubricante de menor viscosidad o dilución con combustible. | Resultados están dentro de los rangos aceptables. | Resultados están dentro de los rangos aceptables. | Localice y corrija la causa de baja viscosidad del aceite. Una baja viscosidad puede reducir la protección por lubricación. Retome la muestra en el próximo intervalo.
C0016554 | TANTAHUATAY | V-301 | V-301 STDI | CAMION VOLQUETE | VOLVO | FMX 8X4R | SISTEMA DIRECCION | MOBIL ATF 220 | 2020-11-17 | 2020-12-16 | 2020-12-18 | 2020-12-22 | 10971 |  | No | No | No | Crítico |  | 5.9 | 0 | 15 | 0 | 4 | 0 | 1 | 0 | 0 | 0 | 0 | 0 | 0 | 0 | 0 | 7 | 4 | 1 | 45 | 0 | 62 | 53 | 288 | 225 | 0 |  | 14.6 | - |  |  | No |  | 18 | 20/16/13 | 5879 | 500 | - | 70 | - | - |  | Baja viscosidad por posible contaminación con un lubricante de menor viscosidad. | Resultados están dentro de los rangos aceptables. | Resultados están dentro de los rangos aceptables. | Localice y corrija la causa de baja viscosidad del aceite. Una baja viscosidad puede reducir la protección por lubricación. Retome la muestra en el próximo intervalo.
C0016555 | TANTAHUATAY | V-301 | V-301 TRAN | CAMION VOLQUETE | VOLVO | FMX 8X4R | TRANSMISION | MOBILUBE HD 80W-90 | 2020-11-17 | 2020-12-16 | 2020-12-18 | 2020-12-22 | 10971 |  | No | No | No | Crítico |  | 13.6 | 88 | 4 | 0 | 0 | 0 | 0 | 0 | 0 | 0 | 0 | 0 | 0 | 0 | 0 | 5 | 2 | 1 | 0 | 0 | 44 | 1 | 493 | 151 | 0 |  | 0.7 | - |  |  | No |  | 12 | 24/21/15 | 102166 | 12786 | - | 221 | - | - |  | Resultados están dentro de los rangos aceptables. | Nivel de limpieza en estado de Crítico. | Desgaste de Cobre en el límite de precaución. | Identifique las causas del origen y corrija el Codigo ISO alto del aceite. Asegúrese de que la contaminación no está siendo introducida a través de los equipos de manejo de aceite. Determine la fuente del metal de desgaste y tome acciones correctivas. Retomar la muestra para monitorear condición.
C0016556 | TANTAHUATAY | V-301 | V-301 STHI | CAMION VOLQUETE | VOLVO | FMX 8X4R | SISTEMA HIDRAULICO | MOBIL DTE 26 | 2020-11-17 | 2020-12-16 | 2020-12-18 | 2020-12-22 | 10971 |  | No | No | No | Crítico |  | 7.5 | 1 | 29 | 0 | 6 | 0 | 4 | 0 | 0 | 0 | 0 | 0 | 0 | 0 | 0 | 11 | 5 | 2 | 2 | 0 | 809 | 7 | 499 | 721 | 0 |  | 2.3 | - |  |  | No |  | 22 | 25/23/15 | 179177 | 57357 | - | 195 | - | - |  | Baja viscosidad por posible contaminación con un lubricante de menor viscosidad. | Nivel de limpieza en estado de Crítico. | Elevado desgaste de Hierro y Cromo. | Localice y corrija la causa de baja viscosidad del aceite. Una baja viscosidad puede reducir la protección por lubricación. Identifique las causas del origen y corrija el Codigo ISO alto del aceite. Asegúrese de que la contaminación no está siendo introducida a través de los equipos de manejo de aceite. Determine la fuente de los metales de desgaste excesivo y tome acciones correctivas. Retomar la muestra para monitorear condición.
C0016557 | TANTAHUATAY | RE-42 | RE-42 MOT | EXCAVADORA DE ORUGAS | CATERPILLAR | 374DL | MOTOR | MOBIL DELVAC MX 15W-40 | 2020-11-18 | 2020-12-16 | 2020-12-18 | 2020-12-22 | 10185 |  | Yes | Yes | No | Precaución | 14.4 | 13.4 | 4 | 61 | 4 | 0 | 1 | 1 | 46 | 0 | 1 | 0 | 0 | 0 | 0 | 0 | 9 | 3 | 1 | 1 | 0 | 1434 | 1189 | 983 | 1295 | 0 | 8.6 | 7.3 | 7.2 | 0 | 1.8 | No |  | 20 | - | - | - | - | - | - | - |  | Baja viscosidad por posible contaminación con un lubricante de menor viscosidad o dilución con combustible. | Elevado nivel de hollín, como resultado de una combustión incompleta. Nivel de Silicio en el límite de precaución. | Desgaste de Plomo en el límite de precaución. | Localice la fuente de silicio. Revisar la presión de compresión, admisión de aire y sistema de inyección. Localice y corrija la causa de baja viscosidad del aceite. Una baja viscosidad puede reducir la protección por lubricación. Determine la fuente del metal de desgaste y tome acciones correctivas. Retomar la muestra para monitorear condición.
C0016558 | TANTAHUATAY | RE-42 | RE-42 RDGI RH | EXCAVADORA DE ORUGAS | CATERPILLAR | 374DL | REDUCTOR DE GIRO RH | MOBILTRANS HD 50 | 2020-11-18 | 2020-12-16 | 2020-12-18 | 2020-12-22 | 10185 |  | No | No | No | Crítico |  | 17.9 | 0 | 13 | 0 | 1 | 0 | 0 | 2 | 0 | 0 | 0 | 0 | 0 | 0 | 0 | 6 | 5 | 2 | 1 | 0 | 2947 | 13 | 917 | 1213 | 0 |  | 0.5 | - |  |  | No |  | 18 | 25/24/18 | 279496 | 98404 | - | 1467 | - | - |  | Resultados están dentro de los rangos aceptables. | Nivel de limpieza en estado de Crítico. | Resultados están dentro de los rangos aceptables. | Identifique las causas del origen y corrija el Codigo ISO alto del aceite. Asegúrese de que la contaminación no está siendo introducida a través de los equipos de manejo de aceite. Retome la muestra en el próximo intervalo programado.
C0016559 | TANTAHUATAY | RE-42 | RE-42 RDGI LH | EXCAVADORA DE ORUGAS | CATERPILLAR | 374DL | REDUCTOR DE GIRO LH | MOBILTRANS HD 50 | 2020-11-18 | 2020-12-16 | 2020-12-18 | 2020-12-22 | 10185 |  | No | No | No | Crítico |  | 17.9 | 0 | 42 | 0 | 3 | 0 | 1 | 0 | 0 | 0 | 0 | 0 | 0 | 0 | 0 | 11 | 3 | 2 | 1 | 0 | 2910 | 13 | 902 | 1212 | 0 |  | 0.6 | - |  |  | No |  | 29 | 25/22/15 | 264425 | 28265 | - | 197 | - | - |  | Resultados están dentro de los rangos aceptables. | Nivel de Silicio en el límite de precaución. Nivel de limpieza en estado de Crítico. | Presencia de aluminio mayor que el esperado puede representar contaminación con polvo (silicio abrasivo). | El incremento en silicio y aluminio podría potencialmente indicar una contaminación con polvo/tierra como la causa raíz del problema. Identifique las causas del origen y corrija el Codigo ISO alto del aceite. Asegúrese de que la contaminación no está siendo introducida a través de los equipos de manejo de aceite. Retome la muestra en el próximo intervalo programado.
C0016560 | TANTAHUATAY | RE-42 | RE-42 MF RH | RETROEXCAVADORA | CATERPILLAR | 374DL | MANDO FINAL RH | MOBILTRANS HD 50 | 2020-11-18 | 2020-12-16 | 2020-12-18 | 2020-12-22 | 10185 |  | No | No | No | Crítico |  | 17.8 | 3 | 35 | 1 | 2 | 0 | 0 | 0 | 0 | 0 | 0 | 0 | 0 | 0 | 0 | 12 | 3 | 1 | 3 | 0 | 2978 | 13 | 918 | 1237 | 0 |  | 0.5 | - |  |  | No |  | 22 | 25/23/17 | 306501 | 77525 | - | 768 | - | - |  | Resultados están dentro de los rangos aceptables. | Nivel de limpieza en estado de Crítico. | Resultados están dentro de los rangos aceptables. | Identifique las causas del origen y corrija el Codigo ISO alto del aceite. Asegúrese de que la contaminación no está siendo introducida a través de los equipos de manejo de aceite. Retome la muestra en el próximo intervalo programado.
C0016561 | TANTAHUATAY | RE-42 | RE-42 MF LH | RETROEXCAVADORA | CATERPILLAR | 374DL | MANDO FINAL LH | MOBILTRANS HD 50 | 2020-11-18 | 2020-12-16 | 2020-12-18 | 2020-12-22 | 10185 |  | No | No | No | Crítico |  | 18.2 | 2 | 15 | 0 | 2 | 0 | 0 | 0 | 0 | 0 | 0 | 0 | 0 | 0 | 0 | 10 | 4 | 1 | 1 | 0 | 2960 | 14 | 914 | 1228 | 0 |  | 0.6 | - |  |  | No |  | 22 | 25/23/17 | 228258 | 46076 | - | 652 | - | - |  | Resultados están dentro de los rangos aceptables. | Nivel de limpieza en estado de Crítico. | Resultados están dentro de los rangos aceptables. | Identifique las causas del origen y corrija el Codigo ISO alto del aceite. Asegúrese de que la contaminación no está siendo introducida a través de los equipos de manejo de aceite. Retome la muestra en el próximo intervalo programado.
C0016562 | TANTAHUATAY | RE-42 | RE-42 STHI | EXCAVADORA DE ORUGAS | CATERPILLAR | 374DL | SISTEMA HIDRAULICO | MOBILTRANS HD 10W | 2020-11-18 | 2020-12-16 | 2020-12-18 | 2020-12-22 | 10185 |  | No | No | No | Crítico |  | 6 | 13 | 12 | 0 | 5 | 0 | 1 | 1 | 0 | 0 | 0 | 0 | 0 | 0 | 0 | 10 | 8 | 2 | 1 | 0 | 2659 | 14 | 873 | 1149 | 0 |  | 0.5 | - |  |  | No |  | 8 | 21/17/13 | 12467 | 942 | - | 69 | - | - |  | Resultados están dentro de los rangos aceptables. | Contaminación de Silicio en estado crítico. Altos niveles de silicio abrasivo (polvo) causarán alto desgaste. Nivel de limpieza en estado de precaución. | Presencia de aluminio mayor que el esperado puede representar contaminación con polvo (silicio abrasivo). | El incremento en silicio y aluminio podría potencialmente indicar una contaminación con polvo/tierra como la causa raíz del problema. Identifique las causas del origen y corrija el Codigo ISO alto del aceite. Asegúrese de que la contaminación no está siendo introducida a través de los equipos de manejo de aceite. Determine la fuente del metal de desgaste excesivo y tome acciones correctivas. Retomar la muestra para monitorear condición.
C0016563 | BROCAL | EP-19 | EP-19 MOT | PERFORADORA DE ORUGAS | INGERSOLL RAND | DM45 | MOTOR | MOBIL DELVAC MX 15W-40 | 2020-12-09 | 2020-12-26 | 2020-12-29 | 2020-12-31 | 24500 | 410 | Yes | Yes | No
C0016564 | BROCAL | EP-19 | EP-19 CJRO | PERFORADORA DE ORUGAS | INGERSOLL RAND | DM45 | CABEZAL DE ROTACION | MOBILUBE HD 80W-90 | 2020-12-09 | 2020-12-26 | 2020-12-29 | 2020-12-31 | 24500 | 111 | Yes | No | No
C0016565 | BROCAL | EP-19 | EP-19 PTO | PERFORADORA DE ORUGAS | INGERSOLL RAND | DM45 | PTO | MOBILUBE HD 80W-90 | 2020-12-09 | 2020-12-17 | 2020-12-21 | 2020-12-23 | 24500 | 136 | Yes | No | No | Precaución |  | 13.2 | 1 | 115 | 1 | 5 | 0 | 1 | 0 | 0 | 2 | 1 | 0 | 0 | 0 | 0 | 37 | 1 | 2 | 1 | 3 | 69 | 9 | 451 | 32 | 0 |  | 3.7 | - |  |  | No |  | 112 | - | - | - | - | - | - |  |  | Baja viscosidad por posible contaminación con un lubricante de menor viscosidad o dilución con combustible. | Resultados están dentro de los rangos aceptables. | Resultados están dentro de los rangos aceptables. | Localice y corrija la causa de baja viscosidad del aceite. Una baja viscosidad puede reducir la protección por lubricación. Retome la muestra en el próximo intervalo.
C0016566 | BROCAL | EP-19 | EP-19 STHI | PERFORADORA DE ORUGAS | INGERSOLL RAND | DM45 | SISTEMA HIDRAULICO | MOBIL DTE 10 EXCEL 32 | 2020-12-09 | 2020-12-17 | 2020-12-21 | 2020-12-23 | 24500 | 435 | Yes | Yes | No | Crítico |  | 6.9 | 3 | 3 | 1 | 1 | 0 | 0 | 0 | 0 | 0 | 0 | 0 | 0 | 0 | 0 | 3 | 3 | 1 | 1 | 0 | 360 | 4 | 418 | 167 | 0 |  |  | - |  |  | No |  | 78 | 23/21/17 | 64387 | 14757 | - | 716 | - |  |  | Resultados están dentro de los rangos aceptables. | Nivel de limpieza en estado de Crítico. | Resultados están dentro de los rangos aceptables. | Identifique las causas del origen y corrija el Codigo ISO alto del aceite. Asegúrese de que la contaminación no está siendo introducida a través de los equipos de manejo de aceite. Retome la muestra en el próximo intervalo programado.
C0016567 | BROCAL | EP-19 | EP-19 MF RH | PERFORADORA DE ORUGAS | INGERSOLL RAND | DM45 | MANDO FINAL RH | MOBILUBE HD 80W-90 | 2020-12-09 | 2020-12-17 | 2020-12-21 | 2020-12-23 | 24500 | 136 | Yes | No | No | Crítico |  | 12.8 | 5 | 290 | 1 | 17 | 0 | 4 | 0 | 0 | 6 | 1 | 0 | 0 | 0 | 0 | 76 | 0 | 7 | 2 | 0 | 101 | 15 | 458 | 41 | 0 |  | 3.9 | - |  |  | No |  | 108 | - | - | - | - | - | - |  |  | Baja viscosidad por posible contaminación con un lubricante de menor viscosidad. | Muestra oscura no se realizó nivel de limpieza. Nivel de Silicio en el límite de precaución. | Elevado desgaste de Hierro. | Localice la fuente de silicio. Localice y corrija la causa de baja viscosidad del aceite. Una baja viscosidad puede reducir la protección por lubricación. Determine la fuente del metal de desgaste excesivo y tome acciones correctivas. Retomar la muestra para monitorear condición.
C0016568 | BROCAL | EP-19 | EP-19 MF LH | PERFORADORA DE ORUGAS | INGERSOLL RAND | DM45 | MANDO FINAL LH | MOBILUBE HD 80W-90 | 2020-12-09 | 2020-12-17 | 2020-12-21 | 2020-12-23 | 24500 | 136 | Yes | No | No | Crítico |  | 12.1 | 3 | 93 | 1 | 5 | 0 | 1 | 0 | 0 | 2 | 0 | 0 | 0 | 0 | 0 | 24 | 0 | 3 | 1 | 0 | 109 | 5 | 443 | 55 | 0 |  | 5.1 | - |  |  | No |  | 33 | 25/24/16 | 234468 | 83848 | - | 466 | - |  |  | Baja viscosidad por posible contaminación con un lubricante de menor viscosidad. | Nivel de limpieza en estado de Crítico. | Resultados están dentro de los rangos aceptables. | Localice y corrija la causa de baja viscosidad del aceite. Una baja viscosidad puede reducir la protección por lubricación. Identifique las causas del origen y corrija el Codigo ISO alto del aceite. Asegúrese de que la contaminación no está siendo introducida a través de los equipos de manejo de aceite. Retome la muestra en el próximo intervalo programado.
C0016569 | ATOCONGO | C-71 | C-71 TRAN | CARGADOR FRONTAL | KOMATSU | WA500 | TRANSMISION | MOBILTRANS HD 30 | 2020-11-08 | 2020-12-16 | 2020-12-18 | 2020-12-23 | 21681 | 675 | Yes | Yes | No | Precaución |  | 10.9 | 4 | 6 | 0 | 1 | 0 | 0 | 0 | 0 | 0 | 0 | 0 | 0 | 0 | 0 | 5 | 0 | 0 | 0 | 0 | 2996 | 9 | 889 | 1209 | 0 |  | 0.5 | - |  |  | No |  | 16 | 23/20/13 | 46888 | 6636 | - | 75 | - |  |  | Resultados están dentro de los rangos aceptables. | Nivel de limpieza en estado de precaución. | Resultados están dentro de los rangos aceptables. | Identifique las causas del origen y corrija el Codigo ISO alto del aceite. Asegúrese de que la contaminación no está siendo introducida a través de los equipos de manejo de aceite. Retome la muestra en el próximo intervalo programado.
C0016570 | ATOCONGO | C-71 | C-71 DIFE DEL | CARGADOR FRONTAL | KOMATSU | WA500 | DIFERENCIAL DELANTERO | MOBILTRANS HD 50 | 2020-11-08 | 2020-12-16 | 2020-12-18 | 2020-12-23 | 21681 | 1352 | Yes | Yes | No | Crítico |  | 17.8 | 0 | 106 | 0 | 1 | 0 | 0 | 0 | 0 | 1 | 0 | 0 | 0 | 0 | 0 | 9 | 2 | 1 | 2 | 0 | 2755 | 12 | 889 | 1191 | 0 |  | 0.6 | - |  |  | No |  | 356 | 25/22/15 | 261597 | 31352 | - | 296 | - |  |  | Resultados están dentro de los rangos aceptables. | Nivel de limpieza en estado de Crítico. | Resultados están dentro de los rangos aceptables. | Identifique las causas del origen y corrija el Codigo ISO alto del aceite. Asegúrese de que la contaminación no está siendo introducida a través de los equipos de manejo de aceite. Retome la muestra en el próximo intervalo programado.
C0016571 | ATOCONGO | C-71 | C-71 DIFE POS | CARGADOR FRONTAL | KOMATSU | WA500 | DIFERENCIAL POSTERIOR | MOBILTRANS HD 50 | 2020-11-08 | 2020-12-16 | 2020-12-18 | 2020-12-23 | 21681 | 1352 | Yes | Yes | No | Normal |  | 18 | 0 | 95 | 0 | 1 | 0 | 0 | 0 | 0 | 1 | 0 | 0 | 0 | 0 | 0 | 13 | 0 | 1 | 1 | 0 | 2734 | 11 | 896 | 1193 | 0 |  | 0.6 | - |  |  | No |  | 169 | - | - | - | - | - | - |  |  | Resultados están dentro de los rangos aceptables. | Presencia de partículas oscuras lo cual imposibilita realizar la prueba de Conteo de Partículas. | Indica presencia de partículas ferromagnéticas visibles mayores a 40 micras. | Determine la fuente de partículas ferromagnéticas y tome acciones correctivas de ser necesario.
C0016572 | ATOCONGO | C-71 | C-71 MFDEL RH | CARGADOR FRONTAL | KOMATSU | WA500 | MANDO FINAL DEL. RH | MOBILTRANS HD 50 | 2020-11-08 | 2020-12-16 | 2020-12-18 | 2020-12-23 | 21681 | 1352 | Yes | Yes | No | Normal |  | 17.9 | 0 | 99 | 0 | 1 | 0 | 0 | 0 | 0 | 1 | 0 | 0 | 0 | 0 | 0 | 9 | 0 | 1 | 1 | 0 | 2696 | 11 | 893 | 1193 | 0 |  | 0.8 | - |  |  | No |  | 310 | - | - | - | - | - | - |  |  | Resultados están dentro de los rangos aceptables. | Presencia de partículas oscuras lo cual imposibilita realizar la prueba de Conteo de Partículas. | Indica presencia de partículas ferromagnéticas visibles mayores a 40 micras. | Determine la fuente de partículas ferromagnéticas y tome acciones correctivas de ser necesario.
C0016573 | ATOCONGO | C-71 | C-71 MFDEL LH | CARGADOR FRONTAL | KOMATSU | WA500 | MANDO FINAL DEL. LH | MOBILTRANS HD 50 | 2020-11-08 | 2020-12-16 | 2020-12-18 | 2020-12-23 | 21681 | 1352 | Yes | No | No | Normal |  | 17.7 | 0 | 96 | 0 | 0 | 0 | 0 | 0 | 0 | 1 | 0 | 0 | 0 | 0 | 0 | 8 | 0 | 0 | 1 | 0 | 2672 | 10 | 886 | 1194 | 0 |  | 0.6 | - |  |  | No |  | 364 | - | - | - | - | - | - |  |  | Resultados están dentro de los rangos aceptables. | Presencia de partículas oscuras lo cual imposibilita realizar la prueba de Conteo de Partículas. | Indica presencia de partículas ferromagnéticas visibles mayores a 40 micras. | Determine la fuente de partículas ferromagnéticas y tome acciones correctivas de ser necesario.
C0016574 | ATOCONGO | C-71 | C-71 MFPOS RH | CARGADOR FRONTAL | KOMATSU | WA500 | MANDO FINAL POST. RH | MOBILTRANS HD 50 | 2020-11-08 | 2020-12-16 | 2020-12-18 | 2020-12-23 | 21681 | 1352 | Yes | No | No | Normal |  | 18 | 0 | 101 | 0 | 1 | 0 | 0 | 0 | 0 | 1 | 0 | 0 | 0 | 0 | 0 | 13 | 0 | 1 | 1 | 0 | 2799 | 11 | 896 | 1203 | 0 |  | 0.6 | - |  |  | No |  | 174 | - | - | - | - | - | - |  |  | Resultados están dentro de los rangos aceptables. | Presencia de partículas oscuras lo cual imposibilita realizar la prueba de Conteo de Partículas. | Indica presencia de partículas ferromagnéticas visibles mayores a 40 micras. | Determine la fuente de partículas ferromagnéticas y tome acciones correctivas de ser necesario.
C0016575 | ATOCONGO | C-71 | C-71 MFPOS LH | CARGADOR FRONTAL | KOMATSU | WA500 | MANDO FINAL POST. LH | MOBILTRANS HD 50 | 2020-11-08 | 2020-12-16 | 2020-12-18 | 2020-12-23 | 21681 | 1352 | Yes | No | No | Precaución |  | 17.9 | 0 | 104 | 0 | 1 | 0 | 0 | 0 | 0 | 1 | 0 | 0 | 0 | 0 | 0 | 14 | 6 | 1 | 3 | 0 | 2730 | 12 | 902 | 1190 | 0 |  | 0.7 | - |  |  | No |  | 192 | - | - | - | - | - | - |  |  | Resultados están dentro de los rangos aceptables. | Presencia de partículas oscuras lo cual imposibilita realizar la prueba de Conteo de Partículas. Nivel de Sodio en el límite de precaución. | Indica presencia de partículas ferromagnéticas visibles mayores a 40 micras. | Localice la fuente de sodio. Determine la fuente de partículas ferromagnéticas y tome acciones correctivas de ser necesario.
C0016576 | ATOCONGO | V-396 | V-396 MOT | CAMION VOLQUETE | VOLVO | FMX 8X4R | MOTOR | MOBIL DELVAC MX 15W-40 | 2020-11-05 | 2020-12-16 | 2020-12-18 | 2020-12-23 | 8841 | 392 | Yes | Yes | No | Precaución | 14.4 | 13.4 | 1 | 3 | 0 | 0 | 0 | 0 | 44 | 0 | 0 | 0 | 0 | 0 | 0 | 0 | 3 | 0 | 1 | 0 | 0 | 1391 | 1123 | 975 | 1253 | 0 | 9.3 | 2.5 | 1.8 | 0.2 | 0.1 | No |  | 14 | - | - | - | - | - | - |  |  | Baja viscosidad por posible contaminación con un lubricante de menor viscosidad o dilución con combustible. | Resultados están dentro de los rangos aceptables. | Resultados están dentro de los rangos aceptables. | Localice y corrija la causa de baja viscosidad del aceite. Una baja viscosidad puede reducir la protección por lubricación. Retome la muestra en el próximo intervalo.
C0016577 | ATOCONGO | V-396 | V-396 STDI | CAMION VOLQUETE | VOLVO | FMX 8X4R | SISTEMA DIRECCION | MOBIL ATF 220 | 2020-11-05 | 2020-12-16 | 2020-12-18 | 2020-12-23 | 8841 | 1320 | Yes | Yes | No | Crítico |  | 5.9 | 1 | 65 | 0 | 1 | 0 | 1 | 0 | 0 | 1 | 0 | 0 | 0 | 0 | 0 | 5 | 2 | 0 | 38 | 0 | 22 | 55 | 286 | 247 | 0 |  | 2.1 | - |  |  | No |  | 16 | 20/17/12 | 7334 | 749 | - | 30 | - |  |  | Baja viscosidad por posible contaminación con un lubricante de menor viscosidad. | Resultados están dentro de los rangos aceptables. | Resultados están dentro de los rangos aceptables. | Localice y corrija la causa de baja viscosidad del aceite. Una baja viscosidad puede reducir la protección por lubricación. Retome la muestra en el próximo intervalo.
C0016578 | ATOCONGO | V-396 | V-396 TRAN | CAMION VOLQUETE | VOLVO | FMX 8X4R | TRANSMISION | MOBILUBE HD 80W-90 | 2020-11-05 | 2020-12-16 | 2020-12-18 | 2020-12-23 | 8841 | 1320 | Yes | Yes | No | Precaución |  | 14 | 24 | 4 | 0 | 1 | 0 | 0 | 0 | 0 | 0 | 0 | 0 | 0 | 0 | 0 | 7 | 5 | 1 | 1 | 0 | 18 | 1 | 452 | 21 | 0 |  | 2 | - |  |  | No |  | 13 | 21/18/12 | 14948 | 1848 | - | 30 | - |  |  | Resultados están dentro de los rangos aceptables. | Nivel de limpieza en estado de precaución. | Resultados están dentro de los rangos aceptables. | Identifique las causas del origen y corrija el Codigo ISO alto del aceite. Asegúrese de que la contaminación no está siendo introducida a través de los equipos de manejo de aceite. Retome la muestra en el próximo intervalo programado.
C0016579 | ATOCONGO | V-396 | V-396 STHI | CAMION VOLQUETE | VOLVO | FMX 8X4R | SISTEMA HIDRAULICO | MOBIL DTE 26 | 2020-11-05 | 2020-12-16 | 2020-12-18 | 2020-12-23 | 8841 | 3710 | No | Yes | No | Precaución |  | 8.3 | 0 | 4 | 0 | 2 | 0 | 0 | 0 | 0 | 0 | 0 | 0 | 0 | 0 | 0 | 4 | 7 | 1 | 1 | 0 | 124 | 2 | 395 | 637 | 0 |  | 0.9 | - |  |  | No |  | 14 | 23/19/12 | 54936 | 2720 | - | 28 | - |  |  | Resultados están dentro de los rangos aceptables. | Nivel de limpieza en estado de precaución. | Resultados están dentro de los rangos aceptables. | Identifique las causas del origen y corrija el Codigo ISO alto del aceite. Asegúrese de que la contaminación no está siendo introducida a través de los equipos de manejo de aceite. Retome la muestra en el próximo intervalo programado.
C0016580 | ATOCONGO | V-396 | V-396 DIFE DEL | CAMION VOLQUETE | VOLVO | FMX 8X4R | DIFERENCIAL DELANTERO | MOBILUBE HD 85W-140 | 2020-11-05 | 2020-12-16 | 2020-12-18 | 2020-12-23 | 8841 | 1320 | Yes | No | No | Crítico |  | 25.1 | 1 | 33 | 0 | 0 | 0 | 0 | 0 | 0 | 1 | 0 | 0 | 0 | 0 | 0 | 2 | 5 | 1 | 2 | 0 | 7 | 2 | 449 | 6 | 0 |  | 0.5 | - |  |  | No |  | 18 | 24/19/13 | 86041 | 4792 | - | 75 | - |  |  | Resultados están dentro de los rangos aceptables. | Nivel de limpieza en estado de Crítico. | Resultados están dentro de los rangos aceptables. | Identifique las causas del origen y corrija el Codigo ISO alto del aceite. Asegúrese de que la contaminación no está siendo introducida a través de los equipos de manejo de aceite. Retome la muestra en el próximo intervalo programado.
C0016581 | ATOCONGO | V-396 | V-396 CUDE RH | CAMION VOLQUETE | VOLVO | FMX 8X4R | CUBO DEL. RH | MOBILUBE HD 85W-140 | 2020-11-05 | 2020-12-16 | 2020-12-18 | 2020-12-23 | 8841 | 1320 | Yes | No | No | Precaución |  | 24.9 | 1 | 29 | 0 | 0 | 0 | 0 | 0 | 0 | 1 | 0 | 0 | 0 | 0 | 0 | 2 | 1 | 1 | 1 | 0 | 6 | 2 | 453 | 5 | 0 |  | 0.5 | - |  |  | No |  | 10 | 23/19/15 | 67772 | 3756 | - | 174 | - |  |  | Resultados están dentro de los rangos aceptables. | Nivel de limpieza en estado de precaución. | Resultados están dentro de los rangos aceptables. | Identifique las causas del origen y corrija el Codigo ISO alto del aceite. Asegúrese de que la contaminación no está siendo introducida a través de los equipos de manejo de aceite. Retome la muestra en el próximo intervalo programado.
C0016582 | ATOCONGO | V-396 | V-396 CUDE LH | CAMION VOLQUETE | VOLVO | FMX 8X4R | CUBO DEL. LH | MOBILUBE HD 85W-140 | 2020-11-05 | 2020-12-16 | 2020-12-18 | 2020-12-23 | 8841 | 1320 | Yes | No | No | Precaución |  | 25.1 | 1 | 30 | 0 | 0 | 0 | 0 | 0 | 0 | 1 | 0 | 0 | 0 | 0 | 0 | 1 | 2 | 1 | 1 | 0 | 11 | 2 | 447 | 7 | 0 |  | 0.5 | - |  |  | No |  | 16 | 23/19/14 | 78267 | 4248 | - | 97 | - |  |  | Resultados están dentro de los rangos aceptables. | Nivel de limpieza en estado de precaución. | Resultados están dentro de los rangos aceptables. | Identifique las causas del origen y corrija el Codigo ISO alto del aceite. Asegúrese de que la contaminación no está siendo introducida a través de los equipos de manejo de aceite. Retome la muestra en el próximo intervalo programado.
C0016583 | ATOCONGO | V-396 | V-396 DIFE POS | CAMION VOLQUETE | VOLVO | FMX 8X4R | DIFERENCIAL POSTERIOR | MOBILUBE HD 85W-140 | 2020-11-05 | 2020-12-16 | 2020-12-18 | 2020-12-23 | 8841 | 1320 | Yes | No | No | Precaución |  | 24.9 | 0 | 20 | 0 | 0 | 0 | 0 | 0 | 0 | 1 | 0 | 0 | 0 | 0 | 0 | 1 | 1 | 1 | 1 | 0 | 6 | 3 | 455 | 3 | 0 |  | 0.4 | - |  |  | No |  | 16 | 23/19/14 | 56778 | 3622 | - | 147 | - |  |  | Resultados están dentro de los rangos aceptables. | Nivel de limpieza en estado de precaución. | Resultados están dentro de los rangos aceptables. | Identifique las causas del origen y corrija el Codigo ISO alto del aceite. Asegúrese de que la contaminación no está siendo introducida a través de los equipos de manejo de aceite. Retome la muestra en el próximo intervalo programado.
C0016584 | ATOCONGO | V-396 | V-396 CUPO RH | CAMION VOLQUETE | VOLVO | FMX 8X4R | CUBO POST. RH | MOBILUBE HD 85W-140 | 2020-11-05 | 2020-12-16 | 2020-12-18 | 2020-12-23 | 8841 | 1320 | Yes | No | No | Precaución |  | 24.9 | 0 | 18 | 0 | 0 | 0 | 0 | 0 | 0 | 1 | 0 | 0 | 0 | 0 | 0 | 1 | 4 | 1 | 1 | 0 | 5 | 2 | 454 | 3 | 0 |  | 0.4 | - |  |  | No |  | 14 | 23/19/15 | 51511 | 3967 | - | 253 | - |  |  | Resultados están dentro de los rangos aceptables. | Nivel de limpieza en estado de precaución. | Resultados están dentro de los rangos aceptables. | Identifique las causas del origen y corrija el Codigo ISO alto del aceite. Asegúrese de que la contaminación no está siendo introducida a través de los equipos de manejo de aceite. Retome la muestra en el próximo intervalo programado.
C0016585 | ATOCONGO | V-396 | V-396 CUPO LH | CAMION VOLQUETE | VOLVO | FMX 8X4R | CUBO POST. LH | MOBILUBE HD 85W-140 | 2020-11-05 | 2020-12-16 | 2020-12-18 | 2020-12-23 | 8841 | 1320 | Yes | No | No | Precaución |  | 25 | 0 | 18 | 0 | 0 | 0 | 0 | 0 | 0 | 1 | 0 | 0 | 0 | 0 | 0 | 1 | 4 | 1 | 1 | 0 | 5 | 2 | 459 | 2 | 0 |  | 0.4 | - |  |  | No |  | 12 | 23/19/15 | 52545 | 4136 | - | 280 | - |  |  | Resultados están dentro de los rangos aceptables. | Nivel de limpieza en estado de precaución. | Resultados están dentro de los rangos aceptables. | Identifique las causas del origen y corrija el Codigo ISO alto del aceite. Asegúrese de que la contaminación no está siendo introducida a través de los equipos de manejo de aceite. Retome la muestra en el próximo intervalo programado.
C0016586 | ATOCONGO | RE-45 | RE-45 STHI | EXCAVADORA DE ORUGAS | CATERPILLAR | 374DL | SISTEMA HIDRAULICO | MOBILTRANS HD 10W | 2020-11-03 | 2020-12-16 | 2020-12-18 | 2020-12-23 | 18219 | 3144 | No | Yes | No | Crítico |  | 5.9 | 12 | 15 | 0 | 8 | 0 | 1 | 0 | 0 | 0 | 0 | 0 | 0 | 0 | 0 | 20 | 6 | 3 | 1 | 0 | 3048 | 20 | 889 | 1193 | 0 |  | 2.1 | - |  |  | No |  | 12 | 20/16/11 | 9787 | 395 | - | 15 | - |  |  | Resultados están dentro de los rangos aceptables. | Nivel de limpieza en estado de precaución. Contaminación de Silicio en estado crítico. Altos niveles de silicio abrasivo (polvo) causarán alto desgaste. | Presencia de aluminio mayor que el esperado puede representar contaminación con polvo (silicio abrasivo). | El incremento en silicio y aluminio podría potencialmente indicar una contaminación con polvo/tierra como la causa raíz del problema. Identifique las causas del origen y corrija el Codigo ISO alto del aceite. Asegúrese de que la contaminación no está siendo introducida a través de los equipos de manejo de aceite. Retome la muestra en el próximo intervalo programado.
C0016587 | ATOCONGO | RE-45 | RE-45 MOT | EXCAVADORA DE ORUGAS | CATERPILLAR | 374DL | MOTOR | MOBIL DELVAC 1 5W-40 | 2020-11-03 | 2020-12-16 | 2020-12-18 | 2020-12-23 | 18219 | 347 | Yes | Yes | No | Crítico | 14.8 | 13.3 | 28 | 35 | 4 | 1 | 0 | 1 | 4 | 0 | 1 | 0 | 0 | 0 | 0 | 0 | 7 | 49 | 4 | 22 | 0 | 2450 | 548 | 984 | 1331 | 0 | 8.2 | 7.2 | 8.4 | 0 | 0.8 | No |  | 11 | - | - | - | - | - | - |  |  | Baja viscosidad por posible contaminación con un lubricante de menor viscosidad. | Niveles de Sodio y Potasio mayores que los esperados pueden representar fugas de refrigerante hacia el cárter del motor. | Desgaste de Plomo en el límite de precaución. | Localice la fuente de Sodio y Potasio. Localice y corrija la causa de baja viscosidad del aceite. Una baja viscosidad puede reducir la protección por lubricación. Determine la fuente del metal de desgaste y tome acciones correctivas. Retomar la muestra para monitorear condición.
C0016588 | ATOCONGO | RE-45 | RE-45 MF LH | EXCAVADORA DE ORUGAS | CATERPILLAR | 374DL | MANDO FINAL LH | MOBILTRANS HD 50 | 2020-11-03 | 2020-12-16 | 2020-12-18 | 2020-12-23 | 18219 | 547 | No | Yes | No | Crítico |  | 18.2 | 1 | 15 | 0 | 0 | 0 | 0 | 0 | 0 | 0 | 0 | 0 | 0 | 0 | 0 | 5 | 0 | 1 | 1 | 0 | 3003 | 10 | 901 | 1204 | 0 |  | 0.7 | - |  |  | No |  | 14 | 24/22/15 | 157073 | 25312 | - | 299 | - |  |  | Resultados están dentro de los rangos aceptables. | Nivel de limpieza en estado de Crítico. | Resultados están dentro de los rangos aceptables. | Identifique las causas del origen y corrija el Codigo ISO alto del aceite. Asegúrese de que la contaminación no está siendo introducida a través de los equipos de manejo de aceite. Retome la muestra en el próximo intervalo programado.
C0016589 | ATOCONGO | RE-45 | RE-45 MF RH | EXCAVADORA DE ORUGAS | CATERPILLAR | 374DL | MANDO FINAL RH | MOBILTRANS HD 50 | 2020-11-03 | 2020-12-16 | 2020-12-18 | 2020-12-23 | 18219 | 547 | No | Yes | No | Crítico |  | 18 | 1 | 11 | 0 | 1 | 0 | 0 | 0 | 1 | 0 | 0 | 0 | 0 | 0 | 0 | 4 | 7 | 2 | 2 | 0 | 2909 | 10 | 908 | 1203 | 0 |  | 0.6 | - |  |  | No |  | 16 | 24/21/15 | 125667 | 19037 | - | 307 | - |  |  | Resultados están dentro de los rangos aceptables. | Nivel de limpieza en estado de Crítico. | Resultados están dentro de los rangos aceptables. | Identifique las causas del origen y corrija el Codigo ISO alto del aceite. Asegúrese de que la contaminación no está siendo introducida a través de los equipos de manejo de aceite. Retome la muestra en el próximo intervalo programado.
C0016590 | ATOCONGO | T-37 | T-37 TRAN | TRACTOR DE ORUGAS | CATERPILLAR | D8T | TRANSMISION | MOBILTRANS HD 30 | 2020-11-21 | 2020-12-16 | 2020-12-18 | 2020-12-23 | 15640 | 674 | No |  | No | Normal |  | 11.1 | 1 | 9 | 0 | 1 | 0 | 0 | 0 | 0 | 0 | 0 | 0 | 0 | 0 | 0 | 5 | 1 | 1 | 0 | 0 | 2974 | 10 | 877 | 1192 | 0 |  | 0.4 | - |  |  | No |  | 14 | 20/16/12 | 6714 | 353 | - | 21 | - |  |  | Resultados están dentro de los rangos aceptables. | Resultados están dentro de los rangos aceptables. | Resultados están dentro de los rangos aceptables. | Retome la muestra en el próximo intervalo programado.
C0016591 | ATOCONGO | T-37 | T-37 MOT | TRACTOR DE ORUGAS | CATERPILLAR | D8T | MOTOR | MOBIL DELVAC MX 15W-40 | 2020-11-21 | 2020-12-16 | 2020-12-18 | 2020-12-23 | 15640 | 244 | No |  | No | Crítico | 14.4 | 12.7 | 2 | 21 | 1 | 1 | 0 | 0 | 8 | 0 | 0 | 0 | 0 | 0 | 0 | 0 | 3 | 0 | 2 | 48 | 0 | 2281 | 576 | 995 | 1282 | 0 | 9.1 | 13.1 | 10.9 | 0 | 0.3 | No |  | 10 | - | - | - | - | - | - |  |  | Alta oxidación por posible degradación del aceite a altas temperaturas. Baja viscosidad por posible contaminación con un lubricante de menor viscosidad o dilución con combustible. | Resultados están dentro de los rangos aceptables. | Resultados están dentro de los rangos aceptables. | Revisar el sistema de enfriamiento (termostatos, radiador, bomba de agua, mangueras, etc.). Localice y corrija la causa de baja viscosidad del aceite. Una baja viscosidad puede reducir la protección por lubricación. Retome la muestra en el próximo intervalo.
C0016592 | ATOCONGO | MO-17 | MO-17 TAND LH | MOTONIVELADORA | CATERPILLAR | 140K | TANDEM LH | MOBILTRANS HD 50 | 2020-12-06 | 2020-12-16 | 2020-12-18 | 2020-12-23 | 17549 | 15 | No | No | No | Crítico |  | 17.8 | 0 | 320 | 0 | 6 | 0 | 1 | 0 | 0 | 4 | 0 | 0 | 0 | 0 | 0 | 66 | 9 | 2 | 2 | 4 | 2857 | 15 | 877 | 1199 | 0 |  | 1 | - |  |  | No |  | 1256 | - | - | - | - | - | - |  |  | Resultados están dentro de los rangos aceptables. | Contaminación de Silicio en estado crítico. Altos niveles de silicio abrasivo (polvo) causarán alto desgaste. Presencia de partículas oscuras lo cual imposibilita realizar la prueba de Conteo de Partículas. | Presencia de aluminio mayor que el esperado puede representar contaminación con polvo (silicio abrasivo). Indica presencia de partículas ferromagnéticas visibles mayores a 40 micras. | Determine la fuente de partículas ferromagnéticas y tome acciones correctivas de ser necesario. El incremento en silicio y aluminio podría potencialmente indicar una contaminación con polvo/tierra como la causa raíz del problema.
C0016593 | ATOCONGO | TV-30 | TV-30 MOT | CAMION LUBRICADOR C/ CISTERNA | MERCEDES BENZ | AXOR 2628/45 6X4 | MOTOR | MOBIL DELVAC MX 15W-40 | 2020-11-14 | 2020-12-16 | 2020-12-18 | 2020-12-23 | 10473 | 280 | Yes | Yes | No | Crítico | 14.4 | 12.1 | 1 | 5 | 0 | 0 | 0 | 0 | 44 | 0 | 0 | 0 | 0 | 0 | 0 | 0 | 4 | 13 | 2 | 2 | 0 | 1368 | 1118 | 959 | 1269 | 0 | 8.5 | 10.7 | 3.2 | 0 | 0.3 | No |  | 12 | - | - | - | - | - | - |  |  | Alta oxidación por posible degradación del aceite a altas temperaturas. Baja viscosidad por posible contaminación con un lubricante de menor viscosidad o dilución con combustible. | Niveles de sodio mayores que los esperados pueden representar fugas de refrigerante hacia el cárter del motor o contaminación por sal del medio ambiente. | Resultados están dentro de los rangos aceptables. | Localice la fuente de Sodio. Revisar el sistema de enfriamiento (termostatos, radiador, bomba de agua, mangueras, etc.). Localice y corrija la causa de baja viscosidad del aceite. Una baja viscosidad puede reducir la protección por lubricación. Retome la muestra en el próximo intervalo.
C0016594 | ATOCONGO | V-413 | V-413 MOT | CAMION VOLQUETE | VOLVO | FMX 8X4R | MOTOR | MOBIL DELVAC MX 15W-40 | 2020-11-06 | 2020-12-16 | 2020-12-18 | 2020-12-23 | 9410 | 243 | Yes | Yes | No | Crítico | 14.4 | 11.4 | 3 | 21 | 2 | 0 | 0 | 0 | 44 | 0 | 0 | 0 | 0 | 0 | 0 | 0 | 4 | 0 | 2 | 1 | 0 | 1351 | 1103 | 933 | 1225 | 0 | 8.2 | 15.9 | 5.3 | 1.5 | 0.3 | No | 4.5 | 18 | - | - | - | - | - | - |  |  | Alta oxidación por posible degradación del aceite a altas temperaturas. Baja viscosidad por posible contaminación con un lubricante de menor viscosidad o dilución con combustible. | Causas posibles de dilución con combustible: Lineas de combustible con fugas, patron de pulverización defectuoso, Inyector goteando, fugas en sellos de bombas de transferencia, bomba de inyección defectuosa, Anillos de sellos ("O-rings") de inyector gastados. | Resultados están dentro de los rangos aceptables. | Revisar el sistema de enfriamiento (termostatos, radiador, bomba de agua, mangueras, etc.). Localice y corrija la causa de baja viscosidad del aceite. Una baja viscosidad puede reducir la protección por lubricación. Retome la muestra en el próximo intervalo.
C0016595 | ATOCONGO | CI-27 | CI-27 MOT | CAMION CISTERNA DE AGUA | MERCEDES BENZ | AXOR 2628/45 6X4 | MOTOR | MOBIL DELVAC MX 15W-40 | 2020-11-06 | 2020-12-16 | 2020-12-18 | 2020-12-23 | 5442 | 329 | Yes | Yes | No | Crítico | 14.4 | 13.3 | 1 | 16 | 1 | 1 | 0 | 1 | 44 | 0 | 0 | 0 | 0 | 0 | 0 | 0 | 4 | 0 | 2 | 2 | 0 | 1395 | 1151 | 963 | 1253 | 0 | 8.5 | 1.5 | 1.9 | 0 | 0.8 | No |  | 14 | - | - | - | - | - | - |  |  | Baja viscosidad por posible contaminación con un lubricante de menor viscosidad o dilución con combustible. | Resultados están dentro de los rangos aceptables. | Resultados están dentro de los rangos aceptables. | Localice y corrija la causa de baja viscosidad del aceite. Una baja viscosidad puede reducir la protección por lubricación. Retome la muestra en el próximo intervalo.
C0016596 | ATOCONGO | V-397 | V-397 MOT | CAMION VOLQUETE | VOLVO | FMX 8X4R | MOTOR | MOBIL DELVAC MX 15W-40 | 2020-11-04 | 2020-12-16 | 2020-12-18 | 2020-12-23 | 8736 | 344 | Yes | Yes | No | Crítico | 14.4 | 11.5 | 2 | 20 | 6 | 1 | 0 | 0 | 45 | 0 | 0 | 0 | 0 | 0 | 0 | 0 | 5 | 1 | 2 | 1 | 0 | 1394 | 1135 | 935 | 1230 | 0 | 8.5 | 20.9 | 6.8 | 1.5 | 0.4 | No | 5.2 | 10 | - | - | - | - | - | - |  |  | Alta oxidación por posible degradación del aceite a altas temperaturas. Baja viscosidad por posible contaminación con un lubricante de menor viscosidad o dilución con combustible. | Causas posibles de dilución con combustible: Lineas de combustible con fugas, patron de pulverización defectuoso, Inyector goteando, fugas en sellos de bombas de transferencia, bomba de inyección defectuosa, Anillos de sellos ("O-rings") de inyector gastados. | Desgaste de Plomo en el límite de precaución. | Revisar el sistema de enfriamiento (termostatos, radiador, bomba de agua, mangueras, etc.). Localice y corrija la causa de baja viscosidad del aceite. Una baja viscosidad puede reducir la protección por lubricación. Determine la fuente del metal de desgaste excesivo y tome acciones correctivas. Retomar la muestra para monitorear condición.
C0016597 | ATOCONGO | V-416 | V-416 STHI | CAMION VOLQUETE | VOLVO | FMX 8X4R | SISTEMA HIDRAULICO | MOBIL DTE 26 | 2020-12-01 | 2020-12-16 | 2020-12-18 | 2020-12-23 | 8981 | 3867 | No | Yes | No | Crítico |  | 8.2 | 0 | 3 | 0 | 1 | 0 | 0 | 0 | 0 | 0 | 0 | 0 | 0 | 0 | 0 | 5 | 1 | 0 | 0 | 0 | 474 | 6 | 456 | 728 | 0 |  | 0.7 | - |  |  | No |  | 8 | 24/21/11 | 111469 | 12826 | - | 18 | - |  |  | Resultados están dentro de los rangos aceptables. | Nivel de limpieza en estado de Crítico. | Resultados están dentro de los rangos aceptables. | Identifique las causas del origen y corrija el Codigo ISO alto del aceite. Asegúrese de que la contaminación no está siendo introducida a través de los equipos de manejo de aceite. Retome la muestra en el próximo intervalo programado.
C0016598 | ATOCONGO | V-367 | V-367 MOT | CAMION VOLQUETE | VOLVO | FMX 8X4R | MOTOR | MOBIL DELVAC MX 15W-40 | 2020-11-11 | 2020-12-16 | 2020-12-18 | 2020-12-23 | 11133 | 385 | Yes | Yes | No | Crítico | 14.4 | 11 | 9 | 44 | 1 | 1 | 0 | 0 | 43 | 0 | 1 | 0 | 0 | 0 | 0 | 0 | 4 | 0 | 1 | 1 | 1 | 1339 | 1100 | 934 | 1228 | 0 | 8.2 | 20.9 | 4.1 | 2.6 | 0.2 | No | 7.4 | 22 | - | - | - | - | - | - |  |  | Alta oxidación por posible degradación del aceite a altas temperaturas. Baja viscosidad por posible contaminación con un lubricante de menor viscosidad o dilución con combustible. | Causas posibles de dilución con combustible: Lineas de combustible con fugas, patron de pulverización defectuoso, Inyector goteando, fugas en sellos de bombas de transferencia, bomba de inyección defectuosa, Anillos de sellos ("O-rings") de inyector gastados. | Resultados están dentro de los rangos aceptables. | Revisar el sistema de enfriamiento (termostatos, radiador, bomba de agua, mangueras, etc.). Localice y corrija la causa de baja viscosidad del aceite. Una baja viscosidad puede reducir la protección por lubricación. Retome la muestra en el próximo intervalo.
C0016599 | ATOCONGO | V-367 | V-367 STDI | CAMION VOLQUETE | VOLVO | FMX 8X4R | SISTEMA DIRECCION | MOBIL ATF 220 | 2020-11-16 | 2020-12-16 | 2020-12-18 | 2020-12-23 | 11133 | 756 | No | Yes | No | Crítico |  | 5.8 | 1 | 62 | 0 | 2 | 0 | 1 | 0 | 0 | 1 | 0 | 0 | 0 | 0 | 0 | 6 | 0 | 0 | 54 | 0 | 47 | 42 | 264 | 188 | 0 |  | 1.9 | - |  |  | No |  | 78 | 20/16/11 | 9122 | 516 | - | 14 | - |  |  | Baja viscosidad por posible contaminación con un lubricante de menor viscosidad. | Resultados están dentro de los rangos aceptables. | Resultados están dentro de los rangos aceptables. | Localice y corrija la causa de baja viscosidad del aceite. Una baja viscosidad puede reducir la protección por lubricación. Retome la muestra en el próximo intervalo.
C0016600 | ATOCONGO | V-367 | V-367 TRAN | CAMION VOLQUETE | VOLVO | FMX 8X4R | TRANSMISION | MOBILUBE HD 80W-90 | 2020-11-16 | 2020-12-16 | 2020-12-18 | 2020-12-23 | 11133 | 756 | No | Yes | No | Normal |  | 14.1 | 45 | 2 | 0 | 0 | 0 | 0 | 0 | 0 | 0 | 0 | 0 | 0 | 0 | 0 | 5 | 0 | 0 | 1 | 0 | 38 | 1 | 466 | 15 | 0 |  | 0.6 | - |  |  | No |  | 4 | 20/17/11 | 6732 | 847 | - | 16 | - |  |  | Resultados están dentro de los rangos aceptables. | Resultados están dentro de los rangos aceptables. | Resultados están dentro de los rangos aceptables. | Retome la muestra en el próximo intervalo programado.
C0016601 | ATOCONGO | V-415 | V-415 MOT | CAMION VOLQUETE | VOLVO | FMX 8X4R | MOTOR | MOBIL DELVAC MX 15W-40 | 2020-11-11 | 2020-12-16 | 2020-12-18 | 2020-12-23 | 9310 | 366 | Yes | Yes | No | Crítico | 14.4 | 12.2 | 14 | 101 | 3 | 2 | 0 | 1 | 45 | 0 | 2 | 0 | 0 | 0 | 0 | 0 | 6 | 1 | 2 | 1 | 1 | 1422 | 1153 | 970 | 1275 | 0 | 8.4 | 10.3 | 6.1 | 0.2 | 0.4 | No |  | 32 | - | - | - | - | - | - |  |  | Alta oxidación por posible degradación del aceite a altas temperaturas. Baja viscosidad por posible contaminación con un lubricante de menor viscosidad o dilución con combustible. | Resultados están dentro de los rangos aceptables. | Elevado desgaste de Hierro. | Revisar el sistema de enfriamiento (termostatos, radiador, bomba de agua, mangueras, etc.). Localice y corrija la causa de baja viscosidad del aceite. Una baja viscosidad puede reducir la protección por lubricación. Determine la fuente del metal de desgaste excesivo y tome acciones correctivas. Retomar la muestra para monitorear condición.
C0016602 | ATOCONGO | V-415 | V-415 STDI | CAMION VOLQUETE | VOLVO | FMX 8X4R | SISTEMA DIRECCION | MOBIL ATF 220 | 2020-11-11 | 2020-12-16 | 2020-12-18 | 2020-12-23 | 9310 | 1591 | Yes | Yes | No | Crítico |  | 6 | 1 | 15 | 0 | 1 | 0 | 0 | 0 | 0 | 0 | 0 | 0 | 0 | 0 | 0 | 4 | 0 | 0 | 43 | 0 | 12 | 61 | 294 | 259 | 0 |  | 1.2 | - |  |  | No |  | 16 | 21/16/10 | 10337 | 337 | - | 10 | - |  |  | Baja viscosidad por posible contaminación con un lubricante de menor viscosidad. | Nivel de limpieza en estado de Crítico. | Resultados están dentro de los rangos aceptables. | Localice y corrija la causa de baja viscosidad del aceite. Una baja viscosidad puede reducir la protección por lubricación. Identifique las causas del origen y corrija el Codigo ISO alto del aceite. Asegúrese de que la contaminación no está siendo introducida a través de los equipos de manejo de aceite. Retome la muestra en el próximo intervalo programado.
C0016603 | ATOCONGO | V-415 | V-415 TRAN | CAMION VOLQUETE | VOLVO | FMX 8X4R | TRANSMISION | MOBILUBE HD 80W-90 | 2020-11-11 | 2020-12-16 | 2020-12-18 | 2020-12-23 | 9310 | 1591 | Yes | Yes | No | Precaución |  | 13.7 | 11 | 6 | 0 | 0 | 0 | 0 | 0 | 0 | 0 | 0 | 0 | 0 | 0 | 0 | 4 | 0 | 0 | 0 | 0 | 22 | 1 | 463 | 17 | 0 |  | 1.7 | - |  |  | No |  | 14 | 21/18/12 | 12386 | 1485 | - | 20 | - |  |  | Resultados están dentro de los rangos aceptables. | Nivel de limpieza en estado de precaución. | Resultados están dentro de los rangos aceptables. | Identifique las causas del origen y corrija el Codigo ISO alto del aceite. Asegúrese de que la contaminación no está siendo introducida a través de los equipos de manejo de aceite. Retome la muestra en el próximo intervalo programado.
C0016604 | ATOCONGO | V-415 | V-415 STHI | CAMION VOLQUETE | VOLVO | FMX 8X4R | SISTEMA HIDRAULICO | MOBILTRANS HD 10W | 2020-11-11 | 2020-12-16 | 2020-12-18 | 2020-12-23 | 9310 | 4780 | No | Yes | No | Crítico |  | 6.1 | 0 | 3 | 1 | 1 | 0 | 0 | 0 | 0 | 0 | 0 | 0 | 0 | 0 | 0 | 7 | 0 | 2 | 2 | 0 | 2701 | 14 | 826 | 1132 | 0 |  | 2.9 | - |  |  | No |  | 14 | 21/17/10 | 18452 | 755 | - | 5 | - |  |  | Resultados están dentro de los rangos aceptables. | Nivel de limpieza en estado de precaución. | Resultados están dentro de los rangos aceptables. | Identifique las causas del origen y corrija el Codigo ISO alto del aceite. Asegúrese de que la contaminación no está siendo introducida a través de los equipos de manejo de aceite. Retome la muestra en el próximo intervalo programado.
C0016605 | ATOCONGO | V-415 | V-415 CUDE LH | CAMION VOLQUETE | VOLVO | FMX 8X4R | CUBO DEL. LH | MOBILUBE HD 85W-140 | 2020-11-11 | 2020-12-16 | 2020-12-18 | 2020-12-23 | 9310 | 1591 | Yes | No | No | Normal |  | 25.1 | 1 | 49 | 0 | 0 | 0 | 0 | 0 | 0 | 1 | 0 | 0 | 0 | 0 | 0 | 1 | 0 | 0 | 1 | 0 | 3 | 1 | 444 | 3 | 0 |  | 0.4 | - |  |  | No |  | 1540 | - | - | - | - | - | - |  |  | Resultados están dentro de los rangos aceptables. | No se realizó nivel de limpieza por particulas visibles mayores a 40 micras. | Indica presencia de partículas ferromagnéticas visibles mayores a 40 micras. | Determine la fuente de partículas ferromagnéticas y tome acciones correctivas de ser necesario.
C0016606 | ATOCONGO | V-415 | V-415 DIFE DEL | CAMION VOLQUETE | VOLVO | FMX 8X4R | DIFERENCIAL DELANTERO | MOBILUBE HD 85W-140 | 2020-11-11 | 2020-12-16 | 2020-12-18 | 2020-12-23 | 9310 | 1591 | Yes | No | No | Normal |  | 25.2 | 1 | 38 | 0 | 0 | 0 | 0 | 0 | 0 | 1 | 0 | 0 | 0 | 0 | 0 | 1 | 0 | 0 | 1 | 0 | 10 | 1 | 438 | 6 | 0 |  | 0.4 | - |  |  | No |  | 1368 | - | - | - | - | - | - |  |  | Resultados están dentro de los rangos aceptables. | No se realizó nivel de limpieza por particulas visibles mayores a 40 micras. | Indica presencia de partículas ferromagnéticas visibles mayores a 40 micras. | Determine la fuente de partículas ferromagnéticas y tome acciones correctivas de ser necesario.
C0016607 | ATOCONGO | V-415 | V-415 CUDE RH | CAMION VOLQUETE | VOLVO | FMX 8X4R | CUBO DEL. RH | MOBILUBE HD 85W-140 | 2020-11-11 | 2020-12-16 | 2020-12-18 | 2020-12-23 | 9310 | 1591 | Yes | No | No | Normal |  | 25.3 | 1 | 33 | 0 | 0 | 0 | 0 | 0 | 0 | 1 | 0 | 0 | 0 | 0 | 0 | 1 | 0 | 0 | 1 | 0 | 3 | 1 | 437 | 2 | 0 |  | 0.4 | - |  |  | No |  | 543 | - | - | - | - | - | - |  |  | Resultados están dentro de los rangos aceptables. | No se realizó nivel de limpieza por particulas visibles mayores a 40 micras. | Indica presencia de partículas ferromagnéticas visibles mayores a 40 micras. | Determine la fuente de partículas ferromagnéticas y tome acciones correctivas de ser necesario.
C0016608 | ATOCONGO | V-415 | V-415 CUPO LH | CAMION VOLQUETE | VOLVO | FMX 8X4R | CUBO POST. LH | MOBILUBE HD 85W-140 | 2020-11-11 | 2020-12-16 | 2020-12-18 | 2020-12-23 | 9310 | 1591 | Yes | No | No | Precaución |  | 25.3 | 1 | 45 | 0 | 0 | 0 | 0 | 0 | 0 | 1 | 0 | 0 | 0 | 0 | 0 | 1 | 5 | 1 | 1 | 0 | 3 | 2 | 453 | 3 | 0 |  | 0.3 | - |  |  | No |  | 41 | 23/19/16 | 41443 | 3325 | - | 329 | - |  |  | Resultados están dentro de los rangos aceptables. | Nivel de limpieza en estado de precaución. | Resultados están dentro de los rangos aceptables. | Identifique las causas del origen y corrija el Codigo ISO alto del aceite. Asegúrese de que la contaminación no está siendo introducida a través de los equipos de manejo de aceite. Retome la muestra en el próximo intervalo programado.
C0016609 | ATOCONGO | V-415 | V-415 DIFE POS | CAMION VOLQUETE | VOLVO | FMX 8X4R | DIFERENCIAL POSTERIOR | MOBILUBE HD 85W-140 | 2020-11-11 | 2020-12-16 | 2020-12-18 | 2020-12-23 | 9310 | 1591 | Yes | No | No | Precaución |  | 25.1 | 1 | 46 | 0 | 0 | 0 | 0 | 0 | 0 | 1 | 0 | 0 | 0 | 0 | 0 | 2 | 0 | 0 | 1 | 0 | 5 | 2 | 453 | 3 | 0 |  | 0.3 | - |  |  | No |  | 42 | 23/18/11 | 51395 | 2005 | - | 15 | - |  |  | Resultados están dentro de los rangos aceptables. | Nivel de limpieza en estado de precaución. | Resultados están dentro de los rangos aceptables. | Identifique las causas del origen y corrija el Codigo ISO alto del aceite. Asegúrese de que la contaminación no está siendo introducida a través de los equipos de manejo de aceite. Retome la muestra en el próximo intervalo programado.
C0016610 | ATOCONGO | V-415 | V-415 CUPO RH | CAMION VOLQUETE | VOLVO | FMX 8X4R | CUBO POST. RH | MOBILUBE HD 85W-140 | 2020-11-11 | 2020-12-16 | 2020-12-18 | 2020-12-23 | 9310 | 1591 | Yes | No | No | Normal |  | 25.2 | 1 | 51 | 0 | 0 | 0 | 0 | 0 | 0 | 1 | 0 | 0 | 0 | 0 | 0 | 2 | 0 | 0 | 1 | 0 | 6 | 2 | 450 | 4 | 0 |  | 0.3 | - |  |  | No |  | 119 | - | - | - | - | - | - |  |  | Resultados están dentro de los rangos aceptables. | No se realizó nivel de limpieza por particulas visibles mayores a 40 micras. | Indica presencia de partículas ferromagnéticas visibles mayores a 40 micras. | Determine la fuente de partículas ferromagnéticas y tome acciones correctivas de ser necesario.
C0016611 | ATOCONGO | C-55 | C-55 STHI | CARGADOR FRONTAL | CATERPILLAR | 988H | SISTEMA HIDRAULICO | MOBIL DELVAC MX 15W-40 | 2020-11-22 | 2020-12-16 | 2020-12-18 | 2020-12-23 | 4112 | 231 | Yes | Yes | No | Crítico |  | 13.3 | 34 | 13 | 3 | 1 | 0 | 1 | 46 | 0 | 0 | 0 | 0 | 0 | 0 | 0 | 7 | 0 | 1 | 0 | 0 | 1456 | 1178 | 981 | 1292 | 0 | 8.4 | 5.8 | - |  | 0.3 | No |  | 14 | - | - | - | - | - | - |  |  | Baja viscosidad por posible contaminación con un lubricante de menor viscosidad. | Muestra oscura no se realizó nivel de limpieza. | Elevado desgaste de Plomo y Cobre. | Localice y corrija la causa de baja viscosidad del aceite. Una baja viscosidad puede reducir la protección por lubricación. Determine la fuente de los metales de desgaste excesivo y tome acciones correctivas. Retomar la muestra para monitorear condición.
C0016612 | ATOCONGO | CI-29 | CI-29 MOT | CAMION CISTERNA DE AGUA | MERCEDES BENZ | AXOR 2628/45 6X4 | MOTOR | MOBIL DELVAC MX 15W-40 | 2020-11-14 | 2020-12-16 | 2020-12-18 | 2020-12-23 | 11173 | 297 | Yes | Yes | No | Crítico | 14.4 | 13 | 1 | 10 | 1 | 1 | 0 | 0 | 45 | 0 | 0 | 0 | 0 | 0 | 0 | 0 | 3 | 0 | 2 | 0 | 0 | 1396 | 1148 | 996 | 1293 | 0 | 8.6 | 6.6 | 3 | 0 | 0.4 | No |  | 14 | - | - | - | - | - | - |  |  | Baja viscosidad por posible contaminación con un lubricante de menor viscosidad o dilución con combustible. | Resultados están dentro de los rangos aceptables. | Resultados están dentro de los rangos aceptables. | Localice y corrija la causa de baja viscosidad del aceite. Una baja viscosidad puede reducir la protección por lubricación. Retome la muestra en el próximo intervalo.
C0016613 | ATOCONGO | CI-29 | CI-29 STDI | CAMION CISTERNA DE AGUA | MERCEDES BENZ | AXOR 2628/45 6X4 | SISTEMA DIRECCION | MOBIL ATF 220 | 2020-11-14 | 2020-12-16 | 2020-12-18 | 2020-12-23 | 11173 | 614 | Yes | Yes | No | Crítico |  | 5.5 | 0 | 22 | 0 | 1 | 0 | 0 | 0 | 1 | 0 | 0 | 0 | 0 | 0 | 0 | 3 | 1 | 0 | 31 | 0 | 24 | 51 | 282 | 217 | 0 |  | 1.4 | - |  |  | No |  | 18 | 18/15/11 | 1611 | 213 | - | 11 | - |  |  | Baja viscosidad por posible contaminación con un lubricante de menor viscosidad. | Resultados están dentro de los rangos aceptables. | Resultados están dentro de los rangos aceptables. | Localice y corrija la causa de baja viscosidad del aceite. Una baja viscosidad puede reducir la protección por lubricación. Retome la muestra en el próximo intervalo.
C0016614 | ATOCONGO | CI-29 | CI-29 TRAN | CAMION CISTERNA DE AGUA | MERCEDES BENZ | AXOR 2628/45 6X4 | TRANSMISION | MOBILUBE HD 80W-90 | 2020-11-14 | 2020-12-16 | 2020-12-18 | 2020-12-23 | 11173 | 614 | Yes | Yes | No | Crítico |  | 13.6 | 2 | 19 | 0 | 1 | 0 | 0 | 19 | 0 | 1 | 0 | 0 | 0 | 0 | 0 | 4 | 0 | 0 | 0 | 0 | 54 | 1 | 466 | 11 | 0 |  | 0.3 | - |  |  | No |  | 16 | 24/21/12 | 143826 | 10454 | - | 26 | - |  |  | Resultados están dentro de los rangos aceptables. | Nivel de limpieza en estado de Crítico. | Límites para metales de desgaste no definidos. | Identifique las causas del origen y corrija el Codigo ISO alto del aceite. Asegúrese de que la contaminación no está siendo introducida a través de los equipos de manejo de aceite. Retome la muestra en el próximo intervalo programado.
C0016615 | ATOCONGO | CI-29 | CI-29 REE | CAMION CISTERNA DE AGUA | MERCEDES BENZ | AXOR 2628/45 6X4 | REENVIO | MOBILUBE HD 85W-140 | 2020-11-14 | 2020-12-16 | 2020-12-18 | 2020-12-23 | 11173 | 614 | Yes | Yes | No | Crítico |  | 24.9 | 0 | 22 | 0 | 1 | 0 | 0 | 0 | 0 | 0 | 0 | 0 | 0 | 0 | 0 | 3 | 0 | 1 | 0 | 0 | 15 | 3 | 467 | 8 | 0 |  | 0.3 | - |  |  | No |  | 22 | 24/21/15 | 144063 | 18906 | - | 237 | - |  |  | Resultados están dentro de los rangos aceptables. | Nivel de limpieza en estado de Crítico. | Límites para metales de desgaste no definidos. | Identifique las causas del origen y corrija el Codigo ISO alto del aceite. Asegúrese de que la contaminación no está siendo introducida a través de los equipos de manejo de aceite. Retome la muestra en el próximo intervalo programado.
C0016616 | ATOCONGO | CI-29 | CI-29 STHI | CAMION CISTERNA DE AGUA | MERCEDES BENZ | AXOR 2628/45 6X4 | SISTEMA HIDRAULICO | MOBILTRANS HD 10W | 2020-11-14 | 2020-12-16 | 2020-12-18 | 2020-12-23 | 11173 | 4233 | Yes | Yes | No | Crítico |  | 6 | 7 | 8 | 1 | 1 | 1 | 0 | 0 | 0 | 0 | 0 | 0 | 0 | 0 | 0 | 7 | 0 | 1 | 0 | 0 | 3070 | 12 | 894 | 1214 | 0 |  | 0.3 | - |  |  | No |  | 14 | 24/21/14 | 145403 | 15054 | - | 103 | - |  |  | Resultados están dentro de los rangos aceptables. | Nivel de limpieza en estado de Crítico. | Límites para metales de desgaste no definidos. | Identifique las causas del origen y corrija el Codigo ISO alto del aceite. Asegúrese de que la contaminación no está siendo introducida a través de los equipos de manejo de aceite. Retome la muestra en el próximo intervalo programado.
C0016617 | ATOCONGO | CI-29 | CI-29 CUDE LH | CAMION CISTERNA DE AGUA | MERCEDES BENZ | AXOR 2628/45 6X4 | CUBO DEL. LH | MOBILUBE HD 85W-140 | 2020-11-14 | 2020-12-16 | 2020-12-18 | 2020-12-23 | 11173 | 614 | Yes | No | No | Crítico |  | 24.9 | 0 | 24 | 0 | 1 | 0 | 0 | 0 | 0 | 0 | 0 | 0 | 0 | 0 | 0 | 3 | 0 | 0 | 0 | 0 | 14 | 4 | 461 | 7 | 0 |  | 0.3 | - |  |  | No |  | 22 | 24/21/15 | 149053 | 18950 | - | 244 | - |  |  | Resultados están dentro de los rangos aceptables. | Nivel de limpieza en estado de Crítico. | Límites para metales de desgaste no definidos. | Identifique las causas del origen y corrija el Codigo ISO alto del aceite. Asegúrese de que la contaminación no está siendo introducida a través de los equipos de manejo de aceite. Retome la muestra en el próximo intervalo programado.
C0016618 | ATOCONGO | CI-29 | CI-29 DIFE DEL | CAMION CISTERNA DE AGUA | MERCEDES BENZ | AXOR 2628/45 6X4 | DIFERENCIAL DELANTERO | MOBILUBE HD 85W-140 | 2020-11-14 | 2020-12-16 | 2020-12-18 | 2020-12-23 | 11173 | 614 | Yes | No | No | Crítico |  | 25.1 | 0 | 31 | 0 | 1 | 0 | 0 | 0 | 0 | 0 | 0 | 0 | 0 | 0 | 0 | 4 | 0 | 1 | 0 | 0 | 16 | 4 | 465 | 7 | 0 |  | 0.3 | - |  |  | No |  | 26 | 25/22/15 | 166036 | 26250 | - | 314 | - |  |  | Resultados están dentro de los rangos aceptables. | Nivel de limpieza en estado de Crítico. | Límites para metales de desgaste no definidos. | Identifique las causas del origen y corrija el Codigo ISO alto del aceite. Asegúrese de que la contaminación no está siendo introducida a través de los equipos de manejo de aceite. Retome la muestra en el próximo intervalo programado.
C0016619 | ATOCONGO | CI-29 | CI-29 CUDE RH | CAMION CISTERNA DE AGUA | MERCEDES BENZ | AXOR 2628/45 6X4 | CUBO DEL. RH | MOBILUBE HD 85W-140 | 2020-11-14 | 2020-12-16 | 2020-12-18 | 2020-12-23 | 11173 | 614 | Yes | No | No | Crítico |  | 24.9 | 0 | 26 | 0 | 1 | 0 | 0 | 0 | 0 | 0 | 0 | 0 | 0 | 0 | 0 | 4 | 0 | 0 | 0 | 0 | 21 | 4 | 469 | 10 | 0 |  | 0.3 | - |  |  | No |  | 20 | 25/22/15 | 185197 | 22171 | - | 288 | - |  |  | Resultados están dentro de los rangos aceptables. | Nivel de limpieza en estado de Crítico. | Límites para metales de desgaste no definidos. | Identifique las causas del origen y corrija el Codigo ISO alto del aceite. Asegúrese de que la contaminación no está siendo introducida a través de los equipos de manejo de aceite. Retome la muestra en el próximo intervalo programado.
C0016620 | ATOCONGO | CI-29 | CI-29 CUPO LH | CAMION CISTERNA DE AGUA | MERCEDES BENZ | AXOR 2628/45 6X4 | CUBO POST. LH | MOBILUBE HD 85W-140 | 2020-11-14 | 2020-12-16 | 2020-12-18 | 2020-12-23 | 11173 | 614 | Yes | No | No | Normal |  | 25 | 0 | 67 | 0 | 1 | 0 | 1 | 0 | 0 | 1 | 0 | 0 | 0 | 0 | 0 | 2 | 0 | 0 | 1 | 0 | 15 | 4 | 470 | 12 | 0 |  | 0.3 | - |  |  | No |  | 272 | - | - | - | - | - | - |  |  | Resultados están dentro de los rangos aceptables. | No se realizó nivel de limpieza por particulas visibles mayores a 40 micras. | Indica presencia de partículas ferromagnéticas visibles mayores a 40 micras. Límites para metales de desgaste no definidos. | Determine la fuente de partículas ferromagnéticas y tome acciones correctivas de ser necesario.
C0016621 | ATOCONGO | CI-29 | CI-29 DIFE POS | CAMION CISTERNA DE AGUA | MERCEDES BENZ | AXOR 2628/45 6X4 | DIFERENCIAL POSTERIOR | MOBILUBE HD 85W-140 | 2020-11-14 | 2020-12-16 | 2020-12-18 | 2020-12-23 | 11173 | 614 | Yes | No | No | Crítico |  | 24.8 | 0 | 57 | 0 | 0 | 0 | 0 | 0 | 0 | 1 | 0 | 0 | 0 | 0 | 0 | 2 | 0 | 0 | 1 | 0 | 13 | 4 | 463 | 11 | 0 |  | 0.3 | - |  |  | No |  | 33 | 25/23/17 | 180902 | 43962 | - | 1054 | - |  |  | Resultados están dentro de los rangos aceptables. | Nivel de limpieza en estado de Crítico. | Límites para metales de desgaste no definidos. | Identifique las causas del origen y corrija el Codigo ISO alto del aceite. Asegúrese de que la contaminación no está siendo introducida a través de los equipos de manejo de aceite. Retome la muestra en el próximo intervalo programado.
C0016622 | ATOCONGO | CI-29 | CI-29 CUPO RH | CAMION CISTERNA DE AGUA | MERCEDES BENZ | AXOR 2628/45 6X4 | CUBO POST. RH | MOBILUBE HD 85W-140 | 2020-11-14 | 2020-12-16 | 2020-12-18 | 2020-12-23 | 11173 | 614 | Yes | No | No | Normal |  | 25 | 0 | 70 | 0 | 0 | 0 | 1 | 0 | 0 | 1 | 0 | 0 | 0 | 0 | 0 | 2 | 0 | 1 | 0 | 0 | 13 | 4 | 462 | 11 | 0 |  | 0.3 | - |  |  | No |  | 111 | - | - | - | - | - | - |  |  | Resultados están dentro de los rangos aceptables. | No se realizó nivel de limpieza por particulas visibles mayores a 40 micras. | Indica presencia de partículas ferromagnéticas visibles mayores a 40 micras. Límites para metales de desgaste no definidos. | Determine la fuente de partículas ferromagnéticas y tome acciones correctivas de ser necesario.
C0016623 | TEMBLADERA | V-354 | V-354 MOT | CAMION VOLQUETE | VOLVO | FMX 6X4R | MOTOR | MOBIL DELVAC 1 ESP 5W-40 | 2020-12-05 | 2020-12-17 | 2020-12-18 | 2020-12-24 | 24479 | 385 | Yes | Yes | No | Crítico | 13.8 | 13.4 | 1 | 20 | 1 | 2 | 0 | 0 | 47 | 1 | 0 | 0 | 0 | 0 | 0 | 0 | 3 | 1 | 2 | 74 | 0 | 926 | 873 | 869 | 1155 | 0 | 8.2 | 130.3 | 8.9 | 51.6 | 0.5 | No |  | 6 | - | - | - | - | - |  |  |  | Alta oxidación por posible degradación del aceite a altas temperaturas. | Resultados están dentro de los rangos aceptables. | Resultados están dentro de los rangos aceptables. | Revisar el sistema de enfriamiento (termostatos, radiador, bomba de agua, mangueras, etc.). Tome acciones correctivas. Retome la muestra para confirmar condición.
C0016624 | TEMBLADERA | V-354 | V-354 TRAN | CAMION VOLQUETE | VOLVO | FMX 6X4R | TRANSMISION | MOBILUBE HD 80W-90 | 2020-12-05 | 2020-12-17 | 2020-12-18 | 2020-12-24 | 24479 | 385 | Yes | Yes | No | Precaución |  | 13.8 | 4 | 3 | 0 | 0 | 0 | 0 | 1 | 0 | 0 | 0 | 0 | 0 | 0 | 0 | 5 | 0 | 0 | 1 | 0 | 6 | 1 | 442 | 4 | 0 |  | 0.8 | - |  |  | No |  | 12 | 22/19/13 | 24641 | 3663 | - | 77 |  |  |  | Resultados están dentro de los rangos aceptables. | Nivel de limpieza en estado de precaución. | Resultados están dentro de los rangos aceptables. | Identifique las causas del origen y corrija el Codigo ISO alto del aceite. Asegúrese de que la contaminación no está siendo introducida a través de los equipos de manejo de aceite. Retome la muestra en el próximo intervalo programado.
C0016625 | TEMBLADERA | V-354 | V-354 STDI | CAMION VOLQUETE | VOLVO | FMX 6X4R | SISTEMA DIRECCION | MOBIL ATF 220 | 2020-12-05 | 2020-12-17 | 2020-12-18 | 2020-12-24 | 24479 | 1003 | Yes | Yes | No | Crítico |  | 5.5 | 0 | 37 | 0 | 1 | 0 | 0 | 0 | 1 | 0 | 0 | 0 | 0 | 0 | 0 | 4 | 2 | 0 | 33 | 0 | 12 | 62 | 294 | 273 | 0 |  | 3.2 | - |  |  | No |  | 26 | 22/17/11 | 24612 | 1059 | - | 18 |  |  |  | Baja viscosidad por posible contaminación con un lubricante de menor viscosidad. | Nivel de limpieza en estado de precaución. | Resultados están dentro de los rangos aceptables. | Localice y corrija la causa de baja viscosidad del aceite. Una baja viscosidad puede reducir la protección por lubricación. Identifique las causas del origen y corrija el Codigo ISO alto del aceite. Asegúrese de que la contaminación no está siendo introducida a través de los equipos de manejo de aceite. Retome la muestra en el próximo intervalo programado.
C0016626 | TEMBLADERA | V-354 | V-354 STHI | CAMION VOLQUETE | VOLVO | FMX 6X4R | SISTEMA HIDRAULICO | MOBIL DTE 24 | 2020-12-05 | 2020-12-17 | 2020-12-18 | 2020-12-24 | 24479 | 1265 | Yes | Yes | No | Crítico |  | 5.3 | 0 | 9 | 0 | 2 | 0 | 1 | 0 | 0 | 0 | 0 | 0 | 0 | 0 | 0 | 10 | 0 | 0 | 1 | 3 | 142 | 1 | 409 | 679 | 0 |  | 0.2 | - |  |  | No |  | 15 | 24/21/12 | 99625 | 10432 | - | 25 |  |  |  | Baja viscosidad por posible contaminación con un lubricante de menor viscosidad. | Nivel de limpieza en estado de Crítico. | Resultados están dentro de los rangos aceptables. | Localice y corrija la causa de baja viscosidad del aceite. Una baja viscosidad puede reducir la protección por lubricación. Identifique las causas del origen y corrija el Codigo ISO alto del aceite. Asegúrese de que la contaminación no está siendo introducida a través de los equipos de manejo de aceite. Retome la muestra en el próximo intervalo programado.
C0016627 | TEMBLADERA | V-354 | V-354 DIFE DEL | CAMION VOLQUETE | VOLVO | FMX 6X4R | DIFERENCIAL DELANTERO | MOBILUBE HD 85W-140 | 2020-12-05 | 2020-12-17 | 2020-12-18 | 2020-12-24 | 24479 | 678 | Yes | No | No | Crítico |  | 24.8 | 1 | 103 | 0 | 0 | 0 | 1 | 0 | 1 | 1 | 0 | 0 | 0 | 0 | 0 | 3 | 0 | 1 | 1 | 0 | 5 | 1 | 470 | 2 | 0 |  | 0.4 | - |  |  | No |  | 55 | 25/22/15 | 209303 | 23095 | - | 316 |  |  |  | Resultados están dentro de los rangos aceptables. | Nivel de limpieza en estado de Crítico. | Resultados están dentro de los rangos aceptables. | Identifique las causas del origen y corrija el Codigo ISO alto del aceite. Asegúrese de que la contaminación no está siendo introducida a través de los equipos de manejo de aceite. Retome la muestra en el próximo intervalo programado.
C0016628 | TEMBLADERA | V-354 | V-354 DIFE POS | CAMION VOLQUETE | VOLVO | FMX 6X4R | DIFERENCIAL POSTERIOR | MOBILUBE HD 85W-140 | 2020-12-05 | 2020-12-17 | 2020-12-18 | 2020-12-24 | 24479 | 678 | Yes | No | No | Crítico |  | 24.8 | 0 | 43 | 0 | 1 | 0 | 0 | 1 | 0 | 1 | 0 | 0 | 0 | 0 | 0 | 5 | 0 | 1 | 1 | 0 | 13 | 1 | 466 | 3 | 0 |  | 0.8 | - |  |  | No |  | 16 | 25/20/13 | 174088 | 8553 | - | 76 |  |  |  | Resultados están dentro de los rangos aceptables. | Nivel de limpieza en estado de Crítico. | Resultados están dentro de los rangos aceptables. | Identifique las causas del origen y corrija el Codigo ISO alto del aceite. Asegúrese de que la contaminación no está siendo introducida a través de los equipos de manejo de aceite. Retome la muestra en el próximo intervalo programado.
C0016629 | TEMBLADERA | V-354 | V-354 CUDE RH | CAMION VOLQUETE | VOLVO | FMX 6X4R | CUBO DEL. RH | MOBILUBE HD 85W-140 | 2020-12-05 | 2020-12-17 | 2020-12-18 | 2020-12-24 | 24479 | 678 | Yes | No | No | Crítico |  | 24.8 | 0 | 104 | 0 | 0 | 0 | 1 | 0 | 1 | 1 | 0 | 0 | 0 | 0 | 0 | 3 | 0 | 0 | 1 | 0 | 4 | 1 | 448 | 2 | 0 |  | 0.8 | - |  |  | No |  | 59 | 25/22/15 | 204611 | 21663 | - | 208 |  |  |  | Resultados están dentro de los rangos aceptables. | Nivel de limpieza en estado de Crítico. | Resultados están dentro de los rangos aceptables. | Identifique las causas del origen y corrija el Codigo ISO alto del aceite. Asegúrese de que la contaminación no está siendo introducida a través de los equipos de manejo de aceite. Retome la muestra en el próximo intervalo programado.
C0016630 | TEMBLADERA | V-354 | V-354 CUDE LH | CAMION VOLQUETE | VOLVO | FMX 6X4R | CUBO DEL. LH | MOBILUBE HD 85W-140 | 2020-12-05 | 2020-12-17 | 2020-12-18 | 2020-12-24 | 24479 | 678 | Yes | No | No | Crítico |  | 24.8 | 1 | 105 | 0 | 0 | 0 | 1 | 0 | 1 | 1 | 0 | 0 | 0 | 0 | 0 | 3 | 0 | 0 | 1 | 0 | 5 | 1 | 457 | 3 | 0 |  | 0.9 | - |  |  | No |  | 46 | 25/22/15 | 211515 | 22116 | - | 222 |  |  |  | Resultados están dentro de los rangos aceptables. | Nivel de limpieza en estado de Crítico. | Resultados están dentro de los rangos aceptables. | Identifique las causas del origen y corrija el Codigo ISO alto del aceite. Asegúrese de que la contaminación no está siendo introducida a través de los equipos de manejo de aceite. Retome la muestra en el próximo intervalo programado.
C0016631 | TEMBLADERA | V-354 | V-354 CUPO RH | CAMION VOLQUETE | VOLVO | FMX 6X4R | CUBO POST. RH | MOBILUBE HD 85W-140 | 2020-12-05 | 2020-12-17 | 2020-12-18 | 2020-12-24 | 24479 | 678 | Yes | No | No | Crítico |  | 24.8 | 0 | 43 | 0 | 1 | 0 | 0 | 0 | 0 | 1 | 0 | 0 | 0 | 0 | 0 | 5 | 1 | 0 | 1 | 0 | 13 | 1 | 459 | 3 | 0 |  | 0.8 | - |  |  | No |  | 23 | 25/21/13 | 182242 | 10280 | - | 57 |  |  |  | Resultados están dentro de los rangos aceptables. | Nivel de limpieza en estado de Crítico. | Resultados están dentro de los rangos aceptables. | Identifique las causas del origen y corrija el Codigo ISO alto del aceite. Asegúrese de que la contaminación no está siendo introducida a través de los equipos de manejo de aceite. Retome la muestra en el próximo intervalo programado.
C0016632 | TEMBLADERA | V-354 | V-354 CUPO LH | CAMION VOLQUETE | VOLVO | FMX 6X4R | CUBO POST. LH | MOBILUBE HD 85W-140 | 2020-12-05 | 2020-12-17 | 2020-12-18 | 2020-12-24 | 24479 | 678 | Yes | No | No | Crítico |  | 24.7 | 0 | 43 | 0 | 1 | 0 | 0 | 0 | 0 | 1 | 0 | 0 | 0 | 0 | 0 | 5 | 0 | 0 | 1 | 0 | 14 | 1 | 462 | 4 | 0 |  | 0.8 | - |  |  | No |  | 18 | 25/20/13 | 179551 | 9291 | - | 60 |  |  |  | Resultados están dentro de los rangos aceptables. | Nivel de limpieza en estado de Crítico. | Resultados están dentro de los rangos aceptables. | Identifique las causas del origen y corrija el Codigo ISO alto del aceite. Asegúrese de que la contaminación no está siendo introducida a través de los equipos de manejo de aceite. Retome la muestra en el próximo intervalo programado.
C0016633 | LA ZANJA | V-379 | V-379 MOT | CAMION VOLQUETE | SCANIA | G460 B8X4 | MOTOR | MOBIL DELVAC MX 15W-40 | 2020-11-19 | 2020-12-17 | 2020-12-21 | 2020-12-24 | 10946 | 403 | Yes | Yes | No | Crítico | 14.4 | 13 | 3 | 10 | 2 | 1 | 0 | 1 | 44 | 0 | 0 | 0 | 0 | 0 | 0 | 0 | 4 | 0 | 6 | 2 | 0 | 1321 | 1107 | 907 | 1208 | 0 | 8.2 | 5 | 6.8 | 0 | 0.4 | No |  | 4 | - | - | - | - | - |  |  |  | Baja viscosidad por posible contaminación con un lubricante de menor viscosidad o dilución con combustible. | Resultados están dentro de los rangos aceptables. | Resultados están dentro de los rangos aceptables. | Localice y corrija la causa de baja viscosidad del aceite. Una baja viscosidad puede reducir la protección por lubricación. Retome la muestra en el próximo intervalo.
C0016634 | LA ZANJA | V-379 | V-379 STHI | CAMION VOLQUETE | SCANIA | G460 B8X4 | SISTEMA HIDRAULICO | MOBIL DTE 26 | 2020-11-19 | 2020-12-17 | 2020-12-21 | 2020-12-24 | 10946 | 403 | Yes | Yes | No | Crítico |  | 6.9 | 0 | 7 | 0 | 6 | 0 | 7 | 0 | 0 | 0 | 0 | 0 | 0 | 0 | 0 | 11 | 2 | 1 | 2 | 0 | 59 | 1 | 232 | 336 | 0 |  | 0.8 | - |  |  | No |  | 12 | 24/20/14 | 83723 | 7733 | - | 88 |  |  |  | Baja viscosidad por posible contaminación con un lubricante de menor viscosidad. | Nivel de limpieza en estado de Crítico. | Elevado desgaste de Cromo. | Localice y corrija la causa de baja viscosidad del aceite. Una baja viscosidad puede reducir la protección por lubricación. Identifique las causas del origen y corrija el Codigo ISO alto del aceite. Asegúrese de que la contaminación no está siendo introducida a través de los equipos de manejo de aceite. Identifique y evalúe los componentes a base de este elemento. Determine la fuente del metal de desgaste excesivo y tome acciones correctivas. Retomar la muestra para monitorear condición.
C0016635 | LA ZANJA | V-379 | V-379 STDI | CAMION VOLQUETE | SCANIA | G460 B8X4 | SISTEMA DIRECCION | MOBIL ATF 220 | 2020-11-19 | 2020-12-17 | 2020-12-21 | 2020-12-24 | 10946 | 403 | Yes | Yes | No | Crítico |  | 5.3 | 3 | 43 | 1 | 5 | 0 | 1 | 1 | 0 | 1 | 0 | 0 | 0 | 0 | 0 | 10 | 1 | 1 | 51 | 0 | 191 | 9 | 226 | 118 | 0 |  | 59.2 | - |  |  | No |  | 8 | 24/22/14 | 159550 | 24460 | - | 144 |  |  |  | Alta oxidación por posible degradación del aceite. Baja viscosidad por posible contaminación con un lubricante de menor viscosidad. | Nivel de limpieza en estado de Crítico. | Resultados están dentro de los rangos aceptables. | Localice y corrija la causa de baja viscosidad del aceite. Una baja viscosidad puede reducir la protección por lubricación. Identifique las causas del origen y corrija el Codigo ISO alto del aceite. Asegúrese de que la contaminación no está siendo introducida a través de los equipos de manejo de aceite. Retome la muestra en el próximo intervalo programado.
C0016636 | LA ZANJA | V-379 | V-379 TRAN | CAMION VOLQUETE | SCANIA | G460 B8X4 | TRANSMISION | MOBILUBE HD 80W-90 | 2020-11-19 | 2020-12-17 | 2020-12-21 | 2020-12-24 | 10946 | 403 | Yes | Yes | No | Precaución |  | 13.8 | 26 | 28 | 0 | 3 | 0 | 0 | 5 | 0 | 1 | 0 | 0 | 0 | 0 | 0 | 3 | 4 | 1 | 39 | 0 | 175 | 96 | 595 | 130 | 0 |  | 32.8 | - |  |  | No |  | 12 | 22/18/13 | 27977 | 1360 | - | 62 |  |  |  | Resultados están dentro de los rangos aceptables. | Nivel de limpieza en estado de precaución. | Resultados están dentro de los rangos aceptables. | Identifique las causas del origen y corrija el Codigo ISO alto del aceite. Asegúrese de que la contaminación no está siendo introducida a través de los equipos de manejo de aceite. Retome la muestra en el próximo intervalo programado.
C0016637 | LA ZANJA | V-379 | V-379 RET | CAMION VOLQUETE | SCANIA | G460 B8X4 | RETARDADOR | MOBIL DELVAC MX 15W-40 | 2020-11-19 | 2020-12-17 | 2020-12-21 | 2020-12-24 | 10946 | 403 | Yes | No | No | Crítico |  | 7.6 | 398 | 3 | 1 | 30 | 8 | 0 | 18 | 0 | 0 | 0 | 0 | 0 | 0 | 0 | 5 | 2 | 1 | 61 | 0 | 583 | 421 | 556 | 481 | 0 | 4.2 | 18.3 | - |  | 0.1 | No |  | 3 | - | - | - | - | - |  |  |  | Baja viscosidad por posible contaminación con un lubricante de menor viscosidad. | Resultados están dentro de los rangos aceptables. | Elevado desgaste de Aluminio, Estaño y Cobre. | Localice y corrija la causa de baja viscosidad del aceite. Una baja viscosidad puede reducir la protección por lubricación. Identifique y evalúe los componentes a base de estos elementos. Determine la fuente de los metales de desgaste excesivo y tome acciones correctivas. Retomar la muestra para monitorear condición.
C0016638 | LA ZANJA | V-379 | V-379 DIFE DEL | CAMION VOLQUETE | SCANIA | G460 B8X4 | DIFERENCIAL DELANTERO | MOBILUBE HD 85W-140 | 2020-11-19 | 2020-12-17 | 2020-12-21 | 2020-12-24 | 10946 | 403 | Yes | No | No | Precaución |  | 24.9 | 4 | 16 | 0 | 0 | 0 | 0 | 0 | 0 | 0 | 0 | 0 | 0 | 0 | 0 | 3 | 1 | 1 | 2 | 0 | 10 | 1 | 439 | 7 | 0 |  | 0.7 | - |  |  | No |  | 11 | 21/18/13 | 14300 | 1498 | - | 69 |  |  |  | Resultados están dentro de los rangos aceptables. | Nivel de limpieza en estado de precaución. | Resultados están dentro de los rangos aceptables. | Identifique las causas del origen y corrija el Codigo ISO alto del aceite. Asegúrese de que la contaminación no está siendo introducida a través de los equipos de manejo de aceite. Retome la muestra en el próximo intervalo programado.
C0016639 | LA ZANJA | V-379 | V-379 DIFE POS | CAMION VOLQUETE | SCANIA | G460 B8X4 | DIFERENCIAL POSTERIOR | MOBILUBE HD 85W-140 | 2020-11-19 | 2020-12-17 | 2020-12-21 | 2020-12-24 | 10946 | 403 | Yes | No | No | Crítico |  | 23.1 | 25 | 305 | 0 | 8 | 0 | 2 | 0 | 2 | 3 | 0 | 0 | 0 | 0 | 0 | 20 | 0 | 1 | 49 | 0 | 12 | 89 | 594 | 7 | 0 |  | 36.8 | - |  |  | No |  | 205 | 26/25/19 | 499949 | 285785 | - | 4842 |  |  |  | Baja viscosidad por posible contaminación con un lubricante de menor viscosidad. | Nivel de Silicio en el límite de precaución. Nivel de limpieza en estado de Crítico. | Elevado desgaste de Hierro. | Localice la fuente de silicio. Localice y corrija la causa de baja viscosidad del aceite. Una baja viscosidad puede reducir la protección por lubricación. Identifique las causas del origen y corrija el Codigo ISO alto del aceite. Asegúrese de que la contaminación no está siendo introducida a través de los equipos de manejo de aceite. Determine la fuente del metal de desgaste excesivo y tome acciones correctivas. Retomar la muestra para monitorear condición.
C0016640 | LA ZANJA | V-379 | V-379 CUDE LH | CAMION VOLQUETE | SCANIA | G460 B8X4 | CUBO DEL. LH | MOBILUBE HD 85W-140 | 2020-11-19 | 2020-12-17 | 2020-12-21 | 2020-12-24 | 10946 | 403 | Yes | No | No | Normal |  | 24.7 | 4 | 16 | 0 | 0 | 0 | 0 | 0 | 0 | 0 | 0 | 0 | 0 | 0 | 0 | 3 | 1 | 1 | 3 | 0 | 10 | 0 | 438 | 7 | 0 |  | 0.7 | - |  |  | No |  | 13 | 20/17/13 | 8471 | 1121 | - | 65 |  |  |  | Resultados están dentro de los rangos aceptables. | Resultados están dentro de los rangos aceptables. | Resultados están dentro de los rangos aceptables. | Retome la muestra en el próximo intervalo programado.
C0016641 | LA ZANJA | V-379 | V-379 CUDE RH | CAMION VOLQUETE | SCANIA | G460 B8X4 | CUBO DEL. RH | MOBILUBE HD 85W-140 | 2020-11-19 | 2020-12-17 | 2020-12-21 | 2020-12-24 | 10946 | 403 | Yes | No | No | Precaución |  | 24.9 | 4 | 16 | 0 | 0 | 0 | 0 | 0 | 0 | 0 | 0 | 0 | 0 | 0 | 0 | 3 | 0 | 1 | 3 | 0 | 10 | 1 | 433 | 7 | 0 |  | 0.7 | - |  |  | No |  | 10 | 21/18/14 | 14785 | 2424 | - | 122 |  |  |  | Resultados están dentro de los rangos aceptables. | Nivel de limpieza en estado de precaución. | Resultados están dentro de los rangos aceptables. | Identifique las causas del origen y corrija el Codigo ISO alto del aceite. Asegúrese de que la contaminación no está siendo introducida a través de los equipos de manejo de aceite. Retome la muestra en el próximo intervalo programado.
C0016642 | LA ZANJA | V-379 | V-379 CUPO LH | CAMION VOLQUETE | SCANIA | G460 B8X4 | CUBO POST. LH | MOBILUBE HD 85W-140 | 2020-11-19 | 2020-12-17 | 2020-12-21 | 2020-12-24 | 10946 | 403 | Yes | No | No | Crítico |  | 23.2 | 21 | 306 | 1 | 7 | 0 | 2 | 0 | 1 | 3 | 0 | 0 | 0 | 0 | 0 | 20 | 0 | 2 | 49 | 0 | 21 | 89 | 590 | 13 | 0 |  | 37.2 | - |  |  | No |  | 216 | 26/25/19 | 487371 | 273311 | - | 4255 |  |  |  | Baja viscosidad por posible contaminación con un lubricante de menor viscosidad. | Nivel de Silicio en el límite de precaución. Nivel de limpieza en estado de Crítico. | Elevado desgaste de Hierro. | Localice la fuente de silicio. Localice y corrija la causa de baja viscosidad del aceite. Una baja viscosidad puede reducir la protección por lubricación. Identifique las causas del origen y corrija el Codigo ISO alto del aceite. Asegúrese de que la contaminación no está siendo introducida a través de los equipos de manejo de aceite. Determine la fuente del metal de desgaste excesivo y tome acciones correctivas. Retomar la muestra para monitorear condición.
C0016643 | LA ZANJA | V-379 | V-379 CUPO RH | CAMION VOLQUETE | SCANIA | G460 B8X4 | CUBO POST. RH | MOBILUBE HD 85W-140 | 2020-11-19 | 2020-12-17 | 2020-12-21 | 2020-12-24 | 10946 | 403 | Yes | No | No | Crítico |  | 23.1 | 23 | 315 | 0 | 7 | 0 | 2 | 1 | 2 | 3 | 0 | 0 | 0 | 0 | 0 | 20 | 0 | 1 | 51 | 0 | 11 | 88 | 586 | 6 | 0 |  | 37.2 | - |  |  | No |  | 181 | 26/25/19 | 597413 | 304289 | - | 3964 |  |  |  | Baja viscosidad por posible contaminación con un lubricante de menor viscosidad. | Nivel de Silicio en el límite de precaución. Nivel de limpieza en estado de Crítico. | Elevado desgaste de Hierro. | Localice la fuente de silicio. Localice y corrija la causa de baja viscosidad del aceite. Una baja viscosidad puede reducir la protección por lubricación. Identifique las causas del origen y corrija el Codigo ISO alto del aceite. Asegúrese de que la contaminación no está siendo introducida a través de los equipos de manejo de aceite. Determine la fuente del metal de desgaste excesivo y tome acciones correctivas. Retomar la muestra para monitorear condición.
C0016644 | LA ZANJA | V-384 | V-384 MOT | CAMION VOLQUETE | SCANIA | G460 B8X4 | MOTOR | MOBIL DELVAC MX 15W-40 | 2020-11-18 | 2020-12-17 | 2020-12-21 | 2020-12-24 | 10298 | 375 | Yes | Yes | No | Crítico | 14.4 | 13.2 | 2 | 9 | 2 | 0 | 1 | 1 | 52 | 0 | 1 | 0 | 0 | 0 | 0 | 0 | 26 | 0 | 3 | 4 | 0 | 1423 | 1404 | 1112 | 1407 | 0 | 8.6 | 1.7 | 3.3 | 0 | 0.2 | No |  | 12 | - | - | - | - | - |  |  |  | Baja viscosidad por posible contaminación con un lubricante de menor viscosidad o dilución con combustible. | Resultados están dentro de los rangos aceptables. | Resultados están dentro de los rangos aceptables. | Localice y corrija la causa de baja viscosidad del aceite. Una baja viscosidad puede reducir la protección por lubricación. Retome la muestra en el próximo intervalo.
C0016645 | LA ZANJA | V-384 | V-384 STHI | CAMION VOLQUETE | SCANIA | G460 B8X4 | SISTEMA HIDRAULICO | MOBIL DTE 26 | 2020-11-18 | 2020-12-17 | 2020-12-21 | 2020-12-24 | 10298 | 375 | No | Yes | No | Crítico |  | 6.8 | 0 | 14 | 0 | 7 | 0 | 7 | 0 | 0 | 0 | 0 | 0 | 0 | 0 | 0 | 13 | 0 | 2 | 2 | 0 | 136 | 0 | 268 | 397 | 0 |  | 1.2 | - |  |  | No |  | 6 | 24/21/14 | 136841 | 16490 | - | 89 |  |  |  | Baja viscosidad por posible contaminación con un lubricante de menor viscosidad. | Nivel de limpieza en estado de Crítico. | Elevado desgaste de Cromo. | Localice y corrija la causa de baja viscosidad del aceite. Una baja viscosidad puede reducir la protección por lubricación. Identifique las causas del origen y corrija el Codigo ISO alto del aceite. Asegúrese de que la contaminación no está siendo introducida a través de los equipos de manejo de aceite. Determine la fuente del metal de desgaste excesivo y tome acciones correctivas. Retomar la muestra para monitorear condición.
C0016646 | LA ZANJA | V-384 | V-384 STDI | CAMION VOLQUETE | SCANIA | G460 B8X4 | SISTEMA DIRECCION | MOBIL ATF 220 | 2020-11-18 | 2020-12-17 | 2020-12-21 | 2020-12-24 | 10298 | 375 | Yes | Yes | No | Crítico |  | 6.1 | 1 | 45 | 0 | 4 | 0 | 0 | 0 | 0 | 0 | 0 | 0 | 0 | 0 | 0 | 8 | 4 | 1 | 72 | 0 | 43 | 27 | 250 | 122 | 0 |  | 15.7 | - |  |  | No |  | 10 | 24/21/12 | 128269 | 10715 | - | 37 |  |  |  | Alta oxidación por posible degradación del aceite. Baja viscosidad por posible contaminación con un lubricante de menor viscosidad. | Nivel de limpieza en estado de Crítico. | Resultados están dentro de los rangos aceptables. | Localice y corrija la causa de baja viscosidad del aceite. Una baja viscosidad puede reducir la protección por lubricación. Identifique las causas del origen y corrija el Codigo ISO alto del aceite. Asegúrese de que la contaminación no está siendo introducida a través de los equipos de manejo de aceite. Retome la muestra en el próximo intervalo programado.
C0016647 | LA ZANJA | V-384 | V-384 TRAN | CAMION VOLQUETE | SCANIA | G460 B8X4 | TRANSMISION | MOBILUBE HD 80W-90 | 2020-11-18 | 2020-12-17 | 2020-12-21 | 2020-12-24 | 10298 | 375 | Yes | No | No | Precaución |  | 14.1 | 11 | 4 | 0 | 0 | 0 | 0 | 0 | 0 | 1 | 0 | 0 | 0 | 0 | 0 | 2 | 0 | 1 | 3 | 0 | 6 | 3 | 929 | 4 | 0 |  | 6.2 | - |  |  | No |  | 12 | 23/20/14 | 67921 | 8566 | - | 103 |  |  |  | Resultados están dentro de los rangos aceptables. | Nivel de limpieza en estado de precaución. | Resultados están dentro de los rangos aceptables. | Identifique las causas del origen y corrija el Codigo ISO alto del aceite. Asegúrese de que la contaminación no está siendo introducida a través de los equipos de manejo de aceite. Retome la muestra en el próximo intervalo programado.
C0016648 | LA ZANJA | V-384 | V-384 RET | CAMION VOLQUETE | SCANIA | G460 B8X4 | RETARDADOR | MOBIL DELVAC MX 15W-40 | 2020-11-18 | 2020-12-17 | 2020-12-21 | 2020-12-24 | 10298 | 375 | Yes | No | No | Crítico |  | 11.7 | 36 | 3 | 0 | 3 | 0 | 0 | 45 | 0 | 0 | 0 | 0 | 0 | 0 | 0 | 7 | 3 | 1 | 6 | 0 | 1540 | 1130 | 1031 | 1288 | 0 | 8.4 | 0.1 | - |  | 0.1 | No |  | 14 | - | - | - | - | - |  |  |  | Baja viscosidad por posible contaminación con un lubricante de menor viscosidad. | Resultados están dentro de los rangos aceptables. | Elevado desgaste de Cobre. | Localice y corrija la causa de baja viscosidad del aceite. Una baja viscosidad puede reducir la protección por lubricación. Identifique y evalúe los componentes a base de este elemento. Determine la fuente del metal de desgaste excesivo y tome acciones correctivas. Retomar la muestra para monitorear condición.
C0016649 | LA ZANJA | V-384 | V-384 DIFE DEL | CAMION VOLQUETE | SCANIA | G460 B8X4 | DIFERENCIAL DELANTERO | MOBILUBE HD 85W-140 | 2020-11-18 | 2020-12-17 | 2020-12-21 | 2020-12-24 | 10298 | 375 | No | No | No | Precaución |  | 25.1 | 4 | 10 | 0 | 0 | 0 | 0 | 0 | 0 | 0 | 0 | 0 | 0 | 0 | 0 | 3 | 0 | 1 | 2 | 0 | 2 | 1 | 440 | 2 | 0 |  | 0.7 | - |  |  | No |  | 5 | 22/19/14 | 34703 | 3140 | - | 117 |  |  |  | Resultados están dentro de los rangos aceptables. | Nivel de limpieza en estado de precaución. | Resultados están dentro de los rangos aceptables. | Identifique las causas del origen y corrija el Codigo ISO alto del aceite. Asegúrese de que la contaminación no está siendo introducida a través de los equipos de manejo de aceite. Retome la muestra en el próximo intervalo programado.
C0016650 | LA ZANJA | V-384 | V-384 DIFE POS | CAMION VOLQUETE | SCANIA | G460 B8X4 | DIFERENCIAL POSTERIOR | MOBILUBE HD 85W-140 | 2020-11-18 | 2020-12-17 | 2020-12-21 | 2020-12-24 | 10298 | 375 | No | No | No | Crítico |  | 24.8 | 13 | 198 | 0 | 3 | 0 | 2 | 1 | 1 | 2 | 0 | 0 | 0 | 0 | 0 | 13 | 3 | 1 | 17 | 0 | 7 | 2 | 583 | 6 | 0 |  | 1 | - |  |  | No |  | 186 | 26/25/19 | 383006 | 175284 | - | 4016 |  |  |  | Resultados están dentro de los rangos aceptables. | Nivel de limpieza en estado de Crítico. | Desgaste de Hierro en el límite de precaución. | Identifique las causas del origen y corrija el Codigo ISO alto del aceite. Asegúrese de que la contaminación no está siendo introducida a través de los equipos de manejo de aceite. Determine la fuente del metal de desgaste y tome acciones correctivas. Retomar la muestra para monitorear condición.
C0016651 | LA ZANJA | V-384 | V-384 CUDE LH | CAMION VOLQUETE | SCANIA | G460 B8X4 | CUBO DEL. LH | MOBILUBE HD 85W-140 | 2020-11-18 | 2020-12-17 | 2020-12-21 | 2020-12-24 | 10298 | 375 | No | No | No | Precaución |  | 25 | 4 | 10 | 0 | 0 | 0 | 0 | 0 | 0 | 0 | 0 | 0 | 0 | 0 | 0 | 3 | 2 | 1 | 2 | 0 | 2 | 2 | 438 | 3 | 0 |  | 0.7 | - |  |  | No |  | 14 | 22/20/15 | 28909 | 5001 | - | 288 |  |  |  | Resultados están dentro de los rangos aceptables. | Nivel de limpieza en estado de precaución. | Resultados están dentro de los rangos aceptables. | Identifique las causas del origen y corrija el Codigo ISO alto del aceite. Asegúrese de que la contaminación no está siendo introducida a través de los equipos de manejo de aceite. Retome la muestra en el próximo intervalo programado.
C0016652 | LA ZANJA | V-384 | V-384 CUDE RH | CAMION VOLQUETE | SCANIA | G460 B8X4 | CUBO DEL. RH | MOBILUBE HD 85W-140 | 2020-11-18 | 2020-12-17 | 2020-12-21 | 2020-12-24 | 10298 | 375 | No | No | No | Precaución |  | 25.1 | 4 | 10 | 0 | 0 | 0 | 0 | 0 | 0 | 0 | 0 | 0 | 0 | 0 | 0 | 3 | 0 | 0 | 2 | 0 | 3 | 1 | 431 | 3 | 0 |  | 0.8 | - |  |  | No |  | 12 | 21/19/16 | 17402 | 3274 | - | 390 |  |  |  | Resultados están dentro de los rangos aceptables. | Nivel de limpieza en estado de precaución. | Resultados están dentro de los rangos aceptables. | Identifique las causas del origen y corrija el Codigo ISO alto del aceite. Asegúrese de que la contaminación no está siendo introducida a través de los equipos de manejo de aceite. Retome la muestra en el próximo intervalo programado.
C0016653 | LA ZANJA | V-384 | V-384 CUPO LH | CAMION VOLQUETE | SCANIA | G460 B8X4 | CUBO POST. LH | MOBILUBE HD 85W-140 | 2020-11-18 | 2020-12-17 | 2020-12-21 | 2020-12-24 | 10298 | 375 | No | No | No | Precaución |  | 24.8 | 13 | 198 | 0 | 4 | 0 | 2 | 1 | 1 | 2 | 0 | 0 | 0 | 0 | 0 | 14 | 0 | 0 | 16 | 0 | 7 | 2 | 580 | 5 | 0 |  | 0.9 | - |  |  | No |  | 180 | - | - | - | - | - |  |  |  | Resultados están dentro de los rangos aceptables. | No se realizó nivel de limpieza por particulas visibles mayores a 40 micras. | Desgaste de Hierro en el límite de precaución. | Identifique y evalúe los componentes a base de este elemento. Determine la fuente del metal de desgaste y tome acciones correctivas. Retomar la muestra para monitorear condición.
C0016654 | LA ZANJA | V-384 | V-384 CUPO RH | CAMION VOLQUETE | SCANIA | G460 B8X4 | CUBO POST. RH | MOBILUBE HD 85W-140 | 2020-11-18 | 2020-12-17 | 2020-12-21 | 2020-12-24 | 10298 | 375 | No | No | No | Precaución |  | 24.9 | 13 | 191 | 0 | 3 | 0 | 2 | 1 | 1 | 2 | 0 | 0 | 0 | 1 | 0 | 12 | 1 | 0 | 16 | 0 | 7 | 4 | 568 | 6 | 0 |  | 1 | - |  |  | No |  | 179 | - | - | - | - | - |  |  |  | Resultados están dentro de los rangos aceptables. | No se realizó nivel de limpieza por particulas visibles mayores a 40 micras. | Desgaste de Hierro en el límite de precaución. | Identifique y evalúe los componentes a base de este elemento. Determine la fuente del metal de desgaste y tome acciones correctivas. Retomar la muestra para monitorear condición.
C0016655 | LA ZANJA | V-380 | V-380 MOT | CAMION VOLQUETE | SCANIA | G460 B8X4 | MOTOR | MOBIL DELVAC MX 15W-40 | 2020-11-20 | 2020-12-17 | 2020-12-21 | 2020-12-24 | 10632 | 399 | Yes | Yes | No | Precaución | 14.4 | 13.4 | 7 | 15 | 2 | 2 | 1 | 1 | 47 | 0 | 0 | 0 | 0 | 0 | 0 | 0 | 5 | 0 | 5 | 1 | 0 | 1496 | 1195 | 964 | 1306 | 0 | 8.8 | 7.3 | 7.6 | 0 | 0.5 | No |  | 8 | - | - | - | - | - |  |  |  | Baja viscosidad por posible contaminación con un lubricante de menor viscosidad o dilución con combustible. | Resultados están dentro de los rangos aceptables. | Resultados están dentro de los rangos aceptables. | Localice y corrija la causa de baja viscosidad del aceite. Una baja viscosidad puede reducir la protección por lubricación. Retome la muestra en el próximo intervalo.
C0016656 | LA ZANJA | V-380 | V-380 STHI | CAMION VOLQUETE | SCANIA | G460 B8X4 | SISTEMA HIDRAULICO | MOBIL DTE 26 | 2020-11-20 | 2020-12-17 | 2020-12-21 | 2020-12-24 | 10632 | 399 | Yes | Yes | No | Crítico |  | 6 | 0 | 7 | 0 | 4 | 0 | 3 | 0 | 0 | 0 | 0 | 0 | 0 | 0 | 0 | 11 | 0 | 1 | 1 | 0 | 2664 | 10 | 798 | 1100 | 0 |  | 0.5 | - |  |  | No |  | 10 | 24/21/16 | 101666 | 18071 | - | 348 |  |  |  | Baja viscosidad por posible contaminación con un lubricante de menor viscosidad. | Nivel de limpieza en estado de Crítico. | Resultados están dentro de los rangos aceptables. | Localice y corrija la causa de baja viscosidad del aceite. Una baja viscosidad puede reducir la protección por lubricación. Identifique las causas del origen y corrija el Codigo ISO alto del aceite. Asegúrese de que la contaminación no está siendo introducida a través de los equipos de manejo de aceite. Retome la muestra en el próximo intervalo programado.
C0016657 | LA ZANJA | V-380 | V-380 STDI | CAMION VOLQUETE | SCANIA | G460 B8X4 | SISTEMA DIRECCION | MOBIL ATF 220 | 2020-11-20 | 2020-12-17 | 2020-12-21 | 2020-12-24 | 10632 | 399 | Yes | Yes | No | Crítico |  | 5.3 | 4 | 175 | 0 | 8 | 0 | 1 | 1 | 0 | 2 | 0 | 0 | 0 | 0 | 0 | 15 | 2 | 2 | 51 | 0 | 90 | 34 | 257 | 158 | 0 |  | 23.5 | - |  |  | No |  | 70 | 26/23/16 | 322243 | 57602 | - | 575 |  |  |  | Alta oxidación por posible degradación del aceite. Baja viscosidad por posible contaminación con un lubricante de menor viscosidad. | Nivel de limpieza en estado de Crítico. Nivel de Silicio en el límite de precaución. | Resultados están dentro de los rangos aceptables. | Localice la fuente de silicio. Localice y corrija la causa de baja viscosidad del aceite. Una baja viscosidad puede reducir la protección por lubricación. Identifique las causas del origen y corrija el Codigo ISO alto del aceite. Asegúrese de que la contaminación no está siendo introducida a través de los equipos de manejo de aceite. Retome la muestra en el próximo intervalo programado.
C0016658 | LA ZANJA | V-380 | V-380 TRAN | CAMION VOLQUETE | SCANIA | G460 B8X4 | TRANSMISION | MOBILUBE HD 80W-90 | 2020-11-20 | 2020-12-17 | 2020-12-21 | 2020-12-24 | 10632 | 399 | Yes | Yes | No | Precaución |  | 13.5 | 13 | 6 | 0 | 0 | 0 | 0 | 2 | 0 | 0 | 0 | 0 | 0 | 0 | 0 | 2 | 2 | 0 | 1 | 0 | 117 | 11 | 453 | 60 | 0 |  | 1.6 | - |  |  | No |  | 10 | 23/19/15 | 53857 | 4267 | - | 240 |  |  |  | Resultados están dentro de los rangos aceptables. | Nivel de limpieza en estado de precaución. | Resultados están dentro de los rangos aceptables. | Identifique las causas del origen y corrija el Codigo ISO alto del aceite. Asegúrese de que la contaminación no está siendo introducida a través de los equipos de manejo de aceite. Retome la muestra en el próximo intervalo programado.
C0016659 | LA ZANJA | V-380 | V-380 RET | CAMION VOLQUETE | SCANIA | G460 B8X4 | RETARDADOR | MOBIL DELVAC MX 15W-40 | 2020-11-20 | 2020-12-17 | 2020-12-21 | 2020-12-24 | 10632 | 399 | Yes | No | No | Crítico |  | 11.7 | 27 | 4 | 0 | 6 | 0 | 0 | 45 | 0 | 0 | 0 | 0 | 0 | 0 | 0 | 5 | 0 | 0 | 2 | 0 | 1352 | 1095 | 967 | 1217 | 0 | 8.8 | 2.1 | - |  | 0.1 | No |  | 10 | - | - | - | - | - |  |  |  | Baja viscosidad por posible contaminación con un lubricante de menor viscosidad. | Resultados están dentro de los rangos aceptables. | Desgaste de Cobre en el límite de precaución. | Localice y corrija la causa de baja viscosidad del aceite. Una baja viscosidad puede reducir la protección por lubricación. Identifique y evalúe los componentes a base de este elemento. Determine la fuente del metal de desgaste y tome acciones correctivas. Retomar la muestra para monitorear condición.
C0016660 | LA ZANJA | V-380 | V-380 DIFE DEL | CAMION VOLQUETE | SCANIA | G460 B8X4 | DIFERENCIAL DELANTERO | MOBILUBE HD 85W-140 | 2020-11-20 | 2020-12-17 | 2020-12-21 | 2020-12-24 | 10632 | 399 | Yes | No | No | Crítico |  | 24.6 | 6 | 27 | 0 | 0 | 0 | 0 | 0 | 0 | 1 | 0 | 0 | 0 | 0 | 0 | 3 | 0 | 1 | 1 | 0 | 52 | 2 | 440 | 44 | 0 |  | 0.6 | - |  |  | No |  | 16 | 25/22/16 | 201999 | 30712 | - | 437 |  |  |  | Resultados están dentro de los rangos aceptables. | Nivel de limpieza en estado de Crítico. | Resultados están dentro de los rangos aceptables. | Identifique las causas del origen y corrija el Codigo ISO alto del aceite. Asegúrese de que la contaminación no está siendo introducida a través de los equipos de manejo de aceite. Retome la muestra en el próximo intervalo programado.
C0016661 | LA ZANJA | V-380 | V-380 DIFE POS | CAMION VOLQUETE | SCANIA | G460 B8X4 | DIFERENCIAL POSTERIOR | MOBILUBE HD 85W-140 | 2020-11-20 | 2020-12-17 | 2020-12-21 | 2020-12-24 | 10632 | 399 | Yes | No | No | Crítico |  | 24.6 | 20 | 379 | 0 | 8 | 0 | 3 | 1 | 2 | 4 | 1 | 0 | 0 | 0 | 0 | 85 | 0 | 1 | 2 | 0 | 22 | 2 | 452 | 9 | 0 |  | 0.7 | - |  |  | No |  | 260 | - | - | - | - | - |  |  |  | Resultados están dentro de los rangos aceptables. | No se realizó nivel de limpieza por particulas visibles mayores a 40 micras. Contaminación de Silicio en estado crítico. Altos niveles de silicio abrasivo (polvo) causarán alto desgaste. | Indica presencia de partículas ferromagnéticas visibles mayores a 40 micras. Elevado desgaste de Hierro. | Localice la fuente de silicio. Identifique y evalúe los componentes a base de este elemento. Determine la fuente del metal de desgaste excesivo y tome acciones correctivas. Retomar la muestra para monitorear condición.
C0016662 | LA ZANJA | V-380 | V-380 CUDE RH | CAMION VOLQUETE | SCANIA | G460 B8X4 | CUBO DEL. RH | MOBILUBE HD 85W-140 | 2020-11-20 | 2020-12-17 | 2020-12-21 | 2020-12-24 | 10632 | 399 | Yes | No | No | Crítico |  | 24.6 | 5 | 26 | 0 | 0 | 0 | 0 | 0 | 0 | 0 | 0 | 0 | 0 | 0 | 0 | 3 | 0 | 0 | 1 | 0 | 50 | 0 | 429 | 41 | 0 |  | 0.6 | - |  |  | No |  | 16 | 25/21/15 | 167681 | 18269 | - | 317 |  |  |  | Resultados están dentro de los rangos aceptables. | Nivel de limpieza en estado de Crítico. | Resultados están dentro de los rangos aceptables. | Identifique las causas del origen y corrija el Codigo ISO alto del aceite. Asegúrese de que la contaminación no está siendo introducida a través de los equipos de manejo de aceite. Retome la muestra en el próximo intervalo programado.
C0016663 | LA ZANJA | V-380 | V-380 CUDE LH | CAMION VOLQUETE | SCANIA | G460 B8X4 | CUBO DEL. LH | MOBILUBE HD 85W-140 | 2020-11-20 | 2020-12-17 | 2020-12-21 | 2020-12-24 | 10632 | 399 | Yes | No | No | Crítico |  | 24.5 | 6 | 26 | 0 | 0 | 0 | 0 | 0 | 0 | 1 | 0 | 0 | 0 | 0 | 0 | 3 | 0 | 0 | 1 | 0 | 55 | 0 | 444 | 43 | 0 |  | 0.7 | - |  |  | No |  | 18 | 25/21/15 | 169754 | 16653 | - | 304 |  |  |  | Resultados están dentro de los rangos aceptables. | Nivel de limpieza en estado de Crítico. | Resultados están dentro de los rangos aceptables. | Identifique las causas del origen y corrija el Codigo ISO alto del aceite. Asegúrese de que la contaminación no está siendo introducida a través de los equipos de manejo de aceite. Retome la muestra en el próximo intervalo programado.
C0016664 | LA ZANJA | V-380 | V-380 CUPO RH | CAMION VOLQUETE | SCANIA | G460 B8X4 | CUBO POST. RH | MOBILUBE HD 85W-140 | 2020-11-20 | 2020-12-17 | 2020-12-21 | 2020-12-24 | 10632 | 399 | Yes | No | No | Crítico |  | 24.7 | 18 | 363 | 0 | 7 | 0 | 3 | 1 | 2 | 4 | 1 | 0 | 0 | 0 | 0 | 83 | 0 | 1 | 2 | 0 | 21 | 3 | 447 | 8 | 0 |  | 0.6 | - |  |  | No |  | 226 | - | - | - | - | - |  |  |  | Resultados están dentro de los rangos aceptables. | Presencia de partículas oscuras lo cual imposibilita realizar la prueba de Conteo de Partículas. Contaminación de Silicio en estado crítico. Altos niveles de silicio abrasivo (polvo) causarán alto desgaste. | Elevado desgaste de Hierro. Indica presencia de partículas ferromagnéticas visibles mayores a 40 micras. | Determine la fuente de partículas ferromagnéticas y tome acciones correctivas de ser necesario. Localice la fuente de silicio. Identifique y evalúe los componentes a base de este elemento. Determine la fuente del metal de desgaste excesivo y tome acciones correctivas. Retomar la muestra para monitorear condición.
C0016665 | LA ZANJA | V-380 | V-380 CUPO LH | CAMION VOLQUETE | SCANIA | G460 B8X4 | CUBO POST. LH | MOBILUBE HD 85W-140 | 2020-11-20 | 2020-12-17 | 2020-12-21 | 2020-12-24 | 10632 | 399 | Yes | No | No | Crítico |  | 24.6 | 18 | 353 | 0 | 8 | 0 | 3 | 0 | 2 | 4 | 1 | 0 | 0 | 0 | 0 | 84 | 0 | 1 | 2 | 0 | 22 | 3 | 453 | 9 | 0 |  | 0.5 | - |  |  | No |  | 224 | - | - | - | - | - |  |  |  | Resultados están dentro de los rangos aceptables. | Presencia de partículas oscuras lo cual imposibilita realizar la prueba de Conteo de Partículas. Contaminación de Silicio en estado crítico. Altos niveles de silicio abrasivo (polvo) causarán alto desgaste. | Elevado desgaste de Hierro. Indica presencia de partículas ferromagnéticas visibles mayores a 40 micras. | Determine la fuente de partículas ferromagnéticas y tome acciones correctivas de ser necesario. Localice la fuente de silicio. Identifique y evalúe los componentes a base de este elemento. Determine la fuente del metal de desgaste excesivo y tome acciones correctivas. Retomar la muestra para monitorear condición.
C0016666 | LA ZANJA | V-383 | V-383 DIFE DEL | CAMION VOLQUETE | SCANIA | G460 B8X4 | DIFERENCIAL DELANTERO | MOBILUBE HD 85W-140 | 2020-11-18 | 2020-12-17 | 2020-12-21 | 2020-12-24 | 10326 |  | No | No | No | Precaución |  | 23.3 | 5 | 14 | 0 | 0 | 0 | 0 | 0 | 0 | 0 | 0 | 0 | 0 | 0 | 0 | 7 | 0 | 0 | 1 | 0 | 4 | 0 | 425 | 3 | 0 |  | 0.2 | - |  |  | No |  | 11 | 22/20/15 | 35331 | 5366 | - | 161 |  |  |  | Baja viscosidad por posible contaminación con un lubricante de menor viscosidad. | Nivel de limpieza en estado de precaución. | Resultados están dentro de los rangos aceptables. | Localice y corrija la causa de baja viscosidad del aceite. Una baja viscosidad puede reducir la protección por lubricación. Identifique las causas del origen y corrija el Codigo ISO alto del aceite. Asegúrese de que la contaminación no está siendo introducida a través de los equipos de manejo de aceite. Retome la muestra en el próximo intervalo programado.
C0016667 | LA ZANJA | V-383 | V-383 DIFE POS | CAMION VOLQUETE | SCANIA | G460 B8X4 | DIFERENCIAL POSTERIOR | MOBILUBE HD 85W-140 | 2020-11-18 | 2020-12-17 | 2020-12-21 | 2020-12-24 | 10326 |  | No | No | No | Crítico |  | 23.3 | 17 | 73 | 0 | 4 | 0 | 1 | 0 | 1 | 1 | 0 | 0 | 0 | 0 | 0 | 20 | 0 | 1 | 1 | 0 | 9 | 0 | 440 | 8 | 0 |  | 0.1 | - |  |  | No |  | 42 | 26/23/16 | 372622 | 78311 | - | 484 |  |  |  | Baja viscosidad por posible contaminación con un lubricante de menor viscosidad. | Nivel de limpieza en estado de Crítico. Nivel de Silicio en el límite de precaución. | Resultados están dentro de los rangos aceptables. | Localice la fuente de silicio. Localice y corrija la causa de baja viscosidad del aceite. Una baja viscosidad puede reducir la protección por lubricación. Identifique las causas del origen y corrija el Codigo ISO alto del aceite. Asegúrese de que la contaminación no está siendo introducida a través de los equipos de manejo de aceite. Retome la muestra en el próximo intervalo programado.
C0016668 | LA ZANJA | V-383 | V-383 STHI | CAMION VOLQUETE | SCANIA | G460 B8X4 | SISTEMA HIDRAULICO | MOBIL DTE 26 | 2020-11-18 | 2020-12-17 | 2020-12-21 | 2020-12-24 | 10326 |  | No | No | No | Crítico |  | 6 | 0 | 10 | 0 | 3 | 0 | 9 | 0 | 0 | 0 | 0 | 0 | 0 | 0 | 0 | 10 | 0 | 0 | 1 | 0 | 2426 | 9 | 720 | 1047 | 0 |  | 2.6 | - |  |  | No |  | 12 | 24/21/16 | 106296 | 19729 | - | 356 |  |  |  | Baja viscosidad por posible contaminación con un lubricante de menor viscosidad. | Nivel de limpieza en estado de Crítico. | Elevado desgaste de Cromo. | Localice y corrija la causa de baja viscosidad del aceite. Una baja viscosidad puede reducir la protección por lubricación. Identifique las causas del origen y corrija el Codigo ISO alto del aceite. Asegúrese de que la contaminación no está siendo introducida a través de los equipos de manejo de aceite. Retome la muestra en el próximo intervalo programado. Determine la fuente del metal de desgaste excesivo y tome acciones correctivas. Retomar la muestra para monitorear condición.
C0016669 | LA ZANJA | V-388 | V-388 MOT | CAMION VOLQUETE | SCANIA | G460 B8X4 | MOTOR | MOBIL DELVAC MX 15W-40 | 2020-12-04 | 2020-12-17 | 2020-12-21 | 2020-12-24 | 10673 | 314 | Yes | Yes | No | Precaución | 14.4 | 13.4 | 4 | 7 | 2 | 1 | 0 | 1 | 44 | 0 | 0 | 0 | 0 | 0 | 0 | 0 | 4 | 2 | 6 | 1 | 0 | 1418 | 1145 | 930 | 1264 | 0 | 8.9 | 3.6 | 5.4 | 0 | 0.5 | No |  | 6 | - | - | - | - | - |  |  |  | Baja viscosidad por posible contaminación con un lubricante de menor viscosidad o dilución con combustible. | Resultados están dentro de los rangos aceptables. | Resultados están dentro de los rangos aceptables. | Baja viscosidad por posible contaminación con un lubricante de menor viscosidad o dilución con combustible.
C0016670 | LA ZANJA | V-388 | V-388 STDI | CAMION VOLQUETE | SCANIA | G460 B8X4 | SISTEMA DIRECCION | MOBIL ATF 220 | 2020-12-04 | 2020-12-17 | 2020-12-21 | 2020-12-24 | 10673 | 314 | No | No | No | Crítico |  | 5.3 | 4 | 136 | 1 | 4 | 0 | 1 | 0 | 0 | 1 | 0 | 0 | 0 | 0 | 0 | 11 | 6 | 1 | 40 | 0 | 142 | 20 | 233 | 121 | 0 |  | 45 | - |  |  | No |  | 33 | 25/24/16 | 207925 | 82709 | - | 368 |  |  |  | Alta oxidación por posible degradación del aceite. Baja viscosidad por posible contaminación con un lubricante de menor viscosidad. | Nivel de limpieza en estado de Crítico. | Resultados están dentro de los rangos aceptables. | Localice y corrija la causa de baja viscosidad del aceite. Una baja viscosidad puede reducir la protección por lubricación. Identifique las causas del origen y corrija el Codigo ISO alto del aceite. Asegúrese de que la contaminación no está siendo introducida a través de los equipos de manejo de aceite. Retome la muestra en el próximo intervalo programado.
C0016671 | LA ZANJA | V-388 | V-388 STHI | CAMION VOLQUETE | SCANIA | G460 B8X4 | SISTEMA HIDRAULICO | MOBIL DTE 26 | 2020-12-04 | 2020-12-17 | 2020-12-21 | 2020-12-24 | 10673 | 314 | No | No | No | Precaución |  | 8.1 | 0 | 4 | 0 | 1 | 0 | 1 | 0 | 0 | 0 | 0 | 0 | 0 | 0 | 0 | 4 | 3 | 0 | 1 | 0 | 263 | 2 | 405 | 669 | 0 |  | 0.5 | - |  |  | No |  | 13 | 22/19/12 | 39255 | 3534 | - | 21 |  |  |  | Resultados están dentro de los rangos aceptables. | Nivel de limpieza en estado de precaución. | Resultados están dentro de los rangos aceptables. | Identifique las causas del origen y corrija el Codigo ISO alto del aceite. Asegúrese de que la contaminación no está siendo introducida a través de los equipos de manejo de aceite. Retome la muestra en el próximo intervalo programado.
C0016672 | LA ZANJA | V-388 | V-388 TRAN | CAMION VOLQUETE | SCANIA | G460 B8X4 | TRANSMISION | MOBILUBE HD 80W-90 | 2020-12-04 | 2020-12-17 | 2020-12-21 | 2020-12-24 | 10673 | 314 | No | No | No | Crítico |  | 15.8 | 12 | 9 | 1 | 0 | 0 | 0 | 0 | 0 | 0 | 0 | 0 | 0 | 0 | 0 | 3 | 4 | 1 | 1 | 0 | 215 | 5 | 343 | 106 | 0 |  | 0.6 | - |  |  | No |  | 16 | 24/22/16 | 151637 | 26236 | - | 619 |  |  |  | Alta viscosidad por posible contaminación con un lubricante de mayor viscosidad. | Nivel de limpieza en estado de Crítico. | Resultados están dentro de los rangos aceptables. | Localice y corrija la causa de la alta viscosidad del aceite. Viscosidad mayor que la esperada puede restringir el flujo de aceite causando falta de aceite y desgaste. Identifique las causas del origen y corrija el Codigo ISO alto del aceite. Asegúrese de que la contaminación no está siendo introducida a través de los equipos de manejo de aceite. Retome la muestra en el próximo intervalo programado.
C0016673 | LA ZANJA | V-388 | V-388 RET | CAMION VOLQUETE | SCANIA | G460 B8X4 | RETARDADOR | MOBIL DELVAC MX 15W-40 | 2020-12-04 | 2020-12-17 | 2020-12-21 | 2020-12-24 | 10673 | 314 | Yes | No | No | Crítico |  | 12.1 | 30 | 3 | 0 | 4 | 0 | 0 | 44 | 0 | 0 | 0 | 0 | 0 | 0 | 0 | 6 | 2 | 1 | 2 | 0 | 1414 | 1120 | 980 | 1262 | 0 |  | 1.4 | - |  |  | No |  | 10 | 24/21/13 | 152554 | 17024 | - | 71 |  |  |  | Baja viscosidad por posible contaminación con un lubricante de menor viscosidad. | Nivel de limpieza en estado de Crítico. | Desgaste de Cobre en el límite de precaución. | Localice y corrija la causa de baja viscosidad del aceite. Una baja viscosidad puede reducir la protección por lubricación. Identifique las causas del origen y corrija el Codigo ISO alto del aceite. Asegúrese de que la contaminación no está siendo introducida a través de los equipos de manejo de aceite. Determine la fuente del metal de desgaste y tome acciones correctivas. Retomar la muestra para monitorear condición.
C0016674 | LA ZANJA | V-388 | V-388 DIFE DEL | CAMION VOLQUETE | SCANIA | G460 B8X4 | DIFERENCIAL DELANTERO | MOBILUBE HD 85W-140 | 2020-12-04 | 2020-12-17 | 2020-12-21 | 2020-12-24 | 10673 | 314 | No | No | No | Crítico |  | 24.4 | 0 | 6 | 0 | 1 | 0 | 0 | 0 | 0 | 0 | 0 | 0 | 0 | 0 | 0 | 3 | 2 | 0 | 2 | 0 | 2 | 0 | 440 | 4 | 0 |  | 0.4 | - |  |  | No |  | 14 | 24/22/17 | 119629 | 35163 | - | 1221 |  |  |  | Resultados están dentro de los rangos aceptables. | Nivel de limpieza en estado de Crítico. | Resultados están dentro de los rangos aceptables. | Identifique las causas del origen y corrija el Codigo ISO alto del aceite. Asegúrese de que la contaminación no está siendo introducida a través de los equipos de manejo de aceite. Retome la muestra en el próximo intervalo programado.
C0016675 | LA ZANJA | V-388 | V-388 DIFE POS | CAMION VOLQUETE | SCANIA | G460 B8X4 | DIFERENCIAL POSTERIOR | MOBILUBE HD 85W-140 | 2020-12-04 | 2020-12-17 | 2020-12-21 | 2020-12-24 | 10673 | 314 | No | No | No | Crítico |  | 24.6 | 1 | 33 | 0 | 1 | 0 | 0 | 0 | 0 | 0 | 0 | 0 | 0 | 0 | 0 | 5 | 2 | 0 | 2 | 0 | 5 | 1 | 454 | 7 | 0 |  | 0.7 | - |  |  | No |  | 22 | 25/21/16 | 167974 | 18632 | - | 345 |  |  |  | Resultados están dentro de los rangos aceptables. | Nivel de limpieza en estado de Crítico. | Resultados están dentro de los rangos aceptables. | Identifique las causas del origen y corrija el Codigo ISO alto del aceite. Asegúrese de que la contaminación no está siendo introducida a través de los equipos de manejo de aceite. Retome la muestra en el próximo intervalo programado.
C0016676 | LA ZANJA | V-388 | V-388 CUDE RH | CAMION VOLQUETE | SCANIA | G460 B8X4 | CUBO DEL. RH | MOBILUBE HD 85W-140 | 2020-12-04 | 2020-12-17 | 2020-12-21 | 2020-12-24 | 10673 | 314 | No | No | No | Normal |  | 24.1 | 0 | 5 | 0 | 0 | 0 | 0 | 0 | 0 | 0 | 0 | 0 | 0 | 0 | 0 | 2 | 2 | 0 | 2 | 0 | 3 | 1 | 440 | 5 | 0 |  | 0.6 | - |  |  | No |  | 14 | 20/17/13 | 8181 | 1202 | - | 48 |  |  |  | Resultados están dentro de los rangos aceptables. | Resultados están dentro de los rangos aceptables. | Resultados están dentro de los rangos aceptables. | Retome la muestra en el próximo intervalo programado.
C0016677 | LA ZANJA | V-388 | V-388 CUDE LH | CAMION VOLQUETE | SCANIA | G460 B8X4 | CUBO DEL. LH | MOBILUBE HD 85W-140 | 2020-12-04 | 2020-12-17 | 2020-12-21 | 2020-12-24 | 10673 | 314 | No | No | No | Normal |  | 24.4 | 1 | 6 | 0 | 0 | 0 | 0 | 0 | 0 | 0 | 0 | 0 | 0 | 0 | 0 | 2 | 1 | 0 | 1 | 0 | 2 | 1 | 442 | 4 | 0 |  | 0.4 | - |  |  | No |  | 9 | 20/17/13 | 8248 | 1039 | - | 47 |  |  |  | Resultados están dentro de los rangos aceptables. | Resultados están dentro de los rangos aceptables. | Resultados están dentro de los rangos aceptables. | Retome la muestra en el próximo intervalo programado.
C0016678 | LA ZANJA | V-388 | V-388 CUPO RH | CAMION VOLQUETE | SCANIA | G460 B8X4 | CUBO POST. RH | MOBILUBE HD 85W-140 | 2020-12-04 | 2020-12-17 | 2020-12-21 | 2020-12-24 | 10673 | 314 | No | No | No | Crítico |  | 24.2 | 1 | 33 | 0 | 1 | 0 | 0 | 0 | 0 | 0 | 0 | 0 | 0 | 0 | 0 | 5 | 3 | 1 | 2 | 0 | 5 | 1 | 456 | 6 | 0 |  | 0.6 | - |  |  | No |  | 24 | 25/21/15 | 170615 | 15762 | - | 203 |  |  |  | Resultados están dentro de los rangos aceptables. | Nivel de limpieza en estado de Crítico. | Resultados están dentro de los rangos aceptables. | Identifique las causas del origen y corrija el Codigo ISO alto del aceite. Asegúrese de que la contaminación no está siendo introducida a través de los equipos de manejo de aceite. Retome la muestra en el próximo intervalo programado.
C0016679 | LA ZANJA | V-388 | V-388 CUPO LH | CAMION VOLQUETE | SCANIA | G460 B8X4 | CUBO POST. LH | MOBILUBE HD 85W-140 | 2020-12-04 | 2020-12-17 | 2020-12-21 | 2020-12-24 | 10673 | 314 | No | No | No | Crítico |  | 24.5 | 1 | 33 | 0 | 1 | 0 | 0 | 0 | 0 | 0 | 0 | 0 | 0 | 0 | 0 | 5 | 1 | 0 | 2 | 0 | 4 | 1 | 454 | 6 | 0 |  | 0.6 | - |  |  | No |  | 20 | 25/21/15 | 168819 | 16964 | - | 268 |  |  |  | Resultados están dentro de los rangos aceptables. | Nivel de limpieza en estado de Crítico. | Resultados están dentro de los rangos aceptables. | Identifique las causas del origen y corrija el Codigo ISO alto del aceite. Asegúrese de que la contaminación no está siendo introducida a través de los equipos de manejo de aceite. Retome la muestra en el próximo intervalo programado.
C0016680 | LA ZANJA | V-392 | V-392 MOT | CAMION VOLQUETE | SCANIA | G460 B8X4 | MOTOR | MOBIL DELVAC MX 15W-40 | 2020-12-05 | 2020-12-17 | 2020-12-21 | 2020-12-24 | 9692 | 399 | Yes | Yes | No | Crítico | 14.4 | 13 | 3 | 7 | 2 | 2 | 0 | 1 | 44 | 0 | 0 | 0 | 0 | 0 | 0 | 0 | 5 | 0 | 12 | 3 | 0 | 1406 | 1085 | 933 | 1211 | 0 | 8.5 | 3.8 | 5.4 | 0 | 0.3 | No |  | 6 | - | - | - | - | - |  |  |  | Baja viscosidad por posible contaminación con un lubricante de menor viscosidad o dilución con combustible. | Niveles de Potasio en el límite de precuación pueden representar fugas de refrigerante hacia el cárter del motor. | Resultados están dentro de los rangos aceptables. | Localice la fuente de Potasio. Localice y corrija la causa de baja viscosidad del aceite. Una baja viscosidad puede reducir la protección por lubricación. Retome la muestra en el próximo intervalo.
C0016681 | LA ZANJA | V-392 | V-392 STDI | CAMION VOLQUETE | SCANIA | G460 B8X4 | SISTEMA DIRECCION | MOBIL ATF 220 | 2020-12-05 | 2020-12-17 | 2020-12-21 | 2020-12-24 | 9692 | 399 | No | No | No | Crítico |  | 5.6 | 4 | 127 | 0 | 3 | 0 | 1 | 0 | 0 | 1 | 0 | 0 | 0 | 0 | 0 | 8 | 0 | 1 | 36 | 0 | 59 | 42 | 271 | 187 | 0 |  | 18.1 | - |  |  | No |  | 22 | 25/22/15 | 194179 | 25224 | - | 252 |  |  |  | Alta oxidación por posible degradación del aceite. Baja viscosidad por posible contaminación con un lubricante de menor viscosidad. | Nivel de limpieza en estado de Crítico. | Resultados están dentro de los rangos aceptables. | Localice y corrija la causa de baja viscosidad del aceite. Una baja viscosidad puede reducir la protección por lubricación. Identifique las causas del origen y corrija el Codigo ISO alto del aceite. Asegúrese de que la contaminación no está siendo introducida a través de los equipos de manejo de aceite. Retome la muestra en el próximo intervalo programado.
C0016682 | LA ZANJA | V-392 | V-392 STHI | CAMION VOLQUETE | SCANIA | G460 B8X4 | SISTEMA HIDRAULICO | MOBIL DTE 26 | 2020-12-05 | 2020-12-17 | 2020-12-21 | 2020-12-24 | 9692 | 399 | Yes | Yes | No | Crítico |  | 6.3 | 0 | 9 | 1 | 4 | 0 | 2 | 0 | 0 | 0 | 0 | 0 | 0 | 0 | 0 | 12 | 3 | 2 | 1 | 0 | 2499 | 8 | 671 | 961 | 0 |  | 9.6 | - |  |  | No |  | 16 | 24/21/15 | 126035 | 19480 | - | 163 |  |  |  | Baja viscosidad por posible contaminación con un lubricante de menor viscosidad. | Nivel de limpieza en estado de Crítico. | Resultados están dentro de los rangos aceptables. | Localice y corrija la causa de baja viscosidad del aceite. Una baja viscosidad puede reducir la protección por lubricación. Identifique las causas del origen y corrija el Codigo ISO alto del aceite. Asegúrese de que la contaminación no está siendo introducida a través de los equipos de manejo de aceite. Retome la muestra en el próximo intervalo programado.
C0016683 | LA ZANJA | V-392 | V-392 TRAN | CAMION VOLQUETE | SCANIA | G460 B8X4 | TRANSMISION | MOBILUBE HD 80W-90 | 2020-12-05 | 2020-12-17 | 2020-12-21 | 2020-12-24 | 9692 | 399 | Yes | Yes | No | Precaución |  | 13.7 | 9 | 10 | 0 | 0 | 0 | 0 | 2 | 0 | 1 | 0 | 0 | 0 | 0 | 0 | 2 | 2 | 1 | 1 | 0 | 20 | 5 | 458 | 9 | 0 |  | 1.1 | - |  |  | No |  | 12 | 23/20/15 | 69523 | 6575 | - | 306 |  |  |  | Resultados están dentro de los rangos aceptables. | Nivel de limpieza en estado de precaución. | Resultados están dentro de los rangos aceptables. | Identifique las causas del origen y corrija el Codigo ISO alto del aceite. Asegúrese de que la contaminación no está siendo introducida a través de los equipos de manejo de aceite. Retome la muestra en el próximo intervalo programado.
C0016684 | LA ZANJA | V-392 | V-392 RET | CAMION VOLQUETE | SCANIA | G460 B8X4 | RETARDADOR | MOBIL DELVAC MX 15W-40 | 2020-12-05 | 2020-12-17 | 2020-12-21 | 2020-12-24 | 9692 | 399 | Yes | No | No | Crítico |  | 11.9 | 31 | 2 | 0 | 5 | 0 | 0 | 45 | 0 | 0 | 0 | 0 | 0 | 0 | 0 | 6 | 0 | 1 | 7 | 0 | 1517 | 1113 | 1025 | 1283 | 0 | 8.6 | 0.4 | - |  | 0.1 | No |  | 6 | - | - | - | - | - |  |  |  | Baja viscosidad por posible contaminación con un lubricante de menor viscosidad. | Resultados están dentro de los rangos aceptables. | Elevado desgaste de Cobre. | Localice y corrija la causa de baja viscosidad del aceite. Una baja viscosidad puede reducir la protección por lubricación. Identifique y evalúe los componentes a base de este elemento. Determine la fuente del metal de desgaste excesivo y tome acciones correctivas. Retomar la muestra para monitorear condición.
C0016685 | LA ZANJA | V-392 | V-392 DIFE DEL | CAMION VOLQUETE | SCANIA | G460 B8X4 | DIFERENCIAL DELANTERO | MOBILUBE HD 85W-140 | 2020-12-05 | 2020-12-17 | 2020-12-21 | 2020-12-24 | 9692 | 399 | Yes | No | No | Crítico |  | 25.1 | 14 | 19 | 0 | 1 | 0 | 0 | 0 | 1 | 1 | 0 | 0 | 0 | 0 | 0 | 9 | 0 | 1 | 3 | 0 | 2 | 0 | 377 | 5 | 0 |  | 2.2 | - |  |  | No |  | 20 | 25/22/16 | 244519 | 30519 | - | 391 |  |  |  | Resultados están dentro de los rangos aceptables. | Nivel de limpieza en estado de Crítico. | Resultados están dentro de los rangos aceptables. | Identifique las causas del origen y corrija el Codigo ISO alto del aceite. Asegúrese de que la contaminación no está siendo introducida a través de los equipos de manejo de aceite. Retome la muestra en el próximo intervalo programado.
C0016686 | LA ZANJA | V-392 | V-392 DIFE POS | CAMION VOLQUETE | SCANIA | G460 B8X4 | DIFERENCIAL POSTERIOR | MOBILUBE HD 85W-140 | 2020-12-05 | 2020-12-17 | 2020-12-21 | 2020-12-24 | 9692 | 399 | Yes | No | No | Crítico |  | 25.5 | 87 | 412 | 0 | 16 | 0 | 3 | 1 | 5 | 6 | 0 | 0 | 0 | 0 | 0 | 53 | 0 | 2 | 3 | 0 | 13 | 1 | 443 | 7 | 0 |  | 0.8 | - |  |  | No |  | 607 | - | - | - | - | - |  |  |  | Resultados están dentro de los rangos aceptables. | No se realizó nivel de limpieza por particulas visibles mayores a 40 micras. Contaminación de Silicio en estado crítico. Altos niveles de silicio abrasivo (polvo) causarán alto desgaste. | Indica presencia de partículas ferromagnéticas visibles mayores a 40 micras. Elevado desgaste de Hierro y Cobre. | Determine la fuente de partículas ferromagnéticas y tome acciones correctivas de ser necesario. Localice la fuente de silicio. Identifique y evalúe los componentes a base de estos elementos. Determine la fuente de los metales de desgaste excesivo y tome acciones correctivas. Retomar la muestra para monitorear condición.
C0016687 | LA ZANJA | V-392 | V-392 CUDE RH | CAMION VOLQUETE | SCANIA | G460 B8X4 | CUBO DEL. RH | MOBILUBE HD 85W-140 | 2020-12-05 | 2020-12-17 | 2020-12-21 | 2020-12-24 | 9692 | 399 | Yes | No | No | Crítico |  | 25 | 14 | 20 | 0 | 1 | 0 | 0 | 0 | 1 | 1 | 0 | 0 | 0 | 0 | 0 | 10 | 0 | 1 | 3 | 0 | 2 | 0 | 377 | 6 | 0 |  | 2.2 | - |  |  | No |  | 14 | 25/21/16 | 162712 | 13888 | - | 413 |  |  |  | Resultados están dentro de los rangos aceptables. | Nivel de limpieza en estado de Crítico. | Resultados están dentro de los rangos aceptables. | Identifique las causas del origen y corrija el Codigo ISO alto del aceite. Asegúrese de que la contaminación no está siendo introducida a través de los equipos de manejo de aceite. Retome la muestra en el próximo intervalo programado.
C0016688 | LA ZANJA | V-392 | V-392 CUDE LH | CAMION VOLQUETE | SCANIA | G460 B8X4 | CUBO DEL. LH | MOBILUBE HD 85W-140 | 2020-12-05 | 2020-12-17 | 2020-12-21 | 2020-12-24 | 9692 | 399 | Yes | No | No | Crítico |  | 25 | 14 | 18 | 0 | 1 | 0 | 0 | 0 | 1 | 1 | 0 | 0 | 0 | 0 | 0 | 9 | 0 | 0 | 3 | 0 | 3 | 0 | 381 | 5 | 0 |  | 2.1 | - |  |  | No |  | 6 | 24/21/16 | 143517 | 10350 | - | 376 |  |  |  | Resultados están dentro de los rangos aceptables. | Nivel de limpieza en estado de Crítico. | Resultados están dentro de los rangos aceptables. | Identifique las causas del origen y corrija el Codigo ISO alto del aceite. Asegúrese de que la contaminación no está siendo introducida a través de los equipos de manejo de aceite. Retome la muestra en el próximo intervalo programado.
C0016689 | LA ZANJA | V-392 | V-392 CUPO RH | CAMION VOLQUETE | SCANIA | G460 B8X4 | CUBO POST. RH | MOBILUBE HD 85W-140 | 2020-12-05 | 2020-12-17 | 2020-12-21 | 2020-12-24 | 9692 | 399 | Yes | No | No | Crítico |  | 25.7 | 85 | 397 | 0 | 15 | 1 | 3 | 1 | 6 | 6 | 0 | 0 | 0 | 0 | 0 | 52 | 2 | 1 | 3 | 0 | 12 | 1 | 434 | 6 | 0 |  | 0.7 | - |  |  | No |  | 417 | - | - | - | - | - |  |  |  | Resultados están dentro de los rangos aceptables. | No se realizó nivel de limpieza por particulas visibles mayores a 40 micras. Contaminación de Silicio en estado crítico. Altos niveles de silicio abrasivo (polvo) causarán alto desgaste. | Indica presencia de partículas ferromagnéticas visibles mayores a 40 micras. Elevado desgaste de Hierro y Cobre. | Determine la fuente de partículas ferromagnéticas y tome acciones correctivas de ser necesario. Localice la fuente de silicio. Identifique y evalúe los componentes a base de estos elementos. Determine la fuente de los metales de desgaste excesivo y tome acciones correctivas. Retomar la muestra para monitorear condición.
C0016690 | LA ZANJA | V-392 | V-392 CUPO LH | CAMION VOLQUETE | SCANIA | G460 B8X4 | CUBO POST. LH | MOBILUBE HD 85W-140 | 2020-12-05 | 2020-12-17 | 2020-12-21 | 2020-12-24 | 9692 | 399 | Yes | No | No | Crítico |  | 25.6 | 87 | 417 | 0 | 16 | 1 | 3 | 1 | 5 | 6 | 0 | 0 | 0 | 0 | 0 | 54 | 1 | 2 | 3 | 0 | 14 | 1 | 453 | 6 | 0 |  | 0.7 | - |  |  | No |  | 468 | - | - | - | - | - |  |  |  | Resultados están dentro de los rangos aceptables. | No se realizó nivel de limpieza por particulas visibles mayores a 40 micras. Contaminación de Silicio en estado crítico. Altos niveles de silicio abrasivo (polvo) causarán alto desgaste. | Indica presencia de partículas ferromagnéticas visibles mayores a 40 micras. Elevado desgaste de Hierro y Cobre. | Determine la fuente de partículas ferromagnéticas y tome acciones correctivas de ser necesario. Localice la fuente de silicio. Identifique y evalúe los componentes a base de estos elementos. Determine la fuente de los metales de desgaste excesivo y tome acciones correctivas. Retomar la muestra para monitorear condición.
C0016691 | LA ZANJA | V-387 | V-387 MOT | CAMION VOLQUETE | SCANIA | G460 B8X4 | MOTOR | MOBIL DELVAC MX 15W-40 | 2020-12-02 | 2020-12-17 | 2020-12-21 | 2020-12-24 | 10878 | 330 | Yes | Yes | No | Crítico | 14.4 | 13.3 | 3 | 6 | 2 | 0 | 0 | 1 | 45 | 0 | 0 | 0 | 0 | 0 | 0 | 0 | 3 | 0 | 4 | 1 | 0 | 1410 | 1133 | 953 | 1247 | 0 | 8 | 3.9 | 5.1 | 0 | 0.3 | No |  | 12 | - | - | - | - | - |  |  |  | Baja viscosidad por posible contaminación con un lubricante de menor viscosidad o dilución con combustible. | Resultados están dentro de los rangos aceptables. | Resultados están dentro de los rangos aceptables. | Localice y corrija la causa de baja viscosidad del aceite. Una baja viscosidad puede reducir la protección por lubricación. Retome la muestra en el próximo intervalo.
C0016692 | LA ZANJA | V-387 | V-387 STHI | CAMION VOLQUETE | SCANIA | G460 B8X4 | SISTEMA HIDRAULICO | MOBIL DTE 26 | 2020-12-02 | 2020-12-17 | 2020-12-21 | 2020-12-24 | 10878 | 330 | Yes | Yes | No | Precaución |  | 7.9 | 0 | 2 | 0 | 1 | 0 | 1 | 0 | 0 | 0 | 0 | 0 | 0 | 0 | 0 | 4 | 0 | 0 | 1 | 0 | 598 | 3 | 484 | 782 | 0 |  | 0.6 | - |  |  | No |  | 16 | 23/19/15 | 63764 | 4468 | - | 187 |  |  |  | Baja viscosidad por posible contaminación con un lubricante de menor viscosidad. | Nivel de limpieza en estado de Crítico. | Resultados están dentro de los rangos aceptables. | Localice y corrija la causa de baja viscosidad del aceite. Una baja viscosidad puede reducir la protección por lubricación. Identifique las causas del origen y corrija el Codigo ISO alto del aceite. Asegúrese de que la contaminación no está siendo introducida a través de los equipos de manejo de aceite. Retome la muestra en el próximo intervalo programado.
C0016693 | LA ZANJA | V-387 | V-387 STDI | CAMION VOLQUETE | SCANIA | G460 B8X4 | SISTEMA DIRECCION | MOBIL ATF 220 | 2020-12-02 | 2020-12-17 | 2020-12-21 | 2020-12-24 | 10878 | 330 | No | No | No | Crítico |  | 5.5 | 3 | 47 | 1 | 4 | 1 | 1 | 1 | 0 | 1 | 0 | 0 | 0 | 0 | 0 | 9 | 1 | 1 | 47 | 0 | 99 | 35 | 258 | 164 | 0 |  | 30.6 | - |  |  | No |  | 16 | 25/21/15 | 178675 | 19090 | - | 171 |  |  |  | Alta oxidación por posible degradación del aceite. Baja viscosidad por posible contaminación con un lubricante de menor viscosidad. | Nivel de limpieza en estado de Crítico. | Resultados están dentro de los rangos aceptables. | Localice y corrija la causa de baja viscosidad del aceite. Una baja viscosidad puede reducir la protección por lubricación. Identifique las causas del origen y corrija el Codigo ISO alto del aceite. Asegúrese de que la contaminación no está siendo introducida a través de los equipos de manejo de aceite. Retome la muestra en el próximo intervalo programado.
C0016694 | LA ZANJA | V-387 | V-387 TRAN | CAMION VOLQUETE | SCANIA | G460 B8X4 | TRANSMISION | MOBILUBE HD 80W-90 | 2020-12-02 | 2020-12-17 | 2020-12-21 | 2020-12-24 | 10878 | 330 | No | No | No | Crítico |  | 9.2 | 45 | 21 | 0 | 1 | 0 | 0 | 2 | 0 | 1 | 0 | 0 | 0 | 0 | 0 | 3 | 0 | 1 | 1 | 0 | 144 | 32 | 433 | 567 | 0 |  | 1 | - |  |  | No |  | 18 | 25/22/16 | 165947 | 33959 | - | 486 |  |  |  | Baja viscosidad por posible contaminación con un lubricante de menor viscosidad. | Nivel de limpieza en estado de Crítico. | Resultados están dentro de los rangos aceptables. | Localice y corrija la causa de baja viscosidad del aceite. Una baja viscosidad puede reducir la protección por lubricación. Identifique las causas del origen y corrija el Codigo ISO alto del aceite. Asegúrese de que la contaminación no está siendo introducida a través de los equipos de manejo de aceite. Retome la muestra en el próximo intervalo programado.
C0016695 | LA ZANJA | V-387 | V-387 RET | CAMION VOLQUETE | SCANIA | G460 B8X4 | RETARDADOR | MOBIL DELVAC MX 15W-40 | 2020-12-02 | 2020-12-17 | 2020-12-21 | 2020-12-24 | 10878 | 330 | Yes | No | No | Crítico |  | 10 | 10 | 3 | 0 | 4 | 0 | 0 | 34 | 0 | 0 | 0 | 0 | 0 | 0 | 0 | 4 | 0 | 1 | 25 | 0 | 1056 | 844 | 813 | 969 | 0 |  | 10.3 | - |  |  | No |  | 4 | 25/22/15 | 225415 | 33835 | - | 226 |  |  |  | Alta oxidación por posible degradación del aceite. Baja viscosidad por posible contaminación con un lubricante de menor viscosidad. | Nivel de limpieza en estado de Crítico. | Resultados están dentro de los rangos aceptables. | Localice y corrija la causa de baja viscosidad del aceite. Una baja viscosidad puede reducir la protección por lubricación. Identifique las causas del origen y corrija el Codigo ISO alto del aceite. Asegúrese de que la contaminación no está siendo introducida a través de los equipos de manejo de aceite. Retome la muestra en el próximo intervalo programado.
C0016696 | LA ZANJA | V-387 | V-387 DIFE DEL | CAMION VOLQUETE | SCANIA | G460 B8X4 | DIFERENCIAL DELANTERO | MOBILUBE HD 85W-140 | 2020-12-02 | 2020-12-17 | 2020-12-21 | 2020-12-24 | 10878 | 330 | Yes | No | No | Precaución |  | 24.5 | 1 | 6 | 0 | 1 | 0 | 0 | 0 | 0 | 0 | 0 | 0 | 0 | 0 | 0 | 2 | 0 | 0 | 1 | 0 | 3 | 1 | 453 | 3 | 0 |  | 0.5 | - |  |  | No |  | 10 | 23/21/17 | 70338 | 18867 | - | 763 |  |  |  | Resultados están dentro de los rangos aceptables. | Nivel de limpieza en estado de precaución. | Resultados están dentro de los rangos aceptables. | Identifique las causas del origen y corrija el Codigo ISO alto del aceite. Asegúrese de que la contaminación no está siendo introducida a través de los equipos de manejo de aceite. Retome la muestra en el próximo intervalo programado.
C0016697 | LA ZANJA | V-387 | V-387 DIFE POS | CAMION VOLQUETE | SCANIA | G460 B8X4 | DIFERENCIAL POSTERIOR | MOBILUBE HD 85W-140 | 2020-12-02 | 2020-12-17 | 2020-12-21 | 2020-12-24 | 10878 | 330 | No | No | No | Crítico |  | 24.7 | 1 | 109 | 0 | 1 | 0 | 1 | 0 | 0 | 1 | 0 | 0 | 0 | 0 | 0 | 4 | 0 | 0 | 1 | 0 | 5 | 0 | 459 | 3 | 0 |  | 0.7 | - |  |  | No |  | 110 | 25/21/16 | 221417 | 16755 | - | 409 |  |  |  | Resultados están dentro de los rangos aceptables. | Nivel de limpieza en estado de Crítico. | Resultados están dentro de los rangos aceptables. | Identifique las causas del origen y corrija el Codigo ISO alto del aceite. Asegúrese de que la contaminación no está siendo introducida a través de los equipos de manejo de aceite. Retome la muestra en el próximo intervalo programado.
C0016698 | LA ZANJA | V-387 | V-387 CUDE LH | CAMION VOLQUETE | SCANIA | G460 B8X4 | CUBO DEL. LH | MOBILUBE HD 85W-140 | 2020-12-02 | 2020-12-17 | 2020-12-21 | 2020-12-24 | 10878 | 330 | No | No | No | Precaución |  | 24.5 | 1 | 6 | 0 | 0 | 0 | 0 | 0 | 0 | 0 | 0 | 0 | 0 | 0 | 0 | 2 | 0 | 1 | 1 | 0 | 2 | 0 | 455 | 2 | 0 |  | 0.5 | - |  |  | No |  | 7 | 21/19/15 | 17147 | 3176 | - | 305 |  |  |  | Resultados están dentro de los rangos aceptables. | Nivel de limpieza en estado de precaución. | Resultados están dentro de los rangos aceptables. | Identifique las causas del origen y corrija el Codigo ISO alto del aceite. Asegúrese de que la contaminación no está siendo introducida a través de los equipos de manejo de aceite. Retome la muestra en el próximo intervalo programado.
C0016699 | LA ZANJA | V-387 | V-387 CUDE RH | CAMION VOLQUETE | SCANIA | G460 B8X4 | CUBO DEL. RH | MOBILUBE HD 85W-140 | 2020-12-02 | 2020-12-17 | 2020-12-21 | 2020-12-24 | 10878 | 330 | No | No | No | Precaución |  | 24.5 | 1 | 5 | 0 | 0 | 0 | 0 | 0 | 0 | 0 | 0 | 0 | 0 | 0 | 0 | 2 | 0 | 0 | 2 | 0 | 3 | 0 | 445 | 3 | 0 |  | 0.5 | - |  |  | No |  | 9 | 21/19/15 | 14255 | 2822 | - | 260 |  |  |  | Resultados están dentro de los rangos aceptables. | Nivel de limpieza en estado de precaución. | Resultados están dentro de los rangos aceptables. | Identifique las causas del origen y corrija el Codigo ISO alto del aceite. Asegúrese de que la contaminación no está siendo introducida a través de los equipos de manejo de aceite. Retome la muestra en el próximo intervalo programado.
C0016700 | LA ZANJA | V-387 | V-387 CUPO LH | CAMION VOLQUETE | SCANIA | G460 B8X4 | CUBO POST. LH | MOBILUBE HD 85W-140 | 2020-12-02 | 2020-12-17 | 2020-12-21 | 2020-12-24 | 10878 | 330 | No | No | No | Crítico |  | 24.6 | 1 | 106 | 0 | 1 | 0 | 1 | 1 | 0 | 1 | 0 | 0 | 0 | 0 | 0 | 5 | 0 | 0 | 2 | 0 | 2 | 0 | 452 | 3 | 0 |  | 0.7 | - |  |  | No |  | 152 | 25/21/16 | 219350 | 15148 | - | 358 |  |  |  | Resultados están dentro de los rangos aceptables. | Nivel de limpieza en estado de Crítico. | Resultados están dentro de los rangos aceptables. | Identifique las causas del origen y corrija el Codigo ISO alto del aceite. Asegúrese de que la contaminación no está siendo introducida a través de los equipos de manejo de aceite. Retome la muestra en el próximo intervalo programado.
C0016701 | LA ZANJA | V-387 | V-387 CUPO RH | CAMION VOLQUETE | SCANIA | G460 B8X4 | CUBO POST. RH | MOBILUBE HD 85W-140 | 2020-12-02 | 2020-12-17 | 2020-12-21 | 2020-12-24 | 10878 | 330 | No | No | No | Crítico |  | 24.5 | 1 | 106 | 0 | 0 | 0 | 1 | 0 | 0 | 1 | 0 | 0 | 0 | 0 | 0 | 4 | 1 | 1 | 2 | 0 | 2 | 1 | 446 | 2 | 0 |  | 0.7 | - |  |  | No |  | 97 | 25/21/14 | 192737 | 14270 | - | 118 |  |  |  | Resultados están dentro de los rangos aceptables. | Nivel de limpieza en estado de Crítico. | Resultados están dentro de los rangos aceptables. | Identifique las causas del origen y corrija el Codigo ISO alto del aceite. Asegúrese de que la contaminación no está siendo introducida a través de los equipos de manejo de aceite. Retome la muestra en el próximo intervalo programado.
C0016702 | SHOUGANG | FC-107 | FC-107 MOT | CAMION | KOMATSU | HD1500 | MOTOR | CHEVRON 400 MGX 15W40 | 2020-12-07 | 2020-12-18 | 2020-12-22 | 2020-12-26 | 18928 | 546 | Yes | Yes | No | Precaución | 14.6 | 14.7 | 1 | 30 | 1 | 1 | 0 | 1 | 2 | 0 | 0 | 0 | 0 | 0 | 0 | 0 | 2 | 3 | 1 | 81 | 0 | 2296 | 14 | 825 | 1137 | 0 | 6.1 | 6.4 | 7.2 | 0 | 0.9 | No |  | 4 | - | - | - | - | - |  |  |  | Resultados están dentro de los rangos aceptables. | Resultados están dentro de los rangos aceptables. | Desgaste de Cromo en el límite de precaución. | Identifique y evalúe los componentes a base de este elemento. Determine la fuente del metal de desgaste y tome acciones correctivas. Retomar la muestra para monitorear condición.
C0016703 | SHOUGANG | FC-107 | FC-107 TRAN | CAMION | KOMATSU | HD1500 | TRANSMISION | MOBILTRANS HD 30 | 2020-12-07 | 2020-12-18 | 2020-12-22 | 2020-12-26 | 18928 | 527 | No | No | No | Normal |  | 11.1 | 12 | 5 | 0 | 1 | 0 | 0 | 0 | 0 | 0 | 0 | 0 | 0 | 0 | 0 | 7 | 4 | 2 | 2 | 0 | 3031 | 11 | 913 | 1245 | 0 |  | 0.7 | - |  |  | No |  | 4 | 20/17/13 | 6125 | 862 | - | 51 |  |  |  | Resultados están dentro de los rangos aceptables. | Resultados están dentro de los rangos aceptables. | Resultados están dentro de los rangos aceptables. | Retome la muestra en el próximo intervalo programado.
C0016704 | SHOUGANG | FC-107 | FC-107 STHI | CAMION | KOMATSU | HD1500 | SISTEMA HIDRAULICO | MOBILTRANS HD 30 | 2020-12-07 | 2020-12-18 | 2020-12-22 | 2020-12-26 | 18928 | 527 | No | No | No | Crítico |  | 11 | 3 | 11 | 3 | 2 | 0 | 0 | 1 | 1 | 0 | 0 | 0 | 0 | 0 | 0 | 16 | 4 | 2 | 3 | 0 | 3051 | 19 | 921 | 1274 | 0 |  | 0.5 | - |  |  | No |  | 14 | 22/19/14 | 25121 | 4219 | - | 115 |  |  |  | Resultados están dentro de los rangos aceptables. | Nivel de limpieza en estado de Crítico. Niveles de Sodio y Potasio en precaución, | Desgaste de Plomo en el límite de precaución. | Localice la fuente de Sodio y Potasio. Identifique las causas del origen y corrija el Codigo ISO alto del aceite. Asegúrese de que la contaminación no está siendo introducida a través de los equipos de manejo de aceite. Determine la fuente del metal de desgaste y tome acciones correctivas. Retomar la muestra para monitorear condición.
C0016705 | SHOUGANG | FC-107 | FC-107 MF LH | CAMION | KOMATSU | HD1500 | MANDO FINAL LH | MOBILTRANS HD 50 | 2020-12-07 | 2020-12-18 | 2020-12-22 | 2020-12-26 | 18928 | 527 | No |  | No | Crítico |  | 18.3 | 1 | 14 | 0 | 0 | 0 | 0 | 0 | 0 | 0 | 0 | 0 | 0 | 0 | 0 | 5 | 2 | 2 | 9 | 0 | 2867 | 11 | 866 | 1169 | 0 |  | 0.9 | - |  |  | No |  | 19 | 25/22/17 | 171757 | 32488 | - | 869 |  |  |  | Resultados están dentro de los rangos aceptables. | Nivel de limpieza en estado de Crítico. | Resultados están dentro de los rangos aceptables. | Identifique las causas del origen y corrija el Codigo ISO alto del aceite. Asegúrese de que la contaminación no está siendo introducida a través de los equipos de manejo de aceite. Retome la muestra en el próximo intervalo programado.
C0016706 | SHOUGANG | FC-107 | FC-107 MF RH | CAMION | KOMATSU | HD1500 | MANDO FINAL RH | MOBILTRANS HD 50 | 2020-12-07 | 2020-12-18 | 2020-12-22 | 2020-12-26 | 18928 | 527 | No |  | No | Crítico |  | 18.2 | 1 | 13 | 0 | 0 | 0 | 0 | 0 | 0 | 0 | 0 | 0 | 0 | 0 | 0 | 5 | 1 | 2 | 9 | 0 | 2914 | 11 | 879 | 1184 | 0 |  | 0.9 | - |  |  | No |  | 18 | 25/22/17 | 186143 | 32898 | - | 909 |  |  |  | Resultados están dentro de los rangos aceptables. | Nivel de limpieza en estado de Crítico. | Resultados están dentro de los rangos aceptables. | Identifique las causas del origen y corrija el Codigo ISO alto del aceite. Asegúrese de que la contaminación no está siendo introducida a través de los equipos de manejo de aceite. Retome la muestra en el próximo intervalo programado.
C0016707 | SHOUGANG | FC-107 | FC-107 DIFE POS | CAMION | KOMATSU | HD1500 | DIFERENCIAL POSTERIOR | MOBILTRANS HD 50 | 2020-12-07 | 2020-12-18 | 2020-12-22 | 2020-12-26 | 18928 | 527 | No |  | No | Crítico |  | 18.2 | 0 | 13 | 0 | 0 | 0 | 0 | 0 | 0 | 0 | 0 | 0 | 0 | 0 | 0 | 5 | 2 | 1 | 8 | 0 | 2936 | 11 | 857 | 1175 | 0 |  | 0.9 | - |  |  | No |  | 14 | 25/22/17 | 172662 | 33121 | - | 910 |  |  |  | Resultados están dentro de los rangos aceptables. | Nivel de limpieza en estado de Crítico. | Resultados están dentro de los rangos aceptables. | Identifique las causas del origen y corrija el Codigo ISO alto del aceite. Asegúrese de que la contaminación no está siendo introducida a través de los equipos de manejo de aceite. Retome la muestra en el próximo intervalo programado.
C0016708 | SHOUGANG | FC-111 | FC-111 MOT | CAMION | CATERPILLAR | 785D | MOTOR | MOBIL DELVAC 1 5W-40 | 2020-12-07 | 2020-12-18 | 2020-12-22 | 2020-12-26 | 29714 | 271 | No | No | No | Precaución | 14.8 | 14.9 | 2 | 7 | 0 | 1 | 0 | 0 | 1 | 0 | 0 | 0 | 0 | 0 | 0 | 0 | 5 | 0 | 3 | 57 | 0 | 2585 | 522 | 1046 | 1420 | 0 | 9.1 | 7.6 | 7.8 | 5.1 | 0.3 | No |  | 2 | - | - | - | - | - |  |  |  | Alta oxidación por posible degradación del aceite a altas temperaturas. | Resultados están dentro de los rangos aceptables. | Resultados están dentro de los rangos aceptables. | Revisar el sistema de enfriamiento (termostatos, radiador, bomba de agua, mangueras, etc.). Tome acciones correctivas. Retome la muestra para confirmar condición.
C0016709 | SHOUGANG | EP-28 | EP-28 CJRO | PERFORADORA DE ORUGAS | ATLAS COPCO | DML | CABEZAL DE ROTACION | MOBILUBE HD 80W-90 | 2020-12-07 | 2020-12-18 | 2020-12-22 | 2020-12-26 | 25338 | 125 | Yes |  | No | Crítico |  | 14.7 | 0 | 36 | 0 | 1 | 0 | 1 | 1 | 1 | 1 | 0 | 0 | 1 | 1 | 0 | 21 | 0 | 1 | 5 | 1 | 47 | 3 | 459 | 22 | 0 |  | 1.2 | - |  |  | No |  | 42 | 26/24/18 | 324043 | 108053 | - | 1616 |  |  |  | Resultados están dentro de los rangos aceptables. | Nivel de limpieza en estado de Crítico. Nivel de Silicio en el límite de precaución. | Desgaste de Hierro en el límite de precaución. | Localice la fuente de silicio. Identifique las causas del origen y corrija el Codigo ISO alto del aceite. Asegúrese de que la contaminación no está siendo introducida a través de los equipos de manejo de aceite. Determine la fuente del metal de desgaste excesivo y tome acciones correctivas. Retomar la muestra para monitorear condición.
C0016710 | SHOUGANG | RE-40 | RE-40 MOT | RETROEXCAVADORA | CATERPILLAR | 390DL | MOTOR | MOBIL DELVAC MX 15W-40 | 2020-12-08 | 2020-12-18 | 2020-12-28 | 2020-12-29 | 23415 | 348 | Yes | Yes | No | Crítico | 14.4 | 13.8 | 12 | 39 | 7 | 1 | 0 | 1 | 50 | 0 | 0 | 0 | 0 | 0 | 0 | 0 | 5 | 0 | 1 | 3 | 0 | 1565 | 1285 | 1071 | 1416 | 0 | 8.1 | 11 | 13 | 0.2 | 0.8 | No |  | 9 | - | - | - | - | - | - | - | - | Alta oxidación por posible degradación del aceite a altas temperaturas. Baja viscosidad por posible contaminación con un lubricante de menor viscosidad o dilución con combustible. | La tasa de nitración aumenta debido a condiciones inadecuadas de combustión e ignición. | Elevado desgaste de Plomo. | Localice y corrija causa de nitración. Revisar el sistema de enfriamiento (termostatos, radiador, bomba de agua, mangueras, etc.). Localice y corrija la causa de baja viscosidad del aceite. Una baja viscosidad puede reducir la protección por lubricación. Determine la fuente del metal de desgaste excesivo y tome acciones correctivas. Retomar la muestra para monitorear condición.
C0016711 | SHOUGANG | RE-40 | RE-40 STHI | RETROEXCAVADORA | CATERPILLAR | 390DL | SISTEMA HIDRAULICO | MOBILTRANS HD 10W | 2020-12-08 | 2020-12-18 | 2020-12-22 | 2020-12-26 | 23415 | 674 | No | No | No | Crítico |  | 6 | 3 | 23 | 1 | 8 | 0 | 3 | 0 | 0 | 1 | 1 | 0 | 0 | 0 | 0 | 27 | 5 | 4 | 2 | 0 | 3043 | 23 | 882 | 1229 | 0 |  | 0.6 | - |  |  | No |  | 13 | 21/16/11 | 18850 | 619 | - | 18 |  |  |  | Resultados están dentro de los rangos aceptables. | Nivel de limpieza en estado de precaución. Contaminación de Silicio en estado crítico. Altos niveles de silicio abrasivo (polvo) causarán alto desgaste. | Desgaste de Cromo y Aluminio en el límite de precaución. | Localice la fuente de silicio. Identifique las causas del origen y corrija el Codigo ISO alto del aceite. Asegúrese de que la contaminación no está siendo introducida a través de los equipos de manejo de aceite. Determine la fuente de los metales de desgaste y tome acciones correctivas. Retomar la muestra para monitorear condición.
C0016712 | SHOUGANG | RE-40 | RE-40 RDGI LH | RETROEXCAVADORA | CATERPILLAR | 390DL | REDUCTOR DE GIRO LH | MOBILTRANS HD 50 | 2020-12-08 | 2020-12-18 | 2020-12-22 | 2020-12-26 | 23415 | 674 | No |  | No | Crítico |  | 18.2 | 1 | 12 | 0 | 0 | 0 | 0 | 0 | 0 | 0 | 0 | 0 | 0 | 0 | 0 | 6 | 1 | 9 | 3 | 0 | 3016 | 12 | 876 | 1210 | 0 |  | 0.8 | - |  |  | No |  | 24 | 24/21/15 | 118119 | 10188 | - | 200 |  |  |  | Resultados están dentro de los rangos aceptables. | Nivel de limpieza en estado de Crítico. | Resultados están dentro de los rangos aceptables. | Identifique las causas del origen y corrija el Codigo ISO alto del aceite. Asegúrese de que la contaminación no está siendo introducida a través de los equipos de manejo de aceite. Retome la muestra en el próximo intervalo programado.
C0016713 | SHOUGANG | RE-40 | RE-40 RDGI RH | RETROEXCAVADORA | CATERPILLAR | 390DL | REDUCTOR DE GIRO RH | MOBILTRANS HD 50 | 2020-12-08 | 2020-12-18 | 2020-12-22 | 2020-12-26 | 23415 | 674 | No |  | No | Crítico |  | 17.8 | 0 | 16 | 1 | 1 | 0 | 0 | 0 | 0 | 0 | 0 | 0 | 0 | 0 | 0 | 7 | 3 | 6 | 2 | 0 | 3116 | 12 | 901 | 1242 | 0 |  | 0.9 | - |  |  | No |  | 19 | 25/21/15 | 181073 | 16072 | - | 197 |  |  |  | Resultados están dentro de los rangos aceptables. | Nivel de limpieza en estado de Crítico. | Resultados están dentro de los rangos aceptables. | Identifique las causas del origen y corrija el Codigo ISO alto del aceite. Asegúrese de que la contaminación no está siendo introducida a través de los equipos de manejo de aceite. Retome la muestra en el próximo intervalo programado.
C0016714 | SHOUGANG | RE-40 | RE-40 MF LH | RETROEXCAVADORA | CATERPILLAR | 390DL | MANDO FINAL LH | MOBILTRANS HD 50 | 2020-12-08 | 2020-12-18 | 2020-12-22 | 2020-12-26 | 23415 | 674 | No |  | No | Crítico |  | 17.8 | 1 | 22 | 0 | 1 | 0 | 0 | 1 | 0 | 0 | 0 | 0 | 0 | 0 | 0 | 6 | 3 | 2 | 3 | 0 | 3115 | 12 | 930 | 1265 | 0 |  | 1 | - |  |  | No |  | 25 | 25/23/18 | 261671 | 69357 | - | 1388 |  |  |  | Resultados están dentro de los rangos aceptables. | Nivel de limpieza en estado de Crítico. | Resultados están dentro de los rangos aceptables. | Identifique las causas del origen y corrija el Codigo ISO alto del aceite. Asegúrese de que la contaminación no está siendo introducida a través de los equipos de manejo de aceite. Retome la muestra en el próximo intervalo programado.
C0016715 | SHOUGANG | RE-40 | RE-40 MF RH | RETROEXCAVADORA | CATERPILLAR | 390DL | MANDO FINAL RH | MOBILTRANS HD 50 | 2020-12-08 | 2020-12-18 | 2020-12-22 | 2020-12-26 | 23415 | 674 | No |  | No | Crítico |  | 18.1 | 9 | 29 | 0 | 1 | 0 | 0 | 0 | 0 | 0 | 0 | 0 | 0 | 0 | 0 | 7 | 1 | 1 | 2 | 0 | 3113 | 12 | 892 | 1244 | 0 |  | 0.9 | - |  |  | No |  | 30 | 26/24/20 | 343915 | 156926 | - | 6862 |  |  |  | Resultados están dentro de los rangos aceptables. | Nivel de limpieza en estado de Crítico. | Resultados están dentro de los rangos aceptables. | Identifique las causas del origen y corrija el Codigo ISO alto del aceite. Asegúrese de que la contaminación no está siendo introducida a través de los equipos de manejo de aceite. Retome la muestra en el próximo intervalo programado.
C0016716 | SHOUGANG | FC-106 | FC-106 MOT | CAMION | CATERPILLAR | 785D | MOTOR | MOBIL DELVAC 1 5W-40 | 2020-12-08 | 2020-12-18 | 2020-12-22 | 2020-12-26 | 29674 | 487 | Yes | Yes | No | Crítico | 14.8 | 14.1 | 23 | 15 | 2 | 1 | 2 | 0 | 1 | 0 | 1 | 0 | 0 | 0 | 0 | 0 | 5 | 0 | 2 | 52 | 0 | 2452 | 494 | 963 | 1357 | 0 | 9.4 | 7.2 | 7.4 | 2.8 | 0.3 | No |  | 34 | - | - | - | - | - |  |  |  | Resultados están dentro de los rangos aceptables. | Resultados están dentro de los rangos aceptables. | Elevado desgaste de Plomo y Cobre. | Identifique y evalúe los componentes a base de estos elementos. Determine la fuente de los metales de desgaste excesivo y tome acciones correctivas. Retomar la muestra para monitorear condición.
C0016717 | SHOUGANG | FC-106 | FC-106 TRAN | CAMION | CATERPILLAR | 785D | TRANSMISION | MOBILTRANS HD 30 | 2020-12-08 | 2020-12-18 | 2020-12-22 | 2020-12-26 | 29674 | 1059 | Yes | Yes | No | Normal |  | 11.1 | 3 | 3 | 1 | 0 | 0 | 0 | 0 | 0 | 0 | 0 | 0 | 0 | 0 | 0 | 4 | 1 | 1 | 2 | 0 | 3065 | 11 | 877 | 1240 | 0 |  | 0.4 | - |  |  | No |  | 8 | 20/18/12 | 8871 | 1392 | - | 40 |  |  |  | Resultados están dentro de los rangos aceptables. | Resultados están dentro de los rangos aceptables. | Resultados están dentro de los rangos aceptables. | Retome la muestra en el próximo intervalo programado.
C0016718 | SHOUGANG | FC-106 | FC-106 STHI | CAMION | CATERPILLAR | 785D | SISTEMA HIDRAULICO | MOBILTRANS HD 10W | 2020-12-08 | 2020-12-18 | 2020-12-22 | 2020-12-26 | 29674 | 2124 | Yes | Yes | No | Crítico |  | 6.1 | 2 | 9 | 1 | 2 | 0 | 0 | 0 | 3 | 0 | 0 | 0 | 0 | 0 | 0 | 19 | 4 | 1 | 2 | 0 | 3180 | 14 | 914 | 1267 | 0 |  | 0.8 | - |  |  | No |  | 62 | 23/20/14 | 50662 | 8397 | - | 96 |  |  |  | Resultados están dentro de los rangos aceptables. | Nivel de limpieza en estado de Crítico. Niveles de Sodio en el límite de precuación. | Resultados están dentro de los rangos aceptables. | Localice la fuente de Sodio. Identifique las causas del origen y corrija el Codigo ISO alto del aceite. Asegúrese de que la contaminación no está siendo introducida a través de los equipos de manejo de aceite. Retome la muestra en el próximo intervalo programado.
C0016719 | SHOUGANG | FC-106 | FC-106 STDI | CAMION | CATERPILLAR | 785D | SISTEMA DIRECCION | MOBILTRANS HD 10W | 2020-12-08 | 2020-12-18 | 2020-12-22 | 2020-12-26 | 29674 | 2124 | Yes | Yes | No | Precaución |  | 6 | 1 | 6 | 9 | 3 | 0 | 0 | 0 | 1 | 0 | 0 | 0 | 0 | 0 | 0 | 10 | 5 | 1 | 2 | 0 | 3107 | 15 | 881 | 1239 | 0 |  | 0.5 | - |  |  | No |  | 13 | 22/18/12 | 26025 | 2486 | - | 25 |  |  |  | Resultados están dentro de los rangos aceptables. | Nivel de limpieza en estado de precaución. Niveles de Sodio en el límite de precuación. | Resultados están dentro de los rangos aceptables. | Localice la fuente de Sodio. Identifique las causas del origen y corrija el Codigo ISO alto del aceite. Asegúrese de que la contaminación no está siendo introducida a través de los equipos de manejo de aceite. Retome la muestra en el próximo intervalo programado.
C0016720 | SHOUGANG | FC-106 | FC-106 BM RH | CAMION | CATERPILLAR | 785D | BOCAMAZA RH | MOBILUBE XFD 60 | 2020-12-08 | 2020-12-18 | 2020-12-22 | 2020-12-26 | 29674 | 1059 | Yes |  | No | Precaución |  | 24.3 | 0 | 5 | 0 | 0 | 0 | 0 | 0 | 0 | 0 | 0 | 0 | 0 | 0 | 0 | 7 | 4 | 0 | 106 | 0 | 338 | 3 | 261 | 22 | 0 |  | 1.2 | - |  |  | No |  | 11 | 21/18/13 | 17463 | 1934 | - | 51 |  |  |  | Resultados están dentro de los rangos aceptables. | Nivel de limpieza en estado de precaución. | Resultados están dentro de los rangos aceptables. | Identifique las causas del origen y corrija el Codigo ISO alto del aceite. Asegúrese de que la contaminación no está siendo introducida a través de los equipos de manejo de aceite. Retome la muestra en el próximo intervalo programado.
C0016721 | SHOUGANG | FC-106 | FC-106 BM LH | CAMION | CATERPILLAR | 785D | BOCAMAZA LH | MOBILUBE XFD 60 | 2020-12-08 | 2020-12-18 | 2020-12-22 | 2020-12-26 | 29674 | 1059 | Yes |  | No | Crítico |  | 25 | 0 | 29 | 0 | 0 | 0 | 0 | 0 | 0 | 0 | 0 | 0 | 0 | 0 | 0 | 6 | 7 | 1 | 104 | 0 | 311 | 3 | 262 | 12 | 0 |  | 1.9 | - |  |  | No |  | 12 | 25/22/14 | 214497 | 22874 | - | 151 |  |  |  | Resultados están dentro de los rangos aceptables. | Nivel de limpieza en estado de Crítico. Niveles de Sodio mayores que los esperados. | Resultados están dentro de los rangos aceptables. | Localice la fuente de Sodio. Identifique las causas del origen y corrija el Codigo ISO alto del aceite. Asegúrese de que la contaminación no está siendo introducida a través de los equipos de manejo de aceite. Retome la muestra en el próximo intervalo programado.
C0016722 | SHOUGANG | FC-106 | FC-106 MF RH | CAMION | CATERPILLAR | 785D | MANDO FINAL RH | MOBILUBE XFD 60 | 2020-12-08 | 2020-12-18 | 2020-12-22 | 2020-12-26 | 29674 | 487 | Yes |  | No | Crítico |  | 25.2 | 9 | 19 | 2 | 0 | 1 | 0 | 0 | 0 | 0 | 0 | 0 | 0 | 0 | 0 | 6 | 4 | 0 | 98 | 0 | 297 | 3 | 265 | 4 | 0 |  | 1.2 | - |  |  | No |  | 16 | 25/22/12 | 225526 | 23823 | - | 37 |  |  |  | Resultados están dentro de los rangos aceptables. | Nivel de limpieza en estado de Crítico. | Resultados están dentro de los rangos aceptables. | Identifique las causas del origen y corrija el Codigo ISO alto del aceite. Asegúrese de que la contaminación no está siendo introducida a través de los equipos de manejo de aceite. Retome la muestra en el próximo intervalo programado.
C0016723 | SHOUGANG | FC-106 | FC-106 MF LH | CAMION | CATERPILLAR | 785D | MANDO FINAL LH | MOBILUBE XFD 60 | 2020-12-08 | 2020-12-18 | 2020-12-22 | 2020-12-26 | 29674 | 221 | Yes |  | No | Crítico |  | 25.1 | 9 | 20 | 1 | 0 | 1 | 0 | 0 | 0 | 0 | 0 | 0 | 0 | 0 | 0 | 6 | 4 | 0 | 99 | 0 | 298 | 3 | 267 | 3 | 0 |  | 1.6 | - |  |  | No |  | 18 | 25/22/13 | 234304 | 23827 | - | 67 |  |  |  | Resultados están dentro de los rangos aceptables. | Nivel de limpieza en estado de Crítico. | Resultados están dentro de los rangos aceptables. | Identifique las causas del origen y corrija el Codigo ISO alto del aceite. Asegúrese de que la contaminación no está siendo introducida a través de los equipos de manejo de aceite. Retome la muestra en el próximo intervalo programado.
C0016724 | SHOUGANG | FC-106 | FC-106 DIFE POS | CAMION | CATERPILLAR | 785D | DIFERENCIAL POSTERIOR | MOBILUBE XFD 60 | 2020-12-08 | 2020-12-18 | 2020-12-22 | 2020-12-26 | 29674 | 221 | Yes |  | No | Crítico |  | 24.6 | 10 | 19 | 1 | 0 | 1 | 0 | 0 | 0 | 0 | 0 | 0 | 0 | 0 | 0 | 6 | 2 | 0 | 94 | 0 | 291 | 3 | 267 | 5 | 0 |  | 1.6 | - |  |  | No |  | 16 | 25/21/13 | 244157 | 13788 | - | 45 |  |  |  | Resultados están dentro de los rangos aceptables. | Nivel de limpieza en estado de Crítico. | Resultados están dentro de los rangos aceptables. | Identifique las causas del origen y corrija el Codigo ISO alto del aceite. Asegúrese de que la contaminación no está siendo introducida a través de los equipos de manejo de aceite. Retome la muestra en el próximo intervalo programado.
C0016725 | SHOUGANG | C-45 | C-45 MOT | CARGADOR FRONTAL | CATERPILLAR | 994F | MOTOR | MOBIL DELVAC 1 5W-40 | 2020-12-08 | 2020-12-18 | 2020-12-22 | 2020-12-26 | 46532 | 75 | No | No | No | Precaución | 14.8 | 15.4 | 1 | 3 | 0 | 1 | 0 | 0 | 1 | 0 | 0 | 0 | 0 | 0 | 0 | 0 | 6 | 0 | 2 | 65 | 0 | 2468 | 501 | 981 | 1360 | 0 | 9.6 | 5.4 | 5.6 | 4.3 | 0.2 | No |  | 6 | - | - | - | - | - |  |  |  | Resultados están dentro de los rangos aceptables. | Nivel de Silicio en el límite de precaución. | Resultados están dentro de los rangos aceptables. | Localice la fuente de silicio. Tome acciones correctivas. Retomar la muestra para confirmar condición.
C0016726 | SHOUGANG | FC-58 | FC-58 MOT | CAMION | KOMATSU | HD1500 | MOTOR | CHEVRON 400 MGX 15W40 | 2020-12-09 | 2020-12-18 | 2020-12-22 | 2020-12-26 | 48492 | 211 | No | No | No | Precaución | 14.6 | 14.7 | 2 | 8 | 1 | 1 | 0 | 0 | 1 | 0 | 0 | 0 | 0 | 0 | 0 | 0 | 4 | 4 | 1 | 123 | 0 | 2253 | 26 | 817 | 1097 | 0 | 6.5 | 3.7 | 4 | 0 | 0.5 | No |  | 4 | - | - | - | - | - |  |  |  | Resultados están dentro de los rangos aceptables. | Niveles de Sodio en el límite de precuación. | Resultados están dentro de los rangos aceptables. | Localice la fuente de Sodio. Tome acciones correctivas. Retome la muestra para confirmar condición.
C0016727 | SHOUGANG | FC-72 | FC-72 MOT | CAMION | CATERPILLAR | 777F | MOTOR | MOBIL DELVAC 1 5W-40 | 2020-12-09 | 2020-12-18 | 2020-12-22 | 2020-12-26 | 36922 | 560 | Yes | Yes | No | Precaución | 14.8 | 14.3 | 3 | 13 | 1 | 1 | 0 | 1 | 1 | 0 | 0 | 0 | 0 | 0 | 0 | 0 | 9 | 1 | 2 | 43 | 0 | 2530 | 509 | 1013 | 1387 | 0 | 9.4 | 7.8 | 7.9 | 3.3 | 0.3 | No |  | 14 | - | - | - | - | - |  |  |  | Alta oxidación por posible degradación del aceite a altas temperaturas. | Nivel de Silicio en el límite de precaución. | Resultados están dentro de los rangos aceptables. | Revisar el sistema de enfriamiento (termostatos, radiador, bomba de agua, mangueras, etc.). Localice la fuente de silicio. Tome acciones correctivas. Retomar la muestra para confirmar condición.
C0016728 | SHOUGANG | FC-72 | FC-72 TRAN | CAMION | CATERPILLAR | 777F | TRANSMISION | MOBILTRANS HD 30 | 2020-12-09 | 2020-12-18 | 2020-12-22 | 2020-12-26 | 36922 | 560 | No | Yes | No | Precaución |  | 11.1 | 2 | 3 | 1 | 0 | 0 | 0 | 0 | 1 | 0 | 0 | 0 | 0 | 0 | 0 | 6 | 0 | 1 | 3 | 0 | 2894 | 10 | 869 | 1188 | 0 |  | 0.8 | - |  |  | No |  | 16 | 21/19/14 | 19407 | 3819 | - | 96 |  |  |  | Resultados están dentro de los rangos aceptables. | Nivel de limpieza en estado de precaución. | Resultados están dentro de los rangos aceptables. | Identifique las causas del origen y corrija el Codigo ISO alto del aceite. Asegúrese de que la contaminación no está siendo introducida a través de los equipos de manejo de aceite. Retome la muestra en el próximo intervalo programado.
C0016729 | SHOUGANG | FC-72 | FC-72 STHI | CAMION | CATERPILLAR | 777F | SISTEMA HIDRAULICO | MOBILTRANS HD 10W | 2020-12-09 | 2020-12-18 | 2020-12-22 | 2020-12-26 | 36922 | 560 | No | Yes | No | Crítico |  | 6.1 | 127 | 12 | 1 | 3 | 0 | 2 | 0 | 9 | 0 | 0 | 0 | 0 | 0 | 0 | 20 | 4 | 2 | 3 | 0 | 2912 | 14 | 880 | 1167 | 0 |  | 1.6 | - |  |  | No |  | 12 | 21/17/12 | 10027 | 1086 | - | 31 |  |  |  | Resultados están dentro de los rangos aceptables. | Niveles de Sodio y Potasio en precaución. Nivel de limpieza en estado de precaución. | Elevado desgaste de Hierro y Cobre. | Localice la fuente de Sodio y Potasio. Identifique las causas del origen y corrija el Codigo ISO alto del aceite. Asegúrese de que la contaminación no está siendo introducida a través de los equipos de manejo de aceite. Retome la muestra en el próximo intervalo programado. Determine la fuente de los metales de desgaste excesivo y tome acciones correctivas. Retomar la muestra para monitorear condición.
C0016730 | SHOUGANG | FC-72 | FC-72 STDI | CAMION | CATERPILLAR | 777F | SISTEMA DIRECCION | MOBILTRANS HD 10W | 2020-12-09 | 2020-12-18 | 2020-12-22 | 2020-12-26 | 36922 | 560 | No | Yes | No | Crítico |  | 6 | 1 | 12 | 1 | 5 | 0 | 0 | 0 | 0 | 0 | 0 | 0 | 0 | 0 | 0 | 18 | 11 | 2 | 2 | 0 | 2994 | 19 | 859 | 1212 | 0 |  | 2.4 | - |  |  | No |  | 12 | 19/15/12 | 2667 | 199 | - | 22 |  |  |  | Resultados están dentro de los rangos aceptables. | Niveles de Sodio mayores que los esperados. | Desgaste de Hierro en el límite de precaución. | Localice la fuente de Sodio. Identifique y evalúe los componentes a base de este elemento. Determine la fuente del metal de desgaste y tome acciones correctivas. Retomar la muestra para monitorear condición.
C0016731 | SHOUGANG | FC-72 | FC-72 BM RH | CAMION | CATERPILLAR | 777F | BOCAMAZA RH | MOBILTRANS HD 60 | 2020-12-09 | 2020-12-18 | 2020-12-22 | 2020-12-26 | 36922 | 560 | Yes |  | No | Crítico |  | 23.2 | 3 | 9 | 0 | 0 | 0 | 1 | 0 | 0 | 0 | 0 | 0 | 0 | 0 | 0 | 10 | 5 | 2 | 2 | 0 | 2994 | 11 | 859 | 1208 | 0 |  | 1.3 | - |  |  | No |  | 12 | 21/18/13 | 12662 | 1543 | - | 71 |  |  |  | Baja viscosidad por posible contaminación con un lubricante de menor viscosidad. | Nivel de limpieza en estado de precaución. Niveles de Sodio en el límite de precuación. | Resultados están dentro de los rangos aceptables. | Localice la fuente de Sodio. Localice y corrija la causa de baja viscosidad del aceite. Una baja viscosidad puede reducir la protección por lubricación. Identifique las causas del origen y corrija el Codigo ISO alto del aceite. Asegúrese de que la contaminación no está siendo introducida a través de los equipos de manejo de aceite. Retome la muestra en el próximo intervalo programado.
C0016732 | SHOUGANG | FC-72 | FC-72 BM LH | CAMION | CATERPILLAR | 777F | BOCAMAZA LH | MOBILTRANS HD 60 | 2020-12-09 | 2020-12-18 | 2020-12-22 | 2020-12-26 | 36922 | 560 | Yes |  | No | Precaución |  | 23.8 | 1 | 7 | 0 | 0 | 0 | 0 | 0 | 0 | 0 | 0 | 0 | 0 | 0 | 0 | 10 | 0 | 1 | 2 | 0 | 2976 | 11 | 861 | 1222 | 0 |  | 1.1 | - |  |  | No |  | 16 | 22/19/14 | 28930 | 3445 | - | 122 |  |  |  | Baja viscosidad por posible contaminación con un lubricante de menor viscosidad. | Nivel de limpieza en estado de precaución. | Resultados están dentro de los rangos aceptables. | Localice y corrija la causa de baja viscosidad del aceite. Una baja viscosidad puede reducir la protección por lubricación. Identifique las causas del origen y corrija el Codigo ISO alto del aceite. Asegúrese de que la contaminación no está siendo introducida a través de los equipos de manejo de aceite. Retome la muestra en el próximo intervalo programado.
C0016733 | SHOUGANG | FC-72 | FC-72 MF RH | CAMION | CATERPILLAR | 777F | MANDO FINAL LH | MOBILUBE XFD 60 | 2020-12-09 | 2020-12-18 | 2020-12-22 | 2020-12-26 | 36922 | 560 | No |  | No | Crítico |  | 25 | 1 | 17 | 0 | 0 | 1 | 0 | 0 | 0 | 0 | 0 | 0 | 0 | 0 | 0 | 5 | 5 | 0 | 98 | 0 | 294 | 3 | 259 | 4 | 0 |  | 1.2 | - |  |  | No |  | 23 | 25/22/15 | 209016 | 26784 | - | 275 |  |  |  | Resultados están dentro de los rangos aceptables. | Niveles de Sodio en el límite de precuación. Nivel de limpieza en estado de Crítico. | Resultados están dentro de los rangos aceptables. | Localice la fuente de Sodio. Identifique las causas del origen y corrija el Codigo ISO alto del aceite. Asegúrese de que la contaminación no está siendo introducida a través de los equipos de manejo de aceite. Retome la muestra en el próximo intervalo programado.
C0016734 | SHOUGANG | FC-72 | FC-72 MF LH | CAMION | CATERPILLAR | 777F | MANDO FINAL RH | MOBILUBE XFD 60 | 2020-12-09 | 2020-12-18 | 2020-12-22 | 2020-12-26 | 36922 | 560 | No |  | No | Crítico |  | 24.9 | 1 | 17 | 0 | 0 | 0 | 0 | 0 | 0 | 0 | 0 | 0 | 0 | 0 | 0 | 4 | 1 | 0 | 99 | 0 | 301 | 3 | 265 | 6 | 0 |  | 1.4 | - |  |  | No |  | 18 | 25/22/15 | 208782 | 26181 | - | 296 |  |  |  | Resultados están dentro de los rangos aceptables. | Nivel de limpieza en estado de Crítico. | Resultados están dentro de los rangos aceptables. | Identifique las causas del origen y corrija el Codigo ISO alto del aceite. Asegúrese de que la contaminación no está siendo introducida a través de los equipos de manejo de aceite. Retome la muestra en el próximo intervalo programado.
C0016735 | SHOUGANG | FC-72 | FC-72 DIFE POS | CAMION | CATERPILLAR | 777F | DIFERENCIAL POSTERIOR | MOBILUBE XFD 60 | 2020-12-09 | 2020-12-18 | 2020-12-22 | 2020-12-26 | 36922 | 560 | No |  | No | Crítico |  | 24.9 | 1 | 17 | 0 | 0 | 0 | 0 | 0 | 0 | 0 | 0 | 0 | 0 | 0 | 0 | 4 | 5 | 0 | 97 | 0 | 286 | 3 | 264 | 2 | 0 |  | 1.4 | - |  |  | No |  | 23 | 25/22/15 | 179114 | 25717 | - | 282 |  |  |  | Resultados están dentro de los rangos aceptables. | Niveles de Sodio en el límite de precuación. Nivel de limpieza en estado de Crítico. | Resultados están dentro de los rangos aceptables. | Localice la fuente de Sodio. Identifique las causas del origen y corrija el Codigo ISO alto del aceite. Asegúrese de que la contaminación no está siendo introducida a través de los equipos de manejo de aceite. Retome la muestra en el próximo intervalo programado.
C0016736 | SHOUGANG | EP-28 | EP-28 MOT | PERFORADORA DE ORUGAS | ATLAS COPCO | DML | MOTOR | MOBIL DELVAC MX 15W-40 | 2020-12-10 | 2020-12-18 | 2020-12-22 | 2020-12-26 | 25380 | 189 | Yes | Yes | No | Crítico | 14.4 | 12.5 | 2 | 15 | 1 | 0 | 1 | 1 | 47 | 0 | 0 | 0 | 0 | 0 | 0 | 0 | 7 | 5 | 1 | 2 | 0 | 1473 | 1207 | 967 | 1335 | 0 | 8.3 | 3.5 | 4.2 | 0 | 0.3 | No |  | 15 | - | - | - | - | - |  |  |  | Baja viscosidad por posible contaminación con un lubricante de menor viscosidad o dilución con combustible. | Niveles de sodio en el límite de precaución pueden representar fugas de refrigerante hacia el cárter del motor o contaminación por sal del medio ambiente. | Resultados están dentro de los rangos aceptables. | Localice la fuente de Sodio. Localice y corrija la causa de baja viscosidad del aceite. Una baja viscosidad puede reducir la protección por lubricación. Retome la muestra en el próximo intervalo.
C0016737 | SHOUGANG | EP-28 | EP-28 MDBS | PERFORADORA DE ORUGAS | ATLAS COPCO | DML | MANDO DE BOMBAS | MOBILUBE HD 80W-90 | 2020-12-10 | 2020-12-18 | 2020-12-22 | 2020-12-26 | 25380 | 189 | Yes |  | No | Crítico |  | 13.5 | 1 | 106 | 0 | 9 | 0 | 1 | 0 | 0 | 1 | 1 | 0 | 0 | 0 | 0 | 35 | 7 | 5 | 2 | 0 | 75 | 9 | 446 | 56 | 0 |  | 0.4 | - |  |  | No |  | 62 | 26/25/15 | 360922 | 175240 | - | 266 |  |  |  | Resultados están dentro de los rangos aceptables. | Nivel de limpieza en estado de Crítico. Nivel de Silicio y Sodio en el límite de precaución. | Desgaste de Aluminio en el límite de precaución. | Localice la fuente de silicio y Sodio. Identifique las causas del origen y corrija el Codigo ISO alto del aceite. Asegúrese de que la contaminación no está siendo introducida a través de los equipos de manejo de aceite. Determine la fuente del metal de desgaste y tome acciones correctivas. Retomar la muestra para monitorear condición.
C0016738 | SHOUGANG | EP-28 | EP-28 CJRO | PERFORADORA DE ORUGAS | ATLAS COPCO | DML | CABEZAL DE ROTACION | MOBILUBE HD 80W-90 | 2020-12-10 | 2020-12-18 | 2020-12-22 | 2020-12-26 | 25380 | 42 | Yes |  | No | Crítico |  | 14.8 | 0 | 28 | 0 | 1 | 0 | 1 | 0 | 1 | 0 | 0 | 0 | 0 | 0 | 0 | 13 | 1 | 0 | 2 | 0 | 31 | 3 | 458 | 15 | 0 |  | 1.3 | - |  |  | No |  | 27 | 25/23/17 | 242316 | 74336 | - | 1078 |  |  |  | Resultados están dentro de los rangos aceptables. | Nivel de limpieza en estado de Crítico. Nivel de Silicio en el límite de precaución. | Desgaste de Hierro en el límite de precaución. | Localice la fuente de silicio. Identifique las causas del origen y corrija el Codigo ISO alto del aceite. Asegúrese de que la contaminación no está siendo introducida a través de los equipos de manejo de aceite. Determine la fuente del metal de desgaste excesivo y tome acciones correctivas. Retomar la muestra para monitorear condición.
C0016739 | SHOUGANG | FC-90 | FC-90 TRAN | CAMION | CATERPILLAR | 785C | TRANSMISION | MOBILTRANS HD 30 | 2020-12-10 | 2020-12-18 | 2020-12-22 | 2020-12-26 | 33064 | 945 | Yes | Yes | No | Precaución |  | 10.5 | 2 | 3 | 1 | 1 | 0 | 0 | 0 | 0 | 0 | 0 | 0 | 0 | 0 | 0 | 6 | 0 | 1 | 4 | 0 | 3034 | 12 | 873 | 1228 | 0 |  | 0.6 | - |  |  | No |  | 16 | 21/18/14 | 11890 | 1654 | - | 87 |  |  |  | Baja viscosidad por posible contaminación con un lubricante de menor viscosidad. | Nivel de limpieza en estado de precaución. | Resultados están dentro de los rangos aceptables. | Localice y corrija la causa de baja viscosidad del aceite. Una baja viscosidad puede reducir la protección por lubricación. Identifique las causas del origen y corrija el Codigo ISO alto del aceite. Asegúrese de que la contaminación no está siendo introducida a través de los equipos de manejo de aceite. Retome la muestra en el próximo intervalo programado.
C0016740 | SHOUGANG | FC-90 | FC-90 STHI | CAMION | CATERPILLAR | 785C | SISTEMA HIDRAULICO | MOBILTRANS HD 10W | 2020-12-10 | 2020-12-18 | 2020-12-22 | 2020-12-26 | 33064 | 9 | No | Yes | No | Crítico |  | 6 | 0 | 6 | 0 | 1 | 0 | 0 | 0 | 0 | 0 | 0 | 0 | 0 | 0 | 0 | 10 | 0 | 1 | 2 | 0 | 3013 | 13 | 866 | 1214 | 0 |  | 0.1 | - |  |  | No |  | 14 | 24/20/13 | 113565 | 6426 | - | 59 |  |  |  | Resultados están dentro de los rangos aceptables. | Nivel de limpieza en estado de Crítico. | Resultados están dentro de los rangos aceptables. | Identifique las causas del origen y corrija el Codigo ISO alto del aceite. Asegúrese de que la contaminación no está siendo introducida a través de los equipos de manejo de aceite. Retome la muestra en el próximo intervalo programado.
C0016741 | SHOUGANG | FC-90 | FC-90 STDI | CAMION | CATERPILLAR | 785C | SISTEMA DIRECCION | MOBILTRANS HD 10W | 2020-12-10 | 2020-12-18 | 2020-12-22 | 2020-12-26 | 33064 | 945 | No | Yes | No | Precaución |  | 6.2 | 3 | 6 | 6 | 2 | 0 | 0 | 0 | 0 | 0 | 0 | 0 | 0 | 0 | 0 | 11 | 3 | 1 | 2 | 0 | 2988 | 14 | 866 | 1207 | 0 |  | 0.8 | - |  |  | No |  | 14 | 23/19/13 | 79366 | 2977 | - | 54 |  |  |  | Resultados están dentro de los rangos aceptables. | Nivel de limpieza en estado de precaución. | Resultados están dentro de los rangos aceptables. | Identifique las causas del origen y corrija el Codigo ISO alto del aceite. Asegúrese de que la contaminación no está siendo introducida a través de los equipos de manejo de aceite. Retome la muestra en el próximo intervalo programado.
C0016742 | SHOUGANG | FC-90 | FC-90 BM LH | CAMION | CATERPILLAR | 785C | BOCAMAZA LH | MOBILUBE XFD 60 | 2020-12-10 | 2020-12-18 | 2020-12-22 | 2020-12-26 | 33064 | 945 | Yes |  | No | Crítico |  | 23.8 | 4 | 52 | 1 | 0 | 0 | 0 | 0 | 0 | 1 | 0 | 0 | 0 | 0 | 0 | 7 | 6 | 0 | 98 | 0 | 377 | 4 | 280 | 54 | 0 |  | 1.9 | - |  |  | No |  | 48 | 25/24/15 | 254802 | 105853 | - | 249 |  |  |  | Baja viscosidad por posible contaminación con un lubricante de menor viscosidad. | Nivel de limpieza en estado de precaución. Niveles de Sodio en el límite de precuación. | Desgaste de Cobre en el límite de precaución. | Localice la fuente de Sodio. Localice y corrija la causa de baja viscosidad del aceite. Una baja viscosidad puede reducir la protección por lubricación. Identifique las causas del origen y corrija el Codigo ISO alto del aceite. Asegúrese de que la contaminación no está siendo introducida a través de los equipos de manejo de aceite. Determine la fuente del metal de desgaste y tome acciones correctivas. Retomar la muestra para monitorear condición.
C0016743 | SHOUGANG | FC-90 | FC-90 MF LH | CAMION | CATERPILLAR | 785C | MANDO FINAL LH | MOBILUBE XFD 60 | 2020-12-10 | 2020-12-18 | 2020-12-28 | 2020-12-29 | 33064 | 849 | No |  | No | Crítico | 25.6 | 16.2 | 0 | 9 | 0 | 1 | 0 | 0 | 0 | 0 | 0 | 0 | 0 | 0 | 0 | 0 | 9 | 0 | 1 | 67 | 0 | 1052 | 6 | 457 | 373 | 0 |  | 0.5 | 0 | 0 |  | No |  | 16 | 24/21/14 | 129786 | 12782 | - | 142 | - | - | - | Baja viscosidad por posible contaminación con un lubricante de menor viscosidad o dilución con combustible. | Nivel de limpieza en estado de Crítico. | Resultados están dentro de los rangos aceptables. | Localice y corrija la causa de baja viscosidad del aceite. Una baja viscosidad puede reducir la protección por lubricación. Identifique las causas del origen y corrija el Codigo ISO alto del aceite. Asegúrese de que la contaminación no está siendo introducida a través de los equipos de manejo de aceite. Retome la muestra en el próximo intervalo programado.
C0016744 | SHOUGANG | FC-90 | FC-90 DIFE POS | CAMION | CATERPILLAR | 785C | DIFERENCIAL POSTERIOR | MOBILUBE XFD 60 | 2020-12-10 | 2020-12-18 | 2020-12-22 | 2020-12-26 | 33064 | 849 | No | Yes | No | Crítico |  | 23.8 | 5 | 55 | 1 | 0 | 0 | 0 | 0 | 0 | 1 | 0 | 0 | 0 | 0 | 0 | 7 | 9 | 0 | 95 | 0 | 374 | 4 | 283 | 54 | 0 |  | 1.8 | - |  |  | No |  | 49 | 25/24/16 | 295751 | 133228 | - | 379 |  |  |  | Baja viscosidad por posible contaminación con un lubricante de menor viscosidad. | Nivel de limpieza en estado de Crítico. Niveles de Sodio mayores que los esperados. | Resultados están dentro de los rangos aceptables. | Localice la fuente de Sodio. Localice y corrija la causa de baja viscosidad del aceite. Una baja viscosidad puede reducir la protección por lubricación. Identifique las causas del origen y corrija el Codigo ISO alto del aceite. Asegúrese de que la contaminación no está siendo introducida a través de los equipos de manejo de aceite. Retome la muestra en el próximo intervalo programado.
C0016745 | SHOUGANG | FC-71 | FC-71 MOT | CAMION | CATERPILLAR | 777F | MOTOR | MOBIL DELVAC 1 5W-40 | 2020-12-10 | 2020-12-18 | 2020-12-22 | 2020-12-26 | 38820 | 545 | Yes | Yes | No | Precaución | 14.8 | 14.4 | 2 | 15 | 1 | 2 | 0 | 1 | 1 | 0 | 0 | 0 | 0 | 0 | 0 | 0 | 11 | 1 | 3 | 43 | 0 | 2480 | 509 | 983 | 1377 | 0 | 9.2 | 8.9 | 9.1 | 4.4 | 0.3 | No |  | 14 | - | - | - | - | - |  |  |  | Alta oxidación por posible degradación del aceite a altas temperaturas. | Nivel de Silicio en el límite de precaución. | Resultados están dentro de los rangos aceptables. | Revisar el sistema de enfriamiento (termostatos, radiador, bomba de agua, mangueras, etc.). Localice la fuente de silicio. Tome acciones correctivas. Retomar la muestra para confirmar condición.
C0016746 | SHOUGANG | FC-71 | FC-71 TRAN | CAMION | CATERPILLAR | 777F | TRANSMISION | MOBILTRANS HD 30 | 2020-12-10 | 2020-12-18 | 2020-12-22 | 2020-12-26 | 38820 | 1082 | Yes | Yes | No | Crítico |  | 9.9 | 1 | 5 | 1 | 0 | 0 | 0 | 0 | 0 | 0 | 0 | 0 | 0 | 0 | 0 | 6 | 7 | 2 | 3 | 0 | 2902 | 10 | 866 | 1195 | 0 |  | 1.2 | - |  |  | No |  | 12 | 21/18/13 | 16497 | 1602 | - | 40 |  |  |  | Baja viscosidad por posible contaminación con un lubricante de menor viscosidad. | Nivel de limpieza en estado de precaución. Niveles de Sodio en el límite de precuación. | Resultados están dentro de los rangos aceptables. | Localice la fuente de Sodio. Localice y corrija la causa de baja viscosidad del aceite. Una baja viscosidad puede reducir la protección por lubricación. Identifique las causas del origen y corrija el Codigo ISO alto del aceite. Asegúrese de que la contaminación no está siendo introducida a través de los equipos de manejo de aceite. Retome la muestra en el próximo intervalo programado.
C0016747 | SHOUGANG | FC-71 | FC-71 STHI | CAMION | CATERPILLAR | 777F | SISTEMA HIDRAULICO | MOBILTRANS HD 10W | 2020-12-10 | 2020-12-18 | 2020-12-22 | 2020-12-26 | 38820 | 1082 | No | Yes | No | Precaución |  | 6.6 | 2 | 8 | 1 | 2 | 0 | 1 | 0 | 3 | 0 | 0 | 0 | 0 | 0 | 0 | 13 | 0 | 1 | 7 | 0 | 2894 | 13 | 860 | 1196 | 0 |  | 3.3 | - |  |  | No |  | 14 | 20/17/13 | 5928 | 1178 | - | 47 |  |  |  | Alta viscosidad por posible contaminación con un lubricante de mayor viscosidad. | Nivel de limpieza en estado de precaución. | Resultados están dentro de los rangos aceptables. | Localice y corrija la causa de la alta viscosidad del aceite. Viscosidad mayor que la esperada puede restringir el flujo de aceite causando falta de aceite y desgaste. Identifique las causas del origen y corrija el Codigo ISO alto del aceite. Asegúrese de que la contaminación no está siendo introducida a través de los equipos de manejo de aceite. Retome la muestra en el próximo intervalo programado.
C0016748 | SHOUGANG | FC-71 | FC-71 STDI | CAMION | CATERPILLAR | 777F | SISTEMA DIRECCION | MOBILTRANS HD 10W | 2020-12-10 | 2020-12-18 | 2020-12-22 | 2020-12-26 | 38820 | 1082 | No | Yes | No | Crítico |  | 6 | 1 | 16 | 3 | 6 | 0 | 1 | 0 | 1 | 0 | 0 | 0 | 0 | 0 | 0 | 22 | 6 | 2 | 2 | 0 | 3053 | 21 | 879 | 1233 | 0 |  | 2.2 | - |  |  | No |  | 14 | 18/16/13 | 2473 | 469 | - | 52 |  |  |  | Resultados están dentro de los rangos aceptables. | Contaminación de Silicio en estado crítico. Altos niveles de silicio abrasivo (polvo) causarán alto desgaste. Niveles de Sodio en el límite de precuación. | Elevado desgaste de Hierro y Plomo. | Localice la fuente de Sodio y Silicio. Identifique y evalúe los componentes a base de estos elementos. Determine la fuente de los metales de desgaste excesivo y tome acciones correctivas. Retomar la muestra para monitorear condición.
C0016749 | SHOUGANG | FC-71 | FC-71 BM LH | CAMION | CATERPILLAR | 777F | BOCAMAZA LH | MOBILUBE XFD 60 | 2020-12-10 | 2020-12-18 | 2020-12-22 | 2020-12-26 | 38820 | 545 | Yes |  | No | Crítico |  | 21.1 | 0 | 12 | 0 | 1 | 0 | 0 | 0 | 5 | 0 | 0 | 0 | 0 | 0 | 0 | 10 | 0 | 1 | 4 | 0 | 2954 | 11 | 883 | 1208 | 0 |  | 1 | - |  |  | No |  | 22 | 23/19/15 | 41552 | 4514 | - | 178 |  |  |  | Baja viscosidad por posible contaminación con un lubricante de menor viscosidad. | Nivel de limpieza en estado de precaución. | Resultados están dentro de los rangos aceptables. | Localice y corrija la causa de baja viscosidad del aceite. Una baja viscosidad puede reducir la protección por lubricación. Identifique las causas del origen y corrija el Codigo ISO alto del aceite. Asegúrese de que la contaminación no está siendo introducida a través de los equipos de manejo de aceite. Retome la muestra en el próximo intervalo programado.
C0016750 | SHOUGANG | FC-71 | FC-71 BM RH | CAMION | CATERPILLAR | 777F | BOCAMAZA RH | MOBILUBE XFD 60 | 2020-12-10 | 2020-12-18 | 2020-12-22 | 2020-12-26 | 38820 | 545 | Yes |  | No | Crítico |  | 21.8 | 0 | 11 | 0 | 0 | 0 | 0 | 0 | 0 | 0 | 0 | 0 | 0 | 0 | 0 | 9 | 3 | 1 | 3 | 0 | 2997 | 11 | 862 | 1221 | 0 |  | 0.9 | - |  |  | No |  | 16 | 21/18/14 | 15234 | 1743 | - | 86 |  |  |  | Baja viscosidad por posible contaminación con un lubricante de menor viscosidad. | Nivel de limpieza en estado de precaución. | Resultados están dentro de los rangos aceptables. | Localice y corrija la causa de baja viscosidad del aceite. Una baja viscosidad puede reducir la protección por lubricación. Identifique las causas del origen y corrija el Codigo ISO alto del aceite. Asegúrese de que la contaminación no está siendo introducida a través de los equipos de manejo de aceite. Retome la muestra en el próximo intervalo programado.
C0016751 | SHOUGANG | FC-71 | FC-71 MF LH | CAMION | CATERPILLAR | 777F | MANDO FINAL LH | MOBILUBE XFD 60 | 2020-12-10 | 2020-12-18 | 2020-12-22 | 2020-12-26 | 38820 | 1082 | No |  | No | Crítico |  | 25.3 | 1 | 31 | 0 | 0 | 0 | 0 | 0 | 0 | 0 | 0 | 0 | 0 | 0 | 0 | 4 | 1 | 0 | 99 | 0 | 273 | 4 | 257 | 6 | 0 |  | 1.6 | - |  |  | No |  | 29 | 25/23/16 | 219660 | 45507 | - | 535 |  |  |  | Resultados están dentro de los rangos aceptables. | Nivel de limpieza en estado de Crítico. | Resultados están dentro de los rangos aceptables. | Identifique las causas del origen y corrija el Codigo ISO alto del aceite. Asegúrese de que la contaminación no está siendo introducida a través de los equipos de manejo de aceite. Retome la muestra en el próximo intervalo programado.
C0016752 | SHOUGANG | FC-71 | FC-71 MF RH | CAMION | CATERPILLAR | 777F | MANDO FINAL RH | MOBILUBE XFD 60 | 2020-12-10 | 2020-12-18 | 2020-12-22 | 2020-12-26 | 38820 | 1082 | No |  | No | Crítico |  | 25.2 | 1 | 31 | 0 | 0 | 0 | 0 | 0 | 0 | 0 | 0 | 0 | 0 | 0 | 0 | 4 | 7 | 0 | 102 | 0 | 281 | 4 | 260 | 6 | 0 |  | 1.5 | - |  |  | No |  | 29 | 25/23/16 | 234174 | 46792 | - | 507 |  |  |  | Resultados están dentro de los rangos aceptables. | Nivel de limpieza en estado de Crítico. Niveles de Sodio mayores que los esperados. | Resultados están dentro de los rangos aceptables. | Localice la fuente de Sodio. Identifique las causas del origen y corrija el Codigo ISO alto del aceite. Asegúrese de que la contaminación no está siendo introducida a través de los equipos de manejo de aceite. Retome la muestra en el próximo intervalo programado.
C0016753 | SHOUGANG | FC-71 | FC-71 DIFE POS | CAMION | CATERPILLAR | 777F | DIFERENCIAL POSTERIOR | MOBILUBE XFD 60 | 2020-12-10 | 2020-12-18 | 2020-12-22 | 2020-12-26 | 38820 | 1082 | No |  | No | Crítico |  | 25 | 1 | 32 | 0 | 0 | 0 | 0 | 0 | 0 | 0 | 0 | 0 | 0 | 0 | 0 | 4 | 5 | 0 | 98 | 0 | 274 | 4 | 254 | 7 | 0 |  | 1.8 | - |  |  | No |  | 31 | 25/23/16 | 262306 | 47949 | - | 484 |  |  |  | Resultados están dentro de los rangos aceptables. | Nivel de limpieza en estado de Crítico. Niveles de Sodio en el límite de precuación. | Resultados están dentro de los rangos aceptables. | Localice la fuente de Sodio. Identifique las causas del origen y corrija el Codigo ISO alto del aceite. Asegúrese de que la contaminación no está siendo introducida a través de los equipos de manejo de aceite. Retome la muestra en el próximo intervalo programado.
C0016754 | SHOUGANG | TV-39 | TV-39 MOT | CAMION CON BRAZO GRUA | VOLVO | FMX 8X4R | MOTOR | MOBIL DELVAC MX 15W-40 | 2020-12-10 | 2020-12-18 | 2020-12-22 | 2020-12-26 | 22356 | 443 | Yes | Yes | No | Crítico | 14.4 | 13 | 1 | 3 | 1 | 0 | 0 | 0 | 43 | 0 | 0 | 0 | 0 | 0 | 0 | 0 | 7 | 0 | 1 | 439 | 0 | 3397 | 11 | 811 | 1116 | 0 | 8.9 | 7.2 | 2.9 | 8.8 | 0.2 | No |  | 12 | - | - | - | - | - |  |  |  | Baja viscosidad por posible contaminación con un lubricante de menor viscosidad o dilución con combustible. | Resultados están dentro de los rangos aceptables. | Resultados están dentro de los rangos aceptables. | Localice y corrija la causa de baja viscosidad del aceite. Una baja viscosidad puede reducir la protección por lubricación. Retome la muestra en el próximo intervalo.
C0016755 | SHOUGANG | EP-35 | EP-35 MDBS | PERFORADORA DE ORUGAS | ATLAS COPCO | DML | MANDO DE BOMBAS | MOBILUBE HD 80W-90 | 2020-12-11 | 2020-12-18 | 2020-12-22 | 2020-12-26 | 20536 | 67 | Yes |  | No | Normal |  | 15.2 | 1 | 187 | 0 | 1 | 0 | 1 | 5 | 1 | 2 | 0 | 0 | 0 | 0 | 0 | 9 | 5 | 10 | 56 | 0 | 1267 | 7 | 600 | 511 | 0 |  | 2.2 | - |  |  | No |  | 100 | 25/23/13 | 232487 | 40398 | - | 73 |  |  |  | Resultados están dentro de los rangos aceptables. | Resultados están dentro de los rangos aceptables. | Resultados están dentro de los rangos aceptables. | Retome la muestra en el próximo intervalo programado.
C0016756 | SHOUGANG | EP-15 | EP-15 MOT | PERFORADORA DE ORUGAS | DRILLTECH | D75KS | MOTOR | MOBIL DELVAC MX 15W-40 | 2020-12-11 | 2020-12-18 | 2020-12-22 | 2020-12-26 | 63051 | 339 | Yes | Yes | No | Precaución | 14.4 | 14.2 | 2 | 20 | 4 | 1 | 1 | 1 | 56 | 0 | 0 | 0 | 0 | 0 | 0 | 0 | 7 | 6 | 1 | 3 | 0 | 1768 | 1425 | 1098 | 1524 | 0 | 8.4 | 13.5 | 15 | 9.5 | 0.5 | No |  | 14 | - | - | - | - | - |  |  |  | Alta oxidación por posible degradación del aceite a altas temperaturas. | La tasa de nitración aumenta debido a condiciones inadecuadas de combustión e ignición. Nivel de Silicio en el límite de precaución. Niveles de sodio en el límite de precaución pueden representar fugas de refrigerante hacia el cárter del motor o contaminación por sal del medio ambiente. | Desgaste de Plomo en el límite de precaución. | Localice la fuente de Sodio y Silicio. Localice y corrija causa de nitración. Revisar el sistema de enfriamiento (termostatos, radiador, bomba de agua, mangueras, etc.). Determine la fuente del metal de desgaste y tome acciones correctivas. Retomar la muestra para monitorear condición.
C0016757 | SHOUGANG | EP-15 | EP-15 STHI | PERFORADORA DE ORUGAS | DRILLTECH | D75KS | SISTEMA HIDRAULICO | NUTO H 68 | 2020-12-11 | 2020-12-18 | 2020-12-22 | 2020-12-26 | 63051 | 2229 | Yes | Yes | No | Crítico |  | 8.6 | 2 | 13 | 0 | 4 | 0 | 1 | 0 | 0 | 0 | 0 | 0 | 0 | 0 | 0 | 13 | 2 | 1 | 1 | 0 | 59 | 6 | 288 | 411 | 0 |  | 0.8 | - |  |  | No |  | 15 | 23/19/13 | 59869 | 3344 | - | 65 |  |  |  | Resultados están dentro de los rangos aceptables. | Nivel de limpieza en estado de Crítico. Contaminación de Silicio en estado crítico. Altos niveles de silicio abrasivo (polvo) causarán alto desgaste. | Desgaste de Hierro y Aluminio en el límite de precaución. | Localice la fuente de silicio. Identifique las causas del origen y corrija el Codigo ISO alto del aceite. Asegúrese de que la contaminación no está siendo introducida a través de los equipos de manejo de aceite. Determine la fuente de los metales de desgaste y tome acciones correctivas. Retomar la muestra para monitorear condición.
C0016758 | SHOUGANG | EP-15 | EP-15 MDBS PRIN | PERFORADORA DE ORUGAS | DRILLTECH | D75KS | MANDO DE BOMBAS PRINCIPAL | MOBILUBE HD 80W-90 | 2020-12-11 | 2020-12-18 | 2020-12-22 | 2020-12-26 | 63051 | 168 | Yes |  | No | Crítico |  | 13.2 | 1 | 50 | 0 | 2 | 0 | 0 | 0 | 0 | 0 | 0 | 0 | 0 | 0 | 0 | 11 | 0 | 1 | 2 | 0 | 28 | 4 | 424 | 77 | 0 |  | 0.7 | - |  |  | No |  | 43 | 25/23/16 | 247250 | 47865 | - | 399 |  |  |  | Baja viscosidad por posible contaminación con un lubricante de menor viscosidad. | Nivel de limpieza en estado de Crítico. | Resultados están dentro de los rangos aceptables. | Localice y corrija la causa de baja viscosidad del aceite. Una baja viscosidad puede reducir la protección por lubricación. Identifique las causas del origen y corrija el Codigo ISO alto del aceite. Asegúrese de que la contaminación no está siendo introducida a través de los equipos de manejo de aceite. Retome la muestra en el próximo intervalo programado.
C0016759 | SHOUGANG | EP-15 | EP-15 MDBS AXI | PERFORADORA DE ORUGAS | DRILLTECH | D75KS | MANDO DE BOMBAS AUXILIAR | MOBILUBE HD 80W-90 | 2020-12-11 | 2020-12-18 | 2020-12-22 | 2020-12-26 | 63051 | 168 | Yes |  | No | Crítico |  | 14.3 | 0 | 80 | 0 | 9 | 0 | 1 | 0 | 0 | 1 | 1 | 0 | 0 | 0 | 0 | 33 | 6 | 4 | 2 | 0 | 35 | 6 | 447 | 24 | 0 |  | 1.3 | - |  |  | No |  | 47 | 25/24/16 | 306849 | 101323 | - | 329 |  |  |  | Resultados están dentro de los rangos aceptables. | Nivel de limpieza en estado de Crítico. Nivel de Silicio y Sodio en el límite de precaución. | Desgaste de Aluminio en el límite de precaución. | Localice la fuente de Sodio y Silicio. Identifique las causas del origen y corrija el Codigo ISO alto del aceite. Asegúrese de que la contaminación no está siendo introducida a través de los equipos de manejo de aceite. Determine la fuente del metal de desgaste y tome acciones correctivas. Retomar la muestra para monitorear condición.
C0016760 | SHOUGANG | EP-15 | EP-15 COMP | PERFORADORA DE ORUGAS | DRILLTECH | D75KS | COMPRESOR | MOBIL SHC RARUS 32 | 2020-12-11 | 2020-12-18 | 2020-12-22 | 2020-12-26 | 63051 | 2229 | Yes | Yes | No | Precaución |  | 5.9 | 0 | 1 | 0 | 0 | 0 | 0 | 0 | 0 | 0 | 0 | 0 | 0 | 0 | 0 | 2 | 0 | 0 | 1 | 0 | 9 | 1 | 148 | 22 | 0 |  | 2.8 | - |  |  | No |  | 13 | 21/18/13 | 10141 | 1605 | - | 65 |  |  |  | Resultados están dentro de los rangos aceptables. | Nivel de limpieza en estado de precaución. | Resultados están dentro de los rangos aceptables. | Identifique las causas del origen y corrija el Codigo ISO alto del aceite. Asegúrese de que la contaminación no está siendo introducida a través de los equipos de manejo de aceite. Retome la muestra en el próximo intervalo programado.
C0016761 | SHOUGANG | EP-15 | EP-15 CJRO | PERFORADORA DE ORUGAS | DRILLTECH | D75KS | CABEZAL DE ROTACION | MOBILUBE HD 80W-90 | 2020-12-11 | 2020-12-18 | 2020-12-22 | 2020-12-26 | 63051 | 102 | Yes |  | No | Crítico |  | 11.9 | 1 | 28 | 0 | 1 | 0 | 0 | 0 | 0 | 0 | 0 | 0 | 0 | 0 | 0 | 9 | 1 | 2 | 2 | 0 | 30 | 4 | 398 | 150 | 0 |  | 0.3 | - |  |  | No |  | 60 | 25/23/16 | 197628 | 40932 | - | 405 |  |  |  | Baja viscosidad por posible contaminación con un lubricante de menor viscosidad. | Nivel de limpieza en estado de Crítico. | Desgaste de Hierro en el límite de precaución. | Localice y corrija la causa de baja viscosidad del aceite. Una baja viscosidad puede reducir la protección por lubricación. Identifique las causas del origen y corrija el Codigo ISO alto del aceite. Asegúrese de que la contaminación no está siendo introducida a través de los equipos de manejo de aceite. Determine la fuente del metal de desgaste y tome acciones correctivas. Retomar la muestra para monitorear condición.
C0016762 | SHOUGANG | EP-15 | EP-15 MF LH | PERFORADORA DE ORUGAS | DRILLTECH | D75KS | MANDO FINAL LH | MOBILTRANS HD 60 | 2020-12-11 | 2020-12-18 | 2020-12-22 | 2020-12-26 | 63051 | 339 | Yes |  | No | Crítico |  | 24.3 | 4 | 31 | 0 | 0 | 0 | 0 | 0 | 0 | 0 | 0 | 0 | 0 | 0 | 0 | 9 | 0 | 2 | 7 | 0 | 2665 | 10 | 831 | 1087 | 0 |  | 1.1 | - |  |  | No |  | 52 | 25/24/17 | 310733 | 88149 | - | 1084 |  |  |  | Resultados están dentro de los rangos aceptables. | Nivel de limpieza en estado de Crítico. | Resultados están dentro de los rangos aceptables. | Identifique las causas del origen y corrija el Codigo ISO alto del aceite. Asegúrese de que la contaminación no está siendo introducida a través de los equipos de manejo de aceite. Retome la muestra en el próximo intervalo programado.
C0016763 | SHOUGANG | EP-15 | EP-15 MF RH | PERFORADORA DE ORUGAS | DRILLTECH | D75KS | MANDO FINAL RH | MOBILTRANS HD 60 | 2020-12-11 | 2020-12-18 | 2020-12-22 | 2020-12-26 | 63051 | 339 | Yes |  | No | Crítico |  | 24 | 6 | 13 | 0 | 1 | 0 | 0 | 1 | 0 | 0 | 0 | 0 | 0 | 0 | 0 | 9 | 0 | 2 | 6 | 0 | 2830 | 11 | 842 | 1144 | 0 |  | 1.3 | - |  |  | No |  | 20 | 24/21/16 | 132729 | 17912 | - | 486 |  |  |  | Baja viscosidad por posible contaminación con un lubricante de menor viscosidad. | Nivel de limpieza en estado de Crítico. | Resultados están dentro de los rangos aceptables. | Localice y corrija la causa de baja viscosidad del aceite. Una baja viscosidad puede reducir la protección por lubricación. Identifique las causas del origen y corrija el Codigo ISO alto del aceite. Asegúrese de que la contaminación no está siendo introducida a través de los equipos de manejo de aceite. Retome la muestra en el próximo intervalo programado.
C0016764 | SHOUGANG | FC-102 | FC-102 MOT | CAMION | KOMATSU | HD1500 | MOTOR | CHEVRON 400 MGX 15W40 | 2020-12-11 | 2020-12-18 | 2020-12-22 | 2020-12-26 | 24643 | 332 | No | No | No | Precaución | 14.6 | 14.5 | 0 | 30 | 1 | 2 | 0 | 1 | 1 | 0 | 0 | 0 | 0 | 0 | 0 | 0 | 4 | 1 | 1 | 98 | 0 | 2294 | 26 | 841 | 1133 | 0 | 6.2 | 6.4 | 6.8 | 0 | 1.1 | No |  | 13 | - | - | - | - | - |  |  |  | Resultados están dentro de los rangos aceptables. | Resultados están dentro de los rangos aceptables. | Desgaste de Cromo en el límite de precaución. | Identifique y evalúe los componentes a base de este elemento. Determine la fuente del metal de desgaste y tome acciones correctivas. Retomar la muestra para monitorear condición.
C0016765 | SHOUGANG | CH-07 | CH-07 RDGI CE | PALA HIDRAULICA | CATERPILLAR | 6040 FS | REDUCTOR DE GIRO CENTRAL | MOBILGEAR 600 XP 220 | 2020-12-11 | 2020-12-18 | 2020-12-22 | 2020-12-26 | 26536 | 64 | Yes |  | No | Crítico |  | 18.4 | 6 | 24 | 0 | 0 | 0 | 0 | 0 | 0 | 0 | 0 | 0 | 0 | 0 | 0 | 3 | 0 | 0 | 34 | 0 | 18 | 4 | 274 | 11 | 0 |  | 0.3 | - |  |  | No |  | 28 | 25/23/15 | 251548 | 55284 | - | 196 |  |  |  | Resultados están dentro de los rangos aceptables. | Nivel de limpieza en estado de Crítico. | Resultados están dentro de los rangos aceptables. | Identifique las causas del origen y corrija el Codigo ISO alto del aceite. Asegúrese de que la contaminación no está siendo introducida a través de los equipos de manejo de aceite. Retome la muestra en el próximo intervalo programado.
C0016766 | SHOUGANG | FC-99 | FC-99 MOT | CAMION | KOMATSU | HD1500 | MOTOR | CHEVRON 400 MGX 15W40 | 2020-12-12 | 2020-12-18 | 2020-12-22 | 2020-12-26 | 27341 | 344 | No | No | No | Precaución | 14.6 | 14.5 | 1 | 21 | 1 | 1 | 0 | 1 | 1 | 0 | 0 | 0 | 0 | 0 | 0 | 0 | 4 | 0 | 1 | 104 | 0 | 2329 | 27 | 852 | 1149 | 0 | 6.6 | 6.4 | 6.7 | 0 | 0.8 | No |  | 10 | - | - | - | - | - |  |  |  | Resultados están dentro de los rangos aceptables. | Resultados están dentro de los rangos aceptables. | Desgaste de Cromo en el límite de precaución. | Identifique y evalúe los componentes a base de este elemento. Determine la fuente del metal de desgaste y tome acciones correctivas. Retomar la muestra para monitorear condición.
C0016767 | BAMBAS | FC-128 | FC-128 BM RH | CAMION | CATERPILLAR | 793F | BOCAMAZA RH | MOBILUBE XFD 60 | 2020-11-04 | 2020-12-23 | 2020-12-28 | 2020-12-28 | 17520 | 2075 | Yes |  | No | Precaución |  | 25.2 | 0 | 9 | 0 | 0 | 0 | 0 | 0 | 0 | 0 | 0 | 0 | 0 | 0 | 0 | 6 | 0 | 0 | 97 | 0 | 267 | 3 | 268 | 7 | 0 |  | 1.3 | - |  |  | No |  | 14 | 23/19/14 | 52030 | 4382 | - | 87 | - | - | - | Resultados están dentro de los rangos aceptables. | Nivel de limpieza en estado de precaución. | Resultados están dentro de los rangos aceptables. | Identifique las causas del origen y corrija el Codigo ISO alto del aceite. Asegúrese de que la contaminación no está siendo introducida a través de los equipos de manejo de aceite. Retome la muestra en el próximo intervalo programado.
C0016768 | BAMBAS | FC-128 | FC-128 BM LH | CAMION | CATERPILLAR | 793F | BOCAMAZA LH | MOBILUBE XFD 60 | 2020-11-04 | 2020-12-23 | 2020-12-28 | 2020-12-28 | 17520 | 2075 | Yes |  | No | Precaución |  | 25.3 | 0 | 6 | 0 | 0 | 0 | 0 | 0 | 0 | 0 | 0 | 0 | 0 | 0 | 0 | 6 | 6 | 1 | 99 | 0 | 271 | 4 | 267 | 5 | 0 |  | 1.3 | - |  |  | No |  | 4 | 21/18/13 | 19025 | 2040 | - | 68 | - | - | - | Resultados están dentro de los rangos aceptables. | Niveles de Sodio en el límite de precuación. Nivel de limpieza en estado de precaución. | Resultados están dentro de los rangos aceptables. | Localice la fuente de Sodio. Identifique las causas del origen y corrija el Codigo ISO alto del aceite. Asegúrese de que la contaminación no está siendo introducida a través de los equipos de manejo de aceite. Retome la muestra en el próximo intervalo programado.
C0016769 | BAMBAS | FC-128 | FC-128 MOT | CAMION | CATERPILLAR | 793F | MOTOR | MOBIL DELVAC ELITE 15W 40 | 2020-11-04 | 2020-12-23 | 2020-12-28 | 2020-12-28 | 17520 | 1 | Yes | Yes | No | Normal | 14.7 | 15.1 | 0 | 3 | 0 | 0 | 0 | 0 | 42 | 0 | 0 | 0 | 0 | 0 | 0 | 0 | 8 | 2 | 2 | 120 | 0 | 1537 | 607 | 837 | 1106 | 0 | 8.7 | 0.4 | 0 | 0 | 0.1 | No |  | 8 | - | - | - | - | - | - | - | - | Resultados están dentro de los rangos aceptables. | Resultados están dentro de los rangos aceptables. | Resultados están dentro de los rangos aceptables. | Retome la muestra en el próximo intervalo programado.
C0016770 | BAMBAS | C-51 | C-51 TRAN | CARGADOR FRONTAL | KOMATSU | WA1200 | TRANSMISION | MOBILTRANS HD 30 | 2020-11-07 | 2020-12-23 | 2020-12-28 | 2020-12-28 | 37625 | 291 | No | Yes | No | Precaución |  | 10.8 | 4 | 3 | 0 | 1 | 0 | 0 | 0 | 0 | 0 | 0 | 0 | 0 | 0 | 0 | 4 | 4 | 2 | 1 | 0 | 2975 | 10 | 883 | 1188 | 0 |  | 0.1 | - |  |  | No |  | 12 | 23/21/16 | 47030 | 15009 | - | 343 | - | - | - | Resultados están dentro de los rangos aceptables. | Nivel de limpieza en estado de precaución. | Resultados están dentro de los rangos aceptables. | Identifique las causas del origen y corrija el Codigo ISO alto del aceite. Asegúrese de que la contaminación no está siendo introducida a través de los equipos de manejo de aceite. Retome la muestra en el próximo intervalo programado.
C0016771 | BAMBAS | FC-134 | FC-134 BM RH | CAMION | CATERPILLAR | 793F | BOCAMAZA RH | MOBILUBE XFD 60 | 2020-11-08 | 2020-12-23 | 2020-12-28 | 2020-12-28 | 13480 | 1837 | No |  | No | Crítico |  | 24.5 | 0 | 37 | 0 | 0 | 0 | 0 | 0 | 1 | 1 | 0 | 0 | 0 | 0 | 0 | 10 | 8 | 1 | 100 | 0 | 284 | 3 | 268 | 9 | 0 |  | 1.1 | - |  |  | No |  | 18 | 24/20/14 | 120106 | 6920 | - | 110 | - | - | - | Resultados están dentro de los rangos aceptables. | Niveles de Sodio mayores que los esperados. Nivel de limpieza en estado de Crítico. | Elevado desgaste de Hierro. | Localice la fuente de Sodio. Identifique las causas del origen y corrija el Codigo ISO alto del aceite. Asegúrese de que la contaminación no está siendo introducida a través de los equipos de manejo de aceite. Determine la fuente del metal de desgaste excesivo y tome acciones correctivas. Retomar la muestra para monitorear condición.
C0016772 | BAMBAS | FC-134 | FC-134 BM LH | CAMION | CATERPILLAR | 793F | BOCAMAZA LH | MOBILUBE XFD 60 | 2020-11-08 | 2020-12-23 | 2020-12-28 | 2020-12-28 | 13480 | 1837 | No |  | No | Crítico |  | 24.6 | 0 | 58 | 0 | 0 | 0 | 0 | 0 | 1 | 1 | 0 | 0 | 0 | 0 | 0 | 12 | 7 | 1 | 99 | 0 | 283 | 4 | 268 | 10 | 0 |  | 1.5 | - |  |  | No |  | 22 | 25/23/18 | 266178 | 51418 | - | 1523 | - | - | - | Resultados están dentro de los rangos aceptables. | Niveles de Sodio mayores que los esperados. Nivel de limpieza en estado de Crítico. | Elevado desgaste de Hierro. | Localice la fuente de Sodio. Identifique las causas del origen y corrija el Codigo ISO alto del aceite. Asegúrese de que la contaminación no está siendo introducida a través de los equipos de manejo de aceite. Determine la fuente del metal de desgaste excesivo y tome acciones correctivas. Retomar la muestra para monitorear condición.
C0016773 | BAMBAS | FC-134 | FC-134 MOT | CAMION | CATERPILLAR | 793F | MOTOR | MOBIL DELVAC ELITE 15W 40 | 2020-11-08 | 2020-12-23 | 2020-12-28 | 2020-12-28 | 13480 | 1 | Yes | Yes | No | Normal | 14.7 | 15.1 | 0 | 3 | 0 | 0 | 0 | 0 | 42 | 0 | 0 | 0 | 0 | 0 | 0 | 0 | 7 | 3 | 1 | 112 | 0 | 1471 | 624 | 847 | 1086 | 0 | 8.9 | 0.2 | 0 | 0 | 0.1 | No |  | 8 | - | - | - | - | - | - | - | - | Resultados están dentro de los rangos aceptables. | Resultados están dentro de los rangos aceptables. | Resultados están dentro de los rangos aceptables. | Retome la muestra en el próximo intervalo programado.
C0016774 | BAMBAS | FC-129 | FC-129 BM RH | CAMION | CATERPILLAR | 793F | BOCAMAZA RH | MOBILUBE XFD 60 | 2020-11-09 | 2020-12-23 | 2020-12-28 | 2020-12-28 | 14336 | 1206 | No |  | No | Crítico |  | 25.5 | 0 | 15 | 0 | 0 | 0 | 0 | 0 | 0 | 0 | 0 | 0 | 0 | 0 | 0 | 8 | 2 | 1 | 103 | 0 | 255 | 2 | 262 | 4 | 0 |  | 1.3 | - |  |  | No |  | 11 | 25/22/15 | 183447 | 20721 | - | 179 | - | - | - | Resultados están dentro de los rangos aceptables. | Nivel de limpieza en estado de Crítico. | Resultados están dentro de los rangos aceptables. | Identifique las causas del origen y corrija el Codigo ISO alto del aceite. Asegúrese de que la contaminación no está siendo introducida a través de los equipos de manejo de aceite. Retome la muestra en el próximo intervalo programado.
C0016775 | BAMBAS | FC-129 | FC-129 BM LH | CAMION | CATERPILLAR | 793F | BOCAMAZA LH | MOBILUBE XFD 60 | 2020-11-09 | 2020-12-23 | 2020-12-28 | 2020-12-28 | 14336 | 1206 | No |  | No | Crítico |  | 25.3 | 0 | 7 | 0 | 0 | 0 | 0 | 0 | 0 | 0 | 0 | 0 | 0 | 0 | 0 | 8 | 8 | 1 | 104 | 0 | 286 | 4 | 275 | 9 | 0 |  | 1.3 | - |  |  | No |  | 8 | 24/21/17 | 101397 | 19351 | - | 954 | - | - | - | Resultados están dentro de los rangos aceptables. | Nivel de limpieza en estado de Crítico. Niveles de Sodio mayores que los esperados. | Resultados están dentro de los rangos aceptables. | Localice la fuente de Sodio. Identifique las causas del origen y corrija el Codigo ISO alto del aceite. Asegúrese de que la contaminación no está siendo introducida a través de los equipos de manejo de aceite. Retome la muestra en el próximo intervalo programado.
C0016776 | BAMBAS | FC-129 | FC-129 MOT | CAMION | CATERPILLAR | 793F | MOTOR | MOBIL DELVAC ELITE 15W 40 | 2020-11-09 | 2020-12-23 | 2020-12-28 | 2020-12-28 | 14336 | 1 | Yes | Yes | No | Normal | 14.7 | 14.9 | 0 | 3 | 0 | 0 | 0 | 0 | 42 | 0 | 0 | 0 | 0 | 0 | 0 | 0 | 7 | 3 | 2 | 132 | 0 | 1610 | 595 | 857 | 1116 | 0 | 9 | 0.3 | 0 | 0 | 0.1 | No |  | 8 | - | - | - | - | - | - | - | - | Resultados están dentro de los rangos aceptables. | Resultados están dentro de los rangos aceptables. | Resultados están dentro de los rangos aceptables. | Retome la muestra en el próximo intervalo programado.
C0016777 | BAMBAS | FC-113 | FC-113 MOT | CAMION | CATERPILLAR | 793F | MOTOR | MOBIL DELVAC ELITE 15W 40 | 2020-11-11 | 2020-12-23 | 2020-12-28 | 2020-12-28 | 37366 | 1 | Yes | Yes | No | Normal | 14.7 | 15.2 | 0 | 3 | 0 | 0 | 0 | 0 | 42 | 0 | 0 | 0 | 0 | 0 | 0 | 0 | 7 | 3 | 1 | 108 | 0 | 1483 | 636 | 854 | 1122 | 0 | 8.9 | 0.3 | 0 | 0 | 0.1 | No |  | 12 | - | - | - | - | - | - | - | - | Resultados están dentro de los rangos aceptables. | Resultados están dentro de los rangos aceptables. | Resultados están dentro de los rangos aceptables. | Retome la muestra en el próximo intervalo programado.
C0016778 | BAMBAS | FC-113 | FC-113 TRAN | CAMION | CATERPILLAR | 793F | TRANSMISION | MOBILTRANS HD 30 | 2020-11-11 | 2020-12-23 | 2020-12-28 | 2020-12-28 | 37366 | 546 | Yes | Yes | No | Precaución |  | 10.8 | 2 | 5 | 1 | 1 | 0 | 0 | 0 | 0 | 0 | 0 | 0 | 0 | 0 | 0 | 5 | 6 | 2 | 2 | 0 | 3065 | 10 | 842 | 1137 | 0 |  | 3.9 | - |  |  | No |  | 12 | 20/16/12 | 8256 | 587 | - | 38 | - | - | - | Resultados están dentro de los rangos aceptables. | Niveles de Sodio en el límite de precuación. | Resultados están dentro de los rangos aceptables. | Localice la fuente de Sodio. Tome acciones correctivas. Retome la muestra para confirmar condición.
C0016779 | BAMBAS | FC-113 | FC-113 STHI | CAMION | CATERPILLAR | 793F | SISTEMA HIDRAULICO | MOBILTRANS HD 10W | 2020-11-11 | 2020-12-23 | 2020-12-28 | 2020-12-28 | 37366 |  | Yes | Yes | No | Precaución |  | 6.2 | 2 | 5 | 0 | 2 | 0 | 1 | 0 | 3 | 0 | 0 | 0 | 0 | 0 | 0 | 12 | 5 | 2 | 3 | 0 | 3094 | 11 | 844 | 1128 | 0 |  | 5.5 | - |  |  | No |  | 10 | 21/15/11 | 12011 | 205 | - | 10 | - | - | - | Resultados están dentro de los rangos aceptables. | Nivel de limpieza en estado de precaución. Niveles de Sodio y Potasio en precaución. | Resultados están dentro de los rangos aceptables. | Localice la fuente de Sodio y Potasio. Identifique las causas del origen y corrija el Codigo ISO alto del aceite. Asegúrese de que la contaminación no está siendo introducida a través de los equipos de manejo de aceite. Retome la muestra en el próximo intervalo programado.
C0016780 | BAMBAS | FC-113 | FC-113 STDI | CAMION | CATERPILLAR | 793F | SISTEMA DIRECCION | MOBILTRANS HD 10W | 2020-11-11 | 2020-12-23 | 2020-12-28 | 2020-12-28 | 37366 | 546 | Yes | Yes | No | Precaución |  | 6.1 | 1 | 2 | 0 | 1 | 0 | 0 | 1 | 0 | 0 | 0 | 0 | 0 | 0 | 0 | 7 | 5 | 1 | 6 | 0 | 3100 | 11 | 833 | 1127 | 0 |  | 3.9 | - |  |  | No |  | 13 | 19/15/11 | 3093 | 239 | - | 16 | - | - | - | Resultados están dentro de los rangos aceptables. | Niveles de Sodio y Silicio en precaución. | Resultados están dentro de los rangos aceptables. | Localice la fuente de Sodio y Silicio. Tome acciones correctivas. Retome la muestra para confirmar condición.
C0016781 | BAMBAS | FC-124 | FC-124 TRAN | CAMION | CATERPILLAR | 785D | TRANSMISION | MOBILTRANS HD 30 | 2020-11-15 | 2020-12-23 | 2020-12-28 | 2020-12-28 | 7744 | 663 | No | Yes | No | Normal |  | 11.1 | 3 | 3 | 0 | 0 | 0 | 0 | 0 | 0 | 0 | 0 | 0 | 0 | 0 | 0 | 5 | 3 | 1 | 3 | 0 | 2922 | 10 | 872 | 1181 | 0 |  | 0.4 | - |  |  | No |  | 11 | 18/16/12 | 2282 | 577 | - | 29 | - | - | - | Resultados están dentro de los rangos aceptables. | Resultados están dentro de los rangos aceptables. | Resultados están dentro de los rangos aceptables. | Retome la muestra en el próximo intervalo programado.
C0016782 | BAMBAS | FC-124 | FC-124 BM RH | CAMION | CATERPILLAR | 785D | BOCAMAZA RH | MOBILUBE XFD 60 | 2020-11-15 | 2020-12-23 | 2020-12-28 | 2020-12-28 | 7744 | 663 | No |  | No | Crítico |  | 24.9 | 0 | 6 | 0 | 0 | 0 | 0 | 0 | 0 | 0 | 0 | 0 | 0 | 0 | 0 | 8 | 7 | 1 | 98 | 0 | 287 | 2 | 260 | 12 | 0 |  | 0.3 | - |  |  | No |  | 8 | 22/19/13 | 34599 | 3011 | - | 54 | - | - | - | Resultados están dentro de los rangos aceptables. | Nivel de limpieza en estado de precaución. Niveles de Sodio mayores que los esperados. | Resultados están dentro de los rangos aceptables. | Localice la fuente de Sodio. Identifique las causas del origen y corrija el Codigo ISO alto del aceite. Asegúrese de que la contaminación no está siendo introducida a través de los equipos de manejo de aceite. Retome la muestra en el próximo intervalo programado.
C0016783 | BAMBAS | FC-124 | FC-124 BM LH | CAMION | CATERPILLAR | 785D | BOCAMAZA LH | MOBILUBE XFD 60 | 2020-11-15 | 2020-12-23 | 2020-12-28 | 2020-12-28 | 7744 | 663 | No |  | No | Crítico |  | 23.9 | 0 | 11 | 0 | 0 | 0 | 0 | 0 | 0 | 0 | 0 | 0 | 0 | 0 | 0 | 6 | 4 | 0 | 93 | 0 | 363 | 2 | 276 | 42 | 0 |  | 0.4 | - |  |  | No |  | 14 | 24/19/13 | 87579 | 3024 | - | 55 | - | - | - | Baja viscosidad por posible contaminación con un lubricante de menor viscosidad. | Nivel de limpieza en estado de Crítico. | Resultados están dentro de los rangos aceptables. | Localice y corrija la causa de baja viscosidad del aceite. Una baja viscosidad puede reducir la protección por lubricación. Identifique las causas del origen y corrija el Codigo ISO alto del aceite. Asegúrese de que la contaminación no está siendo introducida a través de los equipos de manejo de aceite. Retome la muestra en el próximo intervalo programado.
C0016784 | BAMBAS | FC-125 | FC-125 STHI | CAMION | CATERPILLAR | 785D | SISTEMA HIDRAULICO | MOBILTRANS HD 10W | 2020-11-16 | 2020-12-23 | 2020-12-28 | 2020-12-28 | 24622 | 493 | No | Yes | No | Crítico |  | 6.2 | 2 | 5 | 0 | 1 | 0 | 0 | 1 | 2 | 0 | 0 | 0 | 0 | 0 | 0 | 11 | 6 | 2 | 2 | 0 | 3021 | 10 | 831 | 1116 | 0 |  | 5.6 | - |  |  | No |  | 14 | 20/17/12 | 8987 | 813 | - | 39 | - | - | - | Resultados están dentro de los rangos aceptables. | Nivel de limpieza en estado de precaución. Niveles de Sodio y Potasio mayores que los esperado. | Resultados están dentro de los rangos aceptables. | Localice la fuente de Sodio y Potasio. Identifique las causas del origen y corrija el Codigo ISO alto del aceite. Asegúrese de que la contaminación no está siendo introducida a través de los equipos de manejo de aceite. Retome la muestra en el próximo intervalo programado.
C0016785 | BAMBAS | FC-125 | FC-125 STDI | CAMION | CATERPILLAR | 785D | SISTEMA DIRECCION | MOBILTRANS HD 10W | 2020-11-16 | 2020-12-23 | 2020-12-28 | 2020-12-28 | 24622 | 493 | No | Yes | No | Crítico |  | 6.1 | 14 | 4 | 18 | 2 | 0 | 0 | 0 | 2 | 0 | 0 | 0 | 0 | 0 |  | 9 | 7 | 2 | 2 | 0 | 3110 | 12 | 864 | 1153 | 0 |  | 4.9 | - |  |  | No |  | 4 | 21/17/11 | 19641 | 910 | - | 19 | - | - | - | Resultados están dentro de los rangos aceptables. | Nivel de limpieza en estado de precaución. Contaminación de Silicio en estado crítico. Altos niveles de silicio abrasivo (polvo) causarán alto desgaste. | Elevado desgaste de Plomo y Cobre. | Localice la fuente de Silicio y Sodio. Identifique las causas del origen y corrija el Codigo ISO alto del aceite. Asegúrese de que la contaminación no está siendo introducida a través de los equipos de manejo de aceite. Determine la fuente de los metales de desgaste excesivo y tome acciones correctivas. Retomar la muestra para monitorear condición.
C0016786 | BAMBAS | FC-125 | FC-125 BM RH | CAMION | CATERPILLAR | 785D | BOCAMAZA RH | MOBILUBE XFD 60 | 2020-11-16 | 2020-12-23 | 2020-12-28 | 2020-12-28 | 24622 | 493 | No |  | No | Crítico |  | 25.1 | 0 | 6 | 0 | 0 | 0 | 0 | 0 | 0 | 0 | 0 | 0 | 0 | 0 | 0 | 7 | 7 | 1 | 99 | 0 | 272 | 4 | 266 | 7 | 0 |  | 0.5 | - |  |  | No |  | 14 | 22/19/14 | 38879 | 4701 | - | 119 | - | - | - | Resultados están dentro de los rangos aceptables. | Nivel de limpieza en estado de precaución. Niveles de Sodio mayores que los esperados. | Resultados están dentro de los rangos aceptables. | Localice la fuente de Sodio. Identifique las causas del origen y corrija el Codigo ISO alto del aceite. Asegúrese de que la contaminación no está siendo introducida a través de los equipos de manejo de aceite. Retome la muestra en el próximo intervalo programado.
C0016787 | BAMBAS | FC-125 | FC-125 BM LH | CAMION | CATERPILLAR | 785D | BOCAMAZA LH | MOBILUBE XFD 60 | 2020-11-16 | 2020-12-23 | 2020-12-28 | 2020-12-28 | 24622 | 493 | No |  | No | Crítico |  | 24.5 | 0 | 6 | 0 | 0 | 0 | 0 | 0 | 0 | 0 | 0 | 0 | 0 | 0 | 0 | 6 | 7 | 1 | 101 | 0 | 302 | 4 | 273 | 18 | 0 |  | 0.9 | - |  |  | No |  | 14 | 22/19/14 | 34297 | 4152 | - | 84 | - | - | - | Resultados están dentro de los rangos aceptables. | Nivel de limpieza en estado de precaución. Niveles de Sodio mayores que los esperados. | Resultados están dentro de los rangos aceptables. | Localice la fuente de Sodio. Identifique las causas del origen y corrija el Codigo ISO alto del aceite. Asegúrese de que la contaminación no está siendo introducida a través de los equipos de manejo de aceite. Retome la muestra en el próximo intervalo programado.
C0016788 | BAMBAS | FC-125 | FC-125 MF RH | CAMION | CATERPILLAR | 785D | MANDO FINAL RH | MOBILUBE XFD 60 | 2020-11-16 | 2020-12-23 | 2020-12-28 | 2020-12-28 | 24622 | 493 | Yes |  | No | Crítico |  | 25.3 | 21 | 27 | 2 | 0 | 2 | 0 | 0 | 0 | 0 | 0 | 0 | 0 | 0 | 0 | 2 | 0 | 0 | 94 | 0 | 268 | 4 | 274 | 10 | 0 |  | 3.1 | - |  |  | No |  | 27 | 26/23/13 | 355045 | 60628 | - | 53 | - | - | - | Resultados están dentro de los rangos aceptables. | Nivel de limpieza en estado de Crítico. | Elevado desgaste de Cobre. | Identifique las causas del origen y corrija el Codigo ISO alto del aceite. Asegúrese de que la contaminación no está siendo introducida a través de los equipos de manejo de aceite. Retome la muestra en el próximo intervalo programado. Determine la fuente del metal de desgaste excesivo y tome acciones correctivas. Retomar la muestra para monitorear condición.
C0016789 | BAMBAS | FC-125 | FC-125 MF LH | CAMION | CATERPILLAR | 785D | MANDO FINAL LH | MOBILUBE XFD 60 | 2020-11-16 | 2020-12-23 | 2020-12-28 | 2020-12-28 | 24622 | 493 | Yes |  | No | Crítico |  | 25.1 | 21 | 26 | 2 | 0 | 2 | 0 | 0 | 0 | 0 | 0 | 0 | 0 | 0 | 0 | 2 | 1 | 0 | 95 | 0 | 268 | 3 | 275 | 11 | 0 |  | 3.2 | - |  |  | No |  | 25 | 25/23/15 | 291147 | 59911 | - | 175 | - | - | - | Resultados están dentro de los rangos aceptables. | Nivel de limpieza en estado de Crítico. | Elevado desgaste de Cobre. | Identifique las causas del origen y corrija el Codigo ISO alto del aceite. Asegúrese de que la contaminación no está siendo introducida a través de los equipos de manejo de aceite. Retome la muestra en el próximo intervalo programado. Determine la fuente del metal de desgaste excesivo y tome acciones correctivas. Retomar la muestra para monitorear condición.
C0016790 | BAMBAS | FC-125 | FC-125 DIFE POS | CAMION | CATERPILLAR | 785D | DIFERENCIAL POSTERIOR | MOBILUBE XFD 60 | 2020-11-16 | 2020-12-23 | 2020-12-28 | 2020-12-28 | 24622 | 493 | Yes | Yes | No | Crítico |  | 25.3 | 22 | 28 | 2 | 0 | 1 | 0 | 0 | 0 | 0 | 0 | 0 | 0 | 0 | 0 | 2 | 1 | 0 | 96 | 0 | 270 | 3 | 274 | 10 | 0 |  | 3.2 | - |  |  | No |  | 34 | 25/23/13 | 293641 | 57877 | - | 49 | - | - | - | Resultados están dentro de los rangos aceptables. | Nivel de limpieza en estado de Crítico. | Desgaste de Cobre en el límite de precaución. | Identifique las causas del origen y corrija el Codigo ISO alto del aceite. Asegúrese de que la contaminación no está siendo introducida a través de los equipos de manejo de aceite. Determine la fuente del metal de desgaste y tome acciones correctivas. Retomar la muestra para monitorear condición.
C0016791 | BAMBAS | FC-130 | FC-130 MOT | CAMION | CATERPILLAR | 793F | MOTOR | MOBIL DELVAC ELITE 15W 40 | 2020-11-17 | 2020-12-23 | 2020-12-28 | 2020-12-28 | 16854 | 1 | Yes | Yes | No | Normal | 14.7 | 15.1 | 0 | 4 | 0 | 0 | 0 | 0 | 41 | 0 | 0 | 0 | 0 | 0 | 0 | 0 | 8 | 0 | 1 | 109 | 0 | 1434 | 614 | 863 | 1094 | 0 | 8.6 | 0.4 | 0 | 0 | 0.2 | No |  | 9 | - | - | - | - | - | - | - | - | Resultados están dentro de los rangos aceptables. | Resultados están dentro de los rangos aceptables. | Resultados están dentro de los rangos aceptables. | Retome la muestra en el próximo intervalo programado.
C0016792 | BAMBAS | FC-132 | FC-132 MOT | CAMION | CATERPILLAR | 793F | MOTOR | MOBIL DELVAC ELITE 15W 40 | 2020-11-18 | 2020-12-23 | 2020-12-28 | 2020-12-28 | 16545 | 265 | Yes | Yes | No | Normal | 14.7 | 14.8 | 2 | 13 | 0 | 0 | 0 | 0 | 46 | 0 | 0 | 0 | 0 | 0 | 0 | 0 | 4 | 0 | 1 | 57 | 0 | 1316 | 764 | 907 | 1186 | 0 | 8.4 | 3.7 | 2.9 | 0 | 0.5 | No |  | 12 | - | - | - | - | - | - | - | - | Resultados están dentro de los rangos aceptables. | Resultados están dentro de los rangos aceptables. | Resultados están dentro de los rangos aceptables. | Retome la muestra en el próximo intervalo programado.
C0016793 | BAMBAS | FC-133 | FC-133 MOT | CAMION | CATERPILLAR | 793F | MOTOR | MOBIL DELVAC ELITE 15W 40 | 2020-11-19 | 2020-12-23 | 2020-12-28 | 2020-12-28 | 17480 | 250 | Yes | Yes | No | Normal | 14.7 | 14.8 | 0 | 7 | 0 | 0 | 0 | 0 | 44 | 0 | 0 | 0 | 0 | 0 | 0 | 0 | 4 | 0 | 1 | 67 | 0 | 1331 | 724 | 883 | 1149 | 0 | 8.3 | 2.9 | 2.4 | 0 | 0.4 | No |  | 6 | - | - | - | - | - | - | - | - | Resultados están dentro de los rangos aceptables. | Resultados están dentro de los rangos aceptables. | Resultados están dentro de los rangos aceptables. | Retome la muestra en el próximo intervalo programado.
C0016794 | BAMBAS | FC-134 | FC-134 MOT | CAMION | CATERPILLAR | 793F | MOTOR | MOBIL DELVAC ELITE 15W 40 | 2020-11-21 | 2020-12-23 | 2020-12-28 | 2020-12-28 | 13690 | 210 | Yes | Yes | No | Normal | 14.7 | 14.7 | 1 | 8 | 0 | 0 | 0 | 0 | 45 | 0 | 0 | 0 | 0 | 0 | 0 | 0 | 4 | 2 | 1 | 57 | 0 | 1311 | 773 | 921 | 1175 | 0 | 8.7 | 2.4 | 2.1 | 0 | 0.4 | No |  | 8 | - | - | - | - | - | - | - | - | Resultados están dentro de los rangos aceptables. | Resultados están dentro de los rangos aceptables. | Resultados están dentro de los rangos aceptables. | Retome la muestra en el próximo intervalo programado.
C0016795 | BAMBAS | FC-134 | FC-134 TRAN | CAMION | CATERPILLAR | 793F | TRANSMISION | MOBILTRANS HD 30 | 2020-11-21 | 2020-12-23 | 2020-12-28 | 2020-12-28 | 13690 | 1161 | Yes | Yes | No | Normal |  | 10.9 | 2 | 5 | 0 | 0 | 0 | 0 | 0 | 0 | 0 | 0 | 0 | 0 | 0 | 0 | 5 | 1 | 1 | 2 | 0 | 2847 | 8 | 899 | 1177 | 0 |  | 0.6 | - |  |  | No |  | 13 | 19/17/14 | 4627 | 1040 | - | 88 | - | - | - | Resultados están dentro de los rangos aceptables. | Resultados están dentro de los rangos aceptables. | Resultados están dentro de los rangos aceptables. | Retome la muestra en el próximo intervalo programado.
C0016796 | BAMBAS | FC-134 | FC-134 STHI | CAMION | CATERPILLAR | 793F | SISTEMA HIDRAULICO | MOBILTRANS HD 10W | 2020-11-21 | 2020-12-23 | 2020-12-28 | 2020-12-28 | 13690 | 2047 | Yes | Yes | No | Crítico |  | 6.1 | 2 | 6 | 0 | 2 | 0 | 1 | 0 | 3 | 0 | 0 | 0 | 0 | 0 | 0 | 13 | 9 | 1 | 3 | 0 | 2950 | 12 | 874 | 1134 | 0 |  | 1.6 | - |  |  | No |  | 16 | 21/17/13 | 14624 | 1121 | - | 61 | - | - | - | Resultados están dentro de los rangos aceptables. | Niveles de Sodio mayores que los esperados. Nivel de limpieza en estado de precaución. | Resultados están dentro de los rangos aceptables. | Localice la fuente de Sodio. Identifique las causas del origen y corrija el Codigo ISO alto del aceite. Asegúrese de que la contaminación no está siendo introducida a través de los equipos de manejo de aceite. Retome la muestra en el próximo intervalo programado.
C0016797 | BAMBAS | FC-134 | FC-134 STDI | CAMION | CATERPILLAR | 793F | SISTEMA DIRECCION | MOBILTRANS HD 30 | 2020-11-21 | 2020-12-23 | 2020-12-28 | 2020-12-28 | 13690 | 2047 | Yes | Yes | No | Normal |  | 10.9 | 1 | 3 | 0 | 1 | 0 | 0 | 0 | 0 | 0 | 0 | 0 | 0 | 0 | 0 | 5 | 4 | 1 | 2 | 0 | 2901 | 10 | 885 | 1166 | 0 |  | 1.7 | - |  |  | No |  | 10 | 19/17/13 | 3361 | 941 | - | 70 | - | - | - | Resultados están dentro de los rangos aceptables. | Resultados están dentro de los rangos aceptables. | Resultados están dentro de los rangos aceptables. | Retome la muestra en el próximo intervalo programado.
C0016798 | BAMBAS | FC-134 | FC-134 BM RH | CAMION | CATERPILLAR | 793F | BOCAMAZA RH | MOBILUBE XFD 60 | 2020-11-21 | 2020-12-23 | 2020-12-28 | 2020-12-28 | 13690 | 2047 | Yes |  | No | Crítico |  | 25.1 | 0 | 14 | 0 | 0 | 0 | 0 | 0 | 0 | 0 | 0 | 0 | 0 | 0 | 0 | 5 | 0 | 0 | 95 | 0 | 277 | 3 | 269 | 4 | 0 |  | 0.6 | - |  |  | No |  | 16 | 24/21/16 | 129541 | 13393 | - | 444 | - | - | - | Resultados están dentro de los rangos aceptables. | Nivel de limpieza en estado de Crítico. | Resultados están dentro de los rangos aceptables. | Identifique las causas del origen y corrija el Codigo ISO alto del aceite. Asegúrese de que la contaminación no está siendo introducida a través de los equipos de manejo de aceite. Retome la muestra en el próximo intervalo programado.
C0016799 | BAMBAS | FC-134 | FC-134 BM LH | CAMION | CATERPILLAR | 793F | BOCAMAZA LH | MOBILUBE XFD 60 | 2020-11-21 | 2020-12-23 | 2020-12-28 | 2020-12-28 | 13690 | 2047 | Yes |  | No | Precaución |  | 25.1 | 0 | 14 | 0 | 0 | 0 | 0 | 0 | 0 | 0 | 0 | 0 | 0 | 0 | 0 | 5 | 1 | 0 | 97 | 0 | 281 | 3 | 273 | 4 | 0 |  | 0.8 | - |  |  | No |  | 12 | 23/20/14 | 74299 | 5167 | - | 143 | - | - | - | Resultados están dentro de los rangos aceptables. | Nivel de limpieza en estado de precaución. | Resultados están dentro de los rangos aceptables. | Identifique las causas del origen y corrija el Codigo ISO alto del aceite. Asegúrese de que la contaminación no está siendo introducida a través de los equipos de manejo de aceite. Retome la muestra en el próximo intervalo programado.
C0016800 | BAMBAS | FC-134 | FC-134 MF RH | CAMION | CATERPILLAR | 793F | MANDO FINAL RH | MOBILUBE XFD 60 | 2020-11-21 | 2020-12-23 | 2020-12-28 | 2020-12-28 | 13690 | 2047 | Yes |  | No | Crítico |  | 25.1 | 10 | 25 | 1 | 0 | 1 | 0 | 0 | 0 | 0 | 0 | 0 | 0 | 0 | 0 | 3 | 2 | 0 | 95 | 0 | 280 | 4 | 277 | 12 | 0 |  | 9.5 | - |  |  | No |  | 18 | 25/21/14 | 205598 | 13967 | - | 134 | - | - | - | Resultados están dentro de los rangos aceptables. | Nivel de limpieza en estado de Crítico. | Resultados están dentro de los rangos aceptables. | Identifique las causas del origen y corrija el Codigo ISO alto del aceite. Asegúrese de que la contaminación no está siendo introducida a través de los equipos de manejo de aceite. Retome la muestra en el próximo intervalo programado.
C0016801 | BAMBAS | FC-134 | FC-134 MF LH | CAMION | CATERPILLAR | 793F | MANDO FINAL LH | MOBILUBE XFD 60 | 2020-11-21 | 2020-12-23 | 2020-12-28 | 2020-12-28 | 13690 | 2047 | Yes |  | No | Crítico |  | 25.3 | 10 | 24 | 1 | 0 | 1 | 0 | 0 | 0 | 0 | 0 | 0 | 0 | 0 | 0 | 3 | 0 | 0 | 96 | 0 | 278 | 4 | 276 | 11 | 0 |  | 9.3 | - |  |  | No |  | 19 | 25/21/13 | 201214 | 12060 | - | 69 | - | - | - | Resultados están dentro de los rangos aceptables. | Nivel de limpieza en estado de Crítico. | Resultados están dentro de los rangos aceptables. | Identifique las causas del origen y corrija el Codigo ISO alto del aceite. Asegúrese de que la contaminación no está siendo introducida a través de los equipos de manejo de aceite. Retome la muestra en el próximo intervalo programado.
C0016802 | BAMBAS | FC-134 | FC-134 DIFE POS | CAMION | CATERPILLAR | 793F | DIFERENCIAL POSTERIOR | MOBILUBE XFD 60 | 2020-11-21 | 2020-12-23 | 2020-12-28 | 2020-12-28 | 13690 | 2047 | Yes |  | No | Crítico |  | 25.4 | 10 | 24 | 1 | 0 | 1 | 0 | 0 | 0 | 0 | 0 | 0 | 0 | 0 | 0 | 3 | 1 | 1 | 96 | 0 | 278 | 3 | 275 | 13 | 0 |  | 9.3 | - |  |  | No |  | 13 | 25/21/14 | 178844 | 13307 | - | 109 | - | - | - | Resultados están dentro de los rangos aceptables. | Nivel de limpieza en estado de Crítico. | Resultados están dentro de los rangos aceptables. | Identifique las causas del origen y corrija el Codigo ISO alto del aceite. Asegúrese de que la contaminación no está siendo introducida a través de los equipos de manejo de aceite. Retome la muestra en el próximo intervalo programado.
C0016803 | BAMBAS | FC-129 | FC-129 MOT | CAMION | CATERPILLAR | 793F | MOTOR | MOBIL DELVAC ELITE 15W 40 | 2020-11-23 | 2020-12-23 | 2020-12-28 | 2020-12-28 | 14548 | 212 | Yes | Yes | No | Precaución | 14.7 | 14.9 | 1 | 10 | 0 | 0 | 0 | 0 | 46 | 0 | 0 | 0 | 0 | 0 | 0 | 0 | 3 | 5 | 1 | 61 | 0 | 1291 | 764 | 882 | 1158 | 0 | 8.3 | 3.1 | 2.5 | 0 | 0.5 | No |  | 14 | - | - | - | - | - | - | - | - | Resultados están dentro de los rangos aceptables. | Niveles de sodio en el límite de precaución pueden representar fugas de refrigerante hacia el cárter del motor o contaminación por sal del medio ambiente. | Resultados están dentro de los rangos aceptables. | Localice la fuente de Sodio. Tome acciones correctivas. Retome la muestra para confirmar condición.
C0016804 | BAMBAS | FC-129 | FC-129 TRAN | CAMION | CATERPILLAR | 793F | TRANSMISION | MOBILTRANS HD 30 | 2020-11-23 | 2020-12-23 | 2020-12-28 | 2020-12-28 | 14548 | 1031 | Yes | Yes | No | Normal |  | 10.8 | 3 | 4 | 1 | 0 | 0 | 0 | 0 | 0 | 0 | 0 | 0 | 0 | 0 | 0 | 5 | 4 | 1 | 3 | 0 | 2829 | 8 | 853 | 1159 | 0 |  | 0.8 | - |  |  | No |  | 12 | 19/17/13 | 2535 | 846 | - | 58 | - | - | - | Resultados están dentro de los rangos aceptables. | Resultados están dentro de los rangos aceptables. | Resultados están dentro de los rangos aceptables. | Retome la muestra en el próximo intervalo programado.
C0016805 | BAMBAS | FC-129 | FC-129 STHI | CAMION | CATERPILLAR | 793F | SISTEMA HIDRAULICO | MOBILTRANS HD 10W | 2020-11-23 | 2020-12-23 | 2020-12-28 | 2020-12-28 | 14548 | 1727 | Yes | Yes | No | Precaución |  | 6.2 | 1 | 6 | 0 | 1 | 0 | 0 | 0 | 2 | 0 | 0 | 0 | 0 | 0 | 0 | 11 | 3 | 1 | 3 | 0 | 2884 | 11 | 847 | 1148 | 0 |  | 2.1 | - |  |  | No |  | 11 | 19/16/13 | 2848 | 506 | - | 49 | - | - | - | Resultados están dentro de los rangos aceptables. | Nivel de limpieza en estado de precaución. | Resultados están dentro de los rangos aceptables. | Identifique las causas del origen y corrija el Codigo ISO alto del aceite. Asegúrese de que la contaminación no está siendo introducida a través de los equipos de manejo de aceite. Retome la muestra en el próximo intervalo programado.
C0016806 | BAMBAS | FC-129 | FC-129 STDI | CAMION | CATERPILLAR | 793F | SISTEMA DIRECCION | MOBILTRANS HD 30 | 2020-11-23 | 2020-12-23 | 2020-12-28 | 2020-12-28 | 14548 | 1727 | Yes | Yes | No | Precaución |  | 10.8 | 1 | 2 | 0 | 0 | 0 | 0 | 0 | 0 | 0 | 0 | 0 | 0 | 0 | 0 | 7 | 4 | 2 | 3 | 0 | 2867 | 10 | 868 | 1181 | 0 |  | 0.7 | - |  |  | No |  | 11 | 20/18/14 | 6192 | 1711 | - | 104 | - | - | - | Resultados están dentro de los rangos aceptables. | Nivel de Silicio en el límite de precaución. | Resultados están dentro de los rangos aceptables. | Localice la fuente de silicio. Tome acciones correctivas. Retomar la muestra para confirmar condición.
C0016807 | BAMBAS | FC-129 | FC-129 BM RH | CAMION | CATERPILLAR | 793F | BOCAMAZA RH | MOBILUBE XFD 60 | 2020-11-23 | 2020-12-23 | 2020-12-28 | 2020-12-28 | 14548 | 1417 | Yes |  | No | Crítico |  | 25.3 | 0 | 7 | 0 | 0 | 0 | 0 | 0 | 0 | 0 | 0 | 0 | 0 | 0 | 0 | 5 | 6 | 1 | 101 | 0 | 268 | 2 | 263 | 5 | 0 |  | 1.6 | - |  |  | No |  | 6 | 24/21/15 | 137305 | 16081 | - | 206 | - | - | - | Resultados están dentro de los rangos aceptables. | Niveles de Sodio en el límite de precuación. Nivel de limpieza en estado de Crítico. | Resultados están dentro de los rangos aceptables. | Localice la fuente de Sodio. Identifique las causas del origen y corrija el Codigo ISO alto del aceite. Asegúrese de que la contaminación no está siendo introducida a través de los equipos de manejo de aceite. Retome la muestra en el próximo intervalo programado.
C0016808 | BAMBAS | FC-129 | FC-129 BM LH | CAMION | CATERPILLAR | 793F | BOCAMAZA LH | MOBILUBE XFD 60 | 2020-11-23 | 2020-12-23 | 2020-12-28 | 2020-12-28 | 14548 | 1417 | Yes |  | No | Crítico |  | 25.1 | 0 | 4 | 0 | 0 | 0 | 0 | 0 | 0 | 0 | 0 | 0 | 0 | 0 | 0 | 4 | 8 | 1 | 105 | 0 | 274 | 2 | 263 | 4 | 0 |  | 0.8 | - |  |  | No |  | 10 | 23/21/16 | 76599 | 11858 | - | 401 | - | - | - | Resultados están dentro de los rangos aceptables. | Niveles de Sodio mayores que los esperados. Nivel de limpieza en estado de precaución. | Resultados están dentro de los rangos aceptables. | Localice la fuente de Sodio. Identifique las causas del origen y corrija el Codigo ISO alto del aceite. Asegúrese de que la contaminación no está siendo introducida a través de los equipos de manejo de aceite. Retome la muestra en el próximo intervalo programado.
C0016809 | BAMBAS | FC-129 | FC-129 MF RH | CAMION | CATERPILLAR | 793F | MANDO FINAL RH | MOBILUBE XFD 60 | 2020-11-23 | 2020-12-23 | 2020-12-28 | 2020-12-28 | 14548 | 1417 | No |  | No | Crítico |  | 25.6 | 6 | 14 | 1 | 0 | 0 | 0 | 0 | 0 | 0 | 0 | 0 | 0 | 0 | 0 | 2 | 7 | 1 | 99 | 0 | 266 | 3 | 266 | 7 | 0 |  | 7.2 | - |  |  | No |  | 14 | 22/18/13 | 24903 | 1687 | - | 77 | - | - | - | Resultados están dentro de los rangos aceptables. | Nivel de limpieza en estado de precaución. Niveles de Sodio mayores que los esperados. | Resultados están dentro de los rangos aceptables. | Localice la fuente de Sodio. Identifique las causas del origen y corrija el Codigo ISO alto del aceite. Asegúrese de que la contaminación no está siendo introducida a través de los equipos de manejo de aceite. Retome la muestra en el próximo intervalo programado.
C0016810 | BAMBAS | FC-129 | FC-129 MF LH | CAMION | CATERPILLAR | 793F | MANDO FINAL LH | MOBILUBE XFD 60 | 2020-11-23 | 2020-12-23 | 2020-12-28 | 2020-12-28 | 14548 | 1417 | No |  | No | Precaución |  | 25.3 | 6 | 13 | 1 | 0 | 0 | 0 | 0 | 0 | 0 | 0 | 0 | 0 | 0 | 0 | 2 | 1 | 1 | 90 | 0 | 233 | 3 | 248 | 6 | 0 |  | 6.8 | - |  |  | No |  | 13 | 22/18/13 | 26840 | 1576 | - | 49 | - | - | - | Resultados están dentro de los rangos aceptables. | Nivel de limpieza en estado de precaución. | Resultados están dentro de los rangos aceptables. | Identifique las causas del origen y corrija el Codigo ISO alto del aceite. Asegúrese de que la contaminación no está siendo introducida a través de los equipos de manejo de aceite. Retome la muestra en el próximo intervalo programado.
C0016811 | BAMBAS | FC-129 | FC-129 DIFE POS | CAMION | CATERPILLAR | 793F | DIFERENCIAL POSTERIOR | MOBILUBE XFD 60 | 2020-11-23 | 2020-12-23 | 2020-12-28 | 2020-12-28 | 14548 | 1417 | No |  | No | Crítico |  | 25.5 | 6 | 14 | 0 | 0 | 0 | 0 | 0 | 0 | 0 | 0 | 0 | 0 | 0 | 0 | 2 | 7 | 1 | 99 | 0 | 264 | 4 | 265 | 7 | 0 |  | 7.1 | - |  |  | No |  | 14 | 22/18/14 | 25189 | 2069 | - | 105 | - | - | - | Resultados están dentro de los rangos aceptables. | Nivel de limpieza en estado de precaución. Niveles de Sodio mayores que los esperados. | Resultados están dentro de los rangos aceptables. | Localice la fuente de Sodio. Identifique las causas del origen y corrija el Codigo ISO alto del aceite. Asegúrese de que la contaminación no está siendo introducida a través de los equipos de manejo de aceite. Retome la muestra en el próximo intervalo programado.
C0016812 | BAMBAS | FC-128 | FC-128 MOT | CAMION | CATERPILLAR | 793F | MOTOR | MOBIL DELVAC ELITE 15W 40 | 2020-11-24 | 2020-12-23 | 2020-12-28 | 2020-12-28 | 17803 | 282 | Yes | Yes | No | Precaución | 14.7 | 15 | 1 | 9 | 0 | 0 | 0 | 0 | 48 | 0 | 0 | 0 | 0 | 0 | 0 | 0 | 2 | 5 | 1 | 62 | 0 | 1418 | 802 | 988 | 1209 | 0 | 8.4 | 3.5 | 3.2 | 0 | 0.5 | No |  | 10 | - | - | - | - | - | - | - | - | Resultados están dentro de los rangos aceptables. | Niveles de sodio en el límite de precaución pueden representar fugas de refrigerante hacia el cárter del motor o contaminación por sal del medio ambiente. | Resultados están dentro de los rangos aceptables. | Localice la fuente de Sodio. Tome acciones correctivas. Retome la muestra para confirmar condición.
C0016813 | BAMBAS | FC-128 | FC-128 TRAN | CAMION | CATERPILLAR | 793F | TRANSMISION | MOBILTRANS HD 30 | 2020-11-24 | 2020-12-23 | 2020-12-28 | 2020-12-28 | 17803 | 517 | Yes | Yes | No | Normal |  | 10.9 | 1 | 2 | 0 | 0 | 0 | 0 | 0 | 0 | 0 | 0 | 0 | 0 | 0 | 0 | 4 | 5 | 1 | 4 | 0 | 2886 | 10 | 877 | 1184 | 0 |  | 0.1 | - |  |  | No |  | 12 | 18/16/13 | 1308 | 530 | - | 59 | - | - | - | Resultados están dentro de los rangos aceptables. | Resultados están dentro de los rangos aceptables. | Resultados están dentro de los rangos aceptables. | Retome la muestra en el próximo intervalo programado.
C0016814 | BAMBAS | FC-128 | FC-128 STHI | CAMION | CATERPILLAR | 793F | SISTEMA HIDRAULICO | MOBILTRANS HD 10W | 2020-11-24 | 2020-12-23 | 2020-12-28 | 2020-12-28 | 17803 | 2358 | Yes | Yes | No | Precaución |  | 6.1 | 1 | 6 | 0 | 1 | 0 | 1 | 0 | 4 | 0 | 0 | 0 | 0 | 0 | 0 | 11 | 5 | 1 | 3 | 0 | 2904 | 11 | 862 | 1149 | 0 |  | 2 | - |  |  | No |  | 14 | 19/16/13 | 4704 | 514 | - | 45 | - | - | - | Resultados están dentro de los rangos aceptables. | Niveles de Sodio en el límite de precuación. Nivel de limpieza en estado de precaución. | Resultados están dentro de los rangos aceptables. | Localice la fuente de Sodio. Identifique las causas del origen y corrija el Codigo ISO alto del aceite. Asegúrese de que la contaminación no está siendo introducida a través de los equipos de manejo de aceite. Retome la muestra en el próximo intervalo programado.
C0016815 | BAMBAS | FC-128 | FC-128 STDI | CAMION | CATERPILLAR | 793F | SISTEMA DIRECCION | MOBILTRANS HD 30 | 2020-11-24 | 2020-12-23 | 2020-12-28 | 2020-12-28 | 17803 | 1222 | Yes | Yes | No | Precaución |  | 10.9 | 1 | 2 | 0 | 1 | 0 | 0 | 0 | 0 | 0 | 0 | 0 | 0 | 0 | 0 | 6 | 6 | 2 | 3 | 0 | 2875 | 11 | 869 | 1178 | 0 |  | 0.1 | - |  |  | No |  | 10 | 20/17/13 | 6305 | 1220 | - | 75 | - | - | - | Resultados están dentro de los rangos aceptables. | Niveles de Sodio en el límite de precuación. | Resultados están dentro de los rangos aceptables. | Localice la fuente de Sodio. Tome acciones correctivas. Retome la muestra para confirmar condición.
C0016816 | BAMBAS | FC-128 | FC-128 BM RH | CAMION | CATERPILLAR | 793F | BOCAMAZA RH | MOBILUBE XFD 60 | 2020-11-24 | 2020-12-23 | 2020-12-28 | 2020-12-28 | 17803 | 283 | Yes |  | No | Crítico |  | 25.1 | 0 | 4 | 0 | 0 | 0 | 0 | 0 | 0 | 0 | 0 | 0 | 0 | 0 | 0 | 4 | 8 | 1 | 98 | 0 | 275 | 3 | 263 | 4 | 0 |  | 1 | - |  |  | No |  | 9 | 22/19/14 | 25949 | 2749 | - | 103 | - | - | - | Resultados están dentro de los rangos aceptables. | Nivel de limpieza en estado de precaución. Niveles de Sodio mayores que los esperados. | Resultados están dentro de los rangos aceptables. | Localice la fuente de Sodio. Identifique las causas del origen y corrija el Codigo ISO alto del aceite. Asegúrese de que la contaminación no está siendo introducida a través de los equipos de manejo de aceite. Retome la muestra en el próximo intervalo programado.
C0016817 | BAMBAS | FC-128 | FC-128 BM LH | CAMION | CATERPILLAR | 793F | BOCAMAZA LH | MOBILUBE XFD 60 | 2020-11-24 | 2020-12-23 | 2020-12-28 | 2020-12-28 | 17803 | 283 | Yes |  | No | Crítico |  | 25.2 | 0 | 4 | 0 | 0 | 0 | 0 | 0 | 0 | 0 | 0 | 0 | 0 | 0 | 0 | 4 | 9 | 1 | 104 | 0 | 283 | 3 | 270 | 3 | 0 |  | 0.9 | - |  |  | No |  | 12 | 21/19/14 | 18295 | 2842 | - | 123 | - | - | - | Resultados están dentro de los rangos aceptables. | Nivel de limpieza en estado de precaución. Niveles de Sodio mayores que los esperados. | Resultados están dentro de los rangos aceptables. | Localice la fuente de Sodio. Identifique las causas del origen y corrija el Codigo ISO alto del aceite. Asegúrese de que la contaminación no está siendo introducida a través de los equipos de manejo de aceite. Retome la muestra en el próximo intervalo programado.
C0016818 | BAMBAS | FC-128 | FC-128 MF RH | CAMION | CATERPILLAR | 793F | MANDO FINAL RH | MOBILUBE XFD 60 | 2020-11-24 | 2020-12-23 | 2020-12-28 | 2020-12-28 | 17803 | 2362 | No |  | No | Crítico |  | 25.2 | 8 | 15 | 0 | 0 | 0 | 0 | 0 | 0 | 0 | 0 | 0 | 0 | 0 | 0 | 2 | 8 | 1 | 99 | 0 | 266 | 4 | 269 | 7 | 0 |  | 8.2 | - |  |  | No |  | 14 | 24/19/14 | 83232 | 4176 | - | 102 | - | - | - | Resultados están dentro de los rangos aceptables. | Nivel de limpieza en estado de Crítico. Niveles de Sodio mayores que los esperados. | Resultados están dentro de los rangos aceptables. | Localice la fuente de Sodio. Identifique las causas del origen y corrija el Codigo ISO alto del aceite. Asegúrese de que la contaminación no está siendo introducida a través de los equipos de manejo de aceite. Retome la muestra en el próximo intervalo programado.
C0016819 | BAMBAS | FC-128 | FC-128 MF LH | CAMION | CATERPILLAR | 793F | MANDO FINAL LH | MOBILUBE XFD 60 | 2020-11-24 | 2020-12-23 | 2020-12-28 | 2020-12-28 | 17803 | 2362 | No |  | No | Crítico |  | 25.5 | 8 | 15 | 1 | 0 | 0 | 0 | 0 | 0 | 0 | 0 | 0 | 0 | 0 | 0 | 2 | 9 | 1 | 99 | 0 | 266 | 3 | 267 | 7 | 0 |  | 8.2 | - |  |  | No |  | 14 | 24/19/14 | 83147 | 4357 | - | 129 | - | - | - | Resultados están dentro de los rangos aceptables. | Nivel de limpieza en estado de Crítico. Niveles de Sodio mayores que los esperados. | Resultados están dentro de los rangos aceptables. | Localice la fuente de Sodio. Identifique las causas del origen y corrija el Codigo ISO alto del aceite. Asegúrese de que la contaminación no está siendo introducida a través de los equipos de manejo de aceite. Retome la muestra en el próximo intervalo programado.
C0016820 | BAMBAS | FC-128 | FC-128 DIFE POS | CAMION | CATERPILLAR | 793F | DIFERENCIAL POSTERIOR | MOBILUBE XFD 60 | 2020-11-24 | 2020-12-23 | 2020-12-28 | 2020-12-28 | 17803 | 2362 | No |  | No | Crítico |  | 25.2 | 8 | 15 | 1 | 0 | 0 | 0 | 0 | 0 | 0 | 0 | 0 | 0 | 0 | 0 | 3 | 10 | 1 | 102 | 0 | 269 | 4 | 270 | 7 | 0 |  | 8.4 | - |  |  | No |  | 16 | 23/19/14 | 74231 | 3600 | - | 87 | - | - | - | Resultados están dentro de los rangos aceptables. | Nivel de limpieza en estado de precaución. Niveles de Sodio mayores que los esperados. | Resultados están dentro de los rangos aceptables. | Localice la fuente de Sodio. Identifique las causas del origen y corrija el Codigo ISO alto del aceite. Asegúrese de que la contaminación no está siendo introducida a través de los equipos de manejo de aceite. Retome la muestra en el próximo intervalo programado.
C0016821 | BAMBAS | CH-04 | CH-04 MOT LH | PALA HIDRAULICA | CATERPILLAR | 6040 FS | MOTOR LH | MOBIL DELVAC ELITE 15W 40 | 2020-11-24 | 2020-12-23 | 2020-12-28 | 2020-12-28 | 31781 | 324 | Yes | Yes | No | Crítico | 14.7 | 12.5 | 1 | 18 | 2 | 0 | 0 | 1 | 40 | 0 | 0 | 0 | 0 | 0 | 0 | 0 | 8 | 2 | 1 | 366 | 0 | 3013 | 55 | 810 | 1044 | 0 | 7.7 | 6.9 | 3.8 | 0 | 0.5 | No |  | 5 | - | - | - | - | - | - | - | - | Baja viscosidad por posible contaminación con un lubricante de menor viscosidad o dilución con combustible. | Resultados están dentro de los rangos aceptables. | Desgaste de Hierro y Plomo en el límite de precaución. | Localice y corrija la causa de baja viscosidad del aceite. Una baja viscosidad puede reducir la protección por lubricación. Determine la fuente de los metales de desgaste y tome acciones correctivas. Retomar la muestra para monitorear condición.
C0016822 | BAMBAS | CH-04 | CH-04 MOT RH | PALA HIDRAULICA | CATERPILLAR | 6040 FS | MOTOR RH | MOBIL DELVAC ELITE 15W 40 | 2020-11-24 | 2020-12-23 | 2020-12-28 | 2020-12-28 | 31781 | 324 | Yes | Yes | No | Crítico | 14.7 | 13.6 | 2 | 18 | 1 | 1 | 0 | 1 | 43 | 0 | 0 | 0 | 0 | 0 | 0 | 0 | 11 | 6 | 5 | 417 | 0 | 3191 | 40 | 828 | 1058 | 0 | 8.7 | 3.7 | 1 | 0 | 0.3 | No |  | 14 | - | - | - | - | - | - | - | - | Baja viscosidad por posible contaminación con un lubricante de menor viscosidad o dilución con combustible. | Nivel de Silicio en el límite de precaución. Niveles de Sodio y Potasio en precaución pueden representar fugas de refrigerante hacia el cárter del motor. | Desgaste de Hierro en el límite de precaución. | Localice la fuente de Sodio, Silicio y Potasio. Localice y corrija la causa de baja viscosidad del aceite. Una baja viscosidad puede reducir la protección por lubricación. Determine la fuente del metal de desgaste y tome acciones correctivas. Retomar la muestra para monitorear condición.
C0016823 | BAMBAS | FC-131 | FC-131 MOT | CAMION | CATERPILLAR | 793F | MOTOR | SHELL RIMULA R5 10W-40 | 2020-11-26 | 2020-12-23 | 2020-12-28 | 2020-12-28 | 16076 | 236 | Yes | Yes | No | Precaución | 14.2 | 13.3 | 1 | 23 | 0 | 0 | 0 | 0 | 41 | 0 | 1 | 0 | 0 | 0 | 0 | 0 | 12 | 0 | 1 | 422 | 0 | 3249 | 11 | 844 | 1063 | 0 | 8.7 | 0 | 0 | 0 |  | No |  | 15 | - | - | - | - | - | - | - | - | Baja viscosidad por posible contaminación con un lubricante de menor viscosidad o dilución con combustible. | Nivel de Silicio en el límite de precaución. | Resultados están dentro de los rangos aceptables. | Localice la fuente de silicio. Localice y corrija la causa de baja viscosidad del aceite. Una baja viscosidad puede reducir la protección por lubricación. Retome la muestra en el próximo intervalo.
C0016824 | BAMBAS | FC-131 | FC-131 MOT | CAMION | CATERPILLAR | 793F | MOTOR | MOBIL DELVAC ELITE 15W 40 | 2020-11-26 | 2020-12-23 | 2020-12-28 | 2020-12-28 | 16076 | 1 | Yes | Yes | No | Precaución | 14.7 | 14.8 | 0 | 9 | 0 | 0 | 0 | 0 | 41 | 0 | 0 | 0 | 0 | 0 | 0 | 0 | 12 | 0 | 1 | 136 | 0 | 1612 | 573 | 861 | 1112 | 0 | 8.8 | 0.4 | 0 | 0 | 0.2 | No |  | 13 | - | - | - | - | - | - | - | - | Resultados están dentro de los rangos aceptables. | Nivel de Silicio en el límite de precaución. | Resultados están dentro de los rangos aceptables. | Localice la fuente de silicio. Retome la muestra en el próximo intervalo.
C0016825 | BAMBAS | LN-BM | LN-BM MHD 10W | LUBRICANTE NUEVO | MOBIL | MOBIL | ACEITE NUEVO | MOBILTRANS HD 10W | 2020-11-26 | 2020-12-23 | 2020-12-28 | 2020-12-28 |  |  |  |  | No | Normal |  | 6 | 0 | 2 | 0 | 1 | 0 | 0 | 0 | 0 | 0 | 0 | 0 | 0 | 0 | 0 | 5 | 0 | 1 | 2 | 0 | 2891 | 12 | 900 | 1189 | 0 |  | 0 | - |  |  | No |  | 8 | 19/16/12 | 2760 | 381 | - | 20 | - | - | - | Resultados están dentro de los rangos aceptables. | Resultados están dentro de los rangos aceptables. | Resultados están dentro de los rangos aceptables. | Retome la muestra en el próximo intervalo programado.
C0016826 | BAMBAS | LN-BM | LN-BM MD ELITE 5W40 | LUBRICANTE NUEVO | MOBIL | MOBIL | ACEITE NUEVO | MOBIL DELVAC ELITE 15W 40 | 2020-11-26 | 2020-12-23 | 2020-12-28 | 2020-12-28 |  |  |  |  | No | Normal |  | 15.3 | 0 | 1 | 0 | 0 | 0 | 0 | 43 | 0 | 0 | 0 | 0 | 0 | 0 | 0 | 6 | 1 | 2 | 57 | 0 | 1185 | 759 | 939 | 1126 | 0 | 9 | 1.1 | - |  | 0.1 | No |  | 14 | - | - | - | - | - | - | - | - | Resultados están dentro de los rangos aceptables. | Resultados están dentro de los rangos aceptables. | Resultados están dentro de los rangos aceptables. | Retome la muestra en el próximo intervalo programado.
C0016827 | BAMBAS | FC-113 | FC-113 MOT | CAMION | CATERPILLAR | 793F | MOTOR | MOBIL DELVAC ELITE 15W 40 | 2020-11-29 | 2020-12-23 | 2020-12-28 | 2020-12-29 | 37611 | 245 | Yes | Yes | No | Normal | 14.7 | 14.8 | 0 | 6 | 0 | 0 | 0 | 0 | 45 | 0 | 0 | 0 | 0 | 0 | 0 | 0 | 3 | 2 | 1 | 55 | 0 | 1282 | 753 | 869 | 1153 | 0 | 7.9 | 3.6 | 3.5 | 0 | 0.3 | No |  | 14 | - | - | - | - | - | - | - | - | Resultados están dentro de los rangos aceptables. | Resultados están dentro de los rangos aceptables. | Resultados están dentro de los rangos aceptables. | Retome la muestra en el próximo intervalo programado.
C0016828 | BAMBAS | CH-08 | CH-08 MOT LH | PALA HIDRAULICA | CATERPILLAR | 6040 FS | MOTOR LH | MOBIL DELVAC ELITE 15W 40 | 2020-11-29 | 2020-12-23 | 2020-12-28 | 2020-12-29 | 6078 | 46 | Yes | Yes | No | Normal | 14.7 | 14.6 | 0 | 3 | 0 | 0 | 0 | 0 | 43 | 0 | 0 | 0 | 0 | 0 | 0 | 0 | 3 | 2 | 1 | 73 | 0 | 1314 | 711 | 868 | 1143 | 0 | 8.4 | 0.6 | 0.3 | 0 | 0.1 | No |  | 11 | - | - | - | - | - | - | - | - | Resultados están dentro de los rangos aceptables. | Resultados están dentro de los rangos aceptables. | Resultados están dentro de los rangos aceptables. | Retome la muestra en el próximo intervalo programado.
C0016829 | BAMBAS | CH-08 | CH-08 MOT RH | PALA HIDRAULICA | CATERPILLAR | 6040 FS | MOTOR RH | MOBIL DELVAC ELITE 15W 40 | 2020-11-29 | 2020-12-23 | 2020-12-28 | 2020-12-29 | 6078 | 46 | Yes | Yes | No | Normal | 14.7 | 14.4 | 0 | 3 | 0 | 0 | 0 | 0 | 44 | 0 | 0 | 0 | 0 | 0 | 0 | 0 | 4 | 2 | 1 | 83 | 0 | 1369 | 709 | 885 | 1139 | 0 | 8.5 | 0.9 | 0.6 | 0 | 0.1 | No |  | 13 | - | - | - | - | - | - | - | - | Resultados están dentro de los rangos aceptables. | Resultados están dentro de los rangos aceptables. | Resultados están dentro de los rangos aceptables. | Retome la muestra en el próximo intervalo programado.
C0016830 | BAMBAS | FC-130 | FC-130 MOT | CAMION | CATERPILLAR | 793F | MOTOR | MOBIL DELVAC ELITE 15W 40 | 2020-12-01 | 2020-12-23 | 2020-12-28 | 2020-12-29 | 17140 | 286 | Yes | Yes | No | Normal | 14.7 | 14.8 | 1 | 6 | 0 | 0 | 0 | 0 | 44 | 0 | 0 | 0 | 0 | 0 | 0 | 0 | 4 | 3 | 1 | 64 | 0 | 1299 | 734 | 864 | 1134 | 0 | 8.6 | 3 | 2.5 | 0 | 0.4 | No |  | 8 | - | - | - | - | - | - | - | - | Resultados están dentro de los rangos aceptables. | Resultados están dentro de los rangos aceptables. | Resultados están dentro de los rangos aceptables. | Retome la muestra en el próximo intervalo programado.
C0016831 | BAMBAS | FC-130 | FC-130 TRAN | CAMION | CATERPILLAR | 793F | TRANSMISION | MOBILTRANS HD 30 | 2020-12-01 | 2020-12-23 | 2020-12-28 | 2020-12-29 | 17140 | 645 | No | Yes | No | Normal |  | 10.8 | 2 | 3 | 0 | 0 | 0 | 0 | 1 | 0 | 0 | 0 | 0 | 0 | 0 | 0 | 5 | 3 | 1 | 5 | 0 | 2923 | 15 | 886 | 1201 | 0 |  | 0.5 | - |  |  | No |  | 13 | 18/17/13 | 2291 | 744 | - | 59 | - | - | - | Resultados están dentro de los rangos aceptables. | Resultados están dentro de los rangos aceptables. | Resultados están dentro de los rangos aceptables. | Retome la muestra en el próximo intervalo programado.
C0016832 | BAMBAS | FC-130 | FC-130 STHI | CAMION | CATERPILLAR | 793F | SISTEMA HIDRAULICO | MOBILTRANS HD 10W | 2020-12-01 | 2020-12-23 | 2020-12-28 | 2020-12-29 | 17140 | 1676 | No | Yes | No | Crítico |  | 6.3 | 1 | 7 | 0 | 2 | 0 | 1 | 0 | 4 | 0 | 0 | 0 | 0 | 0 | 0 | 12 | 1 | 2 | 4 | 0 | 2866 | 12 | 842 | 1137 | 0 |  | 1.7 | - |  |  | No |  | 14 | 22/17/13 | 20311 | 769 | - | 53 | - | - | - | Resultados están dentro de los rangos aceptables. | Nivel de limpieza en estado de Crítico. Niveles de Potasio en el límite de precuación. | Resultados están dentro de los rangos aceptables. | Localice la fuente de Potasio. Identifique las causas del origen y corrija el Codigo ISO alto del aceite. Asegúrese de que la contaminación no está siendo introducida a través de los equipos de manejo de aceite. Retome la muestra en el próximo intervalo programado.
C0016833 | BAMBAS | FC-130 | FC-130 STDI | CAMION | CATERPILLAR | 793F | SISTEMA DIRECCION | MOBILTRANS HD 10W | 2020-12-01 | 2020-12-23 | 2020-12-28 | 2020-12-29 | 17140 | 1676 | No | Yes | No | Normal |  | 10.9 | 1 | 2 | 1 | 0 | 0 | 0 | 0 | 0 | 0 | 0 | 0 | 0 | 0 | 0 | 5 | 3 | 2 | 2 | 0 | 2878 | 9 | 849 | 1166 | 0 |  | 0.4 | - |  |  | No |  | 9 | 18/17/13 | 2235 | 686 | - | 62 | - | - | - | Resultados están dentro de los rangos aceptables. | Resultados están dentro de los rangos aceptables. | Resultados están dentro de los rangos aceptables. | Retome la muestra en el próximo intervalo programado.
C0016834 | BAMBAS | FC-130 | FC-130 BM RH | CAMION | CATERPILLAR | 793F | BOCAMAZA RH | MOBILUBE XFD 60 | 2020-12-01 | 2020-12-23 | 2020-12-28 | 2020-12-29 | 17140 | 1676 | No |  | No | Crítico |  | 25.5 | 0 | 16 | 0 | 0 | 0 | 0 | 0 | 0 | 0 | 0 | 0 | 0 | 0 | 0 | 8 | 4 | 1 | 100 | 0 | 267 | 1 | 263 | 3 | 0 |  | 1.5 | - |  |  | No |  | 14 | 24/22/15 | 153705 | 23742 | - | 263 | - | - | - | Resultados están dentro de los rangos aceptables. | Nivel de limpieza en estado de Crítico. | Resultados están dentro de los rangos aceptables. | Identifique las causas del origen y corrija el Codigo ISO alto del aceite. Asegúrese de que la contaminación no está siendo introducida a través de los equipos de manejo de aceite. Retome la muestra en el próximo intervalo programado.
C0016835 | BAMBAS | FC-130 | FC-130 BM LH | CAMION | CATERPILLAR | 793F | BOCAMAZA LH | MOBILUBE XFD 60 | 2020-12-01 | 2020-12-23 | 2020-12-28 | 2020-12-29 | 17140 | 1676 | No |  | No | Crítico |  | 25.4 | 0 | 12 | 0 | 0 | 0 | 0 | 0 | 0 | 0 | 0 | 0 | 0 | 0 | 0 | 8 | 3 | 0 | 98 | 0 | 266 | 2 | 260 | 4 | 0 |  | 1.1 | - |  |  | No |  | 13 | 24/22/16 | 144386 | 21357 | - | 333 | - | - | - | Resultados están dentro de los rangos aceptables. | Nivel de limpieza en estado de Crítico. | Resultados están dentro de los rangos aceptables. | Identifique las causas del origen y corrija el Codigo ISO alto del aceite. Asegúrese de que la contaminación no está siendo introducida a través de los equipos de manejo de aceite. Retome la muestra en el próximo intervalo programado.
C0016836 | BAMBAS | FC-130 | FC-130 MF RH | CAMION | CATERPILLAR | 793F | MANDO FINAL RH | MOBILUBE XFD 60 | 2020-12-01 | 2020-12-23 | 2020-12-28 | 2020-12-29 | 17140 | 645 | No |  | No | Crítico |  | 23.8 | 2 | 10 | 1 | 0 | 0 | 0 | 0 | 0 | 0 | 0 | 0 | 0 | 0 | 0 | 2 | 2 | 1 | 96 | 0 | 403 | 2 | 294 | 66 | 0 |  | 1.8 | - |  |  | No |  | 14 | 24/22/14 | 156328 | 31017 | - | 114 | - | - | - | Baja viscosidad por posible contaminación con un lubricante de menor viscosidad. | Nivel de limpieza en estado de Crítico. | Resultados están dentro de los rangos aceptables. | Localice y corrija la causa de baja viscosidad del aceite. Una baja viscosidad puede reducir la protección por lubricación. Identifique las causas del origen y corrija el Codigo ISO alto del aceite. Asegúrese de que la contaminación no está siendo introducida a través de los equipos de manejo de aceite. Retome la muestra en el próximo intervalo programado.
C0016837 | BAMBAS | FC-130 | FC-130 MF LH | CAMION | CATERPILLAR | 793F | MANDO FINAL LH | MOBILUBE XFD 60 | 2020-12-01 | 2020-12-23 | 2020-12-28 | 2020-12-29 | 17140 | 645 | No |  | No | Crítico |  | 24.3 | 2 | 10 | 0 | 0 | 0 | 0 | 0 | 0 | 0 | 0 | 0 | 0 | 0 | 0 | 2 | 1 | 0 | 95 | 0 | 400 | 2 | 294 | 66 | 0 |  | 1.8 | - |  |  | No |  | 14 | 25/22/15 | 187302 | 23973 | - | 167 | - | - | - | Resultados están dentro de los rangos aceptables. | Nivel de limpieza en estado de Crítico. | Resultados están dentro de los rangos aceptables. | Identifique las causas del origen y corrija el Codigo ISO alto del aceite. Asegúrese de que la contaminación no está siendo introducida a través de los equipos de manejo de aceite. Retome la muestra en el próximo intervalo programado.
C0016838 | BAMBAS | FC-130 | FC-130 DIFE POS | CAMION | CATERPILLAR | 793F | DIFERENCIAL POSTERIOR | MOBILUBE XFD 60 | 2020-12-01 | 2020-12-23 | 2020-12-28 | 2020-12-29 | 17140 | 645 | No | No | No | Crítico |  | 24.2 | 2 | 11 | 0 | 0 | 0 | 0 | 0 | 0 | 0 | 0 | 0 | 0 | 0 | 0 | 2 | 3 | 0 | 99 | 0 | 413 | 2 | 298 | 67 | 0 |  | 1.6 | - |  |  | No |  | 14 | 25/22/15 | 192404 | 38189 | - | 183 | - | - | - | Resultados están dentro de los rangos aceptables. | Nivel de limpieza en estado de Crítico. | Resultados están dentro de los rangos aceptables. | Identifique las causas del origen y corrija el Codigo ISO alto del aceite. Asegúrese de que la contaminación no está siendo introducida a través de los equipos de manejo de aceite. Retome la muestra en el próximo intervalo programado.
C0016839 | BAMBAS | FC-130 | FC-130 MF RH | CAMION | CATERPILLAR | 793F | MANDO FINAL RH | MOBILUBE XFD 60 | 2020-12-01 | 2020-12-23 | 2020-12-28 | 2020-12-29 | 17140 | 649 | No |  | No | Crítico |  | 24 | 2 | 10 | 0 | 0 | 0 | 0 | 0 | 0 | 0 | 0 | 0 | 0 | 0 | 0 | 2 | 3 | 0 | 101 | 0 | 406 | 2 | 297 | 65 | 0 |  | 1.7 | - |  |  | No |  | 15 | 24/19/14 | 113865 | 3354 | - | 101 | - | - | - | Baja viscosidad por posible contaminación con un lubricante de menor viscosidad. | Nivel de limpieza en estado de Crítico. | Resultados están dentro de los rangos aceptables. | Localice y corrija la causa de baja viscosidad del aceite. Una baja viscosidad puede reducir la protección por lubricación. Identifique las causas del origen y corrija el Codigo ISO alto del aceite. Asegúrese de que la contaminación no está siendo introducida a través de los equipos de manejo de aceite. Retome la muestra en el próximo intervalo programado.
C0016840 | BAMBAS | FC-130 | FC-130 MF LH | CAMION | CATERPILLAR | 793F | MANDO FINAL LH | MOBILUBE XFD 60 | 2020-12-01 | 2020-12-23 | 2020-12-28 | 2020-12-29 | 17140 | 649 | No |  | No | Crítico |  | 24.3 | 2 | 10 | 0 | 0 | 0 | 0 | 0 | 0 | 0 | 0 | 0 | 0 | 0 | 0 | 2 | 2 | 0 | 96 | 0 | 396 | 2 | 296 | 63 | 0 |  | 1.7 | - |  |  | No |  | 14 | 24/19/14 | 108834 | 4854 | - | 121 | - | - | - | Resultados están dentro de los rangos aceptables. | Nivel de limpieza en estado de Crítico. | Resultados están dentro de los rangos aceptables. | Identifique las causas del origen y corrija el Codigo ISO alto del aceite. Asegúrese de que la contaminación no está siendo introducida a través de los equipos de manejo de aceite. Retome la muestra en el próximo intervalo programado.
C0016841 | BAMBAS | FC-130 | FC-130 DIFE POS | CAMION | CATERPILLAR | 793F | DIFERENCIAL POSTERIOR | MOBILUBE XFD 60 | 2020-12-01 | 2020-12-23 | 2020-12-28 | 2020-12-29 | 17140 | 649 | No | No | No | Crítico |  | 24.4 | 2 | 11 | 0 | 0 | 0 | 0 | 0 | 0 | 0 | 0 | 0 | 0 | 0 | 0 | 3 | 1 | 1 | 102 | 0 | 391 | 2 | 304 | 65 | 0 |  | 1.6 | - |  |  | No |  | 17 | 24/20/13 | 152126 | 9160 | - | 47 | - | - | - | Resultados están dentro de los rangos aceptables. | Nivel de limpieza en estado de Crítico. | Resultados están dentro de los rangos aceptables. | Identifique las causas del origen y corrija el Codigo ISO alto del aceite. Asegúrese de que la contaminación no está siendo introducida a través de los equipos de manejo de aceite. Retome la muestra en el próximo intervalo programado.
C0016842 | BAMBAS | C-39 | C-39 MOT | CAMION | CATERPILLAR | 992G | MOTOR | SHELL RIMULA R5 10W-40 | 2020-12-05 | 2020-12-23 | 2020-12-28 | 2020-12-29 | 41634 | 259 | Yes | Yes | No | Precaución |  | 13.5 | 3 | 12 | 0 | 1 | 0 | 0 | 42 | 0 | 0 | 0 | 0 | 0 | 0 | 0 | 8 | 0 | 1 | 389 | 0 | 3141 | 67 | 817 | 1079 | 0 | 8.8 | 0 | - | 0 |  | No |  | 12 | - | - | - | - | - | - | - | - | Baja viscosidad por posible contaminación con un lubricante de menor viscosidad o dilución con combustible. | Resultados están dentro de los rangos aceptables. | Resultados están dentro de los rangos aceptables. | Localice y corrija la causa de baja viscosidad del aceite. Una baja viscosidad puede reducir la protección por lubricación. Retome la muestra en el próximo intervalo.
C0016843 | BAMBAS | C-39 | C-39 MOT | CAMION | CATERPILLAR | 992G | MOTOR | MOBIL DELVAC ELITE 15W 40 | 2020-12-05 | 2020-12-23 | 2020-12-28 | 2020-12-29 | 41634 | 1 | Yes | Yes | No | Normal | 14.7 | 14.8 | 0 | 2 | 0 | 0 | 0 | 0 | 40 | 0 | 0 | 0 | 0 | 0 | 0 | 0 | 7 | 0 | 1 | 102 | 0 | 1391 | 639 | 845 | 1097 | 0 | 8.8 | 1.2 | 0.8 |  | 0.1 | No |  | 10 | - | - | - | - | - | - | - | - | Resultados están dentro de los rangos aceptables. | Resultados están dentro de los rangos aceptables. | Resultados están dentro de los rangos aceptables. | Retome la muestra en el próximo intervalo programado.
C0016844 | BAMBAS | EP-31 | EP-31 MOT | PERFORADORA DE ORUGAS | DRILLTECH | D75KS | MOTOR | MOBIL DELVAC ELITE 15W 40 | 2020-12-09 | 2020-12-23 | 2020-12-28 | 2020-12-29 | 17875 | 171 | Yes | Yes | No | Crítico | 14.7 | 15.7 | 1 | 21 | 0 | 0 | 0 | 1 | 43 | 0 | 0 | 0 | 0 | 0 | 0 | 0 | 5 | 1 | 1 | 132 | 0 | 1809 | 522 | 847 | 1120 | 0 | 7.7 | 0 | 10.6 | 0 | 2.8 | No |  | 15 | - | - | - | - | - | - | - | - | Resultados están dentro de los rangos aceptables. | Elevado nivel de hollín, como resultado de una combustión incompleta. | Resultados están dentro de los rangos aceptables. | Revisar la presión de compresión, admisión de aire y sistema de inyección. Tome acciones correctivas. Retome la muestra para confirmar condición.
C0016845 | BAMBAS | EP-31 | EP-31 PTO | PERFORADORA DE ORUGAS | DRILLTECH | D75KS | PTO | SHELL SPIRAX S2 A 80W-90 | 2020-12-09 | 2020-12-23 | 2020-12-28 | 2020-12-29 | 17875 | 293 | No | No | No | Crítico |  | 7.5 | 2 | 4 | 0 | 0 | 0 | 0 | 0 | 0 | 0 | 0 | 0 | 0 | 0 | 0 | 1 | 0 | 0 | 3 | 0 | 130 | 1 | 248 | 341 | 0 |  |  | - |  |  | No |  | 12 | 23/19/13 | 61431 | 4175 | - | 77 | - | - | - | Baja viscosidad por posible contaminación con un lubricante de menor viscosidad. | Nivel de limpieza en estado de precaución. | Resultados están dentro de los rangos aceptables. | Localice y corrija la causa de baja viscosidad del aceite. Una baja viscosidad puede reducir la protección por lubricación. Identifique las causas del origen y corrija el Codigo ISO alto del aceite. Asegúrese de que la contaminación no está siendo introducida a través de los equipos de manejo de aceite. Retome la muestra en el próximo intervalo programado.
C0016846 | SHOUGANG | CH-06 | CH-06 MOT RH | PALA HIDRAULICA | CATERPILLAR | 6050 FS | MOTOR RH | CHEVRON 400 MGX 15W40 | 2020-12-13 | 2020-12-22 | 2020-12-28 | 2020-12-30 | 15234 | 284 | Yes | Yes | No | Normal | 14.6 | 14.7 | 1 | 5 | 0 | 1 | 0 | 0 | 2 | 0 | 0 | 0 | 0 | 0 | 0 |  | 6 | 0 | 0 | 94 | 0 | 2364 | 32 | 884 | 1154 |  | 6.9 | 8 | 8.2 | 1 | 0.2 | No |  | 10 | - | - | - | - | - | - | - |  | Resultados están dentro de los rangos aceptables. | Resultados están dentro de los rangos aceptables. | Resultados están dentro de los rangos aceptables. | Retome la muestra en el próximo intervalo programado.
C0016847 | SHOUGANG | CH-06 | CH-06 MOT LH | PALA HIDRAULICA | CATERPILLAR | 6050 FS | MOTOR LH | CHEVRON 400 MGX 15W40 | 2020-12-13 | 2020-12-22 | 2020-12-28 | 2020-12-30 | 15234 | 284 | Yes | Yes | No | Precaución | 14.6 | 14.7 | 2 | 8 | 2 | 2 | 0 | 0 | 1 | 0 | 0 | 0 | 0 | 0 | 1 |  | 6 | 4 | 1 | 88 | 0 | 2274 | 28 | 852 | 1114 |  | 7.1 | 8.5 | 8.5 | 0.3 | 0.2 | No |  | 14 | - | - | - | - | - | - | - |  | Alta oxidación por posible degradación del aceite a altas temperaturas. | Resultados están dentro de los rangos aceptables. | Niveles de sodio en el límite de precaución pueden representar fugas de refrigerante hacia el cárter del motor o contaminación por sal del medio ambiente. | Localice la fuente de Sodio. Revisar el sistema de enfriamiento (termostatos, radiador, bomba de agua, mangueras, etc.). Tome acciones correctivas. Retome la muestra para confirmar condición.
C0016848 | SHOUGANG | CH-06 | CH-06 MDBS PRIN | PALA HIDRAULICA | CATERPILLAR | 6050 FS | MANDO DE BOMBAS PRINCIPAL | MOBILGEAR 600 XP 220 | 2020-12-13 | 2020-12-22 | 2020-12-28 | 2020-12-30 | 15234 | 475 | No | Yes | No | Crítico |  | 18.5 | 0 | 24 | 0 | 4 | 0 | 0 | 0 | 0 | 0 | 0 | 0 | 0 | 0 |  | 14 | 6 | 2 | 31 | 0 | 15 | 3 | 278 | 10 |  |  | 1.3 | - |  |  | No |  | 40 | 25/23/17 | 286765 | 74155 | - | 991 | - | - |  | Resultados están dentro de los rangos aceptables. | Nivel de limpieza en estado de Crítico. | Resultados están dentro de los rangos aceptables. | Identifique las causas del origen y corrija el Codigo ISO alto del aceite. Asegúrese de que la contaminación no está siendo introducida a través de los equipos de manejo de aceite. Retome la muestra en el próximo intervalo programado.
C0016849 | SHOUGANG | CH-06 | CH-06 MDBS AXI | PALA HIDRAULICA | CATERPILLAR | 6050 FS | MANDO DE BOMBAS AUXILIAR | MOBILGEAR 600 XP 220 | 2020-12-13 | 2020-12-22 | 2020-12-28 | 2020-12-30 | 15234 | 475 | No | Yes | No | Normal |  | 18.1 | 0 | 6 | 0 | 1 | 0 | 0 | 0 | 0 | 0 | 0 | 0 | 0 | 0 |  | 5 | 0 | 0 | 28 | 0 | 12 | 1 | 276 | 10 |  |  | 0.9 | - |  |  | No |  | 12 | 20/17/12 | 8812 | 907 | - | 26 | - | - |  | Resultados están dentro de los rangos aceptables. | Resultados están dentro de los rangos aceptables. | Resultados están dentro de los rangos aceptables. | Retome la muestra en el próximo intervalo programado.
C0016850 | SHOUGANG | CH-06 | CH-06 RDGI LH | PALA HIDRAULICA | CATERPILLAR | 6050 FS | REDUCTOR DE GIRO LH | MOBILGEAR 600 XP 220 | 2020-12-13 | 2020-12-22 | 2020-12-28 | 2020-12-30 | 15234 | 475 | Yes |  | No | Crítico |  | 14.7 | 5 | 83 | 1 | 3 | 1 | 1 | 0 | 0 | 1 | 0 | 0 | 0 | 0 |  | 10 | 7 | 2 | 28 | 0 | 28 | 3 | 290 | 33 |  |  | 10.4 | - |  |  | No |  | 38 | 25/24/16 | 312244 | 111659 | - | 420 | - | - |  | Baja viscosidad por posible contaminación con un lubricante de menor viscosidad. | Nivel de limpieza en estado de Crítico. | Desgaste de Hierro en el límite de precaución. | Localice y corrija la causa de baja viscosidad del aceite. Una baja viscosidad puede reducir la protección por lubricación. Identifique las causas del origen y corrija el Codigo ISO alto del aceite. Asegúrese de que la contaminación no está siendo introducida a través de los equipos de manejo de aceite. Determine la fuente del metal de desgaste y tome acciones correctivas. Retomar la muestra para monitorear condición.
C0016851 | SHOUGANG | CH-06 | CH-06 RDGI RH | PALA HIDRAULICA | CATERPILLAR | 6050 FS | REDUCTOR DE GIRO RH | MOBILGEAR 600 XP 220 | 2020-12-13 | 2020-12-22 | 2020-12-28 | 2020-12-30 | 15234 | 475 | Yes |  | No | Crítico |  | 18.2 | 7 | 106 | 0 | 1 | 0 | 1 | 0 | 0 | 1 | 0 | 0 | 0 | 1 |  | 6 | 5 | 1 | 34 | 0 | 10 | 1 | 275 | 12 |  |  | 0.5 | - |  |  | No |  | 49 | 26/24/16 | 327754 | 125645 | - | 519 | - | - |  | Resultados están dentro de los rangos aceptables. | Nivel de limpieza en estado de Crítico. | Desgaste de Hierro en el límite de precaución. | Identifique las causas del origen y corrija el Codigo ISO alto del aceite. Asegúrese de que la contaminación no está siendo introducida a través de los equipos de manejo de aceite. Determine la fuente del metal de desgaste y tome acciones correctivas. Retomar la muestra para monitorear condición.
C0016852 | SHOUGANG | CH-06 | CH-06 RDGI CE | PALA HIDRAULICA | CATERPILLAR | 6050 FS | REDUCTOR DE GIRO CENTRAL | MOBILGEAR 600 XP 220 | 2020-12-13 | 2020-12-22 | 2020-12-28 | 2020-12-30 | 15234 | 475 | Yes |  | No | Crítico |  | 14.1 | 8 | 72 | 0 | 3 | 1 | 1 | 0 | 0 | 1 | 0 | 0 | 0 | 0 |  | 12 | 2 | 1 | 24 | 0 | 37 | 3 | 292 | 50 |  |  | 11.9 | - |  |  | No |  | 32 | 25/24/16 | 307610 | 105503 | - | 635 | - | - |  | Baja viscosidad por posible contaminación con un lubricante de menor viscosidad. | Nivel de limpieza en estado de Crítico. | Resultados están dentro de los rangos aceptables. | Localice y corrija la causa de baja viscosidad del aceite. Una baja viscosidad puede reducir la protección por lubricación. Identifique las causas del origen y corrija el Codigo ISO alto del aceite. Asegúrese de que la contaminación no está siendo introducida a través de los equipos de manejo de aceite. Retome la muestra en el próximo intervalo programado.
C0016853 | SHOUGANG | CH-06 | CH-06 RDGI CEII | PALA HIDRAULICA | CATERPILLAR | 6050 FS | REDUCTOR DE GIRO CENTRAL II | MOBILGEAR 600 XP 220 | 2020-12-13 | 2020-12-22 | 2020-12-28 | 2020-12-30 | 15234 | 475 | Yes |  | No | Crítico |  | 12.5 | 4 | 99 | 1 | 3 | 0 | 1 | 0 | 0 | 1 | 0 | 0 | 0 | 0 |  | 9 | 1 | 2 | 25 | 0 | 44 | 3 | 302 | 48 |  |  | 18.2 | - |  |  | No |  | 44 | 26/24/17 | 332733 | 103346 | - | 715 | - | - |  | Alta oxidación por posible degradación del aceite. Baja viscosidad por posible contaminación con un lubricante de menor viscosidad. | Nivel de limpieza en estado de Crítico. | Desgaste de Hierro en el límite de precaución. | Localice y corrija la causa de baja viscosidad del aceite. Una baja viscosidad puede reducir la protección por lubricación. Identifique las causas del origen y corrija el Codigo ISO alto del aceite. Asegúrese de que la contaminación no está siendo introducida a través de los equipos de manejo de aceite. Determine la fuente del metal de desgaste y tome acciones correctivas. Retomar la muestra para monitorear condición.
C0016854 | SHOUGANG | CH-06 | CH-06 MF RH | PALA HIDRAULICA | CATERPILLAR | 6050 FS | MANDO FINAL RH | MOBILGEAR 600 XP 220 | 2020-12-13 | 2020-12-22 | 2020-12-28 | 2020-12-30 | 15234 | 475 | No |  | No | Crítico |  | 18.2 | 2 | 50 | 1 | 2 | 0 | 1 | 0 | 0 | 0 | 0 | 0 | 0 | 0 |  | 7 | 0 | 1 | 34 | 0 | 14 | 3 | 279 | 13 |  |  | 0.9 | - |  |  | No |  | 42 | 26/24/18 | 381864 | 145112 | - | 2377 | - | - |  | Resultados están dentro de los rangos aceptables. | Nivel de limpieza en estado de Crítico. | Resultados están dentro de los rangos aceptables. | Identifique las causas del origen y corrija el Codigo ISO alto del aceite. Asegúrese de que la contaminación no está siendo introducida a través de los equipos de manejo de aceite. Retome la muestra en el próximo intervalo programado.
C0016855 | SHOUGANG | CH-06 | CH-06 MF LH | PALA HIDRAULICA | CATERPILLAR | 6050 FS | MANDO FINAL LH | MOBILGEAR 600 XP 220 | 2020-12-13 | 2020-12-22 | 2020-12-28 | 2020-12-30 | 15234 | 475 | No |  | No | Crítico |  | 18.2 | 2 | 49 | 0 | 2 | 0 | 0 | 0 | 0 | 0 | 0 | 0 | 0 | 0 |  | 8 | 1 | 1 | 35 | 0 | 16 | 4 | 276 | 13 |  |  | 1 | - |  |  | No |  | 43 | 26/24/19 | 349261 | 145316 | - | 3207 | - | - |  | Resultados están dentro de los rangos aceptables. | Nivel de limpieza en estado de Crítico. | Resultados están dentro de los rangos aceptables. | Identifique las causas del origen y corrija el Codigo ISO alto del aceite. Asegúrese de que la contaminación no está siendo introducida a través de los equipos de manejo de aceite. Retome la muestra en el próximo intervalo programado.
C0016856 | SHOUGANG | CH-06 | CH-06 STHI | PALA HIDRAULICA | CATERPILLAR | 6050 FS | SISTEMA HIDRAULICO | MOBIL DTE 10 EXCEL 46 | 2020-12-13 | 2020-12-22 | 2020-12-28 | 2020-12-30 | 15234 | 6271 | No | No | No | Crítico |  | 8.3 | 1 | 7 | 1 | 5 | 0 | 0 | 0 | 0 | 0 | 0 | 0 | 0 | 1 |  | 11 | 3 | 2 | 2 | 0 | 117 | 7 | 372 | 76 |  |  | 2.9 | - |  |  | No |  | 13 | 21/18/13 | 10228 | 1821 | - | 74 | - | - |  | Resultados están dentro de los rangos aceptables. | Nivel de limpieza en estado de precaución. | Elevado desgaste de Aluminio. | Identifique las causas del origen y corrija el Codigo ISO alto del aceite. Asegúrese de que la contaminación no está siendo introducida a través de los equipos de manejo de aceite. Determine la fuente del metal de desgaste excesivo y tome acciones correctivas. Retomar la muestra para monitorear condición.
C0016857 | SHOUGANG | FC-103 | FC-103 MOT | CAMION | CATERPILLAR | 785D | MOTOR | CHEVRON 400 MGX 15W40 | 2020-12-13 | 2020-12-22 | 2020-12-28 | 2020-12-30 | 33059 | 340 | No | No | No | Precaución | 14.6 | 13.9 | 2 | 8 | 0 | 1 | 0 | 0 | 2 | 0 | 0 | 0 | 0 | 0 | 0 |  | 4 | 1 | 1 | 97 | 0 | 2460 | 28 | 911 | 1175 |  | 6.8 | 8.8 | 8.9 | 3.9 | 0.2 | No |  | 12 | - | - | - | - | - | - | - |  | Alta oxidación por posible degradación del aceite a altas temperaturas. | Resultados están dentro de los rangos aceptables. | Resultados están dentro de los rangos aceptables. | Revisar el sistema de enfriamiento (termostatos, radiador, bomba de agua, mangueras, etc.). Tome acciones correctivas. Retome la muestra para confirmar condición.
C0016858 | SHOUGANG | EP-38 | EP-38 MOT | PERFORADORA DE ORUGAS | DRILLTECH | D75KS | MOTOR | MOBIL DELVAC MX 15W-40 | 2020-12-13 | 2020-12-22 | 2020-12-28 | 2020-12-30 | 21131 | 352 | Yes | Yes | No | Crítico | 14.4 | 13.2 | 17 | 24 | 3 | 0 | 0 | 1 | 49 | 0 | 0 | 0 | 0 | 0 | 0 |  | 7 | 1 | 1 | 3 | 0 | 1527 | 1210 | 1035 | 1358 |  | 8.4 | 6.7 | 6.8 | 0 | 0.4 | No |  | 13 | - | - | - | - | - | - | - |  | Baja viscosidad por posible contaminación con un lubricante de menor viscosidad o dilución con combustible. | Resultados están dentro de los rangos aceptables. | Elevado desgaste de Cobre y Plomo. | Localice y corrija la causa de baja viscosidad del aceite. Una baja viscosidad puede reducir la protección por lubricación. Determine la fuente de los metales de desgaste excesivo y tome acciones correctivas. Retomar la muestra para monitorear condición.
C0016859 | SHOUGANG | EP-38 | EP-38 STHI | PERFORADORA DE ORUGAS | DRILLTECH | D75KS | SISTEMA HIDRAULICO | NUTO H 68 | 2020-12-13 | 2020-12-22 | 2020-12-28 | 2020-12-30 | 21131 | 640 | No | No | No | Normal |  | 8.7 | 2 | 1 | 0 | 0 | 0 | 0 | 0 | 0 | 0 | 0 | 0 | 0 | 0 |  | 3 | 0 | 0 | 2 | 0 | 93 | 1 | 352 | 536 |  |  | 1.6 | - |  |  | No |  | 10 | 18/16/13 | 2287 | 548 | - | 41 | - | - |  | Resultados están dentro de los rangos aceptables. | Resultados están dentro de los rangos aceptables. | Resultados están dentro de los rangos aceptables. | Retome la muestra en el próximo intervalo programado.
C0016860 | SHOUGANG | EP-38 | EP-38 COMP | PERFORADORA DE ORUGAS | DRILLTECH | D75KS | COMPRESOR | MOBIL SHC RARUS 32 | 2020-12-13 | 2020-12-22 | 2020-12-28 | 2020-12-30 | 21131 | 640 | No | No | No | Normal |  | 5.8 | 0 | 0 | 0 | 0 | 0 | 0 | 0 | 0 | 0 | 0 | 0 | 0 | 0 |  | 1 | 0 | 0 | 3 | 0 | 2 | 0 | 185 | 5 |  |  | 0.8 | - |  |  | No |  | 12 | 20/17/13 | 5108 | 1070 | - | 42 | - | - |  | Resultados están dentro de los rangos aceptables. | Resultados están dentro de los rangos aceptables. | Resultados están dentro de los rangos aceptables. | Retome la muestra en el próximo intervalo programado.
C0016861 | SHOUGANG | EP-38 | EP-38 MDBS PRIN | PERFORADORA DE ORUGAS | DRILLTECH | D75KS | MANDO DE BOMBAS PRINCIPAL | MOBILUBE HD 80W-90 | 2020-12-13 | 2020-12-22 | 2020-12-28 | 2020-12-30 | 21131 | 141 | Yes |  | No | Crítico |  | 14.3 | 0 | 69 | 0 | 0 | 0 | 1 | 0 | 0 | 1 | 0 | 0 | 0 | 0 |  | 5 | 0 | 1 | 2 | 0 | 21 | 3 | 470 | 17 |  |  | 1.6 | - |  |  | No |  | 58 | 25/23/15 | 242648 | 72298 | - | 273 | - | - |  | Resultados están dentro de los rangos aceptables. | Nivel de limpieza en estado de Crítico. | Resultados están dentro de los rangos aceptables. | Identifique las causas del origen y corrija el Codigo ISO alto del aceite. Asegúrese de que la contaminación no está siendo introducida a través de los equipos de manejo de aceite. Retome la muestra en el próximo intervalo programado.
C0016862 | SHOUGANG | EP-38 | EP-38 MDBS AXI | PERFORADORA DE ORUGAS | DRILLTECH | D75KS | MANDO DE BOMBAS AUXILIAR | MOBILUBE HD 80W-90 | 2020-12-13 | 2020-12-22 | 2020-12-28 | 2020-12-30 | 21131 | 141 | Yes |  | No | Crítico |  | 14.2 | 0 | 53 | 0 | 1 | 0 | 0 | 0 | 0 | 0 | 0 | 0 | 0 | 0 |  | 8 | 1 | 2 | 3 | 0 | 16 | 4 | 470 | 10 |  |  | 1.7 | - |  |  | No |  | 22 | 25/22/13 | 224948 | 24677 | - | 78 | - | - |  | Resultados están dentro de los rangos aceptables. | Nivel de limpieza en estado de Crítico. | Resultados están dentro de los rangos aceptables. | Identifique las causas del origen y corrija el Codigo ISO alto del aceite. Asegúrese de que la contaminación no está siendo introducida a través de los equipos de manejo de aceite. Retome la muestra en el próximo intervalo programado.
C0016863 | SHOUGANG | EP-38 | EP-38 MF RH | PERFORADORA DE ORUGAS | DRILLTECH | D75KS | MANDO FINAL RH | MOBILTRANS HD 60 | 2020-12-13 | 2020-12-22 | 2020-12-28 | 2020-12-30 | 21131 | 640 | No |  | No | Crítico |  | 24.8 | 2 | 36 | 0 | 1 | 0 | 1 | 0 | 0 | 0 | 0 | 0 | 0 | 0 |  | 11 | 3 | 3 | 12 | 0 | 2673 | 10 | 816 | 1063 |  |  | 1.9 | - |  |  | No |  | 32 | 25/24/18 | 288321 | 80027 | - | 1311 | - | - |  | Resultados están dentro de los rangos aceptables. | Nivel de limpieza en estado de Crítico. | Resultados están dentro de los rangos aceptables. | Identifique las causas del origen y corrija el Codigo ISO alto del aceite. Asegúrese de que la contaminación no está siendo introducida a través de los equipos de manejo de aceite. Retome la muestra en el próximo intervalo programado.
C0016864 | SHOUGANG | EP-38 | EP-38 MF LH | PERFORADORA DE ORUGAS | DRILLTECH | D75KS | MANDO FINAL LH | MOBILTRANS HD 60 | 2020-12-13 | 2020-12-22 | 2020-12-28 | 2020-12-30 | 21131 | 640 | No |  | No | Crítico |  | 25 | 2 | 35 | 0 | 1 | 0 | 1 | 1 | 0 | 0 | 0 | 0 | 0 | 0 |  | 10 | 0 | 2 | 13 | 0 | 2540 | 9 | 782 | 1021 |  |  | 2.4 | - |  |  | No |  | 43 | 25/23/18 | 274252 | 75577 | - | 1878 | - | - |  | Resultados están dentro de los rangos aceptables. | Nivel de limpieza en estado de Crítico. | Resultados están dentro de los rangos aceptables. | Identifique las causas del origen y corrija el Codigo ISO alto del aceite. Asegúrese de que la contaminación no está siendo introducida a través de los equipos de manejo de aceite. Retome la muestra en el próximo intervalo programado.
C0016865 | SHOUGANG | FC-105 | FC-105 MOT | CAMION | CATERPILLAR | 785D | MOTOR | CHEVRON 400 MGX 15W40 | 2020-12-14 | 2020-12-22 | 2020-12-28 | 2020-12-30 | 25501 | 310 | No | No | No | Precaución | 14.6 | 14.3 | 2 | 6 | 0 | 1 | 0 | 0 | 1 | 0 | 0 | 0 | 0 | 0 | 0 |  | 5 | 6 | 1 | 116 | 0 | 2293 | 26 | 883 | 1121 |  | 7 | 6.3 | 6.5 | 0.4 | 0.2 | No |  | 8 | - | - | - | - | - | - | - |  | Resultados están dentro de los rangos aceptables. | Niveles de sodio en el límite de precaución pueden representar fugas de refrigerante hacia el cárter del motor o contaminación por sal del medio ambiente. | Resultados están dentro de los rangos aceptables. | Localice la fuente de Sodio. Tome acciones correctivas. Retome la muestra para confirmar condición.
C0016866 | SHOUGANG | FC-63 | FC-63 MOT | CAMION | KOMATSU | HD1500 | MOTOR | CHEVRON 400 MGX 15W40 | 2020-12-14 | 2020-12-22 | 2020-12-28 | 2020-12-30 | 48589 | 550 | Yes | Yes | No | Normal | 14.6 | 14.1 | 2 | 15 | 0 | 1 | 0 | 0 | 1 | 0 | 0 | 0 | 0 | 0 | 0 |  | 4 | 3 | 1 | 93 | 0 | 2284 | 17 | 861 | 1120 |  | 6.7 | 5.4 | 6.1 | 0 | 0.8 | No |  | 12 | - | - | - | - | - | - | - |  | Resultados están dentro de los rangos aceptables. | Resultados están dentro de los rangos aceptables. | Resultados están dentro de los rangos aceptables. | Retome la muestra en el próximo intervalo programado.
C0016867 | SHOUGANG | FC-63 | FC-63 TRAN | CAMION | KOMATSU | HD1500 | TRANSMISION | MOBILTRANS HD 30 | 2020-12-14 | 2020-12-22 | 2020-12-28 | 2020-12-30 | 48589 | 990 | Yes | Yes | No | Normal |  | 11.1 | 3 | 3 | 0 | 1 | 0 | 0 | 0 | 0 | 0 | 0 | 0 | 0 | 0 |  | 5 | 1 | 0 | 2 | 0 | 3003 | 10 | 912 | 1201 |  |  | 0.5 | - |  |  | No |  | 11 | 20/19/16 | 9783 | 2653 | - | 356 | - | - |  | Resultados están dentro de los rangos aceptables. | Resultados están dentro de los rangos aceptables. | Resultados están dentro de los rangos aceptables. | Retome la muestra en el próximo intervalo programado.
C0016868 | SHOUGANG | FC-63 | FC-63 STHI | CAMION | KOMATSU | HD1500 | SISTEMA HIDRAULICO | MOBILTRANS HD 30 | 2020-12-14 | 2020-12-22 | 2020-12-28 | 2020-12-30 | 48589 | 990 | No | Yes | No | Precaución |  | 10.7 | 0 | 5 | 2 | 2 | 0 | 1 | 0 | 1 | 0 | 0 | 0 | 0 | 0 |  | 7 | 4 | 1 | 1 | 0 | 2977 | 12 | 918 | 1204 |  |  | 0 | - |  |  | No |  | 2 | 20/17/13 | 8296 | 936 | - | 50 | - | - |  | Resultados están dentro de los rangos aceptables. | Nivel de limpieza en estado de precaución. Niveles de Sodio en el límite de precuación. | Resultados están dentro de los rangos aceptables. | Localice la fuente de Sodio. Identifique las causas del origen y corrija el Codigo ISO alto del aceite. Asegúrese de que la contaminación no está siendo introducida a través de los equipos de manejo de aceite. Retome la muestra en el próximo intervalo programado.
C0016869 | SHOUGANG | FC-63 | FC-63 MF LH | CAMION | KOMATSU | HD1500 | MANDO FINAL LH | MOBILTRANS HD 50 | 2020-12-14 | 2020-12-22 | 2020-12-28 | 2020-12-30 | 48589 | 889 | Yes |  | No | Crítico |  | 17.7 | 1 | 15 | 1 | 1 | 0 | 0 | 0 | 0 | 0 | 0 | 0 | 0 | 0 |  | 6 | 0 | 2 | 3 | 0 | 2934 | 11 | 899 | 1179 |  |  | 0.7 | - |  |  | No |  | 18 | 25/22/16 | 164296 | 30156 | - | 537 | - | - |  | Resultados están dentro de los rangos aceptables. | Nivel de limpieza en estado de Crítico. | Resultados están dentro de los rangos aceptables. | Identifique las causas del origen y corrija el Codigo ISO alto del aceite. Asegúrese de que la contaminación no está siendo introducida a través de los equipos de manejo de aceite. Retome la muestra en el próximo intervalo programado.
C0016870 | SHOUGANG | FC-63 | FC-63 MF RH | CAMION | KOMATSU | HD1500 | MANDO FINAL RH | MOBILTRANS HD 50 | 2020-12-14 | 2020-12-22 | 2020-12-28 | 2020-12-30 | 48589 | 889 | Yes |  | No | Crítico |  | 17.7 | 1 | 14 | 0 | 0 | 0 | 0 | 0 | 0 | 0 | 0 | 0 | 0 | 0 |  | 6 | 1 | 1 | 2 | 0 | 2940 | 11 | 894 | 1169 |  |  | 0.7 | - |  |  | No |  | 21 | 25/22/17 | 179640 | 32174 | - | 664 | - | - |  | Resultados están dentro de los rangos aceptables. | Nivel de limpieza en estado de Crítico. | Resultados están dentro de los rangos aceptables. | Identifique las causas del origen y corrija el Codigo ISO alto del aceite. Asegúrese de que la contaminación no está siendo introducida a través de los equipos de manejo de aceite. Retome la muestra en el próximo intervalo programado.
C0016871 | SHOUGANG | FC-63 | FC-63 DIFE POS | CAMION | KOMATSU | HD1500 | DIFERENCIAL POSTERIOR | MOBILTRANS HD 50 | 2020-12-14 | 2020-12-22 | 2020-12-28 | 2020-12-30 | 48589 | 990 | Yes |  | No | Crítico |  | 17.8 | 1 | 15 | 0 | 1 | 0 | 0 | 0 | 0 | 0 | 0 | 0 | 0 | 0 |  | 5 | 1 | 1 | 3 | 0 | 3040 | 11 | 921 | 1198 |  |  | 0.7 | - |  |  | No |  | 18 | 25/22/17 | 160494 | 32058 | - | 705 | - | - |  | Resultados están dentro de los rangos aceptables. | Nivel de limpieza en estado de Crítico. | Resultados están dentro de los rangos aceptables. | Identifique las causas del origen y corrija el Codigo ISO alto del aceite. Asegúrese de que la contaminación no está siendo introducida a través de los equipos de manejo de aceite. Retome la muestra en el próximo intervalo programado.
C0016872 | SHOUGANG | EP-35 | EP-35 CJRO | PERFORADORA DE ORUGAS | ATLAS COPCO | DML | CABEZAL DE ROTACION | MOBILUBE HD 80W-90 | 2020-12-14 | 2020-12-22 | 2020-12-28 | 2020-12-30 | 20536 | 67 | Yes |  | No | Crítico |  | 18.8 | 1 | 102 | 0 | 0 | 0 | 1 | 2 | 2 | 1 | 0 | 0 | 0 | 0 |  | 7 | 0 | 1 | 16 | 0 | 401 | 3 | 517 | 158 |  |  | 1.3 | - |  |  | No |  | 500 | 26/25/20 | 444406 | 227151 | - | 9496 | - | - |  | Alta viscosidad por posible contaminación con un lubricante de mayor viscosidad. | Nivel de limpieza en estado de Crítico. | Resultados están dentro de los rangos aceptables. | Localice y corrija la causa de la alta viscosidad del aceite. Viscosidad mayor que la esperada puede restringir el flujo de aceite causando falta de aceite y desgaste. Identifique las causas del origen y corrija el Codigo ISO alto del aceite. Asegúrese de que la contaminación no está siendo introducida a través de los equipos de manejo de aceite. Retome la muestra en el próximo intervalo programado.
C0016873 | SHOUGANG | FC-117 | FC-117 MOT | CAMION | CATERPILLAR | 785D | MOTOR | CHEVRON 400 MGX 15W40 | 2020-12-14 | 2020-12-22 | 2020-12-28 | 2020-12-30 | 15801 | 289 | No | No | No | Precaución | 14.6 | 13.8 | 3 | 6 | 1 | 1 | 0 | 0 | 1 | 0 | 0 | 0 | 0 | 0 | 0 |  | 3 | 2 | 1 | 119 | 0 | 2287 | 25 | 877 | 1111 |  | 7 | 4.4 | 4.3 | 0 | 0.2 | No |  | 11 | - | - | - | - | - | - | - |  | Baja viscosidad por posible contaminación con un lubricante de menor viscosidad o dilución con combustible. | Resultados están dentro de los rangos aceptables. | Resultados están dentro de los rangos aceptables. | Localice y corrija la causa de baja viscosidad del aceite. Una baja viscosidad puede reducir la protección por lubricación. Retome la muestra en el próximo intervalo.
C0016874 | SHOUGANG | FC-86 | FC-86 MOT | CAMION | CATERPILLAR | 777F | MOTOR | MOBIL DELVAC 1 5W-40 | 2020-12-15 | 2020-12-22 | 2020-12-28 | 2020-12-30 | 32503 | 335 | No | No | No | Precaución | 14.8 | 15.2 | 0 | 6 | 1 | 1 | 0 | 0 | 1 | 0 | 0 | 0 | 0 | 0 | 0 |  | 7 | 6 | 2 | 54 | 0 | 2544 | 514 | 1090 | 1391 |  | 9.3 | 6.5 | 6.6 | 1.8 | 0.2 | No |  | 11 | - | - | - | - | - | - | - |  | Resultados están dentro de los rangos aceptables. | Niveles de sodio en el límite de precaución pueden representar fugas de refrigerante hacia el cárter del motor o contaminación por sal del medio ambiente. | Resultados están dentro de los rangos aceptables. | Localice la fuente de Sodio. Tome acciones correctivas. Retome la muestra para confirmar condición.
C0016875 | SHOUGANG | CH-05 | CH-05 MOT RH | PALA HIDRAULICA | CATERPILLAR | 6040 FS | MOTOR RH | MOBIL DELVAC MX 15W-40 | 2020-12-15 | 2020-12-22 | 2020-12-28 | 2020-12-30 | 30319 | 267 | Yes | Yes | No | Precaución | 14.4 | 13.6 | 1 | 6 | 1 | 0 | 0 | 0 | 48 | 0 | 0 | 0 | 0 | 0 | 0 |  | 4 | 0 | 0 | 2 | 0 | 1498 | 1200 | 1017 | 1335 |  | 8.5 | 5.5 | 6.8 | 3.4 | 0.2 | No |  | 4 | - | - | - | - | - | - | - |  | Baja viscosidad por posible contaminación con un lubricante de menor viscosidad o dilución con combustible. | Resultados están dentro de los rangos aceptables. | Resultados están dentro de los rangos aceptables. | Localice y corrija la causa de baja viscosidad del aceite. Una baja viscosidad puede reducir la protección por lubricación. Retome la muestra en el próximo intervalo.
C0016876 | SHOUGANG | CH-05 | CH-05 MOT LH | PALA HIDRAULICA | CATERPILLAR | 6040 FS | MOTOR LH | MOBIL DELVAC MX 15W-40 | 2020-12-15 | 2020-12-22 | 2020-12-28 | 2020-12-30 | 30319 | 267 | Yes | Yes | No | Crítico | 14.4 | 14.1 | 1 | 5 | 2 | 0 | 0 | 0 | 50 | 0 | 0 | 0 | 0 | 0 | 0 |  | 4 | 0 | 2 | 3 | 0 | 1537 | 1234 | 1030 | 1364 |  | 8.3 | 8.7 | 10.7 | 8.5 | 0.1 | No |  | 22 | - | - | - | - | - | - | - |  | Alta oxidación por posible degradación del aceite a altas temperaturas. | Resultados están dentro de los rangos aceptables. | Desgaste de Plomo en el límite de precaución. | Revisar el sistema de enfriamiento (termostatos, radiador, bomba de agua, mangueras, etc.). Identifique y evalúe los componentes a base de este elemento. Determine la fuente del metal de desgaste y tome acciones correctivas. Retomar la muestra para monitorear condición.
C0016877 | SHOUGANG | CH-05 | CH-05 RDGI LH | PALA HIDRAULICA | CATERPILLAR | 6040 FS | REDUCTOR DE GIRO LH | MOBILGEAR 600 XP 220 | 2020-12-15 | 2020-12-22 | 2020-12-28 | 2020-12-30 | 30319 | 267 | Yes |  | No | Crítico |  | 18.5 | 6 | 157 | 0 | 1 | 0 | 2 | 0 | 0 | 1 | 0 | 0 | 0 | 0 |  | 5 | 4 | 1 | 36 | 0 | 9 | 2 | 278 | 5 |  |  | 0.1 | - |  |  | No |  | 92 | 26/25/17 | 348966 | 173236 | - | 808 | - | - |  | Resultados están dentro de los rangos aceptables. | Nivel de limpieza en estado de Crítico. | Elevado desgaste de Hierro y Cromo. | Identifique las causas del origen y corrija el Codigo ISO alto del aceite. Asegúrese de que la contaminación no está siendo introducida a través de los equipos de manejo de aceite. Determine la fuente de los metales de desgaste excesivo y tome acciones correctivas. Retomar la muestra para monitorear condición.
C0016878 | SHOUGANG | CH-05 | CH-05 RDGI RH | PALA HIDRAULICA | CATERPILLAR | 6040 FS | REDUCTOR DE GIRO RH | MOBILGEAR 600 XP 220 | 2020-12-15 | 2020-12-22 | 2020-12-28 | 2020-12-30 | 30319 | 267 | Yes |  | No | Crítico |  | 18.3 | 7 | 188 | 0 | 0 | 0 | 2 | 0 | 0 | 1 | 0 | 0 | 0 | 0 |  | 4 | 0 | 0 | 34 | 0 | 12 | 2 | 275 | 6 |  |  | 0.1 | - |  |  | No |  | 90 | 26/25/17 | 501355 | 260889 | - | 735 | - | - |  | Resultados están dentro de los rangos aceptables. | Nivel de limpieza en estado de Crítico. | Elevado desgaste de Hierro y Cromo. | Identifique las causas del origen y corrija el Codigo ISO alto del aceite. Asegúrese de que la contaminación no está siendo introducida a través de los equipos de manejo de aceite. Determine la fuente de los metales de desgaste excesivo y tome acciones correctivas. Retomar la muestra para monitorear condición.
C0016879 | SHOUGANG | CH-05 | CH-05 RDGI CE | PALA HIDRAULICA | CATERPILLAR | 6040 FS | REDUCTOR DE GIRO CENTRAL | MOBILGEAR 600 XP 220 | 2020-12-15 | 2020-12-22 | 2020-12-28 | 2020-12-30 | 30319 | 267 | Yes |  | No | Crítico |  | 11.6 | 2 | 39 | 0 | 1 | 0 | 1 | 0 | 0 | 0 | 0 | 0 | 0 | 0 |  | 10 | 0 | 3 | 20 | 0 | 2532 | 10 | 798 | 1040 |  |  | 22.4 | - |  |  | No |  | 56 | 25/24/17 | 278113 | 118345 | - | 755 | - | - |  | Alta oxidación por posible degradación del aceite. Baja viscosidad por posible contaminación con un lubricante de menor viscosidad. | Nivel de limpieza en estado de Crítico. | Resultados están dentro de los rangos aceptables. | Localice y corrija la causa de baja viscosidad del aceite. Una baja viscosidad puede reducir la protección por lubricación. Identifique las causas del origen y corrija el Codigo ISO alto del aceite. Asegúrese de que la contaminación no está siendo introducida a través de los equipos de manejo de aceite. Retome la muestra en el próximo intervalo programado.
C0016880 | SHOUGANG | FC-112 | FC-112 MOT | CAMION | CATERPILLAR | 785D | MOTOR | MOBIL DELVAC 1 5W-40 | 2020-12-15 | 2020-12-22 | 2020-12-28 | 2020-12-30 | 32076 | 313 | No | No | No | Normal | 14.8 | 14.4 | 3 | 4 | 1 | 1 | 0 | 0 | 1 | 0 | 0 | 0 | 0 | 0 | 0 |  | 5 | 0 | 2 | 56 | 0 | 2420 | 476 | 1037 | 1335 |  | 9.2 | 6.3 | 6.3 | 2.6 | 0.2 | No |  | 11 | - | - | - | - | - | - | - |  | Resultados están dentro de los rangos aceptables. | Resultados están dentro de los rangos aceptables. | Resultados están dentro de los rangos aceptables. | Retome la muestra en el próximo intervalo programado.
C0016881 | SHOUGANG | FC-112 | FC-112 MF RH | CAMION | CATERPILLAR | 785D | MANDO FINAL RH | MOBILUBE XFD 60 | 2020-12-15 | 2020-12-22 | 2020-12-28 | 2020-12-30 | 32076 | 1516 | No | No | No | Crítico |  | 20.6 | 55 | 29 | 3 | 0 | 2 | 0 | 0 | 0 | 0 | 0 | 0 | 0 | 0 |  | 3 | 4 | 0 | 86 | 0 | 599 | 5 | 353 | 156 |  |  | 2.1 | - |  |  | No |  | 20 | 25/20/11 | 176229 | 6750 | - | 17 | - | - |  | Baja viscosidad por posible contaminación con un lubricante de menor viscosidad. | Nivel de limpieza en estado de Crítico. | Elevado desgaste de Cobre y Plomo. | Localice y corrija la causa de baja viscosidad del aceite. Una baja viscosidad puede reducir la protección por lubricación. Identifique las causas del origen y corrija el Codigo ISO alto del aceite. Asegúrese de que la contaminación no está siendo introducida a través de los equipos de manejo de aceite. Determine la fuente de los metales de desgaste excesivo y tome acciones correctivas. Retomar la muestra para monitorear condición.
C0016882 | SHOUGANG | FC-112 | FC-112 MF LH | CAMION | CATERPILLAR | 785D | MANDO FINAL LH | MOBILUBE XFD 60 | 2020-12-15 | 2020-12-22 | 2020-12-28 | 2020-12-30 | 32076 | 1516 | No | No | No | Crítico |  | 20.9 | 56 | 30 | 3 | 0 | 2 | 0 | 0 | 0 | 0 | 0 | 0 | 0 | 0 |  | 3 | 6 | 1 | 88 | 0 | 594 | 5 | 348 | 152 |  |  | 2.1 | - |  |  | No |  | 19 | 25/20/10 | 192462 | 7437 | - | 10 | - | - |  | Baja viscosidad por posible contaminación con un lubricante de menor viscosidad. | Nivel de limpieza en estado de Crítico. Niveles de Sodio en el límite de precuación. | Elevado desgaste de Cobre y Plomo. | Localice la fuente de Sodio. Localice y corrija la causa de baja viscosidad del aceite. Una baja viscosidad puede reducir la protección por lubricación. Identifique las causas del origen y corrija el Codigo ISO alto del aceite. Asegúrese de que la contaminación no está siendo introducida a través de los equipos de manejo de aceite. Determine la fuente de los metales de desgaste excesivo y tome acciones correctivas. Retomar la muestra para monitorear condición.
C0016883 | SHOUGANG | FC-112 | FC-112 DIFE POS | CAMION | CATERPILLAR | 785D | DIFERENCIAL POSTERIOR | MOBILUBE XFD 60 | 2020-12-15 | 2020-12-22 | 2020-12-28 | 2020-12-30 | 32076 | 1516 | No | No | No | Crítico |  | 20.8 | 54 | 31 | 3 | 0 | 2 | 0 | 0 | 0 | 0 | 0 | 0 | 0 | 0 |  | 4 | 2 | 0 | 84 | 0 | 581 | 4 | 348 | 152 |  |  | 2 | - |  |  | No |  | 20 | 25/21/11 | 198366 | 11061 | - | 16 | - | - |  | Baja viscosidad por posible contaminación con un lubricante de menor viscosidad. | Nivel de limpieza en estado de Crítico. | Elevado desgaste de Cobre. | Localice y corrija la causa de baja viscosidad del aceite. Una baja viscosidad puede reducir la protección por lubricación. Identifique las causas del origen y corrija el Codigo ISO alto del aceite. Asegúrese de que la contaminación no está siendo introducida a través de los equipos de manejo de aceite. Determine la fuente del metal de desgaste excesivo y tome acciones correctivas. Retomar la muestra para monitorear condición.
C0016884 | SHOUGANG | EP-29 | EP-29 MOT | PERFORADORA DE ORUGAS | ATLAS COPCO | DML | MOTOR | MOBIL DELVAC MX 15W-40 | 2020-12-15 | 2020-12-22 | 2020-12-28 | 2020-12-30 | 34443 | 193 | Yes | Yes | No | Crítico | 14.4 | 10.7 | 2 | 9 | 31 | 0 | 1 | 1 | 48 | 0 | 0 | 0 | 0 | 0 | 0 |  | 6 | 2 | 1 | 2 | 0 | 1513 | 1211 | 1006 | 1330 |  | 8.3 | 15.2 | 9.7 | 7.7 | 0.2 | No | 3.8 | 12 | - | - | - | - | - | - | - |  | Alta oxidación por posible degradación del aceite a altas temperaturas. Baja viscosidad por posible contaminación con un lubricante de menor viscosidad o dilución con combustible. | Resultados están dentro de los rangos aceptables. | Elevado desgaste de Plomo. | Revisar el sistema de enfriamiento (termostatos, radiador, bomba de agua, mangueras, etc.). Localice y corrija la causa de baja viscosidad del aceite. Una baja viscosidad puede reducir la protección por lubricación. Determine la fuente del metal de desgaste excesivo y tome acciones correctivas. Retomar la muestra para monitorear condición.
C0016885 | SHOUGANG | EP-29 | EP-29 MDBS | PERFORADORA DE ORUGAS | ATLAS COPCO | DML | MANDO DE BOMBAS | MOBILUBE HD 80W-90 | 2020-12-15 | 2020-12-22 | 2020-12-28 | 2020-12-30 | 34443 | 228 | Yes |  | No | Crítico |  | 13 | 1 | 224 | 0 | 3 | 0 | 1 | 0 | 1 | 2 | 0 | 0 | 0 | 1 |  | 15 | 3 | 2 | 4 | 0 | 46 | 8 | 446 | 66 |  |  | 0.3 | - |  |  | No |  | 122 | 26/25/16 | 374749 | 213514 | - | 597 | - | - |  | Baja viscosidad por posible contaminación con un lubricante de menor viscosidad. | Nivel de limpieza en estado de Crítico. | Resultados están dentro de los rangos aceptables. | Localice y corrija la causa de baja viscosidad del aceite. Una baja viscosidad puede reducir la protección por lubricación. Identifique las causas del origen y corrija el Codigo ISO alto del aceite. Asegúrese de que la contaminación no está siendo introducida a través de los equipos de manejo de aceite. Retome la muestra en el próximo intervalo programado.
C0016886 | SHOUGANG | EP-29 | EP-29 CJRO | PERFORADORA DE ORUGAS | ATLAS COPCO | DML | CABEZAL DE ROTACION | MOBILUBE HD 80W-90 | 2020-12-15 | 2020-12-22 | 2020-12-28 | 2020-12-30 | 34443 | 228 | Yes |  | No | Crítico |  | 14.3 | 0 | 123 | 0 | 0 | 0 | 1 | 1 | 0 | 1 | 0 | 0 | 0 | 0 |  | 5 | 0 | 0 | 5 | 0 | 47 | 5 | 472 | 21 |  |  | 1.6 | - |  |  | No |  | 21 | 26/24/16 | 362477 | 101197 | - | 588 | - | - |  | Resultados están dentro de los rangos aceptables. | Nivel de limpieza en estado de Crítico. | Elevado desgaste de Hierro. | Identifique las causas del origen y corrija el Codigo ISO alto del aceite. Asegúrese de que la contaminación no está siendo introducida a través de los equipos de manejo de aceite. Determine la fuente del metal de desgaste excesivo y tome acciones correctivas. Retomar la muestra para monitorear condición.
C0016887 | SHOUGANG | FC-126 | FC-126 MOT | CAMION | CATERPILLAR | 785D | MOTOR | MOBIL DELVAC 1 5W-40 | 2020-12-16 | 2020-12-22 | 2020-12-28 | 2020-12-30 | 23804 | 139 | No | No | No | Crítico | 14.8 | 14.1 | 2 | 7 | 3 | 1 | 0 | 0 | 15 | 0 | 0 | 0 | 0 | 0 | 0 |  | 8 | 143 | 3 | 31 | 0 | 2466 | 487 | 1056 | 1358 |  | 9.6 | 4.9 | 4.9 | 1 | 0.1 | No |  | 12 | - | - | - | - | - | - | - |  | Resultados están dentro de los rangos aceptables. | Niveles de sodio mayores que los esperados pueden representar fugas de refrigerante hacia el cárter del motor o contaminación por sal del medio ambiente. | Desgaste de Plomo en el límite de precaución. | Localice la fuente de Sodio. Identifique y evalúe los componentes a base de este elemento. Determine la fuente del metal de desgaste y tome acciones correctivas. Retomar la muestra para monitorear condición.
C0016888 | SHOUGANG | FC-127 | FC-127 MOT | CAMION | CATERPILLAR | 785D | MOTOR | MOBIL DELVAC 1 5W-40 | 2020-12-16 | 2020-12-22 | 2020-12-28 | 2020-12-30 | 18599 | 299 | No | No | No | Normal | 14.8 | 14.3 | 2 | 6 | 0 | 1 | 0 | 0 | 1 | 0 | 0 | 0 | 0 | 0 | 0 |  | 6 | 0 | 2 | 56 | 0 | 2461 | 490 | 1038 | 1346 |  | 9.8 | 5.8 | 5.9 | 1.7 | 0.2 | No |  | 12 | - | - | - | - | - | - | - |  | Resultados están dentro de los rangos aceptables. | Resultados están dentro de los rangos aceptables. | Resultados están dentro de los rangos aceptables. | Retome la muestra en el próximo intervalo programado.
C0016889 | SHOUGANG | MTG-015 | MTG-015 MOT | MONTACARGAS | TOYOTA | FDZN30 | MOTOR | SHELL RIMULA R4X 15W-40 | 2020-12-16 | 2020-12-22 | 2020-12-28 | 2020-12-30 | 1020 | 251 | Yes | Yes | No | Crítico | 14.7 | 13.5 | 2 | 6 | 0 | 1 | 1 | 0 | 47 | 0 | 0 | 0 | 0 | 0 | 0 |  | 20 | 0 | 1 | 2 | 0 | 1439 | 1150 | 1006 | 1289 |  | 9.3 | 1.1 | 4 | 0 | 0.1 | No |  | 12 | - | - | - | - | - | - | - |  | Baja viscosidad por posible contaminación con un lubricante de menor viscosidad. | Resultados están dentro de los rangos aceptables. | Resultados están dentro de los rangos aceptables. | Localice y corrija la causa de baja viscosidad del aceite. Una baja viscosidad puede reducir la protección por lubricación. Retome la muestra en el próximo intervalo.
C0016890 | ATOCONGO | V-319 | V-319 MOT | CAMION VOLQUETE | VOLVO | FMX 8X4R | MOTOR | MOBIL DELVAC MX 15W-40 | 2020-12-09 | 2020-12-22 | 2020-12-28 | 2020-12-30 | 12906 | 401 | Yes | Yes | No | Crítico | 14.4 | 12.7 | 3 | 4 | 1 | 0 | 0 | 0 | 43 | 1 | 0 | 0 | 0 | 0 | 0 | 0 | 3 | 0 | 1 | 3 | 0 | 1387 | 1076 | 942 | 1224 | 0 | 8.5 | 6.9 | 3.8 | 0 | 0.3 | No |  | 11 | - | - | - | - | - | - | - |  | Baja viscosidad por posible contaminación con un lubricante de menor viscosidad. | Resultados están dentro de los rangos aceptables. | Resultados están dentro de los rangos aceptables. | Localice y corrija la causa de baja viscosidad del aceite. Una baja viscosidad puede reducir la protección por lubricación. Retome la muestra en el próximo intervalo.
C0016891 | ATOCONGO | V-401 | V-401 MOT | CAMION VOLQUETE | VOLVO | FMX 8X4R | MOTOR | MOBIL DELVAC MX 15W-40 | 2020-12-11 | 2020-12-22 | 2020-12-28 | 2020-12-30 | 8998 | 430 | Yes | Yes | No | Crítico | 14.4 | 12.9 | 2 | 13 | 5 | 0 | 1 | 0 | 42 | 0 | 0 | 0 | 0 | 0 | 0 | 0 | 3 | 0 | 2 | 7 | 0 | 1501 | 1108 | 994 | 1305 | 0 | 8.1 | 8.9 | 7.3 | 0 | 0.4 | No |  | 14 | - | - | - | - | - | - | - |  | Baja viscosidad por posible contaminación con un lubricante de menor viscosidad o dilución con combustible. | Resultados están dentro de los rangos aceptables. | Desgaste de Plomo en el límite de precaución. | Localice y corrija la causa de baja viscosidad del aceite. Una baja viscosidad puede reducir la protección por lubricación. Identifique y evalúe los componentes a base de este elemento. Determine la fuente del metal de desgaste y tome acciones correctivas. Retomar la muestra para monitorear condición.
C0016892 | ATOCONGO | V-394 | V-394 MOT | CAMION VOLQUETE | VOLVO | FMX 8X4R | MOTOR | MOBIL DELVAC MX 15W-40 | 2020-12-13 | 2020-12-22 | 2020-12-28 | 2020-12-30 | 9716 | 553 | Yes | Yes | No | Crítico | 14.4 | 12.5 | 2 | 13 | 3 | 1 | 0 | 0 | 45 | 0 | 0 | 0 | 0 | 0 | 0 | 0 | 5 | 0 | 4 | 2 | 0 | 1375 | 1130 | 972 | 1251 | 0 | 8.6 | 9.5 | 5 | 0 | 0.4 | No |  | 7 | - | - | - | - | - | - | - |  | Baja viscosidad por posible contaminación con un lubricante de menor viscosidad o dilución con combustible. | Resultados están dentro de los rangos aceptables. | Resultados están dentro de los rangos aceptables. | Localice y corrija la causa de baja viscosidad del aceite. Una baja viscosidad puede reducir la protección por lubricación. Retome la muestra en el próximo intervalo.
C0016893 | ATOCONGO | C-55 | C-55 MFDEL RH | CARGADOR FRONTAL | CATERPILLAR | 988H | MANDO FINAL DEL. RH | MOBILTRANS HD 50 | 2020-12-14 | 2020-12-22 | 2020-12-28 | 2020-12-30 | 4354 | 473 | No | No | No | Crítico |  | 17.8 | 1 | 5 | 0 | 1 | 0 | 0 | 0 | 0 | 0 | 0 | 0 | 0 | 0 | 0 | 7 | 1 | 2 | 1 | 0 | 2950 | 13 | 911 | 1209 | 0 |  | 0 | - |  |  | No |  | 6 | 25/23/18 | 164871 | 40222 | - | 1363 | - | - |  | Resultados están dentro de los rangos aceptables. | Nivel de limpieza en estado de Crítico. | Resultados están dentro de los rangos aceptables. | Identifique las causas del origen y corrija el Codigo ISO alto del aceite. Asegúrese de que la contaminación no está siendo introducida a través de los equipos de manejo de aceite. Retome la muestra en el próximo intervalo programado.
C0016894 | ATOCONGO | C-55 | C-55 MFDEL LH | CARGADOR FRONTAL | CATERPILLAR | 988H | MANDO FINAL DEL. LH | MOBILTRANS HD 50 | 2020-12-14 | 2020-12-22 | 2020-12-28 | 2020-12-30 | 4354 | 473 | No | No | No | Crítico |  | 17.9 | 1 | 5 | 1 | 1 | 0 | 0 | 0 | 0 | 0 | 0 | 0 | 0 | 0 | 0 | 7 | 1 | 1 | 2 | 0 | 2922 | 12 | 902 | 1203 | 0 |  | 0 | - |  |  | No |  | 16 | 24/22/18 | 150065 | 39260 | - | 1365 | - | - |  | Resultados están dentro de los rangos aceptables. | Nivel de limpieza en estado de Crítico. | Resultados están dentro de los rangos aceptables. | Identifique las causas del origen y corrija el Codigo ISO alto del aceite. Asegúrese de que la contaminación no está siendo introducida a través de los equipos de manejo de aceite. Retome la muestra en el próximo intervalo programado.
C0016895 | ATOCONGO | C-55 | C-55 MFPOS LH | CARGADOR FRONTAL | CATERPILLAR | 988H | MANDO FINAL POST. LH | MOBILTRANS HD 50 | 2020-12-14 | 2020-12-22 | 2020-12-28 | 2020-12-30 | 4354 | 986 | Yes | No | No | Crítico |  | 18 | 1 | 6 | 0 | 1 | 0 | 0 | 0 | 0 | 0 | 0 | 0 | 0 | 0 | 0 | 5 | 0 | 2 | 2 | 0 | 2927 | 11 | 897 | 1196 | 0 |  | 0.5 | - |  |  | No |  | 10 | 24/22/17 | 131059 | 25047 | - | 799 | - | - |  | Resultados están dentro de los rangos aceptables. | Nivel de limpieza en estado de Crítico. | Resultados están dentro de los rangos aceptables. | Identifique las causas del origen y corrija el Codigo ISO alto del aceite. Asegúrese de que la contaminación no está siendo introducida a través de los equipos de manejo de aceite. Retome la muestra en el próximo intervalo programado.
C0016896 | ATOCONGO | C-55 | C-55 TRAN | CARGADOR FRONTAL | CATERPILLAR | 988H | TRANSMISION | MOBILTRANS HD 30 | 2020-12-14 | 2020-12-22 | 2020-12-28 | 2020-12-30 | 4354 | 986 | Yes | No | No | Precaución |  | 10.9 | 6 | 9 | 1 | 1 | 0 | 0 | 0 | 0 | 0 | 0 | 0 | 0 | 0 | 0 | 4 | 2 | 2 | 2 | 0 | 2746 | 12 | 883 | 1157 | 0 |  | 1.5 | - |  |  | No |  | 10 | 21/18/14 | 13650 | 1707 | - | 84 | - | - |  | Resultados están dentro de los rangos aceptables. | Nivel de limpieza en estado de precaución. | Resultados están dentro de los rangos aceptables. | Identifique las causas del origen y corrija el Codigo ISO alto del aceite. Asegúrese de que la contaminación no está siendo introducida a través de los equipos de manejo de aceite. Retome la muestra en el próximo intervalo programado.
C0016897 | ATOCONGO | C-55 | C-55 STHI | CARGADOR FRONTAL | CATERPILLAR | 988H | SISTEMA HIDRAULICO | MOBILTRANS HD 10W | 2020-12-14 | 2020-12-22 | 2020-12-28 | 2020-12-30 | 4354 | 1970 | No | No | No | Crítico |  | 6.3 | 4 | 47 | 0 | 7 | 0 | 2 | 1 | 0 | 1 | 0 | 0 | 0 | 0 | 0 | 14 | 4 | 4 | 2 | 0 | 1557 | 27 | 730 | 998 | 0 |  | 6 | - |  |  | No |  | 20 | 20/16/13 | 6106 | 493 | - | 44 | - | - |  | Resultados están dentro de los rangos aceptables. | Niveles de Sodio, Silicio y Potasio mayores que los esperados. Nivel de limpieza en estado de precaución. | Elevado desgaste de Hierro y Aluminio. | Localice la fuente de Sodio, Silicio y Potasio. Identifique las causas del origen y corrija el Codigo ISO alto del aceite. Asegúrese de que la contaminación no está siendo introducida a través de los equipos de manejo de aceite. Determine la fuente de los metales de desgaste excesivo y tome acciones correctivas. Retomar la muestra para monitorear condición.
C0016898 | ATOCONGO | C-55 | C-55 MFPOS RH | CARGADOR FRONTAL | CATERPILLAR | 988H | MANDO FINAL POST. RH | MOBILTRANS HD 50 | 2020-12-14 | 2020-12-22 | 2020-12-28 | 2020-12-30 | 4354 | 986 | Yes | No | No | Crítico |  | 18 | 1 | 6 | 0 | 1 | 0 | 0 | 0 | 0 | 0 | 0 | 0 | 0 | 0 | 0 | 5 | 0 | 2 | 1 | 0 | 2890 | 11 | 883 | 1179 | 0 |  | 0.5 | - |  |  | No |  | 11 | 25/22/17 | 172168 | 26075 | - | 724 | - | - |  | Resultados están dentro de los rangos aceptables. | Nivel de limpieza en estado de Crítico. | Resultados están dentro de los rangos aceptables. | Identifique las causas del origen y corrija el Codigo ISO alto del aceite. Asegúrese de que la contaminación no está siendo introducida a través de los equipos de manejo de aceite. Retome la muestra en el próximo intervalo programado.
C0016899 | ATOCONGO | C-55 | C-55 DIFE DEL | CARGADOR FRONTAL | CATERPILLAR | 988H | DIFERENCIAL DELANTERO | MOBILTRANS HD 50 | 2020-12-14 | 2020-12-22 | 2020-12-28 | 2020-12-30 | 4354 | 473 | No | No | No | Crítico |  | 17.7 | 1 | 5 | 1 | 1 | 0 | 0 | 0 | 0 | 0 | 0 | 0 | 0 | 0 | 0 | 7 | 0 | 1 | 3 | 0 | 2952 | 12 | 901 | 1214 | 0 |  | 0 | - |  |  | No |  | 18 | 25/23/18 | 167982 | 43202 | - | 1549 | - | - |  | Resultados están dentro de los rangos aceptables. | Nivel de limpieza en estado de Crítico. | Resultados están dentro de los rangos aceptables. | Identifique las causas del origen y corrija el Codigo ISO alto del aceite. Asegúrese de que la contaminación no está siendo introducida a través de los equipos de manejo de aceite. Retome la muestra en el próximo intervalo programado.
C0016900 | ATOCONGO | C-55 | C-55 DIFE POS | CARGADOR FRONTAL | CATERPILLAR | 988H | DIFERENCIAL POSTERIOR | MOBILTRANS HD 50 | 2020-12-14 | 2020-12-22 | 2020-12-28 | 2020-12-30 | 4354 | 986 | Yes | No | No | Crítico |  | 18 | 2 | 7 | 1 | 1 | 0 | 0 | 0 | 0 | 0 | 0 | 0 | 0 | 0 | 0 | 6 | 1 | 2 | 2 | 0 | 2885 | 11 | 897 | 1193 | 0 |  | 0.5 | - |  |  | No |  | 15 | 25/22/17 | 161764 | 27359 | - | 844 | - | - |  | Resultados están dentro de los rangos aceptables. | Nivel de limpieza en estado de Crítico. | Resultados están dentro de los rangos aceptables. | Identifique las causas del origen y corrija el Codigo ISO alto del aceite. Asegúrese de que la contaminación no está siendo introducida a través de los equipos de manejo de aceite. Retome la muestra en el próximo intervalo programado.
C0016901 | ATOCONGO | C-55 | C-55 MOT | CARGADOR FRONTAL | CATERPILLAR | 988H | MOTOR | MOBIL DELVAC MX 15W-40 | 2020-12-14 | 2020-12-22 | 2020-12-28 | 2020-12-30 | 4354 | 242 | Yes | Yes | No | Crítico | 14.4 | 13.5 | 37 | 12 | 4 | 0 | 0 | 1 | 47 | 0 | 0 | 0 | 0 | 0 | 0 | 0 | 6 | 0 | 1 | 2 | 0 | 1430 | 1162 | 988 | 1309 | 0 | 7.9 | 6.4 | 7.1 | 1.8 | 0.3 | No |  | 12 | - | - | - | - | - | - | - |  | Baja viscosidad por posible contaminación con un lubricante de menor viscosidad o dilución con combustible. | Resultados están dentro de los rangos aceptables. | Elevado desgaste de Plomo y Cobre. | Localice y corrija la causa de baja viscosidad del aceite. Una baja viscosidad puede reducir la protección por lubricación. Determine la fuente de los metales de desgaste excesivo y tome acciones correctivas. Retomar la muestra para monitorear condición.
C0016902 | ATOCONGO | V-399 | V-399 MOT | CAMION VOLQUETE | VOLVO | FMX 8X4R | MOTOR | MOBIL DELVAC MX 15W-40 | 2020-11-25 | 2020-12-22 | 2020-12-28 | 2020-12-30 | 10165 | 401 | Yes | Yes | No | Crítico | 14.4 | 11.5 | 22 | 90 | 2 | 2 | 0 | 1 | 44 | 0 | 2 | 0 | 0 | 0 | 0 | 0 | 8 | 1 | 1 | 3 | 2 | 1404 | 1117 | 960 | 1258 | 0 | 8.2 | 15.9 | 4.3 | 0.8 | 0.3 | No | 4.8 | 26 | - | - | - | - | - | - | - |  | Alta oxidación por posible degradación del aceite a altas temperaturas. Baja viscosidad por posible contaminación con un lubricante de menor viscosidad o dilución con combustible. | Causas posibles de dilución con combustible: Lineas de combustible con fugas, patron de pulverización defectuoso, Inyector goteando, fugas en sellos de bombas de transferencia, bomba de inyección defectuosa, Anillos de sellos ("O-rings") de inyector gastados. | Elevado desgaste de Hierro y Cobre. | Revisar el sistema de enfriamiento (termostatos, radiador, bomba de agua, mangueras, etc.). Localice y corrija la causa de baja viscosidad del aceite. Una baja viscosidad puede reducir la protección por lubricación. Determine la fuente de los metales de desgaste excesivo y tome acciones correctivas. Retomar la muestra para monitorear condición.
C0016903 | ATOCONGO | V-399 | V-399 CUPO LH | CAMION VOLQUETE | VOLVO | FMX 8X4R | CUBO POST. LH | MOBILUBE HD 85W-140 | 2020-11-25 | 2020-12-22 | 2020-12-28 | 2020-12-30 | 10165 | 1563 | Yes | No | No | Precaución |  | 24.8 | 1 | 89 | 0 | 0 | 0 | 1 | 0 | 0 | 1 | 0 | 0 | 0 | 0 | 0 | 2 | 0 | 1 | 2 | 0 | 10 | 1 | 468 | 6 | 0 |  | 0.6 | - |  |  | No |  | 38 | 23/20/13 | 75698 | 5037 | - | 77 | - | - |  | Resultados están dentro de los rangos aceptables. | Nivel de limpieza en estado de precaución. | Resultados están dentro de los rangos aceptables. | Identifique las causas del origen y corrija el Codigo ISO alto del aceite. Asegúrese de que la contaminación no está siendo introducida a través de los equipos de manejo de aceite. Retome la muestra en el próximo intervalo programado.
C0016904 | ATOCONGO | V-399 | V-399 CUPO RH | CAMION VOLQUETE | VOLVO | FMX 8X4R | CUBO POST. RH | MOBILUBE HD 85W-140 | 2020-11-25 | 2020-12-22 | 2020-12-28 | 2020-12-30 | 10165 | 1563 | Yes | No | No | Precaución |  | 24.7 | 1 | 87 | 0 | 0 | 0 | 1 | 0 | 0 | 1 | 0 | 0 | 0 | 0 | 0 | 2 | 0 | 1 | 2 | 0 | 9 | 1 | 469 | 5 | 0 |  | 0.6 | - |  |  | No |  | 38 | 23/19/14 | 70622 | 4984 | - | 91 | - | - |  | Resultados están dentro de los rangos aceptables. | Nivel de limpieza en estado de precaución. | Resultados están dentro de los rangos aceptables. | Identifique las causas del origen y corrija el Codigo ISO alto del aceite. Asegúrese de que la contaminación no está siendo introducida a través de los equipos de manejo de aceite. Retome la muestra en el próximo intervalo programado.
C0016905 | ATOCONGO | V-399 | V-399 CUDE LH | CAMION VOLQUETE | VOLVO | FMX 8X4R | CUBO DEL. LH | MOBILUBE HD 85W-140 | 2020-11-25 | 2020-12-22 | 2020-12-28 | 2020-12-30 | 10165 | 1563 | Yes | No | No | Precaución |  | 24.7 | 0 | 57 | 0 | 0 | 0 | 0 | 0 | 0 | 1 | 0 | 0 | 0 | 0 | 0 | 2 | 0 | 1 | 1 | 0 | 10 | 1 | 459 | 5 | 0 |  | 0.4 | - |  |  | No |  | 116 | 23/19/14 | 51850 | 2952 | - | 101 | - | - |  | Resultados están dentro de los rangos aceptables. | Nivel de limpieza en estado de precaución. | Resultados están dentro de los rangos aceptables. | Identifique las causas del origen y corrija el Codigo ISO alto del aceite. Asegúrese de que la contaminación no está siendo introducida a través de los equipos de manejo de aceite. Retome la muestra en el próximo intervalo programado.
C0016906 | ATOCONGO | V-399 | V-399 CUDE RH | CAMION VOLQUETE | VOLVO | FMX 8X4R | CUBO DEL. RH | MOBILUBE HD 85W-140 | 2020-11-25 | 2020-12-22 | 2020-12-28 | 2020-12-30 | 10165 | 1563 | Yes | No | No | Precaución |  | 24.7 | 0 | 54 | 0 | 0 | 0 | 0 | 0 | 0 | 1 | 0 | 0 | 0 | 0 | 0 | 1 | 0 | 0 | 2 | 0 | 11 | 1 | 454 | 5 | 0 |  | 0.5 | - |  |  | No |  | 130 | 23/19/14 | 53904 | 3359 | - | 86 | - | - |  | Resultados están dentro de los rangos aceptables. | Nivel de limpieza en estado de precaución. | Resultados están dentro de los rangos aceptables. | Identifique las causas del origen y corrija el Codigo ISO alto del aceite. Asegúrese de que la contaminación no está siendo introducida a través de los equipos de manejo de aceite. Retome la muestra en el próximo intervalo programado.
C0016907 | ATOCONGO | V-399 | V-399 DIFE DEL | CAMION VOLQUETE | VOLVO | FMX 8X4R | DIFERENCIAL DELANTERO | MOBILUBE HD 85W-140 | 2020-11-25 | 2020-12-22 | 2020-12-28 | 2020-12-30 | 10165 | 1563 | Yes | No | No | Crítico |  | 24.7 | 1 | 106 | 0 | 0 | 0 | 1 | 0 | 0 | 1 | 0 | 0 | 0 | 0 | 0 | 2 | 0 | 1 | 3 | 0 | 9 | 1 | 462 | 5 | 0 |  | 6.3 | - |  |  | No |  | 494 | 25/21/14 | 226095 | 16162 | - | 91 | - | - |  | Resultados están dentro de los rangos aceptables. | Nivel de limpieza en estado de Crítico. | Resultados están dentro de los rangos aceptables. | Identifique las causas del origen y corrija el Codigo ISO alto del aceite. Asegúrese de que la contaminación no está siendo introducida a través de los equipos de manejo de aceite. Retome la muestra en el próximo intervalo programado.
C0016908 | ATOCONGO | V-399 | V-399 DIFE POS | CAMION VOLQUETE | VOLVO | FMX 8X4R | DIFERENCIAL POSTERIOR | MOBILUBE HD 85W-140 | 2020-11-25 | 2020-12-22 | 2020-12-28 | 2020-12-30 | 10165 | 1563 | Yes | No | No | Precaución |  | 24.8 | 0 | 80 | 0 | 0 | 0 | 1 | 0 | 0 | 1 | 0 | 0 | 0 | 0 | 0 | 2 | 0 | 1 | 2 | 0 | 11 | 1 | 465 | 6 | 0 |  | 0.6 | - |  |  | No |  | 35 | 23/19/12 | 57638 | 3664 | - | 36 | - | - |  | Resultados están dentro de los rangos aceptables. | Nivel de limpieza en estado de precaución. | Resultados están dentro de los rangos aceptables. | Identifique las causas del origen y corrija el Codigo ISO alto del aceite. Asegúrese de que la contaminación no está siendo introducida a través de los equipos de manejo de aceite. Retome la muestra en el próximo intervalo programado.
C0016909 | ATOCONGO | V-399 | V-399 TRAN | CAMION VOLQUETE | VOLVO | FMX 8X4R | TRANSMISION | MOBILUBE HD 80W-90 | 2020-11-25 | 2020-12-22 | 2020-12-28 | 2020-12-30 | 10165 | 1563 | Yes | Yes | No | Precaución |  | 13.9 | 22 | 3 | 0 | 0 | 0 | 0 | 0 | 0 | 0 | 0 | 0 | 0 | 0 | 0 | 5 | 0 | 0 | 1 | 0 | 27 | 1 | 468 | 11 | 0 |  | 0.5 | - |  |  | No |  | 7 | 22/19/13 | 32836 | 3231 | - | 57 | - | - |  | Resultados están dentro de los rangos aceptables. | Nivel de limpieza en estado de precaución. | Resultados están dentro de los rangos aceptables. | Identifique las causas del origen y corrija el Codigo ISO alto del aceite. Asegúrese de que la contaminación no está siendo introducida a través de los equipos de manejo de aceite. Retome la muestra en el próximo intervalo programado.
C0016910 | ATOCONGO | V-399 | V-399 STDI | CAMION VOLQUETE | VOLVO | FMX 8X4R | SISTEMA DIRECCION | MOBIL ATF 220 | 2020-11-25 | 2020-12-22 | 2020-12-28 | 2020-12-30 | 10165 | 1563 | Yes | Yes | No | Crítico |  | 5.9 | 2 | 47 | 0 | 3 | 0 | 0 | 0 | 0 | 1 | 0 | 0 | 0 | 0 | 0 | 8 | 4 | 1 | 40 | 0 | 32 | 54 | 288 | 225 | 0 |  | 3.3 | - |  |  | No |  | 14 | 21/16/12 | 11618 | 580 | - | 25 | - | - |  | Baja viscosidad por posible contaminación con un lubricante de menor viscosidad. | Nivel de limpieza en estado de precaución. | Resultados están dentro de los rangos aceptables. | Localice y corrija la causa de baja viscosidad del aceite. Una baja viscosidad puede reducir la protección por lubricación. Identifique las causas del origen y corrija el Codigo ISO alto del aceite. Asegúrese de que la contaminación no está siendo introducida a través de los equipos de manejo de aceite. Retome la muestra en el próximo intervalo programado.
C0016911 | ATOCONGO | V-399 | V-399 STHI | CAMION VOLQUETE | VOLVO | FMX 8X4R | SISTEMA HIDRAULICO | MOBILTRANS HD 10W | 2020-11-25 | 2020-12-22 | 2020-12-28 | 2020-12-30 | 10165 | 1563 | No | No | No | Crítico |  | 6.1 | 0 | 4 | 0 | 1 | 0 | 0 | 0 | 0 | 0 | 0 | 0 | 0 | 0 | 0 | 9 | 0 | 2 | 3 | 0 | 2443 | 11 | 814 | 1124 | 0 |  | 1.9 | - |  |  | No |  | 4 | 23/19/12 | 57649 | 3565 | - | 22 | - | - |  | Resultados están dentro de los rangos aceptables. | Nivel de limpieza en estado de precaución. | Resultados están dentro de los rangos aceptables. | Identifique las causas del origen y corrija el Codigo ISO alto del aceite. Asegúrese de que la contaminación no está siendo introducida a través de los equipos de manejo de aceite. Retome la muestra en el próximo intervalo programado.
C0016912 | ATOCONGO | V-311 | V-311 MOT | CAMION VOLQUETE | VOLVO | FMX 8X4R | MOTOR | MOBIL DELVAC MX 15W-40 | 2020-11-23 | 2020-12-22 | 2020-12-28 | 2020-12-30 | 13318 | 408 | Yes | Yes | No | Crítico | 14.4 | 12.6 | 2 | 10 | 0 | 4 | 0 | 0 | 45 | 1 | 0 | 0 | 0 | 0 | 0 | 0 | 11 | 0 | 2 | 2 | 0 | 1473 | 1156 | 1005 | 1299 | 0 | 8.6 | 6.8 | 4 | 0 | 0.3 | No |  | 8 | - | - | - | - | - | - | - |  | Baja viscosidad por posible contaminación con un lubricante de menor viscosidad o dilución con combustible. | Resultados están dentro de los rangos aceptables. | Resultados están dentro de los rangos aceptables. | Localice y corrija la causa de baja viscosidad del aceite. Una baja viscosidad puede reducir la protección por lubricación. Retome la muestra en el próximo intervalo.
C0016913 | ATOCONGO | V-311 | V-311 CUDE LH | CAMION VOLQUETE | VOLVO | FMX 8X4R | CUBO DEL. LH | MOBILUBE HD 85W-140 | 2020-11-23 | 2020-12-22 | 2020-12-28 | 2020-12-30 | 13318 | 747 | Yes | No | No | Precaución |  | 25 | 2 | 22 | 0 | 0 | 0 | 0 | 2 | 0 | 1 | 0 | 0 | 0 | 0 | 0 | 2 | 0 | 1 | 2 | 0 | 22 | 5 | 459 | 10 | 0 |  | 0.2 | - |  |  | No |  | 10 | 23/20/14 | 79876 | 5368 | - | 132 | - | - |  | Resultados están dentro de los rangos aceptables. | Nivel de limpieza en estado de precaución. | Resultados están dentro de los rangos aceptables. | Identifique las causas del origen y corrija el Codigo ISO alto del aceite. Asegúrese de que la contaminación no está siendo introducida a través de los equipos de manejo de aceite. Retome la muestra en el próximo intervalo programado.
C0016914 | ATOCONGO | V-311 | V-311 CUDE RH | CAMION VOLQUETE | VOLVO | FMX 8X4R | CUBO DEL. RH | MOBILUBE HD 85W-140 | 2020-11-23 | 2020-12-22 | 2020-12-28 | 2020-12-30 | 13318 | 747 | Yes | No | No | Precaución |  | 25.1 | 2 | 21 | 0 | 0 | 0 | 0 | 2 | 0 | 1 | 0 | 0 | 0 | 0 | 0 | 2 | 0 | 1 | 2 | 0 | 21 | 5 | 455 | 10 | 0 |  | 0.2 | - |  |  | No |  | 14 | 23/19/14 | 74640 | 4932 | - | 81 | - | - |  | Resultados están dentro de los rangos aceptables. | Nivel de limpieza en estado de precaución. | Resultados están dentro de los rangos aceptables. | Identifique las causas del origen y corrija el Codigo ISO alto del aceite. Asegúrese de que la contaminación no está siendo introducida a través de los equipos de manejo de aceite. Retome la muestra en el próximo intervalo programado.
C0016915 | ATOCONGO | V-311 | V-311 CUPO LH | CAMION VOLQUETE | VOLVO | FMX 8X4R | CUBO POST. LH | MOBILUBE HD 85W-140 | 2020-11-23 | 2020-12-22 | 2020-12-28 | 2020-12-30 | 13318 | 747 | Yes | No | No | Precaución |  | 24.8 | 2 | 72 | 0 | 0 | 0 | 0 | 0 | 0 | 1 | 0 | 0 | 0 | 0 | 0 | 2 | 0 | 0 | 2 | 0 | 24 | 5 | 455 | 10 | 0 |  | 0.2 | - |  |  | No |  | 104 | 23/19/11 | 69433 | 4782 | - | 16 | - | - |  | Resultados están dentro de los rangos aceptables. | Nivel de limpieza en estado de precaución. | Resultados están dentro de los rangos aceptables. | Identifique las causas del origen y corrija el Codigo ISO alto del aceite. Asegúrese de que la contaminación no está siendo introducida a través de los equipos de manejo de aceite. Retome la muestra en el próximo intervalo programado.
C0016916 | ATOCONGO | V-311 | V-311 CUPO RH | CAMION VOLQUETE | VOLVO | FMX 8X4R | CUBO POST. RH | MOBILUBE HD 85W-140 | 2020-11-23 | 2020-12-22 | 2020-12-28 | 2020-12-30 | 13318 | 747 | Yes | No | No | Normal |  | 25.1 | 2 | 71 | 0 | 0 | 0 | 0 | 0 | 0 | 1 | 0 | 0 | 0 | 0 | 0 | 2 | 0 | 0 | 3 | 0 | 26 | 5 | 450 | 11 | 0 |  | 0.2 | - |  |  | No |  | 294 | - | - | - | - | - | - | - |  | Resultados están dentro de los rangos aceptables. | Presencia de partículas oscuras lo cual imposibilita realizar la prueba de Conteo de Partículas. | Indica presencia de partículas ferromagnéticas visibles mayores a 40 micras. | Determine la fuente de partículas ferromagnéticas y tome acciones correctivas de ser necesario.
C0016917 | ATOCONGO | V-311 | V-311 DIFE DEL | CAMION VOLQUETE | VOLVO | FMX 8X4R | DIFERENCIAL DELANTERO | MOBILUBE HD 85W-140 | 2020-11-23 | 2020-12-22 | 2020-12-28 | 2020-12-30 | 13318 | 747 | Yes | No | No | Crítico |  | 24.9 | 2 | 22 | 0 | 0 | 0 | 0 | 2 | 0 | 1 | 0 | 0 | 0 | 0 | 0 | 2 | 0 | 1 | 2 | 0 | 25 | 5 | 463 | 12 | 0 |  | 0.2 | - |  |  | No |  | 14 | 24/19/13 | 82314 | 4791 | - | 76 | - | - |  | Resultados están dentro de los rangos aceptables. | Nivel de limpieza en estado de Crítico. | Resultados están dentro de los rangos aceptables. | Identifique las causas del origen y corrija el Codigo ISO alto del aceite. Asegúrese de que la contaminación no está siendo introducida a través de los equipos de manejo de aceite. Retome la muestra en el próximo intervalo programado.
C0016918 | ATOCONGO | V-311 | V-311 DIFE POS | CAMION VOLQUETE | VOLVO | FMX 8X4R | DIFERENCIAL POSTERIOR | MOBILUBE HD 85W-140 | 2020-11-23 | 2020-12-22 | 2020-12-28 | 2020-12-30 | 13318 | 747 | Yes | No | No | Crítico |  | 25 | 2 | 70 | 0 | 0 | 0 | 0 | 0 | 1 | 1 | 0 | 0 | 0 | 0 | 0 | 2 | 0 | 0 | 1 | 0 | 25 | 4 | 461 | 10 | 0 |  | 0.2 | - |  |  | No |  | 209 | 24/20/14 | 86425 | 7384 | - | 84 | - | - |  | Resultados están dentro de los rangos aceptables. | Nivel de limpieza en estado de Crítico. | Resultados están dentro de los rangos aceptables. | Identifique las causas del origen y corrija el Codigo ISO alto del aceite. Asegúrese de que la contaminación no está siendo introducida a través de los equipos de manejo de aceite. Retome la muestra en el próximo intervalo programado.
C0016919 | ATOCONGO | V-311 | V-311 TRAN | CAMION VOLQUETE | VOLVO | FMX 8X4R | TRANSMISION | MOBILUBE HD 80W-90 | 2020-11-23 | 2020-12-22 | 2020-12-28 | 2020-12-30 | 13318 | 747 | Yes | Yes | No | Precaución |  | 13.8 | 23 | 6 | 0 | 1 | 0 | 0 | 1 | 0 | 0 | 0 | 0 | 0 | 0 | 0 | 7 | 0 | 1 | 2 | 0 | 35 | 7 | 460 | 30 | 0 |  | 0.8 | - |  |  | No |  | 10 | 23/20/14 | 61467 | 9116 | - | 136 | - | - |  | Resultados están dentro de los rangos aceptables. | Nivel de limpieza en estado de precaución. | Resultados están dentro de los rangos aceptables. | Identifique las causas del origen y corrija el Codigo ISO alto del aceite. Asegúrese de que la contaminación no está siendo introducida a través de los equipos de manejo de aceite. Retome la muestra en el próximo intervalo programado.
C0016920 | ATOCONGO | V-311 | V-311 STDI | CAMION VOLQUETE | VOLVO | FMX 8X4R | SISTEMA DIRECCION | MOBIL ATF 220 | 2020-11-23 | 2020-12-22 | 2020-12-28 | 2020-12-30 | 13318 | 747 | Yes | Yes | No | Crítico |  | 5.8 | 2 | 5 | 0 | 2 | 0 | 0 | 0 | 1 | 0 | 0 | 0 | 0 | 0 | 0 | 6 | 3 | 1 | 60 | 0 | 56 | 38 | 262 | 161 | 0 |  | 1.6 | - |  |  | No |  | 4 | 20/16/12 | 6929 | 394 | - | 22 | - | - |  | Baja viscosidad por posible contaminación con un lubricante de menor viscosidad. | Resultados están dentro de los rangos aceptables. | Resultados están dentro de los rangos aceptables. | Localice y corrija la causa de baja viscosidad del aceite. Una baja viscosidad puede reducir la protección por lubricación. Retome la muestra en el próximo intervalo.
C0016921 | ATOCONGO | V-311 | V-311 STHI | CAMION VOLQUETE | VOLVO | FMX 8X4R | SISTEMA HIDRAULICO | MOBILTRANS HD 10W | 2020-11-23 | 2020-12-22 | 2020-12-28 | 2020-12-30 | 13318 | 1619 | No | No | No | Crítico |  | 7.9 | 0 | 14 | 0 | 2 | 0 | 1 | 0 | 0 | 0 | 0 | 0 | 0 | 0 | 0 | 7 | 3 | 2 | 1 | 0 | 698 | 5 | 492 | 773 | 0 |  | 0.8 | - |  |  | No |  | 34 | 25/22/15 | 178558 | 29556 | - | 279 | - | - |  | Alta viscosidad por posible contaminación con un lubricante de mayor viscosidad. | Nivel de limpieza en estado de Crítico. | Resultados están dentro de los rangos aceptables. | Podría deberse a un mal etiquetado de la muestra (nombre de producto incorrecto). Enviar muestra de lubricante nuevo para redefinir rangos aceptables de viscosidad. Identifique las causas del origen y corrija el Codigo ISO alto del aceite. Asegúrese de que la contaminación no está siendo introducida a través de los equipos de manejo de aceite. Retome la muestra en el próximo intervalo programado.
C0016922 | ATOCONGO | CI-26 | CI-26 MOT | CAMION CISTERNA DE COMBUSTIBLE | MERCEDES BENZ | ACTROS 3336K | MOTOR | MOBIL DELVAC MX 15W-40 | 2020-11-13 | 2020-12-22 | 2020-12-28 | 2020-12-30 | 12933 | 373 | Yes | Yes | No | Crítico | 14.4 | 12.8 | 2 | 7 | 0 | 2 | 0 | 0 | 27 | 0 | 0 | 0 | 0 | 0 | 0 | 0 | 6 | 2 | 2 | 112 | 0 | 2159 | 682 | 974 | 1241 | 0 | 8.8 | 8 | 4.7 | 0 | 0.3 | No |  | 2 | - | - | - | - | - | - | - |  | Baja viscosidad por posible contaminación con un lubricante de menor viscosidad o dilución con combustible. | Resultados están dentro de los rangos aceptables. | Resultados están dentro de los rangos aceptables. | Localice y corrija la causa de baja viscosidad del aceite. Una baja viscosidad puede reducir la protección por lubricación. Retome la muestra en el próximo intervalo.
C0016923 | ATOCONGO | CI-26 | CI-26 STDI | CAMION CISTERNA DE COMBUSTIBLE | MERCEDES BENZ | ACTROS 3336K | SISTEMA DIRECCION | MOBIL ATF 220 | 2020-11-13 | 2020-12-22 | 2020-12-28 | 2020-12-30 | 12933 | 884 | No | No | No | Crítico |  | 5.9 | 4 | 20 | 1 | 1 | 0 | 0 | 1 | 0 | 0 | 0 | 0 | 0 | 0 | 0 | 5 | 2 | 1 | 53 | 0 | 1100 | 40 | 418 | 456 | 0 |  | 5.2 | - |  |  | No |  | 7 | 21/19/14 | 17688 | 2716 | - | 135 | - | - |  | Baja viscosidad por posible contaminación con un lubricante de menor viscosidad. | Nivel de limpieza en estado de precaución. | Resultados están dentro de los rangos aceptables. | Localice y corrija la causa de baja viscosidad del aceite. Una baja viscosidad puede reducir la protección por lubricación. Identifique las causas del origen y corrija el Codigo ISO alto del aceite. Asegúrese de que la contaminación no está siendo introducida a través de los equipos de manejo de aceite. Retome la muestra en el próximo intervalo programado.
C0016924 | ATOCONGO | CI-26 | CI-26 STHI | CAMION CISTERNA DE COMBUSTIBLE | MERCEDES BENZ | ACTROS 3336K | SISTEMA HIDRAULICO | MOBILTRANS HD 10W | 2020-11-13 | 2020-12-22 | 2020-12-28 | 2020-12-30 | 12933 | 12933 | No | No | No | Crítico |  | 8.3 | 1 | 3 | 0 | 1 | 0 | 0 | 35 | 0 | 0 | 0 | 0 | 0 | 0 | 0 | 6 | 2 | 1 | 2 | 0 | 2408 | 9 | 762 | 998 | 0 |  | 3.8 | - |  |  | No |  | 3 | 25/23/20 | 183041 | 70499 | - | 5466 | - | - |  | Alta viscosidad por posible contaminación con un lubricante de mayor viscosidad. | Nivel de limpieza en estado de Crítico. | Resultados están dentro de los rangos aceptables. | Podría deberse a un mal etiquetado de la muestra (nombre de producto incorrecto). Enviar muestra de lubricante nuevo para redefinir rangos aceptables de viscosidad. Identifique las causas del origen y corrija el Codigo ISO alto del aceite. Asegúrese de que la contaminación no está siendo introducida a través de los equipos de manejo de aceite. Retome la muestra en el próximo intervalo programado.
C0016925 | ATOCONGO | V-420 | V-420 MOT | CAMION VOLQUETE | VOLVO | FMX 8X4R | MOTOR | MOBIL DELVAC MX 15W-40 | 2020-11-27 | 2020-12-22 | 2020-12-28 | 2020-12-30 | 8796 | 426 | Yes | Yes | No | Crítico | 14.4 | 12.2 | 4 | 14 | 5 | 0 | 0 | 0 | 44 | 0 | 0 | 0 | 0 | 0 | 0 | 0 | 3 | 0 | 1 | 2 | 0 | 1332 | 1072 | 913 | 1209 | 0 | 8.1 | 16.4 | 6.6 | 0 | 0.4 | No |  | 10 | - | - | - | - | - | - | - |  | Alta oxidación por posible degradación del aceite a altas temperaturas. Baja viscosidad por posible contaminación con un lubricante de menor viscosidad o dilución con combustible. | Resultados están dentro de los rangos aceptables. | Desgaste de Plomo en el límite de precaución. | Revisar el sistema de enfriamiento (termostatos, radiador, bomba de agua, mangueras, etc.). Localice y corrija la causa de baja viscosidad del aceite. Una baja viscosidad puede reducir la protección por lubricación. Determine la fuente del metal de desgaste y tome acciones correctivas. Retomar la muestra para monitorear condición.
C0016926 | ATOCONGO | V-420 | V-420 CUPO LH | CAMION VOLQUETE | VOLVO | FMX 8X4R | CUBO POST. LH | MOBILUBE HD 85W-140 | 2020-11-27 | 2020-12-22 | 2020-12-28 | 2020-12-30 | 8796 | 792 | No | No | No | Precaución |  | 24.9 | 0 | 19 | 0 | 0 | 0 | 0 | 0 | 0 | 0 | 0 | 0 | 0 | 0 | 0 | 1 | 0 | 1 | 1 | 0 | 9 | 1 | 465 | 4 | 0 |  | 0.2 | - |  |  | No |  | 8 | 23/19/14 | 46928 | 4760 | - | 156 | - | - |  | Resultados están dentro de los rangos aceptables. | Nivel de limpieza en estado de precaución. | Resultados están dentro de los rangos aceptables. | Identifique las causas del origen y corrija el Codigo ISO alto del aceite. Asegúrese de que la contaminación no está siendo introducida a través de los equipos de manejo de aceite. Retome la muestra en el próximo intervalo programado.
C0016927 | ATOCONGO | V-420 | V-420 CUPO RH | CAMION VOLQUETE | VOLVO | FMX 8X4R | CUBO POST. RH | MOBILUBE HD 85W-140 | 2020-11-27 | 2020-12-22 | 2020-12-28 | 2020-12-30 | 8796 | 792 | No | No | No | Precaución |  | 25 | 0 | 20 | 0 | 0 | 0 | 0 | 0 | 0 | 0 | 0 | 0 | 0 | 0 | 0 | 1 | 0 | 0 | 2 | 0 | 8 | 1 | 471 | 4 | 0 |  | 0.2 | - |  |  | No |  | 12 | 23/19/14 | 42897 | 3207 | - | 92 | - | - |  | Resultados están dentro de los rangos aceptables. | Nivel de limpieza en estado de precaución. | Resultados están dentro de los rangos aceptables. | Identifique las causas del origen y corrija el Codigo ISO alto del aceite. Asegúrese de que la contaminación no está siendo introducida a través de los equipos de manejo de aceite. Retome la muestra en el próximo intervalo programado.
C0016928 | ATOCONGO | V-420 | V-420 CUDE RH | CAMION VOLQUETE | VOLVO | FMX 8X4R | CUBO DEL. RH | MOBILUBE HD 85W-140 | 2020-11-27 | 2020-12-22 | 2020-12-28 | 2020-12-30 | 8796 | 792 | No | No | No | Precaución |  | 24.8 | 0 | 38 | 0 | 0 | 0 | 0 | 0 | 0 | 1 | 0 | 0 | 0 | 0 | 0 | 2 | 0 | 1 | 2 | 0 | 10 | 1 | 467 | 6 | 0 |  | 0.3 | - |  |  | No |  | 24 | 23/19/14 | 53679 | 4893 | - | 148 | - | - |  | Resultados están dentro de los rangos aceptables. | Nivel de limpieza en estado de precaución. | Resultados están dentro de los rangos aceptables. | Identifique las causas del origen y corrija el Codigo ISO alto del aceite. Asegúrese de que la contaminación no está siendo introducida a través de los equipos de manejo de aceite. Retome la muestra en el próximo intervalo programado.
C0016929 | ATOCONGO | V-420 | V-420 CUDE LH | CAMION VOLQUETE | VOLVO | FMX 8X4R | CUBO DEL. LH | MOBILUBE HD 85W-140 | 2020-11-27 | 2020-12-22 | 2020-12-28 | 2020-12-30 | 8796 | 792 | No | No | No | Precaución |  | 24.8 | 0 | 36 | 0 | 0 | 0 | 0 | 0 | 0 | 1 | 0 | 0 | 0 | 0 | 0 | 1 | 0 | 0 | 2 | 0 | 7 | 1 | 469 | 3 | 0 |  | 0.3 | - |  |  | No |  | 22 | 23/19/14 | 54862 | 4427 | - | 97 | - | - |  | Resultados están dentro de los rangos aceptables. | Nivel de limpieza en estado de precaución. | Resultados están dentro de los rangos aceptables. | Identifique las causas del origen y corrija el Codigo ISO alto del aceite. Asegúrese de que la contaminación no está siendo introducida a través de los equipos de manejo de aceite. Retome la muestra en el próximo intervalo programado.
C0016930 | ATOCONGO | V-420 | V-420 DIFE DEL | CAMION VOLQUETE | VOLVO | FMX 8X4R | DIFERENCIAL DELANTERO | MOBILUBE HD 85W-140 | 2020-11-27 | 2020-12-22 | 2020-12-28 | 2020-12-30 | 8796 | 792 | No | No | No | Precaución |  | 24.6 | 0 | 37 | 0 | 0 | 0 | 0 | 0 | 0 | 1 | 0 | 0 | 0 | 0 | 0 | 2 | 0 | 1 | 2 | 0 | 7 | 1 | 467 | 4 | 0 |  | 0.4 | - |  |  | No |  | 22 | 23/19/14 | 52564 | 4485 | - | 119 | - | - |  | Resultados están dentro de los rangos aceptables. | Nivel de limpieza en estado de precaución. | Resultados están dentro de los rangos aceptables. | Identifique las causas del origen y corrija el Codigo ISO alto del aceite. Asegúrese de que la contaminación no está siendo introducida a través de los equipos de manejo de aceite. Retome la muestra en el próximo intervalo programado.
C0016931 | ATOCONGO | V-420 | V-420 DIFE POS | CAMION VOLQUETE | VOLVO | FMX 8X4R | DIFERENCIAL POSTERIOR | MOBILUBE HD 85W-140 | 2020-11-27 | 2020-12-22 | 2020-12-28 | 2020-12-30 | 8796 | 792 | No | No | No | Precaución |  | 24.9 | 0 | 19 | 0 | 0 | 1 | 0 | 0 | 0 | 0 | 0 | 0 | 0 | 0 | 0 | 1 | 0 | 1 | 2 | 0 | 7 | 1 | 473 | 3 | 0 |  | 0.2 | - |  |  | No |  | 12 | 23/19/14 | 45784 | 3118 | - | 89 | - | - |  | Resultados están dentro de los rangos aceptables. | Nivel de limpieza en estado de precaución. | Resultados están dentro de los rangos aceptables. | Identifique las causas del origen y corrija el Codigo ISO alto del aceite. Asegúrese de que la contaminación no está siendo introducida a través de los equipos de manejo de aceite. Retome la muestra en el próximo intervalo programado.
C0016932 | ATOCONGO | V-420 | V-420 TRAN | CAMION VOLQUETE | VOLVO | FMX 8X4R | TRANSMISION | MOBILUBE HD 80W-90 | 2020-11-27 | 2020-12-22 | 2020-12-28 | 2020-12-30 | 8796 | 792 | No | No | No | Precaución |  | 14.1 | 56 | 3 | 0 | 0 | 0 | 0 | 0 | 0 | 0 | 0 | 0 | 0 | 0 | 0 | 5 | 0 | 1 | 1 | 0 | 14 | 2 | 479 | 42 | 0 |  | 1.7 | - |  |  | No |  | 10 | 21/18/13 | 11611 | 1631 | - | 72 | - | - |  | Resultados están dentro de los rangos aceptables. | Nivel de limpieza en estado de precaución. | Desgaste de Cobre en el límite de precaución. | Identifique las causas del origen y corrija el Codigo ISO alto del aceite. Asegúrese de que la contaminación no está siendo introducida a través de los equipos de manejo de aceite. Determine la fuente del metal de desgaste y tome acciones correctivas. Retomar la muestra para monitorear condición.
C0016933 | ATOCONGO | V-420 | V-420 STDI | CAMION VOLQUETE | VOLVO | FMX 8X4R | SISTEMA DIRECCION | MOBIL ATF 220 | 2020-11-27 | 2020-12-22 | 2020-12-28 | 2020-12-30 | 8796 | 792 | No | No | No | Crítico |  | 6 | 1 | 5 | 0 | 1 | 0 | 0 | 0 | 0 | 0 | 0 | 0 | 0 | 0 | 0 | 5 | 1 | 1 | 42 | 0 | 62 | 44 | 283 | 206 | 0 |  | 17.5 | - |  |  | No |  | 16 | 18/15/12 | 2318 | 319 | - | 39 | - | - |  | Alta oxidación por posible degradación del aceite. Baja viscosidad por posible contaminación con un lubricante de menor viscosidad. | Resultados están dentro de los rangos aceptables. | Resultados están dentro de los rangos aceptables. | Localice y corrija la causa de baja viscosidad del aceite. Una baja viscosidad puede reducir la protección por lubricación. Retome la muestra en el próximo intervalo.
C0016934 | ATOCONGO | V-420 | V-420 STHI | CAMION VOLQUETE | VOLVO | FMX 8X4R | SISTEMA HIDRAULICO | MOBILTRANS HD 10W | 2020-11-27 | 2020-12-22 | 2020-12-28 | 2020-12-30 | 8796 | 792 | No | No | No | Crítico |  | 8.1 | 0 | 3 | 0 | 2 | 0 | 1 | 0 | 0 | 0 | 0 | 0 | 0 | 0 | 0 | 5 | 2 | 0 | 1 | 0 | 269 | 2 | 434 | 689 | 0 |  | 0.5 | - |  |  | No |  | 10 | 23/19/12 | 66698 | 3848 | - | 35 | - | - |  | Alta viscosidad por posible contaminación con un lubricante de mayor viscosidad. | Nivel de limpieza en estado de precaución. | Resultados están dentro de los rangos aceptables. | Podría deberse a un mal etiquetado de la muestra (nombre de producto incorrecto). Enviar muestra de lubricante nuevo para redefinir rangos aceptables de viscosidad. Identifique las causas del origen y corrija el Codigo ISO alto del aceite. Asegúrese de que la contaminación no está siendo introducida a través de los equipos de manejo de aceite. Retome la muestra en el próximo intervalo programado.
C0016935 | ATOCONGO | V-360 | V-360 MOT | CAMION VOLQUETE | VOLVO | FMX 8X4R | MOTOR | MOBIL DELVAC MX 15W-40 | 2020-11-27 | 2020-12-22 | 2020-12-28 | 2020-12-30 | 11001 | 348 | Yes | Yes | No | Crítico | 14.4 | 11.8 | 11 | 71 | 2 | 1 | 0 | 1 | 44 | 1 | 1 | 0 | 0 | 0 | 0 | 0 | 5 | 1 | 1 | 1 | 1 | 1419 | 1125 | 997 | 1282 | 0 | 8.3 | 13.4 | 3.9 | 0 | 0.2 | No | 4.4 | 27 | - | - | - | - | - | - | - |  | Alta oxidación por posible degradación del aceite a altas temperaturas. Baja viscosidad por posible contaminación con un lubricante de menor viscosidad o dilución con combustible. | Causas posibles de dilución con combustible: Lineas de combustible con fugas, patron de pulverización defectuoso, Inyector goteando, fugas en sellos de bombas de transferencia, bomba de inyección defectuosa, Anillos de sellos ("O-rings") de inyector gastados. | Elevado desgaste de Hierro. | Revisar el sistema de enfriamiento (termostatos, radiador, bomba de agua, mangueras, etc.). Localice y corrija la causa de baja viscosidad del aceite. Una baja viscosidad puede reducir la protección por lubricación. Determine la fuente del metal de desgaste excesivo y tome acciones correctivas. Retomar la muestra para monitorear condición.
C0016936 | ATOCONGO | V-364 | V-364 MOT | CAMION VOLQUETE | VOLVO | FMX 8X4R | MOTOR | MOBIL DELVAC MX 15W-40 | 2020-11-20 | 2020-12-22 | 2020-12-28 | 2020-12-30 | 11943 | 416 | Yes | Yes | No | Crítico | 14.4 | 11.6 | 2 | 5 | 1 | 0 | 0 | 0 | 44 | 0 | 0 | 0 | 0 | 0 | 0 | 0 | 2 | 1 | 1 | 2 | 0 | 1377 | 1108 | 927 | 1230 | 0 | 8.4 | 14.5 | 4.1 | 0.2 | 0.2 | No | 4.3 | 10 | - | - | - | - | - | - | - |  | Alta oxidación por posible degradación del aceite a altas temperaturas. Baja viscosidad por posible contaminación con un lubricante de menor viscosidad o dilución con combustible. | Causas posibles de dilución con combustible: Lineas de combustible con fugas, patron de pulverización defectuoso, Inyector goteando, fugas en sellos de bombas de transferencia, bomba de inyección defectuosa, Anillos de sellos ("O-rings") de inyector gastados. | Resultados están dentro de los rangos aceptables. | Revisar el sistema de enfriamiento (termostatos, radiador, bomba de agua, mangueras, etc.). Localice y corrija la causa de baja viscosidad del aceite. Una baja viscosidad puede reducir la protección por lubricación. Retome la muestra en el próximo intervalo.
C0016937 | ATOCONGO | V-402 | V-402 MOT | CAMION VOLQUETE | VOLVO | FMX 8X4R | MOTOR | MOBIL DELVAC MX 15W-40 | 2020-11-18 | 2020-12-22 | 2020-12-28 | 2020-12-30 | 9866 | 362 | Yes | Yes | No | Crítico | 14.4 | 11.6 | 1 | 13 | 5 | 1 | 1 | 0 | 45 | 0 | 0 | 0 | 0 | 0 | 0 | 0 | 4 | 50 | 15 | 4 | 0 | 1386 | 1117 | 923 | 1230 | 0 | 8 | 18.5 | 7.4 | 0 | 0.4 | No | 4.3 | 14 | - | - | - | - | - | - | - |  | Alta oxidación por posible degradación del aceite a altas temperaturas. Baja viscosidad por posible contaminación con un lubricante de menor viscosidad o dilución con combustible. | Causas posibles de dilución con combustible: Lineas de combustible con fugas, patron de pulverización defectuoso, Inyector goteando, fugas en sellos de bombas de transferencia, bomba de inyección defectuosa, Anillos de sellos ("O-rings") de inyector gastados. Niveles de Sodio y Potasio mayores que los esperados pueden representar fugas de refrigerante hacia el cárter del motor. | Desgaste de Plomo en el límite de precaución. | Localice la fuente de Sodio y Potasio. Revisar el sistema de enfriamiento (termostatos, radiador, bomba de agua, mangueras, etc.). Localice y corrija la causa de baja viscosidad del aceite. Una baja viscosidad puede reducir la protección por lubricación. Determine la fuente del metal de desgaste y tome acciones correctivas. Retomar la muestra para monitorear condición.
C0016938 | ATOCONGO | V-407 | V-407 MOT | CAMION VOLQUETE | VOLVO | FMX 8X4R | MOTOR | MOBIL DELVAC MX 15W-40 | 2020-11-17 | 2020-12-22 | 2020-12-28 | 2020-12-30 | 9825 | 392 | Yes | Yes | No | Crítico | 14.4 | 12.5 | 2 | 9 | 2 | 0 | 0 | 0 | 45 | 0 | 0 | 0 | 0 | 0 | 0 | 0 | 3 | 1 | 1 | 1 | 0 | 1397 | 1127 | 933 | 1231 | 0 | 8.4 | 12.7 | 5.6 | 0 | 0.3 | No |  | 14 | - | - | - | - | - | - | - |  | Alta oxidación por posible degradación del aceite a altas temperaturas. Baja viscosidad por posible contaminación con un lubricante de menor viscosidad o dilución con combustible. | Resultados están dentro de los rangos aceptables. | Resultados están dentro de los rangos aceptables. | Revisar el sistema de enfriamiento (termostatos, radiador, bomba de agua, mangueras, etc.). Localice y corrija la causa de baja viscosidad del aceite. Una baja viscosidad puede reducir la protección por lubricación. Retome la muestra en el próximo intervalo.
C0016939 | ATOCONGO | V-429 | V-429 MOT | CAMION VOLQUETE | VOLVO | FMX 8X4R | MOTOR | MOBIL DELVAC MX 15W-40 | 2020-11-26 | 2020-12-22 | 2020-12-28 | 2020-12-30 | 9397 | 403 | Yes | Yes | No | Crítico | 14.4 | 12.4 | 3 | 20 | 2 | 1 | 0 | 0 | 45 | 0 | 0 | 0 | 0 | 0 | 0 | 0 | 4 | 0 | 2 | 1 | 0 | 1440 | 1154 | 950 | 1279 | 0 | 8.3 | 11.9 | 6.2 | 0 | 0.5 | No |  | 14 | - | - | - | - | - | - | - |  | Alta oxidación por posible degradación del aceite a altas temperaturas. Baja viscosidad por posible contaminación con un lubricante de menor viscosidad o dilución con combustible. | Resultados están dentro de los rangos aceptables. | Resultados están dentro de los rangos aceptables. | Revisar el sistema de enfriamiento (termostatos, radiador, bomba de agua, mangueras, etc.). Localice y corrija la causa de baja viscosidad del aceite. Una baja viscosidad puede reducir la protección por lubricación. Retome la muestra en el próximo intervalo.
C0016940 | ATOCONGO | CI-32 | CI-32 MOT | CAMION CISTERNA DE AGUA | FREIGHTLINER | M2-106 | MOTOR | MOBIL DELVAC MX 15W-40 | 2020-12-07 | 2020-12-22 | 2020-12-28 | 2020-12-30 | 15000 | 287 | Yes | Yes | No | Crítico | 14.4 | 13.2 | 1 | 9 | 0 | 1 | 0 | 1 | 44 | 0 | 0 | 0 | 0 | 0 | 0 | 0 | 6 | 0 | 1 | 1 | 0 | 1381 | 1132 | 988 | 1247 | 0 | 8.5 | 5.5 | 2.5 | 0 | 0.3 | No |  | 10 | - | - | - | - | - | - | - |  | Baja viscosidad por posible contaminación con un lubricante de menor viscosidad o dilución con combustible. | Resultados están dentro de los rangos aceptables. | Resultados están dentro de los rangos aceptables. | Localice y corrija la causa de baja viscosidad del aceite. Una baja viscosidad puede reducir la protección por lubricación. Retome la muestra en el próximo intervalo.
C0016941 | ATOCONGO | C-76 | C-76 MOT | CARGADOR FRONTAL | LIEBHERR | L-566 | MOTOR | MOBIL DELVAC MX 15W-40 | 2020-11-29 | 2020-12-22 | 2020-12-28 | 2020-12-30 | 17464 | 251 | Yes | Yes | No | Precaución | 14.4 | 13.8 | 11 | 10 | 2 | 0 | 1 | 0 | 45 | 0 | 0 | 0 | 0 | 0 | 0 | 0 | 5 | 0 | 0 | 2 | 0 | 1458 | 1158 | 975 | 1302 | 0 | 8.4 | 3.9 | 4.2 | 0 | 0.6 | No |  | 13 | - | - | - | - | - | - | - |  | Baja viscosidad por posible contaminación con un lubricante de menor viscosidad o dilución con combustible. | Resultados están dentro de los rangos aceptables. | Desgaste de Plomo en el límite de precaución. | Localice y corrija la causa de baja viscosidad del aceite. Una baja viscosidad puede reducir la protección por lubricación. Determine la fuente del metal de desgaste y tome acciones correctivas. Retomar la muestra para monitorear condición.
C0016942 | ATOCONGO | C-79 | C-79 MOT | CARGADOR FRONTAL | CATERPILLAR | 980H | MOTOR | MOBIL DELVAC MX 15W-40 | 2020-11-29 | 2020-12-22 | 2020-12-28 | 2020-12-30 | 21600 | 267 | Yes | Yes | No | Crítico | 14.4 | 12.6 | 6 | 33 | 1 | 0 | 1 | 1 | 45 | 0 | 1 | 0 | 0 | 0 | 0 | 0 | 8 | 0 | 1 | 2 | 0 | 1383 | 1133 | 1001 | 1229 | 0 | 8.2 | 7.7 | 4.6 | 0 | 0.4 | No |  | 14 | - | - | - | - | - | - | - |  | Baja viscosidad por posible contaminación con un lubricante de menor viscosidad o dilución con combustible. | Resultados están dentro de los rangos aceptables. | Resultados están dentro de los rangos aceptables. | Localice y corrija la causa de baja viscosidad del aceite. Una baja viscosidad puede reducir la protección por lubricación. Retome la muestra en el próximo intervalo.
C0016943 | ATOCONGO | RE-46 | RE-46 MOT | EXCAVADORA DE ORUGAS | CATERPILLAR | 374DL | MOTOR | MOBIL DELVAC MX 15W-40 | 2020-12-05 | 2020-12-22 | 2020-12-28 | 2020-12-30 | 22394 | 319 | Yes | Yes | No | Crítico | 14.4 | 12.9 | 2 | 11 | 3 | 1 | 0 | 0 | 45 | 0 | 0 | 0 | 0 | 0 | 0 | 0 | 3 | 3 | 4 | 2 | 0 | 1449 | 1158 | 961 | 1276 | 0 | 8.5 | 4.7 | 5.7 | 0 | 0.5 | No |  | 16 | - | - | - | - | - | - | - |  | Baja viscosidad por posible contaminación con un lubricante de menor viscosidad o dilución con combustible. | Niveles de Potasio en el límite de precuación. | Desgaste de Plomo en el límite de precaución. | Localice la fuente de Potasio. Localice y corrija la causa de baja viscosidad del aceite. Una baja viscosidad puede reducir la protección por lubricación. Determine la fuente del metal de desgaste y tome acciones correctivas. Retomar la muestra para monitorear condición.
C0016944 | ATOCONGO | V-405 | V-405 CUDE RH | CAMION VOLQUETE | VOLVO | FMX 8X4R | CUBO DEL. RH | MOBILUBE HD 85W-140 | 2020-12-12 | 2020-12-22 | 2020-12-28 | 2020-12-30 | 9982 | 852 | No | No | No | Crítico |  | 24.9 | 1 | 170 | 0 | 0 | 0 | 1 | 0 | 1 | 2 | 0 | 0 | 0 | 0 | 0 | 1 | 1 | 0 | 2 | 0 | 7 | 1 | 456 | 4 | 0 |  | 0.4 | - |  |  | No |  | 262 | 25/21/16 | 166812 | 15011 | - | 442 | - | - |  | Resultados están dentro de los rangos aceptables. | Nivel de limpieza en estado de Crítico. | Desgaste de Hierro en el límite de precaución. | Identifique las causas del origen y corrija el Codigo ISO alto del aceite. Asegúrese de que la contaminación no está siendo introducida a través de los equipos de manejo de aceite. Determine la fuente del metal de desgaste y tome acciones correctivas. Retomar la muestra para monitorear condición.
C0016945 | ATOCONGO | V-310 | V-310 MOT | CAMION VOLQUETE | VOLVO | FMX 8X4R | MOTOR | MOBIL DELVAC MX 15W-40 | 2020-12-12 | 2020-12-22 | 2020-12-28 | 2020-12-30 | 11892 | 425 | Yes | Yes | No | Crítico | 14.4 | 12.5 | 4 | 9 | 1 | 2 | 1 | 0 | 44 | 1 | 0 | 0 | 0 | 0 | 0 | 0 | 3 | 2 | 1 | 2 | 0 | 1440 | 1136 | 942 | 1260 | 0 | 8.3 | 8.1 | 4.8 | 0 | 0.3 | No |  | 12 | - | - | - | - | - | - | - |  | Baja viscosidad por posible contaminación con un lubricante de menor viscosidad o dilución con combustible. | Resultados están dentro de los rangos aceptables. | Resultados están dentro de los rangos aceptables. | Localice y corrija la causa de baja viscosidad del aceite. Una baja viscosidad puede reducir la protección por lubricación. Retome la muestra en el próximo intervalo.
C0016946 | ATOCONGO | R-42 | R-42 MOT | CAMION REMOLCADOR | MERCEDES BENZ | ACTROS 2640S 6X4 | MOTOR | MOBIL DELVAC MX 15W-40 | 2020-12-15 | 2020-12-22 | 2020-12-28 | 2020-12-30 | 7160 | 199 | Yes | Yes | No | Crítico | 14.4 | 12.8 | 1 | 7 | 0 | 0 | 0 | 0 | 45 | 0 | 0 | 0 | 0 | 0 | 0 | 0 | 3 | 0 | 1 | 2 | 0 | 1435 | 1153 | 987 | 1295 | 0 | 8.9 | 2.2 | 0 | 1.4 | 0.1 | No |  | 5 | - | - | - | - | - | - | - |  | Baja viscosidad por posible contaminación con un lubricante de menor viscosidad o dilución con combustible. | Resultados están dentro de los rangos aceptables. | Resultados están dentro de los rangos aceptables. | Localice y corrija la causa de baja viscosidad del aceite. Una baja viscosidad puede reducir la protección por lubricación. Retome la muestra en el próximo intervalo.
C0016947 | ATOCONGO | V-416 | V-416 MOT | CAMION VOLQUETE | VOLVO | FMX 8X4R | MOTOR | MOBIL DELVAC MX 15W-40 | 2020-12-01 | 2020-12-22 | 2020-12-28 | 2020-12-30 | 8981 | 393 | Yes | Yes | No | Crítico | 14.4 | 12.4 | 1 | 9 | 1 | 1 | 0 | 1 | 44 | 0 | 0 | 0 | 0 | 0 | 0 | 0 | 6 | 0 | 1 | 1 | 0 | 1348 | 1103 | 968 | 1225 | 0 | 8.1 | 9.9 | 5.8 | 0 | 0.5 | No |  | 16 | - | - | - | - | - | - | - |  | Baja viscosidad por posible contaminación con un lubricante de menor viscosidad o dilución con combustible. | Resultados están dentro de los rangos aceptables. | Resultados están dentro de los rangos aceptables. | Localice y corrija la causa de baja viscosidad del aceite. Una baja viscosidad puede reducir la protección por lubricación. Retome la muestra en el próximo intervalo.
C0016948 | ATOCONGO | V-416 | V-416 TRAN | CAMION VOLQUETE | VOLVO | FMX 8X4R | TRANSMISION | MOBILUBE HD 80W-90 | 2020-12-01 | 2020-12-22 | 2020-12-28 | 2020-12-30 | 8981 | 1503 | Yes | Yes | No | Normal |  | 14.1 | 20 | 3 | 1 | 1 | 0 | 0 | 0 | 0 | 0 | 0 | 0 | 0 | 0 | 0 | 6 | 0 | 0 | 1 | 0 | 7 | 1 | 484 | 12 | 0 |  | 2.3 | - |  |  | No |  | 8 | 20/18/13 | 9128 | 1411 | - | 78 | - | - |  | Resultados están dentro de los rangos aceptables. | Resultados están dentro de los rangos aceptables. | Resultados están dentro de los rangos aceptables. | Retome la muestra en el próximo intervalo programado.
C0016949 | ATOCONGO | V-416 | V-416 STDI | CAMION VOLQUETE | VOLVO | FMX 8X4R | SISTEMA DIRECCION | MOBIL ATF 220 | 2020-12-01 | 2020-12-22 | 2020-12-28 | 2020-12-30 | 8981 | 1503 | Yes | Yes | No | Crítico |  | 6 | 1 | 59 | 0 | 2 | 0 | 1 | 0 | 0 | 1 | 0 | 0 | 0 | 0 | 0 | 6 | 2 | 0 | 36 | 0 | 16 | 63 | 313 | 267 | 0 |  | 1.9 | - |  |  | No |  | 40 | 21/17/13 | 18125 | 847 | - | 48 | - | - |  | Baja viscosidad por posible contaminación con un lubricante de menor viscosidad. | Nivel de limpieza en estado de precaución. | Resultados están dentro de los rangos aceptables. | Localice y corrija la causa de baja viscosidad del aceite. Una baja viscosidad puede reducir la protección por lubricación. Identifique las causas del origen y corrija el Codigo ISO alto del aceite. Asegúrese de que la contaminación no está siendo introducida a través de los equipos de manejo de aceite. Retome la muestra en el próximo intervalo programado.
C0016950 | ATOCONGO | V-416 | V-416 DIFE DEL | CAMION VOLQUETE | VOLVO | FMX 8X4R | DIFERENCIAL DELANTERO | MOBILUBE HD 85W-140 | 2020-12-01 | 2020-12-22 | 2020-12-28 | 2020-12-30 | 8981 | 1503 | Yes | No | No | Crítico |  | 25.4 | 1 | 70 | 0 | 0 | 0 | 0 | 0 | 0 | 1 | 0 | 0 | 0 | 0 | 0 | 2 | 0 | 0 | 1 | 0 | 4 | 2 | 473 | 4 | 0 |  | 0.6 | - |  |  | No |  | 78 | 24/19/13 | 101193 | 3932 | - | 74 | - | - |  | Resultados están dentro de los rangos aceptables. | Nivel de limpieza en estado de Crítico. | Resultados están dentro de los rangos aceptables. | Identifique las causas del origen y corrija el Codigo ISO alto del aceite. Asegúrese de que la contaminación no está siendo introducida a través de los equipos de manejo de aceite. Retome la muestra en el próximo intervalo programado.
C0016951 | ATOCONGO | V-416 | V-416 DIFE POS | CAMION VOLQUETE | VOLVO | FMX 8X4R | DIFERENCIAL POSTERIOR | MOBILUBE HD 85W-140 | 2020-12-01 | 2020-12-22 | 2020-12-28 | 2020-12-30 | 8981 | 1503 | Yes | No | No | Crítico |  | 25.3 | 0 | 23 | 0 | 0 | 0 | 0 | 0 | 0 | 1 | 0 | 0 | 0 | 0 | 0 | 1 | 0 | 0 | 1 | 0 | 6 | 2 | 488 | 3 | 0 |  | 0.5 | - |  |  | No |  | 14 | 24/20/14 | 148547 | 9203 | - | 125 | - | - |  | Resultados están dentro de los rangos aceptables. | Nivel de limpieza en estado de Crítico. | Resultados están dentro de los rangos aceptables. | Identifique las causas del origen y corrija el Codigo ISO alto del aceite. Asegúrese de que la contaminación no está siendo introducida a través de los equipos de manejo de aceite. Retome la muestra en el próximo intervalo programado.
C0016952 | ATOCONGO | V-416 | V-416 CUDE RH | CAMION VOLQUETE | VOLVO | FMX 8X4R | CUBO DEL. RH | MOBILUBE HD 85W-140 | 2020-12-01 | 2020-12-22 | 2020-12-28 | 2020-12-30 | 8981 | 1503 | Yes | No | No | Crítico |  | 25.3 | 1 | 67 | 0 | 0 | 0 | 0 | 1 | 0 | 1 | 0 | 0 | 0 | 0 | 0 | 2 | 2 | 0 | 2 | 0 | 6 | 2 | 448 | 5 | 0 |  | 0.6 | - |  |  | No |  | 74 | 24/19/14 | 82572 | 2963 | - | 87 | - | - |  | Resultados están dentro de los rangos aceptables. | Nivel de limpieza en estado de Crítico. | Resultados están dentro de los rangos aceptables. | Identifique las causas del origen y corrija el Codigo ISO alto del aceite. Asegúrese de que la contaminación no está siendo introducida a través de los equipos de manejo de aceite. Retome la muestra en el próximo intervalo programado.
C0016953 | ATOCONGO | V-416 | V-416 CUDE LH | CAMION VOLQUETE | VOLVO | FMX 8X4R | CUBO DEL. LH | MOBILUBE HD 85W-140 | 2020-12-01 | 2020-12-22 | 2020-12-28 | 2020-12-30 | 8981 | 1503 | Yes | No | No | Crítico |  | 25.3 | 1 | 62 | 0 | 0 | 0 | 0 | 1 | 0 | 1 | 0 | 0 | 0 | 0 | 0 | 1 | 0 | 1 | 2 | 0 | 4 | 1 | 446 | 3 | 0 |  | 0.6 | - |  |  | No |  | 66 | 24/19/14 | 82886 | 3159 | - | 147 | - | - |  | Resultados están dentro de los rangos aceptables. | Nivel de limpieza en estado de Crítico. | Resultados están dentro de los rangos aceptables. | Identifique las causas del origen y corrija el Codigo ISO alto del aceite. Asegúrese de que la contaminación no está siendo introducida a través de los equipos de manejo de aceite. Retome la muestra en el próximo intervalo programado.
C0016954 | ATOCONGO | V-416 | V-416 CUPO RH | CAMION VOLQUETE | VOLVO | FMX 8X4R | CUBO POST. RH | MOBILUBE HD 85W-140 | 2020-12-01 | 2020-12-22 | 2020-12-28 | 2020-12-30 | 8981 | 1503 | Yes | No | No | Crítico |  | 25.4 | 1 | 29 | 0 | 0 | 0 | 0 | 0 | 0 | 1 | 0 | 0 | 0 | 0 | 0 | 2 | 0 | 0 | 1 | 0 | 3 | 2 | 480 | 3 | 0 |  | 0.5 | - |  |  | No |  | 25 | 24/20/14 | 142687 | 8974 | - | 133 | - | - |  | Resultados están dentro de los rangos aceptables. | Nivel de limpieza en estado de Crítico. | Resultados están dentro de los rangos aceptables. | Identifique las causas del origen y corrija el Codigo ISO alto del aceite. Asegúrese de que la contaminación no está siendo introducida a través de los equipos de manejo de aceite. Retome la muestra en el próximo intervalo programado.
C0016955 | ATOCONGO | V-416 | V-416 CUPO LH | CAMION VOLQUETE | VOLVO | FMX 8X4R | CUBO POST. LH | MOBILUBE HD 85W-140 | 2020-12-01 | 2020-12-22 | 2020-12-28 | 2020-12-30 | 8981 | 1503 | Yes | No | No | Crítico |  | 25.3 | 1 | 31 | 0 | 0 | 0 | 0 | 0 | 0 | 1 | 0 | 0 | 0 | 0 | 0 | 2 | 0 | 1 | 2 | 0 | 6 | 2 | 458 | 5 | 0 |  | 0.5 | - |  |  | No |  | 23 | 24/20/14 | 145834 | 8658 | - | 120 | - | - |  | Resultados están dentro de los rangos aceptables. | Nivel de limpieza en estado de Crítico. | Resultados están dentro de los rangos aceptables. | Identifique las causas del origen y corrija el Codigo ISO alto del aceite. Asegúrese de que la contaminación no está siendo introducida a través de los equipos de manejo de aceite. Retome la muestra en el próximo intervalo programado.
C0016956 | ATOCONGO | V-395 | V-395 MOT | CAMION VOLQUETE | VOLVO | FMX 8X4R | MOTOR | MOBIL DELVAC MX 15W-40 | 2020-12-02 | 2020-12-22 | 2020-12-28 | 2020-12-30 | 9314 | 391 | Yes | Yes | No | Crítico | 14.4 | 11.8 | 2 | 11 | 3 | 1 | 0 | 0 | 44 | 0 | 0 | 0 | 0 | 0 | 0 | 0 | 3 | 0 | 4 | 5 | 0 | 1365 | 1128 | 961 | 1232 | 0 | 8 | 15.2 | 6.9 | 0 | 0.4 | No | 3.2 | 15 | - | - | - | - | - | - | - |  | Alta oxidación por posible degradación del aceite a altas temperaturas. Baja viscosidad por posible contaminación con un lubricante de menor viscosidad o dilución con combustible. | Causas posibles de dilución con combustible: Lineas de combustible con fugas, patron de pulverización defectuoso, Inyector goteando, fugas en sellos de bombas de transferencia, bomba de inyección defectuosa, Anillos de sellos ("O-rings") de inyector gastados. | Resultados están dentro de los rangos aceptables. | Revisar el sistema de enfriamiento (termostatos, radiador, bomba de agua, mangueras, etc.). Localice y corrija la causa de baja viscosidad del aceite. Una baja viscosidad puede reducir la protección por lubricación. Retome la muestra en el próximo intervalo.
C0016957 | ATOCONGO | V-395 | V-395 TRAN | CAMION VOLQUETE | VOLVO | FMX 8X4R | TRANSMISION | MOBILUBE HD 80W-90 | 2020-12-02 | 2020-12-22 | 2020-12-28 | 2020-12-30 | 9314 | 773 | No | No | No | Precaución |  | 13.9 | 49 | 4 | 0 | 1 | 0 | 0 | 0 | 0 | 0 | 0 | 0 | 0 | 0 | 0 | 5 | 0 | 0 | 5 | 0 | 11 | 2 | 461 | 14 | 0 |  | 0.9 | - |  |  | No |  | 12 | 22/19/13 | 36760 | 3653 | - | 66 | - | - |  | Resultados están dentro de los rangos aceptables. | Nivel de limpieza en estado de precaución. | Resultados están dentro de los rangos aceptables. | Identifique las causas del origen y corrija el Codigo ISO alto del aceite. Asegúrese de que la contaminación no está siendo introducida a través de los equipos de manejo de aceite. Retome la muestra en el próximo intervalo programado.
C0016958 | ATOCONGO | V-395 | V-395 STDI | CAMION VOLQUETE | VOLVO | FMX 8X4R | SISTEMA DIRECCION | MOBIL ATF 220 | 2020-12-02 | 2020-12-22 | 2020-12-28 | 2020-12-30 | 9314 | 773 | No | No | No | Crítico |  | 5.9 | 1 | 25 | 0 | 4 | 0 | 0 | 0 | 0 | 0 | 0 | 0 | 0 | 0 | 0 | 9 | 1 | 1 | 33 | 0 | 22 | 61 | 306 | 256 | 0 |  | 1.3 | - |  |  | No |  | 30 | 20/16/12 | 6377 | 369 | - | 39 | - | - |  | Baja viscosidad por posible contaminación con un lubricante de menor viscosidad. | Resultados están dentro de los rangos aceptables. | Resultados están dentro de los rangos aceptables. | Localice y corrija la causa de baja viscosidad del aceite. Una baja viscosidad puede reducir la protección por lubricación. Retome la muestra en el próximo intervalo.
C0016959 | ATOCONGO | V-395 | V-395 STHI | CAMION VOLQUETE | VOLVO | FMX 8X4R | SISTEMA HIDRAULICO | MOBIL DTE 26 | 2020-12-02 | 2020-12-22 | 2020-12-28 | 2020-12-30 | 9314 | 2523 | No | No | No | Precaución |  | 7.7 | 0 | 3 | 0 | 2 | 0 | 0 | 0 | 0 | 0 | 0 | 0 | 0 | 0 | 0 | 5 | 2 | 1 | 2 | 0 | 867 | 6 | 529 | 807 | 0 |  | 0.7 | - |  |  | No |  | 8 | 23/19/13 | 45852 | 2549 | - | 54 | - | - |  | Baja viscosidad por posible contaminación con un lubricante de menor viscosidad. | Nivel de limpieza en estado de precaución. | Resultados están dentro de los rangos aceptables. | Localice y corrija la causa de baja viscosidad del aceite. Una baja viscosidad puede reducir la protección por lubricación. Identifique las causas del origen y corrija el Codigo ISO alto del aceite. Asegúrese de que la contaminación no está siendo introducida a través de los equipos de manejo de aceite. Retome la muestra en el próximo intervalo programado.
C0016960 | ATOCONGO | V-395 | V-395 DIFE DEL | CAMION VOLQUETE | VOLVO | FMX 8X4R | DIFERENCIAL DELANTERO | MOBILUBE HD 85W-140 | 2020-12-02 | 2020-12-22 | 2020-12-28 | 2020-12-30 | 9314 | 773 | No | No | No | Crítico |  | 25.1 | 1 | 34 | 0 | 0 | 0 | 0 | 0 | 0 | 1 | 0 | 0 | 0 | 0 | 0 | 1 | 1 | 0 | 1 | 0 | 6 | 1 | 466 | 4 | 0 |  | 0.5 | - |  |  | No |  | 18 | 24/20/14 | 95679 | 7780 | - | 139 | - | - |  | Resultados están dentro de los rangos aceptables. | Nivel de limpieza en estado de Crítico. | Resultados están dentro de los rangos aceptables. | Identifique las causas del origen y corrija el Codigo ISO alto del aceite. Asegúrese de que la contaminación no está siendo introducida a través de los equipos de manejo de aceite. Retome la muestra en el próximo intervalo programado.
C0016961 | ATOCONGO | V-395 | V-395 DIFE POS | CAMION VOLQUETE | VOLVO | FMX 8X4R | DIFERENCIAL POSTERIOR | MOBILUBE HD 85W-140 | 2020-12-02 | 2020-12-22 | 2020-12-28 | 2020-12-30 | 9314 | 773 | No | No | No | Precaución |  | 25.3 | 1 | 23 | 0 | 0 | 0 | 0 | 0 | 0 | 1 | 0 | 0 | 0 | 0 | 0 | 2 | 0 | 0 | 6 | 0 | 7 | 1 | 468 | 4 | 0 |  | 0.4 | - |  |  | No |  | 17 | 23/19/14 | 57582 | 3640 | - | 84 | - | - |  | Resultados están dentro de los rangos aceptables. | Nivel de limpieza en estado de precaución. | Resultados están dentro de los rangos aceptables. | Identifique las causas del origen y corrija el Codigo ISO alto del aceite. Asegúrese de que la contaminación no está siendo introducida a través de los equipos de manejo de aceite. Retome la muestra en el próximo intervalo programado.
C0016962 | ATOCONGO | V-395 | V-395 CUPO RH | CAMION VOLQUETE | VOLVO | FMX 8X4R | CUBO POST. RH | MOBILUBE HD 85W-140 | 2020-12-02 | 2020-12-22 | 2020-12-28 | 2020-12-30 | 9314 | 773 | No | No | No | Precaución |  | 25.2 | 0 | 23 | 0 | 0 | 0 | 0 | 0 | 0 | 1 | 0 | 0 | 0 | 0 | 0 | 1 | 0 | 0 | 3 | 0 | 7 | 1 | 463 | 3 | 0 |  | 0.4 | - |  |  | No |  | 16 | 23/19/14 | 50505 | 3203 | - | 88 | - | - |  | Resultados están dentro de los rangos aceptables. | Nivel de limpieza en estado de precaución. | Resultados están dentro de los rangos aceptables. | Identifique las causas del origen y corrija el Codigo ISO alto del aceite. Asegúrese de que la contaminación no está siendo introducida a través de los equipos de manejo de aceite. Retome la muestra en el próximo intervalo programado.
C0016963 | ATOCONGO | V-395 | V-395 CUPO LH | CAMION VOLQUETE | VOLVO | FMX 8X4R | CUBO POST. LH | MOBILUBE HD 85W-140 | 2020-12-02 | 2020-12-22 | 2020-12-28 | 2020-12-30 | 9314 | 773 | No | No | No | Precaución |  | 25 | 0 | 23 | 0 | 0 | 0 | 0 | 0 | 0 | 1 | 0 | 0 | 0 | 0 | 0 | 1 | 1 | 0 | 2 | 0 | 7 | 1 | 460 | 4 | 0 |  | 0.4 | - |  |  | No |  | 18 | 23/19/14 | 48205 | 3666 | - | 142 | - | - |  | Resultados están dentro de los rangos aceptables. | Nivel de limpieza en estado de precaución. | Resultados están dentro de los rangos aceptables. | Identifique las causas del origen y corrija el Codigo ISO alto del aceite. Asegúrese de que la contaminación no está siendo introducida a través de los equipos de manejo de aceite. Retome la muestra en el próximo intervalo programado.
C0016964 | ATOCONGO | V-395 | V-395 CUDE RH | CAMION VOLQUETE | VOLVO | FMX 8X4R | CUBO DEL. RH | MOBILUBE HD 85W-140 | 2020-12-02 | 2020-12-22 | 2020-12-28 | 2020-12-30 | 9314 | 773 | No | No | No | Crítico |  | 25 | 1 | 33 | 0 | 0 | 1 | 0 | 0 | 0 | 1 | 0 | 0 | 0 | 0 | 0 | 1 | 0 | 0 | 2 | 0 | 7 | 1 | 465 | 4 | 0 |  | 0.5 | - |  |  | No |  | 23 | 24/20/14 | 91124 | 7752 | - | 145 | - | - |  | Resultados están dentro de los rangos aceptables. | Nivel de limpieza en estado de Crítico. | Resultados están dentro de los rangos aceptables. | Identifique las causas del origen y corrija el Codigo ISO alto del aceite. Asegúrese de que la contaminación no está siendo introducida a través de los equipos de manejo de aceite. Retome la muestra en el próximo intervalo programado.
C0016965 | ATOCONGO | V-395 | V-395 CUDE LH | CAMION VOLQUETE | VOLVO | FMX 8X4R | CUBO DEL. LH | MOBILUBE HD 85W-140 | 2020-12-02 | 2020-12-22 | 2020-12-28 | 2020-12-30 | 9314 | 773 | No | No | No | Crítico |  | 25.1 | 1 | 33 | 0 | 0 | 0 | 0 | 0 | 0 | 1 | 0 | 0 | 0 | 0 | 0 | 1 | 0 | 0 | 2 | 0 | 6 | 1 | 459 | 3 | 0 |  | 0.5 | - |  |  | No |  | 16 | 24/20/15 | 88908 | 7553 | - | 170 | - | - |  | Resultados están dentro de los rangos aceptables. | Nivel de limpieza en estado de Crítico. | Resultados están dentro de los rangos aceptables. | Identifique las causas del origen y corrija el Codigo ISO alto del aceite. Asegúrese de que la contaminación no está siendo introducida a través de los equipos de manejo de aceite. Retome la muestra en el próximo intervalo programado.
C0016966 | ATOCONGO | MO-17 | MO-17 MOT | MOTONIVELADORA | CATERPILLAR | 140K | MOTOR | MOBIL DELVAC MX 15W-40 | 2020-12-03 | 2020-12-22 | 2020-12-28 | 2020-12-30 | 17534 | 264 | Yes | Yes | No | Crítico | 14.4 | 12.5 | 1 | 13 | 0 | 5 | 0 | 1 | 46 | 0 | 0 | 0 | 0 | 0 | 0 | 0 | 3 | 1 | 1 | 3 | 0 | 1514 | 1200 | 1029 | 1344 | 0 | 8.3 | 5.9 | 7.2 | 0.6 | 0.3 | No |  | 14 | - | - | - | - | - | - | - |  | Baja viscosidad por posible contaminación con un lubricante de menor viscosidad o dilución con combustible. | Resultados están dentro de los rangos aceptables. | Resultados están dentro de los rangos aceptables. | Localice y corrija la causa de baja viscosidad del aceite. Una baja viscosidad puede reducir la protección por lubricación. Retome la muestra en el próximo intervalo.
C0016967 | ATOCONGO | MO-17 | MO-17 TRAN | MOTONIVELADORA | CATERPILLAR | 140K | TRANSMISION | MOBILTRANS HD 30 | 2020-12-03 | 2020-12-22 | 2020-12-28 | 2020-12-30 | 17534 | 1086 | No | No | No | Precaución |  | 11 | 8 | 18 | 1 | 9 | 0 | 0 | 0 | 0 | 0 | 0 | 0 | 0 | 0 | 0 | 5 | 3 | 1 | 3 | 0 | 2884 | 10 | 938 | 1202 | 0 |  | 0.6 | - |  |  | No |  | 12 | 23/19/13 | 70021 | 3142 | - | 49 | - | - |  | Resultados están dentro de los rangos aceptables. | Nivel de limpieza en estado de precaución. | Desgaste de Aluminio en el límite de precaución. | Identifique las causas del origen y corrija el Codigo ISO alto del aceite. Asegúrese de que la contaminación no está siendo introducida a través de los equipos de manejo de aceite. Determine la fuente del metal de desgaste y tome acciones correctivas. Retomar la muestra para monitorear condición.
C0016968 | ATOCONGO | MO-17 | MO-17 STHI | MOTONIVELADORA | CATERPILLAR | 140K | SISTEMA HIDRAULICO | MOBILTRANS HD 10W | 2020-12-03 | 2020-12-22 | 2020-12-28 | 2020-12-30 | 17534 | 3675 | No | No | No | Crítico |  | 6.2 | 5 | 20 | 0 | 7 | 0 | 1 | 0 | 0 | 0 | 0 | 0 | 0 | 0 | 0 | 18 | 3 | 2 | 2 | 0 | 2723 | 12 | 881 | 1122 | 0 |  | 4.5 | - |  |  | No |  | 16 | 24/21/13 | 155253 | 15447 | - | 61 | - | - |  | Resultados están dentro de los rangos aceptables. | Nivel de limpieza en estado de Crítico. | Resultados están dentro de los rangos aceptables. | Identifique las causas del origen y corrija el Codigo ISO alto del aceite. Asegúrese de que la contaminación no está siendo introducida a través de los equipos de manejo de aceite. Retome la muestra en el próximo intervalo programado.
C0016969 | ATOCONGO | MO-17 | MO-17 TAND RH | MOTONIVELADORA | CATERPILLAR | 140K | TANDEM RH | MOBILTRANS HD 50 | 2020-12-03 | 2020-12-22 | 2020-12-28 | 2020-12-30 | 17534 | 1697 | No | No | No | Crítico |  | 17.8 | 0 | 512 | 0 | 4 | 0 | 2 | 1 | 0 | 4 | 0 | 0 | 0 | 0 | 0 | 36 | 2 | 1 | 5 | 2 | 2784 | 17 | 915 | 1182 | 0 |  | 0.9 | - |  |  | No |  | 678 | - | - | - | - | - | - | - |  | Resultados están dentro de los rangos aceptables. | Presencia de partículas oscuras lo cual imposibilita realizar la prueba de Conteo de Partículas. Contaminación de Silicio en estado crítico. Altos niveles de silicio abrasivo (polvo) causarán alto desgaste. | Indica presencia de partículas ferromagnéticas visibles mayores a 40 micras. | Determine la fuente de partículas ferromagnéticas y tome acciones correctivas de ser necesario. Localice la fuente de silicio. Tome acciones correctivas. Retomar la muestra para confirmar condición.
C0016970 | ATOCONGO | MO-17 | MO-17 RDGI | MOTONIVELADORA | CATERPILLAR | 140K | REDUCTOR DE GIRO | MOBILUBE HD 80W-90 | 2020-12-03 | 2020-12-22 | 2020-12-28 | 2020-12-30 | 17534 | 264 | No | No | No | Normal |  | 14.5 | 28 | 19 | 1 | 38 | 1 | 0 | 0 | 0 | 1 | 0 | 0 | 0 | 0 | 0 | 2 | 0 | 0 | 2 | 0 | 10 | 1 | 474 | 6 | 0 |  | 2.5 | - |  |  | No |  | 21 | - | - | - | - | - | - | - |  | Resultados están dentro de los rangos aceptables. | Presencia de partículas oscuras lo cual imposibilita realizar la prueba de Conteo de Partículas. | Resultados están dentro de los rangos aceptables. | Tome acciones correctivas. Retome la muestra para confirmar condición.
C0016971 | ATOCONGO | C-79 | C-79 MOT | CARGADOR FRONTAL | CATERPILLAR | 980H | MOTOR | MOBIL DELVAC MX 15W-40 | 2020-12-17 | 2020-12-22 | 2020-12-28 | 2020-12-30 | 21868 | 268 | Yes | Yes | No | Crítico | 14.4 | 12.7 | 4 | 30 | 1 | 0 | 1 | 1 | 43 | 0 | 1 | 0 | 0 | 0 | 0 | 0 | 6 | 0 | 1 | 3 | 0 | 1308 | 1084 | 973 | 1248 | 0 | 8.3 | 7.7 | 4.3 | 0 | 0.4 | No |  | 14 | - | - | - | - | - | - | - |  | Baja viscosidad por posible contaminación con un lubricante de menor viscosidad o dilución con combustible. | Resultados están dentro de los rangos aceptables. | Resultados están dentro de los rangos aceptables. | Localice y corrija la causa de baja viscosidad del aceite. Una baja viscosidad puede reducir la protección por lubricación. Retome la muestra en el próximo intervalo.
C0016972 | ATOCONGO | C-79 | C-79 TRAN | CARGADOR FRONTAL | CATERPILLAR | 980H | TRANSMISION | MOBILTRANS HD 30 | 2020-12-17 | 2020-12-22 | 2020-12-28 | 2020-12-30 | 21868 | 535 | No | Yes | No | Precaución |  | 10.8 | 27 | 12 | 1 | 1 | 0 | 0 | 0 | 0 | 0 | 0 | 0 | 0 | 0 | 0 | 5 | 3 | 1 | 2 | 0 | 2821 | 14 | 913 | 1176 | 0 |  | 0.2 | - |  |  | No |  | 12 | 21/17/12 | 16149 | 746 | - | 35 | - | - |  | Resultados están dentro de los rangos aceptables. | Nivel de limpieza en estado de precaución. | Resultados están dentro de los rangos aceptables. | Identifique las causas del origen y corrija el Codigo ISO alto del aceite. Asegúrese de que la contaminación no está siendo introducida a través de los equipos de manejo de aceite. Retome la muestra en el próximo intervalo programado.
C0016973 | ATOCONGO | C-79 | C-79 DIFE DEL | CARGADOR FRONTAL | CATERPILLAR | 980H | DIFERENCIAL DELANTERO | MOBILTRANS HD 50 | 2020-12-17 | 2020-12-22 | 2020-12-28 | 2020-12-30 | 21868 | 890 | Yes | No | No | Crítico |  | 18 | 16 | 731 | 1 | 3 | 0 | 4 | 1 | 1 | 6 | 1 | 0 | 0 | 0 | 0 | 14 | 5 | 1 | 5 | 0 | 2811 | 11 | 917 | 1178 | 0 |  | 1.3 | - |  |  | No |  | 494 | - | - | - | - | - | - | - |  | Resultados están dentro de los rangos aceptables. | No se realizó nivel de limpieza por particulas visibles mayores a 40 micras. Niveles de Sodio en el límite de precuación. | Indica presencia de partículas ferromagnéticas visibles mayores a 40 micras. Elevado desgaste de Hierro y Cromo. | Localice la fuente de Sodio. Determine la fuente de partículas ferromagnéticas y tome acciones correctivas de ser necesario. Identifique y evalúe los componentes a base de estos elementos. Determine la fuente de los metales de desgaste excesivo y tome acciones correctivas. Retomar la muestra para monitorear condición.
C0016974 | ATOCONGO | C-79 | C-79 DIFE POS | CARGADOR FRONTAL | CATERPILLAR | 980H | DIFERENCIAL POSTERIOR | MOBILTRANS HD 50 | 2020-12-17 | 2020-12-22 | 2020-12-28 | 2020-12-30 | 21868 | 890 | Yes | No | No | Precaución |  | 17.9 | 16 | 207 | 1 | 4 | 0 | 1 | 0 | 1 | 2 | 1 | 0 | 0 | 0 | 0 | 10 | 5 | 1 | 2 | 0 | 2923 | 11 | 952 | 1196 | 0 |  | 0.7 | - |  |  | No |  | 130 | - | - | - | - | - | - | - |  | Resultados están dentro de los rangos aceptables. | No se realizó nivel de limpieza por particulas visibles mayores a 40 micras. Niveles de Sodio en el límite de precuación. | Indica presencia de partículas ferromagnéticas visibles mayores a 40 micras. | Localice la fuente de Sodio. Determine la fuente de partículas ferromagnéticas y tome acciones correctivas de ser necesario.
C0016975 | ATOCONGO | C-79 | C-79 MFDEL RH | CARGADOR FRONTAL | CATERPILLAR | 980H | MANDO FINAL DEL. RH | MOBILTRANS HD 50 | 2020-12-17 | 2020-12-22 | 2020-12-28 | 2020-12-30 | 21868 | 890 | Yes | No | No | Crítico |  | 17.3 | 15 | 712 | 1 | 3 | 0 | 4 | 1 | 1 | 6 | 1 | 0 | 0 | 0 | 0 | 15 | 2 | 1 | 5 | 0 | 2736 | 11 | 896 | 1169 | 0 |  | 1.4 | - |  |  | No |  | 430 | - | - | - | - | - | - | - |  | Baja viscosidad por posible contaminación con un lubricante de menor viscosidad. | No se realizó nivel de limpieza por particulas visibles mayores a 40 micras. | Indica presencia de partículas ferromagnéticas visibles mayores a 40 micras. Elevado desgaste de Hierro y Cromo. | Determine la fuente de partículas ferromagnéticas y tome acciones correctivas de ser necesario. Localice y corrija la causa de baja viscosidad del aceite. Una baja viscosidad puede reducir la protección por lubricación. Determine la fuente de los metales de desgaste excesivo y tome acciones correctivas. Retomar la muestra para monitorear condición.
C0016976 | ATOCONGO | C-79 | C-79 MFDEL LH | CARGADOR FRONTAL | CATERPILLAR | 980H | MANDO FINAL DEL. LH | MOBILTRANS HD 50 | 2020-12-17 | 2020-12-22 | 2020-12-28 | 2020-12-30 | 21868 | 890 | Yes | No | No | Normal |  | 17.7 | 13 | 192 | 1 | 3 | 0 | 1 | 0 | 0 | 2 | 1 | 0 | 0 | 0 | 0 | 10 | 4 | 1 | 4 | 0 | 2751 | 10 | 904 | 1169 | 0 |  | 0.8 | - |  |  | No |  | 132 | - | - | - | - | - | - | - |  | Resultados están dentro de los rangos aceptables. | Presencia de partículas oscuras lo cual imposibilita realizar la prueba de Conteo de Partículas. | Indica presencia de partículas ferromagnéticas visibles mayores a 40 micras. | Determine la fuente de partículas ferromagnéticas y tome acciones correctivas de ser necesario.
C0016977 | ATOCONGO | C-79 | C-79 MFPOS RH | CARGADOR FRONTAL | CATERPILLAR | 980H | MANDO FINAL POST. RH | MOBILTRANS HD 50 | 2020-12-17 | 2020-12-22 | 2020-12-28 | 2020-12-30 | 21868 | 890 | Yes | No | No | Normal |  | 17.9 | 13 | 190 | 0 | 3 | 0 | 1 | 0 | 0 | 2 | 1 | 0 | 0 | 0 | 0 | 10 | 4 | 1 | 3 | 0 | 2846 | 10 | 882 | 1186 | 0 |  | 0.7 | - |  |  | No |  | 132 | - | - | - | - | - | - | - |  | Resultados están dentro de los rangos aceptables. | Presencia de partículas oscuras lo cual imposibilita realizar la prueba de Conteo de Partículas. | Indica presencia de partículas ferromagnéticas visibles mayores a 40 micras. | Determine la fuente de partículas ferromagnéticas y tome acciones correctivas de ser necesario.
C0016978 | ATOCONGO | C-79 | C-79 MFPOS LH | CARGADOR FRONTAL | CATERPILLAR | 980H | MANDO FINAL POST. LH | MOBILTRANS HD 50 | 2020-12-17 | 2020-12-22 | 2020-12-28 | 2020-12-30 | 21868 | 890 | Yes | No | No | Crítico |  | 17.8 | 17 | 757 | 1 | 4 | 0 | 4 | 1 | 2 | 7 | 0 | 0 | 0 | 0 | 0 | 14 | 6 | 1 | 4 | 0 | 2934 | 11 | 957 | 1199 | 0 |  | 1.3 | - |  |  | No |  | 415 | - | - | - | - | - | - | - |  | Resultados están dentro de los rangos aceptables. | No se realizó nivel de limpieza por particulas visibles mayores a 40 micras. Niveles de Sodio en el límite de precuación. | Indica presencia de partículas ferromagnéticas visibles mayores a 40 micras. Elevado desgaste de Hierro y Cromo. | Localice la fuente de Sodio. Determine la fuente de partículas ferromagnéticas y tome acciones correctivas de ser necesario. Determine la fuente de los metales de desgaste excesivo y tome acciones correctivas. Retomar la muestra para monitorear condición.
C0016979 | ATOCONGO | C-80 | C-80 MOT | CARGADOR FRONTAL | CATERPILLAR | 980H | MOTOR | MOBIL DELVAC 1 5W-40 | 2020-12-16 | 2020-12-22 | 2020-12-28 | 2020-12-30 | 22965 | 668 | Yes | Yes | No | Precaución | 14.8 | 13.3 | 4 | 28 | 1 | 2 | 0 | 1 | 2 | 0 | 1 | 0 | 0 | 0 | 0 | 0 | 8 | 0 | 2 | 35 | 0 | 2258 | 499 | 997 | 1259 | 0 | 7 | 13 | 8.1 | 0 | 1.3 | No |  | 12 | - | - | - | - | - | - | - |  | Alta oxidación por posible degradación del aceite a altas temperaturas. Baja viscosidad por posible contaminación con un lubricante de menor viscosidad o dilución con combustible. | Resultados están dentro de los rangos aceptables. | Resultados están dentro de los rangos aceptables. | Revisar el sistema de enfriamiento (termostatos, radiador, bomba de agua, mangueras, etc.). Localice y corrija la causa de baja viscosidad del aceite. Una baja viscosidad puede reducir la protección por lubricación. Retome la muestra en el próximo intervalo.
C0016980 | ATOCONGO | C-80 | C-80 TRAN | CARGADOR FRONTAL | CATERPILLAR | 980H | TRANSMISION | MOBILTRANS HD 30 | 2020-12-16 | 2020-12-22 | 2020-12-28 | 2020-12-30 | 22965 | 668 | No | No | No | Normal |  | 11 | 2 | 5 | 0 | 1 | 0 | 0 | 0 | 0 | 0 | 0 | 0 | 0 | 0 | 0 | 5 | 4 | 1 | 3 | 1 | 2917 | 11 | 928 | 1203 | 0 |  | 0 | - |  |  | No |  | 13 | 20/18/13 | 8244 | 1474 | - | 76 | - | - |  | Resultados están dentro de los rangos aceptables. | Resultados están dentro de los rangos aceptables. | Resultados están dentro de los rangos aceptables. | Retome la muestra en el próximo intervalo programado.
C0016981 | ATOCONGO | C-80 | C-80 DIFE DEL | CARGADOR FRONTAL | CATERPILLAR | 980H | DIFERENCIAL DELANTERO | MOBILTRANS HD 50 | 2020-12-16 | 2020-12-22 | 2020-12-28 | 2020-12-30 | 22965 | 1333 | Yes | No | No | Crítico |  | 17.9 | 2 | 15 | 0 | 1 | 0 | 0 | 0 | 0 | 0 | 0 | 0 | 0 | 0 | 0 | 5 | 0 | 2 | 4 | 0 | 2817 | 11 | 899 | 1210 | 0 |  | 0.8 | - |  |  | No |  | 14 | 25/23/17 | 238979 | 41359 | - | 645 | - | - |  | Resultados están dentro de los rangos aceptables. | Nivel de limpieza en estado de Crítico. | Resultados están dentro de los rangos aceptables. | Identifique las causas del origen y corrija el Codigo ISO alto del aceite. Asegúrese de que la contaminación no está siendo introducida a través de los equipos de manejo de aceite. Retome la muestra en el próximo intervalo programado.
C0016982 | ATOCONGO | C-80 | C-80 DIFE POS | CARGADOR FRONTAL | CATERPILLAR | 980H | DIFERENCIAL POSTERIOR | MOBILTRANS HD 50 | 2020-12-16 | 2020-12-22 | 2020-12-28 | 2020-12-30 | 22965 | 1333 | Yes | No | No | Crítico |  | 17.8 | 1 | 7 | 0 | 0 | 0 | 0 | 0 | 0 | 0 | 0 | 0 | 0 | 0 | 0 | 5 | 0 | 1 | 2 | 0 | 2885 | 11 | 912 | 1180 | 0 |  | 0.8 | - |  |  | No |  | 16 | 25/22/16 | 218050 | 25868 | - | 438 | - | - |  | Resultados están dentro de los rangos aceptables. | Nivel de limpieza en estado de Crítico. | Resultados están dentro de los rangos aceptables. | Identifique las causas del origen y corrija el Codigo ISO alto del aceite. Asegúrese de que la contaminación no está siendo introducida a través de los equipos de manejo de aceite. Retome la muestra en el próximo intervalo programado.
C0016983 | ATOCONGO | C-80 | C-80 MFDEL RH | CARGADOR FRONTAL | CATERPILLAR | 980H | MANDO FINAL DEL. RH | MOBILTRANS HD 50 | 2020-12-16 | 2020-12-22 | 2020-12-28 | 2020-12-30 | 22965 | 1333 | Yes | No | No | Crítico |  | 17.8 | 2 | 14 | 0 | 0 | 0 | 0 | 0 | 0 | 0 | 0 | 0 | 0 | 0 | 0 | 5 | 1 | 1 | 3 | 0 | 2833 | 11 | 910 | 1190 | 0 |  | 0.8 | - |  |  | No |  | 24 | 25/23/17 | 285765 | 44098 | - | 936 | - | - |  | Resultados están dentro de los rangos aceptables. | Nivel de limpieza en estado de Crítico. | Resultados están dentro de los rangos aceptables. | Identifique las causas del origen y corrija el Codigo ISO alto del aceite. Asegúrese de que la contaminación no está siendo introducida a través de los equipos de manejo de aceite. Retome la muestra en el próximo intervalo programado.
C0016984 | ATOCONGO | C-80 | C-80 MFDEL LH | CARGADOR FRONTAL | CATERPILLAR | 980H | MANDO FINAL DEL. LH | MOBILTRANS HD 50 | 2020-12-16 | 2020-12-22 | 2020-12-28 | 2020-12-30 | 22965 | 1333 | Yes | No | No | Crítico |  | 17.9 | 2 | 15 | 0 | 1 | 0 | 0 | 0 | 0 | 0 | 0 | 0 | 0 | 0 | 0 | 5 | 2 | 1 | 3 | 0 | 2866 | 11 | 918 | 1193 | 0 |  | 0.7 | - |  |  | No |  | 21 | 25/23/16 | 269811 | 40246 | - | 622 | - | - |  | Resultados están dentro de los rangos aceptables. | Nivel de limpieza en estado de Crítico. | Resultados están dentro de los rangos aceptables. | Identifique las causas del origen y corrija el Codigo ISO alto del aceite. Asegúrese de que la contaminación no está siendo introducida a través de los equipos de manejo de aceite. Retome la muestra en el próximo intervalo programado.
C0016985 | ATOCONGO | C-80 | C-80 MFPOS RH | CARGADOR FRONTAL | CATERPILLAR | 980H | MANDO FINAL POST. RH | MOBILTRANS HD 50 | 2020-12-16 | 2020-12-22 | 2020-12-28 | 2020-12-30 | 22965 | 1333 | Yes | No | No | Crítico |  | 18 | 1 | 8 | 0 | 0 | 0 | 0 | 0 | 0 | 0 | 0 | 0 | 0 | 0 | 0 | 5 | 2 | 1 | 3 | 0 | 2849 | 11 | 905 | 1169 | 0 |  | 0.7 | - |  |  | No |  | 12 | 25/22/16 | 223636 | 26255 | - | 480 | - | - |  | Resultados están dentro de los rangos aceptables. | Nivel de limpieza en estado de Crítico. | Resultados están dentro de los rangos aceptables. | Identifique las causas del origen y corrija el Codigo ISO alto del aceite. Asegúrese de que la contaminación no está siendo introducida a través de los equipos de manejo de aceite. Retome la muestra en el próximo intervalo programado.
C0016986 | ATOCONGO | C-80 | C-80 MFPOS LH | CARGADOR FRONTAL | CATERPILLAR | 980H | MANDO FINAL POST. LH | MOBILTRANS HD 50 | 2020-12-16 | 2020-12-22 | 2020-12-28 | 2020-12-30 | 22965 | 1333 | Yes | No | No | Crítico |  | 18 | 1 | 8 | 0 | 0 | 0 | 0 | 0 | 0 | 0 | 0 | 0 | 0 | 0 | 0 | 5 | 0 | 1 | 3 | 0 | 2818 | 10 | 890 | 1169 | 0 |  | 0.8 | - |  |  | No |  | 14 | 25/22/17 | 218535 | 28093 | - | 666 | - | - |  | Resultados están dentro de los rangos aceptables. | Nivel de limpieza en estado de Crítico. | Resultados están dentro de los rangos aceptables. | Identifique las causas del origen y corrija el Codigo ISO alto del aceite. Asegúrese de que la contaminación no está siendo introducida a través de los equipos de manejo de aceite. Retome la muestra en el próximo intervalo programado.
C0016987 | ATOCONGO | C-80 | C-80 STHI | CARGADOR FRONTAL | CATERPILLAR | 980H | SISTEMA HIDRAULICO | MOBILTRANS HD 10W | 2020-12-16 | 2020-12-22 | 2020-12-28 | 2020-12-30 | 22965 | 4965 | No | Yes | No | Crítico |  | 5.9 | 1 | 6 | 0 | 4 | 0 | 0 | 0 | 0 | 0 | 0 | 0 | 0 | 0 | 0 | 15 | 1 | 5 | 2 | 0 | 2854 | 14 | 893 | 1179 | 0 |  | 0.4 | - |  |  | No |  | 10 | 24/19/13 | 85852 | 4427 | - | 53 | - | - |  | Resultados están dentro de los rangos aceptables. | Nivel de limpieza en estado de Crítico. Niveles de Silicio y Potasio mayores que los esperados | Resultados están dentro de los rangos aceptables. | Localice la fuente de Silicio y Potasio. Identifique las causas del origen y corrija el Codigo ISO alto del aceite. Asegúrese de que la contaminación no está siendo introducida a través de los equipos de manejo de aceite. Retome la muestra en el próximo intervalo programado.
C0016988 | ATOCONGO | RE-41 | RE-41 MOT | EXCAVADORA DE ORUGAS | LIEBHERR | R916 | MOTOR | MOBIL DELVAC MX 15W-40 | 2020-12-16 | 2020-12-22 | 2020-12-28 | 2020-12-30 | 5235 | 266 | Yes | Yes | No | Crítico | 14.4 | 13 | 3 | 6 | 2 | 1 | 0 | 1 | 41 | 0 | 0 | 0 | 0 | 0 | 0 | 0 | 8 | 4 | 3 | 8 | 0 | 1426 | 1097 | 984 | 1301 | 0 | 8.6 | 4.8 | 4.2 | 0.4 | 0.2 | No |  | 14 | - | - | - | - | - | - | - |  | Baja viscosidad por posible contaminación con un lubricante de menor viscosidad o dilución con combustible. | Resultados están dentro de los rangos aceptables. | Resultados están dentro de los rangos aceptables. | Localice y corrija la causa de baja viscosidad del aceite. Una baja viscosidad puede reducir la protección por lubricación. Retome la muestra en el próximo intervalo.
C0016989 | ATOCONGO | V-406 | V-406 MOT | CAMION VOLQUETE | VOLVO | FMX 8X4R | MOTOR | MOBIL DELVAC MX 15W-40 | 2020-12-18 | 2020-12-28 | 2020-12-29 | 2020-12-31 | 10260 | 458 | Yes | Yes | No | Crítico | 14.4 | 11.2 | 4 | 14 | 8 | 0 | 0 | 0 | 43 | 0 | 0 | 0 | 0 | 0 | 0 | 0 | 3 | 0 | 1 | 2 | 0 | 1357 | 1098 | 967 | 1208 | 0 | 8.3 | 25 | 6.8 | 1.7 | 0.4 | No | 5.4 | 13 | - | - | - | - | - | - | - |  | Alta oxidación por posible degradación del aceite a altas temperaturas. Baja viscosidad por posible contaminación con un lubricante de menor viscosidad o dilución con combustible. | Causas posibles de dilución con combustible: Lineas de combustible con fugas, patron de pulverización defectuoso, Inyector goteando, fugas en sellos de bombas de transferencia, bomba de inyección defectuosa, Anillos de sellos ("O-rings") de inyector gastados. | Elevado desgaste de Plomo. | Revisar el sistema de enfriamiento (termostatos, radiador, bomba de agua, mangueras, etc.). Localice y corrija la causa de baja viscosidad del aceite. Una baja viscosidad puede reducir la protección por lubricación. Determine la fuente del metal de desgaste excesivo y tome acciones correctivas. Retomar la muestra para monitorear condición.
C0016990 | ATOCONGO | V-413 | V-413 MOT | CAMION VOLQUETE | VOLVO | FMX 8X4R | MOTOR | MOBIL DELVAC MX 15W-40 | 2020-12-18 | 2020-12-28 | 2020-12-29 | 2020-12-31 | 9840 | 430 | Yes | Yes | No | Crítico | 14.4 | 10.3 | 5 | 34 | 2 | 1 | 0 | 0 | 42 | 0 | 1 | 0 | 0 | 0 | 0 | 0 | 7 | 2 | 2 | 2 | 0 | 1286 | 1051 | 939 | 1146 | 0 | 8.3 | 33.6 | 6 | 2.6 | 0.3 | No | 7.8 | 16 | - | - | - | - | - | - | - |  | Alta oxidación por posible degradación del aceite a altas temperaturas. Baja viscosidad por posible contaminación con un lubricante de menor viscosidad o dilución con combustible. | Causas posibles de dilución con combustible: Lineas de combustible con fugas, patron de pulverización defectuoso, Inyector goteando, fugas en sellos de bombas de transferencia, bomba de inyección defectuosa, Anillos de sellos ("O-rings") de inyector gastados. | Resultados están dentro de los rangos aceptables. | Revisar el sistema de enfriamiento (termostatos, radiador, bomba de agua, mangueras, etc.). Localice y corrija la causa de baja viscosidad del aceite. Una baja viscosidad puede reducir la protección por lubricación. Retomar la muestra para monitorear condición.
C0016991 | ATOCONGO | V-404 | V-404 MOT | CAMION VOLQUETE | VOLVO | FMX 8X4R | MOTOR | MOBIL DELVAC MX 15W-40 | 2020-12-19 | 2020-12-28 | 2020-12-29 | 2020-12-31 | 10202 | 434 | Yes | Yes | No | Crítico | 14.4 | 11.8 | 11 | 82 | 4 | 2 | 0 | 1 | 44 | 0 | 1 | 0 | 0 | 0 | 0 | 0 | 6 | 0 | 4 | 7 | 1 | 1443 | 1088 | 959 | 1235 | 0 | 8.7 | 17 | 5.7 | 0.1 | 0.4 | No | 3.7 | 28 | - | - | - | - | - | - | - |  | Alta oxidación por posible degradación del aceite a altas temperaturas. Baja viscosidad por posible contaminación con un lubricante de menor viscosidad o dilución con combustible. | Causas posibles de dilución con combustible: Lineas de combustible con fugas, patron de pulverización defectuoso, Inyector goteando, fugas en sellos de bombas de transferencia, bomba de inyección defectuosa, Anillos de sellos ("O-rings") de inyector gastados. | Elevado desgaste de Hierro. | Revisar el sistema de enfriamiento (termostatos, radiador, bomba de agua, mangueras, etc.). Localice y corrija la causa de baja viscosidad del aceite. Una baja viscosidad puede reducir la protección por lubricación. Determine la fuente del metal de desgaste excesivo y tome acciones correctivas. Retomar la muestra para monitorear condición.
C0016992 | ATOCONGO | T-31 | T-31 MOT | TRACTOR DE ORUGAS | CATERPILLAR | D9T | MOTOR | MOBIL DELVAC 1 5W-40 | 2020-12-19 | 2020-12-28 | 2020-12-29 | 2020-12-31 | 27024 | 574 | No | Yes | No | Precaución | 14.8 | 13.9 | 6 | 57 | 3 | 4 | 1 | 1 | 4 | 0 | 1 | 0 | 0 | 0 | 0 | 0 | 10 | 1 | 2 | 29 | 0 | 2483 | 548 | 1080 | 1340 |  | 9.1 | 11.1 | 13.5 | 0 | 1 | No |  | 10 | - | - | - | - | - | - | - |  | Alta oxidación por posible degradación del aceite a altas temperaturas. | La tasa de nitración aumenta debido a condiciones inadecuadas de combustión e ignición. Nivel de Silicio en el límite de precaución. | Desgaste de Plomo en el límite de precaución. | Localice la fuente de silicio. Localice y corrija causa de nitración. Revisar el sistema de enfriamiento (termostatos, radiador, bomba de agua, mangueras, etc.). Determine la fuente del metal de desgaste y tome acciones correctivas. Retomar la muestra para monitorear condición.
C0016993 | ATOCONGO | T-31 | T-31 TRAN | TRACTOR DE ORUGAS | CATERPILLAR | D9T | TRANSMISION | MOBILTRANS HD 30 | 2020-12-19 | 2020-12-28 | 2020-12-29 | 2020-12-31 | 27024 | 1118 | Yes | Yes | No | Precaución |  | 11.2 | 6 | 24 | 1 | 0 | 0 | 0 | 0 | 0 | 0 | 0 | 0 | 0 | 0 |  | 3 | 0 | 1 | 1 | 0 | 2676 | 12 | 859 | 1114 |  |  | 0.5 | - |  |  | No |  | 17 | 21/16/13 | 16420 | 468 | - | 53 | - | - |  | Resultados están dentro de los rangos aceptables. | Nivel de limpieza en estado de precaución. | Resultados están dentro de los rangos aceptables. | Identifique las causas del origen y corrija el Codigo ISO alto del aceite. Asegúrese de que la contaminación no está siendo introducida a través de los equipos de manejo de aceite. Retome la muestra en el próximo intervalo programado.
C0016994 | ATOCONGO | T-31 | T-31 MF RH | TRACTOR DE ORUGAS | CATERPILLAR | D9T | MANDO FINAL RH | MOBILTRANS HD 50 | 2020-12-19 | 2020-12-28 | 2020-12-29 | 2020-12-31 | 27024 | 1118 | Yes | No | No | Crítico |  | 18.1 | 0 | 55 | 0 | 2 | 0 | 1 | 1 | 6 | 1 | 0 | 0 | 0 | 0 | 0 | 8 | 3 | 2 | 1 | 0 | 3013 | 12 | 960 | 1210 | 0 |  | 0.7 | - |  |  | No |  | 22 | 25/22/17 | 201542 | 29366 | - | 995 | - | - |  | Resultados están dentro de los rangos aceptables. | Nivel de limpieza en estado de Crítico. | Resultados están dentro de los rangos aceptables. | Identifique las causas del origen y corrija el Codigo ISO alto del aceite. Asegúrese de que la contaminación no está siendo introducida a través de los equipos de manejo de aceite. Retome la muestra en el próximo intervalo programado.
C0016995 | ATOCONGO | T-31 | T-31 MF LH | TRACTOR DE ORUGAS | CATERPILLAR | D9T | MANDO FINAL LH | MOBILTRANS HD 50 | 2020-12-19 | 2020-12-28 | 2020-12-29 | 2020-12-31 | 27024 | 1118 | Yes | No | No | Crítico |  | 18 | 0 | 48 | 0 | 1 | 0 | 0 | 0 | 3 | 1 | 0 | 0 | 0 | 0 | 0 | 6 | 1 | 1 | 2 | 0 | 2961 | 12 | 946 | 1202 | 0 |  | 0.8 | - |  |  | No |  | 26 | 25/23/16 | 278898 | 44460 | - | 484 | - | - |  | Resultados están dentro de los rangos aceptables. | Nivel de limpieza en estado de Crítico. | Resultados están dentro de los rangos aceptables. | Identifique las causas del origen y corrija el Codigo ISO alto del aceite. Asegúrese de que la contaminación no está siendo introducida a través de los equipos de manejo de aceite. Retome la muestra en el próximo intervalo programado.
C0016996 | ATOCONGO | T-31 | T-31 BAS RH | TRACTOR DE ORUGAS | CATERPILLAR | D9T | BASTIDOR RH | MOBILTRANS HD 50 | 2020-12-19 | 2020-12-28 | 2020-12-29 | 2020-12-31 | 27024 | 1118 | Yes | No | No | Crítico |  | 50.4 | 11 | 274 | 0 | 8 | 2 | 17 | 1832 | 19 | 3 | 0 | 0 | 0 | 0 | 0 | 20 | 10 | 4 | 32 | 1 | 3614 | 0 | 958 | 1212 | 0 |  | 1 | - |  |  | No |  | 140 | - | - | - | - | - | - | - |  | Alta viscosidad por posible contaminación con un lubricante de mayor viscosidad. | Continaminación con Mobdilleno | Resultados están dentro de los rangos aceptables. | Localice y corrija la causa de la alta viscosidad del aceite. Viscosidad mayor que la esperada puede restringir el flujo de aceite causando falta de aceite y desgaste. Retome la muestra en el próximo intervalo programado.
C0016997 | ATOCONGO | T-31 | T-31 BAS LH | TRACTOR DE ORUGAS | CATERPILLAR | D9T | BASTIDOR LH | MOBILTRANS HD 50 | 2020-12-19 | 2020-12-28 | 2020-12-29 | 2020-12-31 | 27024 | 1118 | Yes | No | No | Crítico |  | 18.2 | 22 | 21 | 2 | 1 | 1 | 32 | 1 | 0 | 0 | 0 | 0 | 0 | 0 | 0 | 6 | 0 | 2 | 1 | 0 | 3030 | 14 | 961 | 1220 | 0 |  | 1 | - |  |  | No |  | 24 | 25/23/16 | 263693 | 49570 | - | 341 | - | - |  | Resultados están dentro de los rangos aceptables. | Nivel de limpieza en estado de Crítico. | Resultados están dentro de los rangos aceptables. | Identifique las causas del origen y corrija el Codigo ISO alto del aceite. Asegúrese de que la contaminación no está siendo introducida a través de los equipos de manejo de aceite. Retome la muestra en el próximo intervalo programado.
C0016998 | ATOCONGO | T-31 | T-31 EJPI RH | TRACTOR DE ORUGAS | CATERPILLAR | D9T | EJE PIVOT RH | MOBILTRANS HD 50 | 2020-12-19 | 2020-12-28 | 2020-12-29 | 2020-12-31 | 27024 | 1118 | Yes | No | No | Crítico |  | 18.2 | 20 | 20 | 2 | 1 | 1 | 30 | 0 | 0 | 0 | 0 | 0 | 0 | 0 | 0 | 6 | 0 | 2 | 1 | 0 | 2865 | 13 | 926 | 1175 | 0 |  | 1 | - |  |  | No |  | 36 | 25/23/16 | 286105 | 45301 | - | 455 | - | - |  | Resultados están dentro de los rangos aceptables. | Nivel de limpieza en estado de Crítico. | Resultados están dentro de los rangos aceptables. | Identifique las causas del origen y corrija el Codigo ISO alto del aceite. Asegúrese de que la contaminación no está siendo introducida a través de los equipos de manejo de aceite. Retome la muestra en el próximo intervalo programado.
C0016999 | ATOCONGO | T-31 | T-31 EJPI LH | TRACTOR DE ORUGAS | CATERPILLAR | D9T | EJE PIVOT LH | MOBILTRANS HD 50 | 2020-12-19 | 2020-12-28 | 2020-12-29 | 2020-12-31 | 27024 | 1118 | Yes | No | No | Precaución | 18 | 20.8 | 5 | 106 | 1 | 2 | 0 | 37 | 125 | 18 | 2 | 0 | 0 | 0 | 0 | 0 | 14 | 1 | 2 | 6 | 0 | 2990 | 10 | 915 | 1178 | 0 |  | 2.4 | 0 | 0 |  | No |  | 108 | [8 empty] | Alta viscosidad por posible contaminación con un lubricante de mayor viscosidad. | No se realizó nivel de limpieza por particulas visibles mayores a 40 micras. | Indica presencia de partículas ferromagnéticas visibles mayores a 40 micras. | Determine la fuente de partículas ferromagnéticas y tome acciones correctivas de ser necesario. Localice y corrija la causa de la alta viscosidad del aceite. Viscosidad mayor que la esperada puede restringir el flujo de aceite causando falta de aceite y desgaste. Retome la muestra en el próximo intervalo programado.
C0017000 | ATOCONGO | RE-45 | RE-45 MOT | EXCAVADORA DE ORUGAS | CATERPILLAR | 374DL | MOTOR | MOBIL DELVAC MX 15W-40 | 2020-12-22 | 2020-12-28 | 2020-12-29 | 2020-12-31 | 18454 | 235 | Yes | Yes | No | Crítico | 14.4 | 13.2 | 6 | 15 | 2 | 0 | 0 | 0 | 41 | 0 | 0 | 0 | 0 | 0 | 0 | 0 | 4 | 28 | 3 | 28 | 0 | 1712 | 971 | 1025 | 1278 | 0 | 8.2 | 2.5 | 2.3 | 0 | 0.4 | No |  | 9 | - | - | - | - | - | - | - |  | Baja viscosidad por posible contaminación con un lubricante de menor viscosidad o dilución con combustible. | Niveles de sodio mayores que los esperados pueden representar fugas de refrigerante hacia el cárter del motor o contaminación por sal del medio ambiente. | Desgaste de Plomo en el límite de precaución. | Localice la fuente de Sodio. Localice y corrija la causa de baja viscosidad del aceite. Una baja viscosidad puede reducir la protección por lubricación. Determine la fuente del metal de desgaste y tome acciones correctivas. Retomar la muestra para monitorear condición.
C0017001 | ATOCONGO | V-408 | V-408 MOT | CAMION VOLQUETE | VOLVO | FMX 8X4R | MOTOR | MOBIL DELVAC MX 15W-40 | 2020-12-21 | 2020-12-28 | 2020-12-29 | 2020-12-31 | 8750 | 435 | Yes | Yes | No | Crítico | 14.4 | 12.6 | 2 | 9 | 2 | 0 | 0 | 0 | 42 | 0 | 0 | 0 | 0 | 0 | 0 | 0 | 4 | 0 | 2 | 1 | 0 | 1293 | 1065 | 947 | 1186 | 0 | 8.5 | 12.2 | 5.5 | 0 | 0.3 | No |  | 11 | - | - | - | - | - | - | - |  | Alta oxidación por posible degradación del aceite a altas temperaturas. Baja viscosidad por posible contaminación con un lubricante de menor viscosidad o dilución con combustible. | Resultados están dentro de los rangos aceptables. | Resultados están dentro de los rangos aceptables. | Revisar el sistema de enfriamiento (termostatos, radiador, bomba de agua, mangueras, etc.). Localice y corrija la causa de baja viscosidad del aceite. Una baja viscosidad puede reducir la protección por lubricación. Retome la muestra en el próximo intervalo.
C0017002 | ATOCONGO | CI-25 | CI-25 MOT | CAMION CISTERNA DE COMBUSTIBLE | MERCEDES BENZ | AXOR 2628/45 6X4 | MOTOR | MOBIL DELVAC MX 15W-40 | 2020-12-20 | 2020-12-28 | 2020-12-29 | 2020-12-31 | 14472 | 334 | Yes | Yes | No | Crítico | 14.4 | 12.5 | 1 | 6 | 0 | 0 | 0 | 0 | 42 | 0 | 0 | 0 | 0 | 0 | 0 | 0 | 3 | 0 | 0 | 2 | 0 | 1330 | 1102 | 984 | 1212 | 0 | 8.4 | 11.9 | 2.8 | 0 | 0.5 | No |  | 12 | - | - | - | - | - | - | - |  | Alta oxidación por posible degradación del aceite a altas temperaturas. Baja viscosidad por posible contaminación con un lubricante de menor viscosidad o dilución con combustible. | Resultados están dentro de los rangos aceptables. | Resultados están dentro de los rangos aceptables. | Revisar el sistema de enfriamiento (termostatos, radiador, bomba de agua, mangueras, etc.). Localice y corrija la causa de baja viscosidad del aceite. Una baja viscosidad puede reducir la protección por lubricación. Retome la muestra en el próximo intervalo.
C0017003 | ATOCONGO | CI-25 | CI-25 TRAN | CAMION CISTERNA DE COMBUSTIBLE | MERCEDES BENZ | AXOR 2628/45 6X4 | TRANSMISION | MOBILUBE HD 80W-90 | 2020-12-20 | 2020-12-28 | 2020-12-29 | 2020-12-31 | 14472 | 1246 | Yes | Yes | No | Crítico |  | 14.3 | 1 | 34 | 0 | 3 | 0 | 0 | 9 | 0 | 0 | 0 | 0 | 0 | 0 | 0 | 5 | 0 | 1 | 1 | 0 | 23 | 8 | 556 | 12 | 0 |  | 2.1 | - |  |  | No |  | 30 | 25/23/16 | 274145 | 61348 | - | 402 | - | - |  | Resultados están dentro de los rangos aceptables. | Nivel de limpieza en estado de Crítico. | Resultados están dentro de los rangos aceptables. | Identifique las causas del origen y corrija el Codigo ISO alto del aceite. Asegúrese de que la contaminación no está siendo introducida a través de los equipos de manejo de aceite. Retome la muestra en el próximo intervalo programado.
C0017004 | ATOCONGO | CI-25 | CI-25 REE | CAMION CISTERNA DE COMBUSTIBLE | MERCEDES BENZ | AXOR 2628/45 6X4 | REENVIO | MOBILUBE HD 85W-140 | 2020-12-20 | 2020-12-28 | 2020-12-29 | 2020-12-31 | 14472 | 1246 | Yes | No | No | Crítico |  | 25.2 | 1 | 46 | 0 | 0 | 0 | 0 | 0 | 0 | 0 | 0 | 0 | 0 | 1 | 0 | 3 | 2 | 1 | 1 | 0 | 12 | 3 | 467 | 7 | 0 |  | 5.7 | - |  |  | No |  | 32 | 25/22/16 | 211799 | 32211 | - | 479 | - | - |  | Resultados están dentro de los rangos aceptables. | Nivel de limpieza en estado de Crítico. | Resultados están dentro de los rangos aceptables. | Identifique las causas del origen y corrija el Codigo ISO alto del aceite. Asegúrese de que la contaminación no está siendo introducida a través de los equipos de manejo de aceite. Retome la muestra en el próximo intervalo programado.
C0017005 | ATOCONGO | CI-25 | CI-25 STDI | CAMION CISTERNA DE COMBUSTIBLE | MERCEDES BENZ | AXOR 2628/45 6X4 | SISTEMA DIRECCION | MOBIL ATF 220 | 2020-12-20 | 2020-12-28 | 2020-12-29 | 2020-12-31 | 14472 | 1246 | Yes | Yes | No | Crítico |  | 5.6 | 10 | 46 | 2 | 0 | 1 | 0 | 1 | 0 | 1 | 0 | 0 | 0 | 0 | 0 | 3 | 0 | 0 | 23 | 0 | 70 | 61 | 303 | 252 | 0 |  | 2.7 | - |  |  | No |  | 22 | 21/18/13 | 11548 | 1379 | - | 57 | - | - |  | Baja viscosidad por posible contaminación con un lubricante de menor viscosidad. | Nivel de limpieza en estado de precaución. | Resultados están dentro de los rangos aceptables. | Localice y corrija la causa de baja viscosidad del aceite. Una baja viscosidad puede reducir la protección por lubricación. Identifique las causas del origen y corrija el Codigo ISO alto del aceite. Asegúrese de que la contaminación no está siendo introducida a través de los equipos de manejo de aceite. Retome la muestra en el próximo intervalo programado.
C0017006 | ATOCONGO | CI-25 | CI-25 CUDE LH | CAMION CISTERNA DE COMBUSTIBLE | MERCEDES BENZ | AXOR 2628/45 6X4 | CUBO DEL. LH | MOBILUBE HD 85W-140 | 2020-12-20 | 2020-12-28 | 2020-12-29 | 2020-12-31 | 14472 | 1246 | Yes | No | No | Crítico |  | 24.7 | 0 | 43 | 0 | 0 | 0 | 0 | 0 | 0 | 0 | 0 | 0 | 0 | 0 | 0 | 3 | 0 | 0 | 2 | 0 | 10 | 3 | 483 | 5 | 0 |  | 0.3 | - |  |  | No |  | 32 | 25/22/17 | 210317 | 36838 | - | 668 | - | - |  | Resultados están dentro de los rangos aceptables. | Nivel de limpieza en estado de Crítico. | Resultados están dentro de los rangos aceptables. | Identifique las causas del origen y corrija el Codigo ISO alto del aceite. Asegúrese de que la contaminación no está siendo introducida a través de los equipos de manejo de aceite. Retome la muestra en el próximo intervalo programado.
C0017007 | ATOCONGO | CI-25 | CI-25 CUDE RH | CAMION CISTERNA DE COMBUSTIBLE | MERCEDES BENZ | AXOR 2628/45 6X4 | CUBO DEL. RH | MOBILUBE HD 85W-140 | 2020-12-20 | 2020-12-28 | 2020-12-29 | 2020-12-31 | 14472 | 1246 | Yes | No | No | Crítico |  | 25.3 | 0 | 45 | 0 | 0 | 0 | 0 | 0 | 0 | 0 | 0 | 0 | 0 | 0 | 0 | 3 | 0 | 0 | 2 | 0 | 11 | 2 | 488 | 6 | 0 |  | 0.3 | - |  |  | No |  | 31 | 25/22/17 | 199089 | 39540 | - | 869 | - | - |  | Resultados están dentro de los rangos aceptables. | Nivel de limpieza en estado de Crítico. | Resultados están dentro de los rangos aceptables. | Identifique las causas del origen y corrija el Codigo ISO alto del aceite. Asegúrese de que la contaminación no está siendo introducida a través de los equipos de manejo de aceite. Retome la muestra en el próximo intervalo programado.
C0017008 | ATOCONGO | CI-25 | CI-25 CUPO LH | CAMION CISTERNA DE COMBUSTIBLE | MERCEDES BENZ | AXOR 2628/45 6X4 | CUBO POST. LH | MOBILUBE HD 85W-140 | 2020-12-20 | 2020-12-28 | 2020-12-29 | 2020-12-31 | 14472 | 1246 | Yes | No | No | Crítico |  | 25.1 | 0 | 33 | 0 | 0 | 0 | 0 | 0 | 0 | 0 | 0 | 0 | 0 | 0 | 0 | 3 | 0 | 0 | 2 | 0 | 9 | 2 | 486 | 7 | 0 |  | 0.3 | - |  |  | No |  | 19 | 24/21/15 | 113034 | 12279 | - | 172 | - | - |  | Resultados están dentro de los rangos aceptables. | Nivel de limpieza en estado de Crítico. | Resultados están dentro de los rangos aceptables. | Identifique las causas del origen y corrija el Codigo ISO alto del aceite. Asegúrese de que la contaminación no está siendo introducida a través de los equipos de manejo de aceite. Retome la muestra en el próximo intervalo programado.
C0017009 | ATOCONGO | CI-25 | CI-25 CUPO RH | CAMION CISTERNA DE COMBUSTIBLE | MERCEDES BENZ | AXOR 2628/45 6X4 | CUBO POST. RH | MOBILUBE HD 85W-140 | 2020-12-20 | 2020-12-28 | 2020-12-29 | 2020-12-31 | 14472 | 1246 | Yes | No | No | Crítico |  | 25.2 | 0 | 31 | 0 | 0 | 0 | 0 | 0 | 0 | 0 | 0 | 0 | 0 | 0 | 0 | 3 | 0 | 0 | 2 | 0 | 9 | 2 | 476 | 4 | 0 |  | 0.4 | - |  |  | No |  | 24 | 25/22/17 | 173902 | 39685 | - | 1287 | - | - |  | Resultados están dentro de los rangos aceptables. | Nivel de limpieza en estado de Crítico. | Resultados están dentro de los rangos aceptables. | Identifique las causas del origen y corrija el Codigo ISO alto del aceite. Asegúrese de que la contaminación no está siendo introducida a través de los equipos de manejo de aceite. Retome la muestra en el próximo intervalo programado.
C0017010 | ATOCONGO | CI-25 | CI-25 DIFE POS | CAMION CISTERNA DE COMBUSTIBLE | MERCEDES BENZ | AXOR 2628/45 6X4 | DIFERENCIAL POSTERIOR | MOBILUBE HD 85W-140 | 2020-12-20 | 2020-12-28 | 2020-12-29 | 2020-12-31 | 14472 | 1246 | Yes | No | No | Crítico |  | 25.2 | 0 | 33 | 0 | 0 | 0 | 0 | 0 | 0 | 0 | 0 | 0 | 0 | 0 | 0 | 3 | 0 | 0 | 2 | 0 | 10 | 2 | 488 | 6 | 0 |  | 0.3 | - |  |  | No |  | 20 | 24/21/14 | 110695 | 12027 | - | 150 | - | - |  | Resultados están dentro de los rangos aceptables. | Nivel de limpieza en estado de Crítico. | Resultados están dentro de los rangos aceptables. | Identifique las causas del origen y corrija el Codigo ISO alto del aceite. Asegúrese de que la contaminación no está siendo introducida a través de los equipos de manejo de aceite. Retome la muestra en el próximo intervalo programado.
C0017011 | ATOCONGO | CI-25 | CI-25 DIFE DEL | CAMION CISTERNA DE COMBUSTIBLE | MERCEDES BENZ | AXOR 2628/45 6X4 | DIFERENCIAL DELANTERO | MOBILUBE HD 85W-140 | 2020-12-20 | 2020-12-28 | 2020-12-29 | 2020-12-31 | 14472 | 1246 | Yes | No | No | Crítico |  | 24.9 | 0 | 44 | 0 | 1 | 0 | 0 | 0 | 0 | 0 | 0 | 0 | 0 | 0 | 0 | 3 | 0 | 1 | 1 | 0 | 14 | 3 | 500 | 7 | 0 |  | 0.3 | - |  |  | No |  | 28 | 25/22/16 | 193335 | 28497 | - | 432 | - | - |  | Resultados están dentro de los rangos aceptables. | Nivel de limpieza en estado de Crítico. | Resultados están dentro de los rangos aceptables. | Identifique las causas del origen y corrija el Codigo ISO alto del aceite. Asegúrese de que la contaminación no está siendo introducida a través de los equipos de manejo de aceite. Retome la muestra en el próximo intervalo programado.
C0017012 | ATOCONGO | V-405 | V-405 MOT | CAMION VOLQUETE | VOLVO | FMX 8X4R | MOTOR | MOBIL DELVAC MX 15W-40 | 2020-12-12 | 2020-12-28 | 2020-12-29 | 2020-12-31 | 9982 | 446 | Yes | Yes | No | Crítico | 14.4 | 11.7 | 6 | 27 | 4 | 0 | 0 | 0 | 44 | 0 | 0 | 0 | 0 | 0 | 0 | 0 | 3 | 0 | 1 | 1 | 0 | 1395 | 1141 | 1014 | 1239 | 0 | 8.3 | 20.3 | 7.3 | 0 | 0.5 | No | 4.3 | 16 | - | - | - | - | - | - | - |  | Alta oxidación por posible degradación del aceite a altas temperaturas. Baja viscosidad por posible contaminación con un lubricante de menor viscosidad o dilución con combustible. | Causas posibles de dilución con combustible: Lineas de combustible con fugas, patron de pulverización defectuoso, Inyector goteando, fugas en sellos de bombas de transferencia, bomba de inyección defectuosa, Anillos de sellos ("O-rings") de inyector gastados. | Resultados están dentro de los rangos aceptables. | Revisar el sistema de enfriamiento (termostatos, radiador, bomba de agua, mangueras, etc.). Localice y corrija la causa de baja viscosidad del aceite. Una baja viscosidad puede reducir la protección por lubricación. Retome la muestra en el próximo intervalo.
C0017013 | ATOCONGO | V-405 | V-405 TRAN | CAMION VOLQUETE | VOLVO | FMX 8X4R | TRANSMISION | MOBILUBE HD 80W-90 | 2020-12-12 | 2020-12-28 | 2020-12-29 | 2020-12-31 | 9982 | 852 | No | No | No | Precaución |  | 14 | 8 | 3 | 0 | 0 | 0 | 0 | 0 | 0 | 0 | 0 | 0 | 0 | 0 | 0 | 5 | 0 | 0 | 1 | 0 | 8 | 1 | 490 | 10 | 0 |  | 1.5 | - |  |  | No |  | 4 | 23/20/15 | 42378 | 7147 | - | 242 | - | - |  | Resultados están dentro de los rangos aceptables. | Nivel de limpieza en estado de precaución. | Resultados están dentro de los rangos aceptables. | Identifique las causas del origen y corrija el Codigo ISO alto del aceite. Asegúrese de que la contaminación no está siendo introducida a través de los equipos de manejo de aceite. Retome la muestra en el próximo intervalo programado.
C0017014 | ATOCONGO | V-405 | V-405 STDI | CAMION VOLQUETE | VOLVO | FMX 8X4R | SISTEMA DIRECCION | MOBIL ATF 220 | 2020-12-12 | 2020-12-28 | 2020-12-29 | 2020-12-31 | 9982 | 852 | Yes | Yes | No | Crítico |  | 6 | 1 | 43 | 0 | 1 | 0 | 0 | 0 | 0 | 0 | 0 | 0 | 0 | 0 | 0 | 5 | 0 | 0 | 36 | 0 | 18 | 64 | 312 | 267 | 0 |  | 1.2 | - |  |  | No |  | 36 | 20/17/13 | 8572 | 816 | - | 44 | - | - |  | Baja viscosidad por posible contaminación con un lubricante de menor viscosidad. | Resultados están dentro de los rangos aceptables. | Resultados están dentro de los rangos aceptables. | Localice y corrija la causa de baja viscosidad del aceite. Una baja viscosidad puede reducir la protección por lubricación. Retome la muestra en el próximo intervalo.
C0017015 | ATOCONGO | V-405 | V-405 STHI | CAMION VOLQUETE | VOLVO | FMX 8X4R | SISTEMA HIDRAULICO | MOBIL DTE 26 | 2020-12-12 | 2020-12-28 | 2020-12-29 | 2020-12-31 | 9982 | 4485 | No | No | No | Precaución |  |  | 0 | 2 | 0 | 1 | 0 | 0 | 0 | 0 | 0 | 0 | 0 | 0 | 0 | 0 | 4 | 0 | 0 | 3 | 0 | 129 | 1 | 407 | 632 | 0 |  | 0.4 | - |  |  | No |  | 11 | 22/19/13 | 39933 | 3760 | - | 69 | - | - |  | Resultados están dentro de los rangos aceptables. | Nivel de limpieza en estado de precaución. | Resultados están dentro de los rangos aceptables. | Identifique las causas del origen y corrija el Codigo ISO alto del aceite. Asegúrese de que la contaminación no está siendo introducida a través de los equipos de manejo de aceite. Retome la muestra en el próximo intervalo programado.
C0017016 | ATOCONGO | V-405 | V-405 CUPO LH | CAMION VOLQUETE | VOLVO | FMX 8X4R | CUBO POST. LH | MOBILUBE HD 85W-140 | 2020-12-12 | 2020-12-28 | 2020-12-29 | 2020-12-31 | 9982 | 852 | No | No | No | Crítico |  | 25.2 | 0 | 71 | 0 | 0 | 0 | 0 | 0 | 0 | 1 | 0 | 0 | 0 | 0 | 0 | 2 | 0 | 0 | 2 | 0 | 8 | 1 | 490 | 3 | 0 |  | 0.5 | - |  |  | No |  | 31 | 25/22/17 | 180443 | 36455 | - | 1223 | - | - |  | Resultados están dentro de los rangos aceptables. | Nivel de limpieza en estado de Crítico. | Resultados están dentro de los rangos aceptables. | Identifique las causas del origen y corrija el Codigo ISO alto del aceite. Asegúrese de que la contaminación no está siendo introducida a través de los equipos de manejo de aceite. Retome la muestra en el próximo intervalo programado.
C0017017 | ATOCONGO | V-405 | V-405 CUPO RH | CAMION VOLQUETE | VOLVO | FMX 8X4R | CUBO POST. RH | MOBILUBE HD 85W-140 | 2020-12-12 | 2020-12-28 | 2020-12-29 | 2020-12-31 | 9982 | 852 | No | No | No | Crítico |  | 25.1 | 1 | 73 | 0 | 0 | 0 | 0 | 0 | 0 | 1 | 0 | 0 | 0 | 0 | 0 | 1 | 1 | 0 | 1 | 0 | 7 | 1 | 470 | 4 | 0 |  | 0.4 | - |  |  | No |  | 42 | 24/21/16 | 135176 | 17998 | - | 511 | - | - |  | Resultados están dentro de los rangos aceptables. | Nivel de limpieza en estado de Crítico. | Resultados están dentro de los rangos aceptables. | Identifique las causas del origen y corrija el Codigo ISO alto del aceite. Asegúrese de que la contaminación no está siendo introducida a través de los equipos de manejo de aceite. Retome la muestra en el próximo intervalo programado.
C0017018 | ATOCONGO | V-405 | V-405 CUDE LH | CAMION VOLQUETE | VOLVO | FMX 8X4R | CUBO DEL. LH | MOBILUBE HD 85W-140 | 2020-12-12 | 2020-12-28 | 2020-12-29 | 2020-12-31 | 9982 | 852 | No | No | No | Crítico |  | 24.9 | 1 | 165 | 0 | 0 | 0 | 1 | 0 | 1 | 2 | 0 | 0 | 0 | 0 | 0 | 1 | 0 | 0 | 2 | 0 | 7 | 1 | 482 | 4 | 0 |  | 0.5 | - |  |  | No |  | 268 | 25/22/17 | 210707 | 26974 | - | 988 | - | - |  | Resultados están dentro de los rangos aceptables. | Nivel de limpieza en estado de Crítico. | Desgaste de Hierro en el límite de precaución. | Identifique las causas del origen y corrija el Codigo ISO alto del aceite. Asegúrese de que la contaminación no está siendo introducida a través de los equipos de manejo de aceite. Identifique y evalúe los componentes a base de este elemento. Determine la fuente del metal de desgaste y tome acciones correctivas. Retomar la muestra para monitorear condición.
C0017019 | ATOCONGO | V-405 | V-405 DIFE DEL | CAMION VOLQUETE | VOLVO | FMX 8X4R | DIFERENCIAL DELANTERO | MOBILUBE HD 85W-140 | 2020-12-12 | 2020-12-28 | 2020-12-29 | 2020-12-31 | 9982 | 852 | No | No | No | Crítico |  | 25.3 | 0 | 71 | 0 | 0 | 0 | 0 | 0 | 0 | 1 | 0 | 0 | 0 | 0 | 0 | 1 | 0 | 0 | 2 | 0 | 7 | 1 | 484 | 3 | 0 |  | 0.4 | - |  |  | No |  | 42 | 24/20/15 | 99840 | 9634 | - | 247 | - | - |  | Resultados están dentro de los rangos aceptables. | Nivel de limpieza en estado de Crítico. | Resultados están dentro de los rangos aceptables. | Identifique las causas del origen y corrija el Codigo ISO alto del aceite. Asegúrese de que la contaminación no está siendo introducida a través de los equipos de manejo de aceite. Retome la muestra en el próximo intervalo programado.
C0017020 | ATOCONGO | V-405 | V-405 DIFE POS | CAMION VOLQUETE | VOLVO | FMX 8X4R | DIFERENCIAL POSTERIOR | MOBILUBE HD 85W-140 | 2020-12-12 | 2020-12-28 | 2020-12-29 | 2020-12-31 | 9982 | 852 | No | No | No | Crítico |  | 25.2 | 0 | 72 | 0 | 0 | 0 | 0 | 0 | 0 | 1 | 0 | 0 | 0 | 0 | 0 | 1 | 0 | 0 | 1 | 0 | 7 | 1 | 470 | 3 | 0 |  | 0.4 | - |  |  | No |  | 42 | 24/21/15 | 103458 | 10172 | - | 277 | - | - |  | Resultados están dentro de los rangos aceptables. | Nivel de limpieza en estado de Crítico. | Resultados están dentro de los rangos aceptables. | Identifique las causas del origen y corrija el Codigo ISO alto del aceite. Asegúrese de que la contaminación no está siendo introducida a través de los equipos de manejo de aceite. Retome la muestra en el próximo intervalo programado.
C0017021 | ATOCONGO | C-46 | C-46 MOT | CARGADOR FRONTAL | CATERPILLAR | 988H | MOTOR | MOBIL DELVAC MX 15W-40 | 2020-12-08 | 2020-12-28 | 2020-12-29 | 2020-12-31 | 7128 | 376 | Yes | Yes | No | Crítico | 14.4 | 12.8 | 10 | 17 | 1 | 0 | 1 | 1 | 44 | 0 | 0 | 0 | 0 | 0 | 0 | 0 | 3 | 0 | 1 | 1 | 0 | 1413 | 1138 | 975 | 1280 | 0 | 8.6 | 6.1 | 5.5 | 0 | 0.3 | No |  | 4 | - | - | - | - | - | - | - |  | Baja viscosidad por posible contaminación con un lubricante de menor viscosidad o dilución con combustible. | Resultados están dentro de los rangos aceptables. | Elevado desgaste de Cobre. | Localice y corrija la causa de baja viscosidad del aceite. Una baja viscosidad puede reducir la protección por lubricación. Identifique y evalúe los componentes a base de este elemento. Determine la fuente del metal de desgaste excesivo y tome acciones correctivas. Retomar la muestra para monitorear condición.
C0017022 | ATOCONGO | C-46 | C-46 TRAN | CARGADOR FRONTAL | CATERPILLAR | 988H | TRANSMISION | MOBILTRANS HD 30 | 2020-12-08 | 2020-12-28 | 2020-12-29 | 2020-12-31 | 7128 | 641 | No | Yes | No | Normal |  | 11.2 | 8 | 7 | 0 | 1 | 0 | 0 | 0 | 0 | 0 | 0 | 0 | 0 | 0 | 0 | 3 | 2 | 2 | 1 | 0 | 2965 | 13 | 937 | 1198 | 0 |  | 1.7 | - |  |  | No |  | 7 | 19/16/12 | 2874 | 430 | - | 29 | - | - |  | Resultados están dentro de los rangos aceptables. | Resultados están dentro de los rangos aceptables. | Resultados están dentro de los rangos aceptables. | Retome la muestra en el próximo intervalo programado.
C0017023 | ATOCONGO | C-46 | C-46 STHI | CARGADOR FRONTAL | CATERPILLAR | 988H | SISTEMA HIDRAULICO | MOBILTRANS HD 10W | 2020-12-08 | 2020-12-28 | 2020-12-29 | 2020-12-31 | 7128 | 202 | No | Yes | No | Crítico |  | 5.9 | 2 | 10 | 0 | 4 | 0 | 0 | 0 | 0 | 0 | 0 | 0 | 0 | 0 | 0 | 12 | 0 | 7 | 1 | 0 | 2919 | 14 | 895 | 1193 | 0 |  | 1.4 | - |  |  | No |  | 11 | 21/19/15 | 17626 | 4442 | - | 206 | - | - |  | Resultados están dentro de los rangos aceptables. | Nivel de limpieza en estado de precaución. Niveles de Potasio mayores que los esperados. Contaminación de Silicio en estado crítico. Altos niveles de silicio abrasivo (polvo) causarán alto desgaste. | Resultados están dentro de los rangos aceptables. | Localice la fuente de Silicio y Potasio. Identifique las causas del origen y corrija el Codigo ISO alto del aceite. Asegúrese de que la contaminación no está siendo introducida a través de los equipos de manejo de aceite. Retome la muestra en el próximo intervalo programado.
C0017024 | ATOCONGO | C-46 | C-46 MFPOS RH | CARGADOR FRONTAL | CATERPILLAR | 988H | MANDO FINAL POST. RH | MOBILTRANS HD 50 | 2020-12-08 | 2020-12-28 | 2020-12-29 | 2020-12-31 | 7128 | 641 | No | No | No | Crítico |  | 18.2 | 2 | 15 | 0 | 1 | 0 | 0 | 0 | 0 | 0 | 0 | 0 | 0 | 0 | 0 | 5 | 0 | 1 | 2 | 0 | 2929 | 11 | 936 | 1200 | 0 |  | 0.9 | - |  |  | No |  | 26 | 26/24/20 | 340533 | 144997 | - | 6229 | - | - |  | Resultados están dentro de los rangos aceptables. | Nivel de limpieza en estado de Crítico. | Resultados están dentro de los rangos aceptables. | Identifique las causas del origen y corrija el Codigo ISO alto del aceite. Asegúrese de que la contaminación no está siendo introducida a través de los equipos de manejo de aceite. Retome la muestra en el próximo intervalo programado.
C0017025 | ATOCONGO | C-46 | C-46 MFPOS LH | CARGADOR FRONTAL | CATERPILLAR | 988H | MANDO FINAL POST. LH | MOBILTRANS HD 50 | 2020-12-08 | 2020-12-28 | 2020-12-29 | 2020-12-31 | 7128 | 641 | No | No | No | Crítico |  | 18.1 | 0 | 5 | 0 | 0 | 0 | 0 | 0 | 0 | 0 | 0 | 0 | 0 | 0 | 0 | 5 | 1 | 1 | 2 | 0 | 2877 | 11 | 912 | 1152 | 0 |  | 1 | - |  |  | No |  | 10 | 24/22/17 | 133248 | 25753 | - | 863 | - | - |  | Resultados están dentro de los rangos aceptables. | Nivel de limpieza en estado de Crítico. | Resultados están dentro de los rangos aceptables. | Identifique las causas del origen y corrija el Codigo ISO alto del aceite. Asegúrese de que la contaminación no está siendo introducida a través de los equipos de manejo de aceite. Retome la muestra en el próximo intervalo programado.
C0017026 | ATOCONGO | C-46 | C-46 MFDEL RH | CARGADOR FRONTAL | CATERPILLAR | 988H | MANDO FINAL DEL. RH | MOBILTRANS HD 50 | 2020-12-08 | 2020-12-28 | 2020-12-29 | 2020-12-31 | 7128 | 641 | No | No | No | Crítico |  | 18.1 | 0 | 5 | 0 | 1 | 0 | 0 | 0 | 0 | 0 | 0 | 0 | 0 | 0 | 0 | 5 | 0 | 1 | 1 | 0 | 2925 | 11 | 905 | 1173 | 0 |  | 0.9 | - |  |  | No |  | 8 | 26/25/18 | 330039 | 184760 | - | 1358 | - | - |  | Resultados están dentro de los rangos aceptables. | Nivel de limpieza en estado de Crítico. | Resultados están dentro de los rangos aceptables. | Identifique las causas del origen y corrija el Codigo ISO alto del aceite. Asegúrese de que la contaminación no está siendo introducida a través de los equipos de manejo de aceite. Retome la muestra en el próximo intervalo programado.
C0017027 | ATOCONGO | C-46 | C-46 MFDEL LH | CARGADOR FRONTAL | CATERPILLAR | 988H | MANDO FINAL DEL. LH | MOBILTRANS HD 50 | 2020-12-08 | 2020-12-28 | 2020-12-29 | 2020-12-31 | 7128 | 641 | No | No | No | Crítico |  | 18.2 | 0 | 5 | 0 | 1 | 0 | 0 | 0 | 0 | 0 | 0 | 0 | 0 | 0 | 0 | 5 | 0 | 1 | 2 | 0 | 2913 | 11 | 899 | 1168 | 0 |  | 0.8 | - |  |  | No |  | 12 | 24/21/17 | 111212 | 19806 | - | 685 | - | - |  | Resultados están dentro de los rangos aceptables. | Nivel de limpieza en estado de Crítico. | Resultados están dentro de los rangos aceptables. | Identifique las causas del origen y corrija el Codigo ISO alto del aceite. Asegúrese de que la contaminación no está siendo introducida a través de los equipos de manejo de aceite. Retome la muestra en el próximo intervalo programado.
C0017028 | ATOCONGO | C-46 | C-46 DIFE DEL | CARGADOR FRONTAL | CATERPILLAR | 988H | DIFERENCIAL DELANTERO | MOBILTRANS HD 50 | 2020-12-08 | 2020-12-28 | 2020-12-29 | 2020-12-31 | 7128 | 641 | No | No | No | Crítico |  | 18.2 | 0 | 5 | 0 | 1 | 0 | 0 | 0 | 0 | 0 | 0 | 0 | 0 | 0 | 0 | 5 | 0 | 1 | 1 | 0 | 2920 | 11 | 900 | 1178 | 0 |  | 0.9 | - |  |  | No |  | 13 | 24/22/17 | 137947 | 27829 | - | 873 | - | - |  | Resultados están dentro de los rangos aceptables. | Nivel de limpieza en estado de Crítico. | Resultados están dentro de los rangos aceptables. | Identifique las causas del origen y corrija el Codigo ISO alto del aceite. Asegúrese de que la contaminación no está siendo introducida a través de los equipos de manejo de aceite. Retome la muestra en el próximo intervalo programado.
C0017029 | ATOCONGO | C-46 | C-46 DIFE POS | CARGADOR FRONTAL | CATERPILLAR | 988H | DIFERENCIAL POSTERIOR | MOBILTRANS HD 50 | 2020-12-08 | 2020-12-28 | 2020-12-29 | 2020-12-31 | 7128 | 641 | No | No | No | Crítico |  | 18.2 | 0 | 5 | 0 | 1 | 0 | 0 | 0 | 0 | 0 | 0 | 0 | 0 | 0 | 0 | 5 | 0 | 1 | 1 | 0 | 2913 | 11 | 898 | 1167 | 0 |  | 0.8 | - |  |  | No |  | 12 | 25/23/17 | 188626 | 40650 | - | 1262 | - | - |  | Resultados están dentro de los rangos aceptables. | Nivel de limpieza en estado de Crítico. | Resultados están dentro de los rangos aceptables. | Identifique las causas del origen y corrija el Codigo ISO alto del aceite. Asegúrese de que la contaminación no está siendo introducida a través de los equipos de manejo de aceite. Retome la muestra en el próximo intervalo programado.
C0017030 | ATOCONGO | V-314 | V-314 MOT | CAMION VOLQUETE | VOLVO | FMX 8X4R | MOTOR | MOBIL DELVAC MX 15W-40 | 2020-12-08 | 2020-12-28 | 2020-12-29 | 2020-12-31 | 12009 | 407 | Yes | Yes | No | Crítico | 14.4 | 12.6 | 2 | 4 | 0 | 1 | 1 | 0 | 45 | 1 | 0 | 0 | 0 | 0 | 0 | 0 | 3 | 0 | 1 | 1 | 0 | 1418 | 1159 | 1019 | 1296 | 0 | 8.3 | 8.2 | 4.5 | 0 | 0.3 | No |  | 2 | - | - | - | - | - | - | - |  | Baja viscosidad por posible contaminación con un lubricante de menor viscosidad o dilución con combustible. | Resultados están dentro de los rangos aceptables. | Resultados están dentro de los rangos aceptables. | Localice y corrija la causa de baja viscosidad del aceite. Una baja viscosidad puede reducir la protección por lubricación. Retome la muestra en el próximo intervalo.
C0017031 | ATOCONGO | C-71 | C-71 MOT | CARGADOR FRONTAL | KOMATSU | WA500 | MOTOR | MOBIL DELVAC MX 15W-40 | 2020-12-06 | 2020-12-28 | 2020-12-29 | 2020-12-31 | 21952 | 633 | Yes | Yes | No | Crítico | 14.4 | 13.2 | 1 | 4 | 8 | 0 | 0 | 0 | 46 | 0 | 0 | 0 | 0 | 0 | 0 | 0 | 2 | 0 | 1 | 1 | 0 | 1509 | 1217 | 1058 | 1359 | 0 | 8.3 | 7.4 | 9.5 | 4.8 | 0.2 | No |  | 12 | - | - | - | - | - | - | - |  | Baja viscosidad por posible contaminación con un lubricante de menor viscosidad o dilución con combustible. | Resultados están dentro de los rangos aceptables. | Elevado desgaste de Plomo. | Localice y corrija la causa de baja viscosidad del aceite. Una baja viscosidad puede reducir la protección por lubricación. Retome la muestra en el próximo intervalo. Determine la fuente del metal de desgaste excesivo y tome acciones correctivas. Retomar la muestra para monitorear condición.
C0017032 | ATOCONGO | V-396 | V-396 MOT | CAMION VOLQUETE | VOLVO | FMX 8X4R | MOTOR | MOBIL DELVAC MX 15W-40 | 2020-12-22 | 2020-12-28 | 2020-12-29 | 2020-12-31 | 9273 | 482 | Yes | Yes | No | Crítico | 14.4 | 12.6 | 3 | 20 | 3 | 1 | 1 | 0 | 45 | 0 | 0 | 0 | 0 | 0 | 0 | 0 | 5 | 0 | 3 | 1 | 0 | 1444 | 1175 | 1004 | 1301 | 0 | 8.4 | 11.8 | 7 | 0 | 0.4 | No |  | 12 | - | - | - | - | - | - | - |  | Alta oxidación por posible degradación del aceite a altas temperaturas. Baja viscosidad por posible contaminación con un lubricante de menor viscosidad o dilución con combustible. | Resultados están dentro de los rangos aceptables. | Resultados están dentro de los rangos aceptables. | Revisar el sistema de enfriamiento (termostatos, radiador, bomba de agua, mangueras, etc.). Localice y corrija la causa de baja viscosidad del aceite. Una baja viscosidad puede reducir la protección por lubricación. Retome la muestra en el próximo intervalo.
C0017033 | ATOCONGO | V-302 | V-302 MOT | CAMION VOLQUETE | VOLVO | FMX 8X4R | MOTOR | MOBIL DELVAC MX 15W-40 | 2020-12-22 | 2020-12-28 | 2020-12-29 | 2020-12-31 | 11467 | 422 | Yes | Yes | No | Crítico | 14.4 | 12.9 | 1 | 4 | 2 | 2 | 1 | 0 | 46 | 1 | 0 | 0 | 0 | 0 | 0 | 0 | 2 | 0 | 1 | 1 | 0 | 1417 | 1162 | 1005 | 1284 | 0 | 8.6 | 5.4 | 3.9 | 0 | 0.2 | No |  | 10 | - | - | - | - | - | - | - |  | Baja viscosidad por posible contaminación con un lubricante de menor viscosidad o dilución con combustible. | Resultados están dentro de los rangos aceptables. | Resultados están dentro de los rangos aceptables. | Localice y corrija la causa de baja viscosidad del aceite. Una baja viscosidad puede reducir la protección por lubricación. Retome la muestra en el próximo intervalo.
C0017034 | ATOCONGO | V-302 | V-302 TRAN | CAMION VOLQUETE | VOLVO | FMX 8X4R | TRANSMISION | MOBILUBE HD 80W-90 | 2020-12-22 | 2020-12-28 | 2020-12-29 | 2020-12-31 | 11467 | 1595 | Yes | Yes | No | Crítico |  | 13.9 | 94 | 12 | 0 | 1 | 0 | 0 | 0 | 0 | 0 | 0 | 0 | 0 | 0 | 0 | 5 | 0 | 0 | 0 | 0 | 239 | 1 | 793 | 899 | 0 |  | 0 | - |  |  | No |  | 18 | 25/23/15 | 292672 | 43778 | - | 202 | - | - |  | Resultados están dentro de los rangos aceptables. | Nivel de limpieza en estado de Crítico. | Desgaste de Cobre en el límite de precaución. | Identifique las causas del origen y corrija el Codigo ISO alto del aceite. Asegúrese de que la contaminación no está siendo introducida a través de los equipos de manejo de aceite. Determine la fuente del metal de desgaste y tome acciones correctivas. Retomar la muestra para monitorear condición.
C0017035 | ATOCONGO | V-302 | V-302 STDI | CAMION VOLQUETE | VOLVO | FMX 8X4R | SISTEMA DIRECCION | MOBIL ATF 220 | 2020-12-22 | 2020-12-28 | 2020-12-29 | 2020-12-31 | 11467 | 1595 | Yes | Yes | No | Crítico |  | 6 | 2 | 34 | 0 | 2 | 0 | 0 | 0 | 0 | 0 | 0 | 0 | 0 | 0 | 0 | 7 | 0 | 1 | 39 | 0 | 63 | 52 | 295 | 228 | 0 |  | 2.4 | - |  |  | No |  | 26 | 21/17/13 | 10129 | 1238 | - | 63 | - | - |  | Baja viscosidad por posible contaminación con un lubricante de menor viscosidad. | Nivel de limpieza en estado de precaución. | Resultados están dentro de los rangos aceptables. | Localice y corrija la causa de baja viscosidad del aceite. Una baja viscosidad puede reducir la protección por lubricación. Identifique las causas del origen y corrija el Codigo ISO alto del aceite. Asegúrese de que la contaminación no está siendo introducida a través de los equipos de manejo de aceite. Retome la muestra en el próximo intervalo programado.
C0017036 | ATOCONGO | V-302 | V-302 CUDE RH | CAMION VOLQUETE | VOLVO | FMX 8X4R | CUBO DEL. RH | MOBILUBE HD 85W-140 | 2020-12-22 | 2020-12-28 | 2020-12-29 | 2020-12-31 | 11467 | 1595 | Yes | No | No | Crítico |  | 24.7 | 7 | 55 | 0 | 0 | 0 | 0 | 1 | 0 | 2 | 1 | 0 | 0 | 0 | 0 | 25 | 0 | 0 | 3 | 0 | 29 | 2 | 281 | 21 | 0 |  | 0.1 | - |  |  | No |  | 10 | 25/21/14 | 185668 | 12455 | - | 113 | - | - |  | Resultados están dentro de los rangos aceptables. | Nivel de limpieza en estado de Crítico. Nivel de Silicio en el límite de precaución. | Resultados están dentro de los rangos aceptables. | Localice la fuente de silicio. Identifique las causas del origen y corrija el Codigo ISO alto del aceite. Asegúrese de que la contaminación no está siendo introducida a través de los equipos de manejo de aceite. Retome la muestra en el próximo intervalo programado.
C0017037 | ATOCONGO | V-302 | V-302 CUDE LH | CAMION VOLQUETE | VOLVO | FMX 8X4R | CUBO DEL. LH | MOBILUBE HD 85W-140 | 2020-12-22 | 2020-12-28 | 2020-12-29 | 2020-12-31 | 11467 | 1595 | Yes | No | No | Crítico |  | 24.7 | 7 | 55 | 0 | 0 | 0 | 0 | 1 | 0 | 2 | 1 | 0 | 0 | 0 | 0 | 27 | 0 | 0 | 3 | 0 | 30 | 2 | 282 | 22 | 0 |  | 0.3 | - |  |  | No |  | 20 | 25/21/14 | 176316 | 12555 | - | 132 | - | - |  | Resultados están dentro de los rangos aceptables. | Nivel de limpieza en estado de Crítico. Nivel de Silicio en el límite de precaución. | Resultados están dentro de los rangos aceptables. | Localice la fuente de silicio. Identifique las causas del origen y corrija el Codigo ISO alto del aceite. Asegúrese de que la contaminación no está siendo introducida a través de los equipos de manejo de aceite. Retome la muestra en el próximo intervalo programado.
C0017038 | ATOCONGO | V-302 | V-302 CUPO RH | CAMION VOLQUETE | VOLVO | FMX 8X4R | CUBO POST. RH | MOBILUBE HD 85W-140 | 2020-12-22 | 2020-12-28 | 2020-12-29 | 2020-12-31 | 11467 | 1595 | Yes | No | No | Crítico |  | 24.7 | 2 | 39 | 0 | 1 | 0 | 0 | 0 | 0 | 1 | 0 | 0 | 0 | 0 | 0 | 6 | 1 | 1 | 1 | 0 | 22 | 2 | 473 | 34 | 0 |  | 0.3 | - |  |  | No |  | 24 | 25/21/14 | 196071 | 19173 | - | 102 | - | - |  | Resultados están dentro de los rangos aceptables. | Nivel de limpieza en estado de Crítico. | Resultados están dentro de los rangos aceptables. | Identifique las causas del origen y corrija el Codigo ISO alto del aceite. Asegúrese de que la contaminación no está siendo introducida a través de los equipos de manejo de aceite. Retome la muestra en el próximo intervalo programado.
C0017039 | ATOCONGO | V-302 | V-302 CUPO LH | CAMION VOLQUETE | VOLVO | FMX 8X4R | CUBO POST. LH | MOBILUBE HD 85W-140 | 2020-12-22 | 2020-12-28 | 2020-12-29 | 2020-12-31 | 11467 | 1595 | Yes | No | No | Crítico |  | 24.8 | 2 | 38 | 0 | 1 | 0 | 0 | 0 | 0 | 1 | 0 | 0 | 0 | 1 | 0 | 6 | 0 | 0 | 2 | 0 | 18 | 1 | 443 | 31 | 0 |  | 0.3 | - |  |  | No |  | 26 | 25/22/15 | 214658 | 24159 | - | 252 | - | - |  | Resultados están dentro de los rangos aceptables. | Nivel de limpieza en estado de Crítico. | Resultados están dentro de los rangos aceptables. | Identifique las causas del origen y corrija el Codigo ISO alto del aceite. Asegúrese de que la contaminación no está siendo introducida a través de los equipos de manejo de aceite. Retome la muestra en el próximo intervalo programado.
C0017040 | ATOCONGO | V-302 | V-302 DIFE DEL | CAMION VOLQUETE | VOLVO | FMX 8X4R | DIFERENCIAL DELANTERO | MOBILUBE HD 85W-140 | 2020-12-22 | 2020-12-28 | 2020-12-29 | 2020-12-31 | 11467 | 1595 | Yes | No | No | Crítico |  | 24.6 | 7 | 57 | 0 | 0 | 0 | 0 | 4 | 0 | 2 | 1 | 0 | 0 | 0 | 0 | 25 | 0 | 1 | 4 | 0 | 29 | 2 | 278 | 20 | 0 |  | 0.3 | - |  |  | No |  | 20 | 25/22/17 | 197303 | 22001 | - | 737 | - | - |  | Resultados están dentro de los rangos aceptables. | Nivel de limpieza en estado de Crítico. Nivel de Silicio en el límite de precaución. | Resultados están dentro de los rangos aceptables. | Localice la fuente de silicio. Identifique las causas del origen y corrija el Codigo ISO alto del aceite. Asegúrese de que la contaminación no está siendo introducida a través de los equipos de manejo de aceite. Retome la muestra en el próximo intervalo programado.
C0017041 | ATOCONGO | V-302 | V-302 DIFE POS | CAMION VOLQUETE | VOLVO | FMX 8X4R | DIFERENCIAL POSTERIOR | MOBILUBE HD 85W-140 | 2020-12-22 | 2020-12-28 | 2020-12-29 | 2020-12-31 | 11467 | 1595 | Yes | No | No | Crítico |  | 24.8 | 2 | 38 | 0 | 1 | 0 | 0 | 0 | 0 | 1 | 0 | 0 | 0 | 0 | 0 | 6 | 0 | 1 | 1 | 0 | 20 | 1 | 457 | 33 | 0 |  | 0.2 | - |  |  | No |  | 13 | 25/21/13 | 210678 | 19247 | - | 66 | - | - |  | Resultados están dentro de los rangos aceptables. | Nivel de limpieza en estado de Crítico. | Resultados están dentro de los rangos aceptables. | Identifique las causas del origen y corrija el Codigo ISO alto del aceite. Asegúrese de que la contaminación no está siendo introducida a través de los equipos de manejo de aceite. Retome la muestra en el próximo intervalo programado.
C0017042 | ATOCONGO | V-302 | V-302 STHI | CAMION VOLQUETE | VOLVO | FMX 8X4R | SISTEMA HIDRAULICO | MOBIL DTE 26 | 2020-12-22 | 2020-12-28 | 2020-12-29 | 2020-12-31 | 11467 | 1595 | No | No | No | Crítico |  | 8.5 | 0 | 153 | 0 | 6 | 0 | 0 | 0 | 0 | 2 | 0 | 0 | 0 | 0 | 0 | 20 | 2 | 6 | 1 | 0 | 232 | 4 | 382 | 598 | 0 |  | 0.5 | - |  |  | No |  | 106 | 25/21/14 | 179533 | 13006 | - | 121 | - | - |  | Resultados están dentro de los rangos aceptables. | Nivel de limpieza en estado de Crítico. Nivel de Silicio en el límite de precaución. | Elevado desgaste de Hierro. | Localice la fuente de silicio. Identifique las causas del origen y corrija el Codigo ISO alto del aceite. Asegúrese de que la contaminación no está siendo introducida a través de los equipos de manejo de aceite. Determine la fuente del metal de desgaste excesivo y tome acciones correctivas. Retomar la muestra para monitorear condición.
C0017043 | TANTAHUATAY | V-359 | V-359 MOT | CAMION VOLQUETE | VOLVO | FMX 8X4R | MOTOR | MOBIL DELVAC MX 15W-40 | 2020-12-08 | 2020-12-28 | 2020-12-29 | 2020-12-31 | 11248 | 333 | Yes | Yes | No | Crítico | 14.4 | 11.3 | 3 | 15 | 2 | 0 | 0 | 0 | 43 | 0 | 0 | 0 | 0 | 0 | 0 | 0 | 3 | 0 | 0 | 0 | 0 | 1298 | 1050 | 919 | 1173 | 0 | 8 | 12.8 | 3.4 | 0 | 0.2 | No | 5.5 | 11 | - | - | - | - | - |  |  |  | Alta oxidación por posible degradación del aceite a altas temperaturas. Baja viscosidad por posible contaminación con un lubricante de menor viscosidad o dilución con combustible. | Causas posibles de dilución con combustible: Lineas de combustible con fugas, patron de pulverización defectuoso, Inyector goteando, fugas en sellos de bombas de transferencia, bomba de inyección defectuosa, Anillos de sellos ("O-rings") de inyector gastados. | Resultados están dentro de los rangos aceptables. | Revisar el sistema de enfriamiento (termostatos, radiador, bomba de agua, mangueras, etc.). Localice y corrija la causa de baja viscosidad del aceite. Una baja viscosidad puede reducir la protección por lubricación. Retome la muestra en el próximo intervalo.
C0017044 | TANTAHUATAY | V-359 | V-359 DIFE DEL | CAMION VOLQUETE | VOLVO | FMX 8X4R | DIFERENCIAL DELANTERO | MOBILUBE HD 85W-140 | 2020-12-08 | 2020-12-28 | 2020-12-29 | 2020-12-31 | 11248 | 333 | Yes | No | No | Crítico | 25.3 | 25.4 | 0 | 26 | 0 | 0 | 0 | 0 | 0 | 0 | 1 | 0 | 0 | 0 | 0 | 0 | 2 | 0 | 1 | 2 | 0 | 8 | 2 | 455 | 4 | 0 |  | 0.4 | 0 | 0 |  | No |  | 15 | 25/21/15 | 165534 | 14847 | - | 167 |  |  |  | Resultados están dentro de los rangos aceptables. | Nivel de limpieza en estado de Crítico. | Resultados están dentro de los rangos aceptables. | Identifique las causas del origen y corrija el Codigo ISO alto del aceite. Asegúrese de que la contaminación no está siendo introducida a través de los equipos de manejo de aceite. Retome la muestra en el próximo intervalo programado.
C0017045 | TANTAHUATAY | V-359 | V-359 CUDE RH | CAMION VOLQUETE | VOLVO | FMX 8X4R | CUBO DEL. RH | MOBILUBE HD 85W-140 | 2020-12-08 | 2020-12-28 | 2020-12-29 | 2020-12-31 | 11248 | 333 | Yes | No | No | Crítico | 25.3 | 25.3 | 1 | 39 | 0 | 0 | 0 | 0 | 0 | 0 | 1 | 0 | 0 | 0 | 0 | 0 | 2 | 0 | 0 | 0 | 0 | 10 | 4 | 489 | 6 | 0 |  | 0.4 | 0 | 0 |  | No |  | 20 | 25/23/17 | 213447 | 40573 | - | 811 |  |  |  | Resultados están dentro de los rangos aceptables. | Nivel de limpieza en estado de Crítico. | Resultados están dentro de los rangos aceptables. | Identifique las causas del origen y corrija el Codigo ISO alto del aceite. Asegúrese de que la contaminación no está siendo introducida a través de los equipos de manejo de aceite. Retome la muestra en el próximo intervalo programado.
C0017046 | TANTAHUATAY | V-359 | V-359 CUDE LH | CAMION VOLQUETE | VOLVO | FMX 8X4R | CUBO DEL. LH | MOBILUBE HD 85W-140 | 2020-12-08 | 2020-12-28 | 2020-12-29 | 2020-12-31 | 11248 | 333 | Yes | No | No | Crítico | 25.3 | 25.3 | 0 | 39 | 0 | 0 | 0 | 0 | 0 | 0 | 1 | 0 | 0 | 0 | 0 | 0 | 1 | 0 | 0 | 1 | 0 | 9 | 4 | 480 | 5 | 0 |  | 0.4 | 0 | 0 |  | No |  | 14 | 24/20/13 | 102357 | 6635 | - | 47 |  |  |  | Resultados están dentro de los rangos aceptables. | Nivel de limpieza en estado de Crítico. | Resultados están dentro de los rangos aceptables. | Identifique las causas del origen y corrija el Codigo ISO alto del aceite. Asegúrese de que la contaminación no está siendo introducida a través de los equipos de manejo de aceite. Retome la muestra en el próximo intervalo programado.
C0017047 | TANTAHUATAY | V-359 | V-359 DIFE POS | CAMION VOLQUETE | VOLVO | FMX 8X4R | DIFERENCIAL POSTERIOR | MOBILUBE HD 85W-140 | 2020-12-08 | 2020-12-28 | 2020-12-29 | 2020-12-31 | 11248 | 333 | Yes | No | No | Crítico | 25.3 | 25.2 | 1 | 29 | 0 | 0 | 0 | 0 | 0 | 0 | 1 | 0 | 0 | 0 | 0 | 0 | 1 | 0 | 0 | 0 | 0 | 9 | 3 | 480 | 4 | 0 |  | 0.4 | 0 | 0 |  | No |  | 18 | 24/21/15 | 149373 | 14429 | - | 207 |  |  |  | Resultados están dentro de los rangos aceptables. | Nivel de limpieza en estado de Crítico. | Resultados están dentro de los rangos aceptables. | Identifique las causas del origen y corrija el Codigo ISO alto del aceite. Asegúrese de que la contaminación no está siendo introducida a través de los equipos de manejo de aceite. Retome la muestra en el próximo intervalo programado.
C0017048 | TANTAHUATAY | V-359 | V-359 CUPO RH | CAMION VOLQUETE | VOLVO | FMX 8X4R | CUBO POST. RH | MOBILUBE HD 85W-140 | 2020-12-08 | 2020-12-28 | 2020-12-29 | 2020-12-31 | 11248 | 333 | Yes | No | No | Crítico | 25.3 | 25.4 | 1 | 31 | 0 | 0 | 0 | 0 | 0 | 0 | 1 | 0 | 0 | 0 | 0 | 0 | 2 | 0 | 1 | 1 | 0 | 13 | 3 | 483 | 5 | 0 |  | 0.4 | 0 | 0 |  | No |  | 14 | 25/23/18 | 274136 | 67131 | - | 1355 |  |  |  | Resultados están dentro de los rangos aceptables. | Nivel de limpieza en estado de Crítico. | Resultados están dentro de los rangos aceptables. | Identifique las causas del origen y corrija el Codigo ISO alto del aceite. Asegúrese de que la contaminación no está siendo introducida a través de los equipos de manejo de aceite. Retome la muestra en el próximo intervalo programado.
C0017049 | TANTAHUATAY | V-359 | V-359 CUPO LH | CAMION VOLQUETE | VOLVO | FMX 8X4R | CUBO POST. LH | MOBILUBE HD 85W-140 | 2020-12-08 | 2020-12-28 | 2020-12-29 | 2020-12-31 | 11248 | 333 | Yes | No | No | Crítico | 25.3 | 25.4 | 1 | 31 | 0 | 0 | 0 | 0 | 0 | 0 | 1 | 0 | 0 | 0 | 0 | 0 | 2 | 0 | 0 | 0 | 0 | 12 | 3 | 479 | 5 | 0 |  | 0.4 | 0 | 0 |  | No |  | 32 | 25/22/17 | 216273 | 38443 | - | 974 |  |  |  | Resultados están dentro de los rangos aceptables. | Nivel de limpieza en estado de Crítico. | Resultados están dentro de los rangos aceptables. | Identifique las causas del origen y corrija el Codigo ISO alto del aceite. Asegúrese de que la contaminación no está siendo introducida a través de los equipos de manejo de aceite. Retome la muestra en el próximo intervalo programado.
C0017050 | TANTAHUATAY | V-359 | V-359 STHI | CAMION VOLQUETE | VOLVO | FMX 8X4R | SISTEMA HIDRAULICO | MOBIL DTE 26 | 2020-12-08 | 2020-12-28 | 2020-12-29 | 2020-12-31 | 11248 | 333 | Yes | No | No | Crítico | 8.5 | 8.3 | 0 | 2 | 0 | 1 | 0 | 1 | 0 | 0 | 0 | 0 | 0 | 0 | 0 | 0 | 4 | 3 | 1 | 0 | 0 | 315 | 3 | 467 | 730 | 0 |  | 0.6 | 0 | 0 |  | No |  | 10 | 24/21/13 | 107369 | 12747 | - | 46 |  |  |  | Resultados están dentro de los rangos aceptables. | Nivel de limpieza en estado de Crítico. | Resultados están dentro de los rangos aceptables. | Identifique las causas del origen y corrija el Codigo ISO alto del aceite. Asegúrese de que la contaminación no está siendo introducida a través de los equipos de manejo de aceite. Retome la muestra en el próximo intervalo programado.
C0017051 | TANTAHUATAY | MO-19 | MO-19 MOT | MOTONIVELADORA | CATERPILLAR | 140K | MOTOR | MOBIL DELVAC MX 15W-40 | 2020-12-09 | 2020-12-28 | 2020-12-29 | 2020-12-31 | 9687 | 294 | Yes | Yes | No | Crítico | 14.4 | 12.9 | 1 | 27 | 2 | 1 | 0 | 1 | 42 | 0 | 0 | 0 | 0 | 0 | 0 | 0 | 3 | 0 | 1 | 1 | 0 | 1363 | 1133 | 974 | 1260 | 0 | 8.6 | 5.2 | 7.7 | 0 | 0.8 | No |  | 11 | - | - | - | - | - |  |  |  | Baja viscosidad por posible contaminación con un lubricante de menor viscosidad o dilución con combustible. | Resultados están dentro de los rangos aceptables. | Desgaste de Plomo en el límite de precaución. | Localice y corrija la causa de baja viscosidad del aceite. Una baja viscosidad puede reducir la protección por lubricación. Determine la fuente del metal de desgaste y tome acciones correctivas. Retomar la muestra para monitorear condición.
C0017052 | TANTAHUATAY | MO-19 | MO-19 TRAN | MOTONIVELADORA | CATERPILLAR | 140K | TRANSMISION | MOBILTRANS HD 30 | 2020-12-09 | 2020-12-28 | 2020-12-29 | 2020-12-31 | 9687 | 564 | No | No | No | Crítico | 11.2 | 11.3 | 39 | 3 | 3 | 5 | 1 | 0 | 0 | 0 | 0 | 0 | 0 | 0 | 0 | 0 | 4 | 0 | 1 | 0 | 0 | 3003 | 16 | 940 | 1216 | 0 |  | 0.3 | 0 | 0 |  | No |  | 6 | 24/17/11 | 80554 | 1122 | - | 16 |  |  |  | Resultados están dentro de los rangos aceptables. | Nivel de limpieza en estado de Crítico. | Resultados están dentro de los rangos aceptables. | Identifique las causas del origen y corrija el Codigo ISO alto del aceite. Asegúrese de que la contaminación no está siendo introducida a través de los equipos de manejo de aceite. Retome la muestra en el próximo intervalo programado.
C0017053 | TANTAHUATAY | MO-19 | MO-19 STHI | MOTONIVELADORA | CATERPILLAR | 140K | SISTEMA HIDRAULICO | MOBILTRANS HD 10W | 2020-12-09 | 2020-12-28 | 2020-12-29 | 2020-12-31 | 9687 | 1599 | No | No | No | Crítico | 6.3 | 6.1 | 3 | 18 | 1 | 12 | 0 | 4 | 0 | 0 | 0 | 0 | 0 | 0 | 0 | 0 | 25 | 0 | 1 | 1 | 0 | 3085 | 10 | 937 | 1230 | 0 |  | 1.9 | 0 | 0 |  | No |  | 8 | 23/18/11 | 66219 | 2456 | - | 18 |  |  |  | Resultados están dentro de los rangos aceptables. | Nivel de limpieza en estado de Crítico. | Desgaste de Cromo en el límite de precaución. | Identifique las causas del origen y corrija el Codigo ISO alto del aceite. Asegúrese de que la contaminación no está siendo introducida a través de los equipos de manejo de aceite. Determine la fuente del metal de desgaste y tome acciones correctivas. Retomar la muestra para monitorear condición.
C0017054 | TANTAHUATAY | TV-32 | TV-32 MOT | CAMION LUBRICADOR | MERCEDES BENZ | AXOR 2628/45 6X4 | MOTOR | MOBIL DELVAC MX 15W-40 | 2020-12-12 | 2020-12-28 | 2020-12-29 | 2020-12-31 | 13664 | 310 | Yes | Yes | No | Crítico | 14.4 | 13.2 | 1 | 20 | 1 | 2 | 0 | 1 | 45 | 0 | 0 | 0 | 0 | 0 | 0 | 0 | 4 | 0 | 1 | 0 | 0 | 1466 | 1173 | 1032 | 1302 | 0 | 8.2 | 8.3 | 7.9 | 0 | 1 | No |  | 14 | - | - | - | - | - |  |  |  | Baja viscosidad por posible contaminación con un lubricante de menor viscosidad o dilución con combustible. | Resultados están dentro de los rangos aceptables. | Resultados están dentro de los rangos aceptables. | Localice y corrija la causa de baja viscosidad del aceite. Una baja viscosidad puede reducir la protección por lubricación. Retome la muestra en el próximo intervalo.
C0017055 | TANTAHUATAY | TV-32 | TV-32 STDI | CAMION LUBRICADOR | MERCEDES BENZ | AXOR 2628/45 6X4 | SISTEMA DIRECCION | MOBIL ATF 220 | 2020-12-12 | 2020-12-28 | 2020-12-29 | 2020-12-31 | 13664 | 310 | Yes | Yes | No | Crítico | 7 | 5.6 | 0 | 23 | 0 | 4 | 0 | 0 | 0 | 0 | 0 | 0 | 0 | 0 | 0 | 0 | 5 | 0 | 0 | 40 | 2 | 34 | 56 | 304 | 248 | 0 |  | 4.2 | 0 | 0 |  | No |  | 14 | 23/19/12 | 73413 | 2611 | - | 23 |  |  |  | Baja viscosidad por posible contaminación con un lubricante de menor viscosidad. | Nivel de limpieza en estado de precaución. | Resultados están dentro de los rangos aceptables. | Localice y corrija la causa de baja viscosidad del aceite. Una baja viscosidad puede reducir la protección por lubricación. Identifique las causas del origen y corrija el Codigo ISO alto del aceite. Asegúrese de que la contaminación no está siendo introducida a través de los equipos de manejo de aceite. Retome la muestra en el próximo intervalo programado.
C0017056 | TEMBLADERA | C-92 | C-92 MOT | CARGADOR FRONTAL | VOLVO | L150H | MOTOR | VOLVO VDS-4.5 15W-40 | 2020-12-10 | 2020-12-28 | 2020-12-29 | 2020-12-31 | 8596 | 509 | Yes | Yes | No | Crítico | 15.3 | 12.7 | 7 | 5 | 0 | 1 | 1 | 0 | 17 | 0 | 0 | 0 | 0 | 0 | 0 | 0 | 3 | 1 | 3 | 49 | 0 | 1386 | 610 | 617 | 787 | 0 | 6.5 | 8 | 5.1 | 0 | 0.3 | No |  | 9 | - | - | - | - | - | - | - |  | Baja viscosidad por posible contaminación con un lubricante de menor viscosidad o dilución con combustible. | Resultados están dentro de los rangos aceptables. | Resultados están dentro de los rangos aceptables. | Localice y corrija la causa de baja viscosidad del aceite. Una baja viscosidad puede reducir la protección por lubricación. Retome la muestra en el próximo intervalo.
C0017057 | TEMBLADERA | C-92 | C-92 TRAN | CARGADOR FRONTAL | VOLVO | L150H | TRANSMISION | VOLVO AT 102 | 2020-12-10 | 2020-12-28 | 2020-12-29 | 2020-12-31 | 8596 | 509 | No | No | No | Crítico |  | 5.7 | 2 | 46 | 0 | 1 | 0 | 0 | 0 | 0 | 0 | 0 | 0 | 0 | 0 | 0 | 3 | 3 | 1 | 73 | 0 | 88 | 1 | 135 | 8 | 0 |  | 0 | - |  |  | No |  | 14 | 22/19/13 | 31207 | 3092 | - | 44 | - | - |  | Limite no definidos, no se cuenta con este tipo de aceite para definir la linea base de la viscosidad. | Nivel de limpieza en estado de precaución. | Elevado desgaste de Hierro. | Identifique las causas del origen y corrija el Codigo ISO alto del aceite. Asegúrese de que la contaminación no está siendo introducida a través de los equipos de manejo de aceite. Determine la fuente del metal de desgaste excesivo y tome acciones correctivas. Retomar la muestra para monitorear condición.
C0017058 | TEMBLADERA | C-92 | C-92 STHI | CARGADOR FRONTAL | VOLVO | L150H | SISTEMA HIDRAULICO | VOLVO VG68 SUPER 68 | 2020-12-10 | 2020-12-28 | 2020-12-29 | 2020-12-31 | 8596 | 509 | No | No | No | Normal |  | 7.4 | 1 | 2 | 1 | 1 | 0 | 0 | 2 | 0 | 0 | 0 | 0 | 0 | 0 | 0 | 2 | 5 | 0 | 3 | 0 | 114 | 50 | 315 | 443 | 0 |  | 0 | - |  |  | No |  | 8 | 18/15/11 | 1502 | 308 | - | 16 | - | - |  | Limite no definidos, no se cuenta con este tipo de aceite para definir la linea base de la viscosidad. | Resultados están dentro de los rangos aceptables. | Resultados están dentro de los rangos aceptables. | Retome la muestra en el próximo intervalo programado.
C0017059 | TEMBLADERA | C-92 | C-92 DIFE DEL | CARGADOR FRONTAL | VOLVO | L150H | DIFERENCIAL DELANTERO | VOLVO WB 102 | 2020-12-10 | 2020-12-28 | 2020-12-29 | 2020-12-31 | 8596 | 509 | No | No | No | Crítico |  | 7.3 | 0 | 14 | 0 | 0 | 0 | 0 | 0 | 0 | 0 | 0 | 0 | 0 | 0 | 0 | 13 | 9 | 2 | 135 | 0 | 3994 | 14 | 1146 | 1603 | 0 |  |  | - |  |  | No |  | 17 | 25/23/17 | 270897 | 49254 | - | 691 | - | - |  | Limite no definidos, no se cuenta con este tipo de aceite para definir la linea base de la viscosidad. | Nivel de limpieza en estado de Crítico. Nivel de Silicio en el límite de precaución. | Resultados están dentro de los rangos aceptables. | Localice la fuente de silicio. Identifique las causas del origen y corrija el Codigo ISO alto del aceite. Asegúrese de que la contaminación no está siendo introducida a través de los equipos de manejo de aceite. Retome la muestra en el próximo intervalo programado.
C0017060 | TEMBLADERA | C-92 | C-92 DIFE POS | CARGADOR FRONTAL | VOLVO | L150H | DIFERENCIAL POSTERIOR | VOLVO WB 102 | 2020-12-10 | 2020-12-28 | 2020-12-29 | 2020-12-31 | 8596 | 509 | No | No | No | Crítico |  | 7.3 | 0 | 18 | 1 | 0 | 0 | 0 | 0 | 0 | 0 | 0 | 0 | 0 | 0 | 0 | 12 | 9 | 2 | 135 | 0 | 3966 | 13 | 1128 | 1585 | 0 |  |  | - |  |  | No |  | 17 | 25/22/16 | 279005 | 27309 | - | 429 | - | - |  | Limite no definidos, no se cuenta con este tipo de aceite para definir la linea base de la viscosidad. | Nivel de limpieza en estado de Crítico. | Resultados están dentro de los rangos aceptables. | Identifique las causas del origen y corrija el Codigo ISO alto del aceite. Asegúrese de que la contaminación no está siendo introducida a través de los equipos de manejo de aceite. Retome la muestra en el próximo intervalo programado.
C0017061 | TEMBLADERA | MO-23 | MO-23 MOT | MOTONIVELADORA | CATERPILLAR | 140H | MOTOR | MOBIL DELVAC MX 15W-40 | 2020-12-11 | 2020-12-28 | 2020-12-29 | 2020-12-31 | 3427 | 225 | Yes | Yes | No | Crítico | 14.4 | 12 | 1 | 10 | 2 | 0 | 0 | 1 | 46 | 0 | 0 | 0 | 0 | 0 | 0 | 0 | 2 | 0 | 2 | 2 | 0 | 1409 | 1147 | 950 | 1233 | 0 | 8.7 | 16.2 | 4.9 | 0.1 | 0.3 | No |  | 12 | - | - | - | - | - | - | - |  | Alta oxidación por posible degradación del aceite a altas temperaturas. Baja viscosidad por posible contaminación con un lubricante de menor viscosidad o dilución con combustible. | Resultados están dentro de los rangos aceptables. | Desgaste de Cromo y Plomo en el límite de precaución. | Revisar el sistema de enfriamiento (termostatos, radiador, bomba de agua, mangueras, etc.). Localice y corrija la causa de baja viscosidad del aceite. Una baja viscosidad puede reducir la protección por lubricación. Determine la fuente de los metales de desgaste y tome acciones correctivas. Retomar la muestra para monitorear condición.
C0017062 | TEMBLADERA | MO-23 | MO-23 TRAN | MOTONIVELADORA | CATERPILLAR | 140H | TRANSMISION | MOBILTRANS HD 30 | 2020-12-16 | 2020-12-28 | 2020-12-29 | 2020-12-31 | 3428 | 226 | No | No | No | Crítico |  | 11 | 3 | 9 | 0 | 5 | 0 | 0 | 0 | 0 | 0 | 0 | 0 | 0 | 0 | 0 | 4 | 1 | 2 | 2 | 0 | 3043 | 13 | 887 | 1205 | 0 |  | 0.5 | - |  |  | No |  | 12 | 24/19/12 | 91297 | 3154 | - | 37 | - | - |  | Resultados están dentro de los rangos aceptables. | Nivel de limpieza en estado de Crítico. | Resultados están dentro de los rangos aceptables. | Identifique las causas del origen y corrija el Codigo ISO alto del aceite. Asegúrese de que la contaminación no está siendo introducida a través de los equipos de manejo de aceite. Retome la muestra en el próximo intervalo programado.
C0017063 | TEMBLADERA | MO-23 | MO-23 CUDE LH | CAMION VOLQUETE | CATERPILLAR | 140H | CUBO DEL. LH | MOBILTRANS HD 50 | 2020-12-16 | 2020-12-28 | 2020-12-29 | 2020-12-31 | 3428 | 226 | No | No | No | Crítico |  | 17.9 | 0 | 44 | 1 | 8 | 0 | 1 | 1 | 0 | 1 | 0 | 0 | 0 | 0 | 0 | 8 | 1 | 2 | 3 | 0 | 2941 | 12 | 882 | 1167 | 0 |  | 1.7 | - |  |  | No |  | 27 | 25/23/17 | 286311 | 54695 | - | 1065 | - | - |  | Resultados están dentro de los rangos aceptables. | Nivel de limpieza en estado de Crítico. | Resultados están dentro de los rangos aceptables. | Identifique las causas del origen y corrija el Codigo ISO alto del aceite. Asegúrese de que la contaminación no está siendo introducida a través de los equipos de manejo de aceite. Retome la muestra en el próximo intervalo programado.
C0017064 | TEMBLADERA | MO-23 | MO-23 CUPO RH | CAMION VOLQUETE | CATERPILLAR | 140H | CUBO POST. RH | MOBILTRANS HD 50 | 2020-12-16 | 2020-12-28 | 2020-12-29 | 2020-12-31 | 3428 | 226 | No | No | No | Crítico |  | 17.9 | 0 | 34 | 0 | 7 | 0 | 1 | 1 | 0 | 1 | 0 | 0 | 0 | 0 | 0 | 9 | 3 | 2 | 4 | 0 | 2868 | 13 | 876 | 1169 | 0 |  | 1.5 | - |  |  | No |  | 28 | 25/23/17 | 278766 | 47551 | - | 901 | - | - |  | Resultados están dentro de los rangos aceptables. | Nivel de limpieza en estado de Crítico. | Resultados están dentro de los rangos aceptables. | Identifique las causas del origen y corrija el Codigo ISO alto del aceite. Asegúrese de que la contaminación no está siendo introducida a través de los equipos de manejo de aceite. Retome la muestra en el próximo intervalo programado.
C0017065 | TEMBLADERA | MO-23 | MO-23 TAND LH | MOTONIVELADORA | CATERPILLAR | 140H | TANDEM LH | MOBILTRANS HD 50 | 2020-12-16 | 2020-12-28 | 2020-12-29 | 2020-12-31 | 3428 | 226 | No | No | No | Crítico |  | 18.2 | 0 | 17 | 0 | 1 | 0 | 0 | 0 | 0 | 0 | 0 | 0 | 0 | 0 | 0 | 6 | 0 | 2 | 2 | 0 | 3035 | 11 | 898 | 1207 | 0 |  | 0.9 | - |  |  | No |  | 11 | 25/23/17 | 235860 | 51189 | - | 1271 | - | - |  | Resultados están dentro de los rangos aceptables. | Nivel de limpieza en estado de Crítico. | Resultados están dentro de los rangos aceptables. | Identifique las causas del origen y corrija el Codigo ISO alto del aceite. Asegúrese de que la contaminación no está siendo introducida a través de los equipos de manejo de aceite. Retome la muestra en el próximo intervalo programado.
C0017066 | TEMBLADERA | MO-23 | MO-23 TAND RH | MOTONIVELADORA | CATERPILLAR | 140H | TANDEM RH | MOBILTRANS HD 50 | 2020-12-16 | 2020-12-28 | 2020-12-29 | 2020-12-31 | 3428 | 226 | No | No | No | Crítico |  | 18.2 | 0 | 11 | 0 | 1 | 0 | 0 | 0 | 0 | 0 | 0 | 0 | 0 | 0 | 0 | 5 | 0 | 2 | 2 | 0 | 3033 | 10 | 890 | 1205 | 0 |  | 0.9 | - |  |  | No |  | 16 | 25/22/17 | 166108 | 32701 | - | 859 | - | - |  | Resultados están dentro de los rangos aceptables. | Nivel de limpieza en estado de Crítico. | Resultados están dentro de los rangos aceptables. | Identifique las causas del origen y corrija el Codigo ISO alto del aceite. Asegúrese de que la contaminación no está siendo introducida a través de los equipos de manejo de aceite. Retome la muestra en el próximo intervalo programado.
C0017067 | TEMBLADERA | EP-37 | EP-37 MOT | PERFORADORA DE ORUGAS | SANDVIK | DP-1100 | MOTOR | MOBIL DELVAC 1 ESP 5W-40 | 2020-12-15 | 2020-12-28 | 2020-12-29 | 2020-12-31 | 13681 | 93 | Yes | Yes | No | Crítico | 13.8 | 12.9 | 0 | 9 | 0 | 1 | 1 | 0 | 50 | 0 | 0 | 0 | 0 | 0 | 0 | 0 | 3 | 2 | 2 | 89 | 0 | 1017 | 970 | 918 | 1204 | 0 | 8.4 | 8.4 | 8.5 | 0 | 0.3 | No |  | 13 | - | - | - | - | - | - | - |  | Baja viscosidad por posible contaminación con un lubricante de menor viscosidad o dilución con combustible. | Resultados están dentro de los rangos aceptables. | Resultados están dentro de los rangos aceptables. | Localice y corrija la causa de baja viscosidad del aceite. Una baja viscosidad puede reducir la protección por lubricación. Retome la muestra en el próximo intervalo.
C0017068 | TEMBLADERA | EP-37 | EP-37 COMP | PERFORADORA DE ORUGAS | SANDVIK | DP-1100 | COMPRESOR | MOBIL SHC RARUS 68 | 2020-12-15 | 2020-12-28 | 2020-12-29 | 2020-12-31 | 13681 | 11 | Yes | Yes | No | Crítico |  |  | 0 | 1 | 0 | 1 | 0 | 0 | 0 | 0 | 0 | 0 | 0 | 0 | 0 | 0 | 1 | 11 | 0 | 5 | 0 | 6 | 1 | 185 | 5 | 0 |  | 2.1 | - |  |  | Si |  | 12 | - | - | - | - | - | - | - |  | Contaminacion con agua. | Esta muestra contiene una cantidad de agua y por ello no es posible analizar ciertas pruebas. Por favor asegúrese que el agua visible no este contenida al momento de tomar la muestra. | Resultados están dentro de los rangos aceptables. | Tome acciones correctivas. Retome la muestra para confirmar condición.
C0017069 | TEMBLADERA | EP-37 | EP-37 STHI | PERFORADORA DE ORUGAS | SANDVIK | DP-1100 | SISTEMA HIDRAULICO | MOBIL DTE 10 EXCEL 68 | 2020-12-15 | 2020-12-28 | 2020-12-29 | 2020-12-31 | 13681 | 848 | No | No | No | Crítico |  | 14.3 | 3 | 1 | 0 | 0 | 0 | 0 | 0 | 0 | 0 | 0 | 0 | 0 | 0 | 0 | 1 | 1 | 1 | 9 | 0 | 115 | 3 | 304 | 29 | 0 |  | 0 | - |  |  | No |  | 6 | 21/17/12 | 11486 | 1063 | - | 28 | - | - |  | Alta viscosidad por posible contaminación con un lubricante de mayor viscosidad. | Nivel de limpieza en estado de precaución. | Resultados están dentro de los rangos aceptables. | Localice y corrija la causa de la alta viscosidad del aceite. Viscosidad mayor que la esperada puede restringir el flujo de aceite causando falta de aceite y desgaste. Identifique las causas del origen y corrija el Codigo ISO alto del aceite. Asegúrese de que la contaminación no está siendo introducida a través de los equipos de manejo de aceite. Retome la muestra en el próximo intervalo programado.
C0017070 | TEMBLADERA | EP-37 | EP-37 MF LH | PERFORADORA DE ORUGAS | SANDVIK | DP-1100 | MANDO FINAL LH | MOBILUBE HD 80W-90 | 2020-12-15 | 2020-12-28 | 2020-12-29 | 2020-12-31 | 13681 | 848 | No | No | No | Crítico |  | 14.4 | 0 | 18 | 0 | 1 | 0 | 0 | 0 | 0 | 0 | 0 | 0 | 0 | 0 | 0 | 2 | 0 | 1 | 2 | 0 | 10 | 1 | 458 | 5 | 0 |  | 0.3 | - |  |  | No |  | 10 | 25/21/15 | 166061 | 17517 | - | 190 | - | - |  | Resultados están dentro de los rangos aceptables. | Nivel de limpieza en estado de Crítico. | Resultados están dentro de los rangos aceptables. | Identifique las causas del origen y corrija el Codigo ISO alto del aceite. Asegúrese de que la contaminación no está siendo introducida a través de los equipos de manejo de aceite. Retome la muestra en el próximo intervalo programado.
C0017071 | TEMBLADERA | EP-37 | EP-37 MF RH | PERFORADORA DE ORUGAS | SANDVIK | DP-1100 | MANDO FINAL RH | MOBILUBE HD 80W-90 | 2020-12-15 | 2020-12-28 | 2020-12-29 | 2020-12-31 | 13681 | 848 | No | No | No | Crítico |  | 14.4 | 0 | 18 | 0 | 1 | 1 | 0 | 0 | 0 | 0 | 0 | 0 | 0 | 0 | 0 | 3 | 2 | 0 | 3 | 0 | 11 | 1 | 456 | 5 | 0 |  | 0.2 | - |  |  | No |  | 10 | 25/22/15 | 211008 | 21085 | - | 166 | - | - |  | Resultados están dentro de los rangos aceptables. | Nivel de limpieza en estado de Crítico. | Resultados están dentro de los rangos aceptables. | Identifique las causas del origen y corrija el Codigo ISO alto del aceite. Asegúrese de que la contaminación no está siendo introducida a través de los equipos de manejo de aceite. Retome la muestra en el próximo intervalo programado.
C0017072 | TEMBLADERA | RE-53 | RE-53 RDGI | EXCAVADORA DE ORUGAS | KOMATSU | PC450LC-8 | REDUCTOR DE GIRO | MOBILTRANS HD 30 | 2020-12-15 | 2020-12-28 | 2020-12-29 | 2020-12-31 | 17943 | 292 | No | No | No | Crítico |  | 11.3 | 0 | 22 | 0 | 2 | 0 | 0 | 1 | 0 | 0 | 0 | 0 | 0 | 0 | 0 | 8 | 3 | 1 | 4 | 0 | 2876 | 12 | 864 | 1157 | 0 |  | 0 | - |  |  | No |  | 15 | 25/21/14 | 220994 | 18963 | - | 83 | - | - |  | Resultados están dentro de los rangos aceptables. | Nivel de limpieza en estado de Crítico. | Resultados están dentro de los rangos aceptables. | Identifique las causas del origen y corrija el Codigo ISO alto del aceite. Asegúrese de que la contaminación no está siendo introducida a través de los equipos de manejo de aceite. Retome la muestra en el próximo intervalo programado.
C0017073 | TEMBLADERA | RE-53 | RE-53 MF LH | EXCAVADORA DE ORUGAS | KOMATSU | PC450LC-8 | MANDO FINAL LH | MOBILTRANS HD 30 | 2020-12-15 | 2020-12-28 | 2020-12-29 | 2020-12-31 | 17943 | 292 | No | No | No | Crítico |  | 11.2 | 0 | 17 | 0 | 1 | 0 | 0 | 0 | 0 | 0 | 0 | 0 | 0 | 0 | 0 | 7 | 0 | 1 | 2 | 0 | 2936 | 12 | 858 | 1166 | 0 |  | 0 | - |  |  | No |  | 16 | 25/24/19 | 299370 | 115508 | - | 4474 | - | - |  | Resultados están dentro de los rangos aceptables. | Nivel de limpieza en estado de Crítico. | Resultados están dentro de los rangos aceptables. | Identifique las causas del origen y corrija el Codigo ISO alto del aceite. Asegúrese de que la contaminación no está siendo introducida a través de los equipos de manejo de aceite. Retome la muestra en el próximo intervalo programado.
C0017074 | TEMBLADERA | RE-53 | RE-53 MF RH | EXCAVADORA DE ORUGAS | KOMATSU | PC450LC-8 | MANDO FINAL RH | MOBILTRANS HD 30 | 2020-12-15 | 2020-12-28 | 2020-12-29 | 2020-12-31 | 17943 | 292 | No | No | No | Crítico |  | 11.4 | 0 | 12 | 0 | 1 | 0 | 0 | 0 | 0 | 0 | 0 | 0 | 0 | 0 | 0 | 6 | 0 | 1 | 2 | 0 | 2934 | 11 | 859 | 1166 | 0 |  | 0 | - |  |  | No |  | 16 | 25/23/17 | 222711 | 41289 | - | 1015 | - | - |  | Resultados están dentro de los rangos aceptables. | Nivel de limpieza en estado de Crítico. | Resultados están dentro de los rangos aceptables. | Identifique las causas del origen y corrija el Codigo ISO alto del aceite. Asegúrese de que la contaminación no está siendo introducida a través de los equipos de manejo de aceite. Retome la muestra en el próximo intervalo programado.
C0017075 | TEMBLADERA | V-353 | V-353 MOT | CAMION VOLQUETE | VOLVO | FMX 6X4R | MOTOR | MOBIL DELVAC 1 ESP 5W-40 | 2020-12-15 | 2020-12-28 | 2020-12-29 | 2020-12-31 | 26176 | 1042 | Yes | Yes | No | Precaución | 13.8 | 13.1 | 1 | 35 | 5 | 1 | 1 | 1 | 49 | 0 | 0 | 0 | 0 | 0 | 0 | 0 | 4 | 0 | 3 | 41 | 0 | 1007 | 932 | 897 | 1207 | 0 | 7.3 | 12.8 | 14.1 | 0 | 0.8 | No |  | 8 | - | - | - | - | - | - | - |  | Alta oxidación por posible degradación del aceite a altas temperaturas. Baja viscosidad por posible contaminación con un lubricante de menor viscosidad o dilución con combustible. | La tasa de nitración aumenta debido a condiciones inadecuadas de combustión e ignición. | Desgaste de Plomo en el límite de precaución. | Localice y corrija causa de nitración. Revisar el sistema de enfriamiento (termostatos, radiador, bomba de agua, mangueras, etc.). Localice y corrija la causa de baja viscosidad del aceite. Una baja viscosidad puede reducir la protección por lubricación. Determine la fuente del metal de desgaste y tome acciones correctivas. Retomar la muestra para monitorear condición.
C0017076 | TEMBLADERA | V-353 | V-353 TRAN | CAMION VOLQUETE | VOLVO | FMX 6X4R | TRANSMISION | MOBILUBE HD 80W-90 | 2020-12-15 | 2020-12-28 | 2020-12-29 | 2020-12-31 | 26176 | 1042 | Yes | Yes | No | Precaución |  | 14 | 6 | 8 | 0 | 0 | 0 | 0 | 1 | 0 | 0 | 0 | 0 | 0 | 0 | 0 | 7 | 0 | 0 | 2 | 0 | 6 | 0 | 476 | 6 | 0 |  | 1.1 | - |  |  | No |  | 11 | 23/20/15 | 49550 | 9176 | - | 204 | - | - |  | Resultados están dentro de los rangos aceptables. | Nivel de limpieza en estado de precaución. | Resultados están dentro de los rangos aceptables. | Identifique las causas del origen y corrija el Codigo ISO alto del aceite. Asegúrese de que la contaminación no está siendo introducida a través de los equipos de manejo de aceite. Retome la muestra en el próximo intervalo programado.
C0017077 | TEMBLADERA | V-353 | V-353 STDI | CAMION VOLQUETE | VOLVO | FMX 6X4R | SISTEMA DIRECCION | MOBIL ATF 220 | 2020-12-15 | 2020-12-28 | 2020-12-29 | 2020-12-31 | 26176 | 736 | Yes | Yes | No | Crítico |  | 5.5 | 0 | 16 | 1 | 1 | 0 | 0 | 0 | 1 | 0 | 0 | 0 | 0 | 0 | 0 | 4 | 0 | 0 | 36 | 0 | 15 | 71 | 313 | 285 | 0 |  | 3.8 | - |  |  | No |  | 10 | 21/18/12 | 17139 | 1611 | - | 32 | - | - |  | Baja viscosidad por posible contaminación con un lubricante de menor viscosidad. | Nivel de limpieza en estado de precaución. | Resultados están dentro de los rangos aceptables. | Localice y corrija la causa de baja viscosidad del aceite. Una baja viscosidad puede reducir la protección por lubricación. Identifique las causas del origen y corrija el Codigo ISO alto del aceite. Asegúrese de que la contaminación no está siendo introducida a través de los equipos de manejo de aceite. Retome la muestra en el próximo intervalo programado.
C0017078 | TEMBLADERA | V-353 | V-353 STHI | CAMION VOLQUETE | VOLVO | FMX 6X4R | SISTEMA HIDRAULICO | MOBIL DTE 24 | 2020-12-15 | 2020-12-28 | 2020-12-29 | 2020-12-31 | 26176 | 1042 | No | Yes | No | Crítico |  | 5.3 | 0 | 15 | 1 | 1 | 0 | 1 | 0 | 0 | 0 | 0 | 0 | 0 | 0 | 0 | 5 | 0 | 0 | 2 | 0 | 139 | 2 | 419 | 682 | 0 |  | 0.3 | - |  |  | No |  | 9 | 25/22/13 | 286896 | 28842 | - | 45 | - | - |  | Baja viscosidad por posible contaminación con un lubricante de menor viscosidad. | Nivel de limpieza en estado de Crítico. | Resultados están dentro de los rangos aceptables. | Localice y corrija la causa de baja viscosidad del aceite. Una baja viscosidad puede reducir la protección por lubricación. Identifique las causas del origen y corrija el Codigo ISO alto del aceite. Asegúrese de que la contaminación no está siendo introducida a través de los equipos de manejo de aceite. Retome la muestra en el próximo intervalo programado.
C0017079 | TEMBLADERA | V-353 | V-353 DIFE DEL | CAMION VOLQUETE | VOLVO | FMX 6X4R | DIFERENCIAL DELANTERO | MOBILUBE HD 85W-140 | 2020-12-15 | 2020-12-28 | 2020-12-29 | 2020-12-31 | 26176 | 1042 | No | No | No | Crítico |  | 25.3 | 0 | 31 | 0 | 0 | 0 | 0 | 0 | 0 | 0 | 0 | 0 | 0 | 0 | 0 | 3 | 0 | 0 | 2 | 0 | 3 | 0 | 481 | 2 | 0 |  | 0.4 | - |  |  | No |  | 16 | 24/21/15 | 117220 | 10774 | - | 213 | - | - |  | Resultados están dentro de los rangos aceptables. | Nivel de limpieza en estado de Crítico. | Resultados están dentro de los rangos aceptables. | Identifique las causas del origen y corrija el Codigo ISO alto del aceite. Asegúrese de que la contaminación no está siendo introducida a través de los equipos de manejo de aceite. Retome la muestra en el próximo intervalo programado.
C0017080 | TEMBLADERA | V-353 | V-353 DIFE POS | CAMION VOLQUETE | VOLVO | FMX 6X4R | DIFERENCIAL POSTERIOR | MOBILUBE HD 85W-140 | 2020-12-15 | 2020-12-28 | 2020-12-29 | 2020-12-31 | 26176 | 1042 | No | No | No | Precaución |  | 25.3 | 1 | 25 | 0 | 0 | 0 | 0 | 0 | 0 | 0 | 0 | 0 | 0 | 0 | 0 | 2 | 0 | 0 | 2 | 0 | 3 | 0 | 488 | 1 | 0 |  | 0.4 | - |  |  | No |  | 16 | 23/19/14 | 49824 | 4580 | - | 125 | - | - |  | Resultados están dentro de los rangos aceptables. | Nivel de limpieza en estado de precaución. | Resultados están dentro de los rangos aceptables. | Identifique las causas del origen y corrija el Codigo ISO alto del aceite. Asegúrese de que la contaminación no está siendo introducida a través de los equipos de manejo de aceite. Retome la muestra en el próximo intervalo programado.
C0017081 | TEMBLADERA | V-353 | V-353 CUDE RH | CAMION VOLQUETE | VOLVO | FMX 6X4R | CUBO DEL. RH | MOBILUBE HD 85W-140 | 2020-12-15 | 2020-12-28 | 2020-12-29 | 2020-12-31 | 26176 | 1042 | No | No | No | Crítico |  | 25.1 | 0 | 31 | 0 | 0 | 0 | 0 | 0 | 0 | 0 | 0 | 0 | 0 | 0 | 0 | 3 | 0 | 0 | 2 | 0 | 3 | 0 | 485 | 2 | 0 |  | 0.5 | - |  |  | No |  | 16 | 24/20/14 | 112041 | 9016 | - | 141 | - | - |  | Resultados están dentro de los rangos aceptables. | Nivel de limpieza en estado de Crítico. | Resultados están dentro de los rangos aceptables. | Identifique las causas del origen y corrija el Codigo ISO alto del aceite. Asegúrese de que la contaminación no está siendo introducida a través de los equipos de manejo de aceite. Retome la muestra en el próximo intervalo programado.
C0017082 | TEMBLADERA | V-353 | V-353 CUDE LH | CAMION VOLQUETE | VOLVO | FMX 6X4R | CUBO DEL. LH | MOBILUBE HD 85W-140 | 2020-12-15 | 2020-12-28 | 2020-12-29 | 2020-12-31 | 26176 | 1042 | No | No | No | Crítico |  | 24.9 | 0 | 32 | 0 | 0 | 0 | 0 | 0 | 0 | 0 | 0 | 0 | 0 | 0 | 0 | 3 | 0 | 0 | 2 | 0 | 3 | 0 | 483 | 2 | 0 |  | 0.4 | - |  |  | No |  | 13 | 24/20/14 | 108763 | 8322 | - | 125 | - | - |  | Resultados están dentro de los rangos aceptables. | Nivel de limpieza en estado de Crítico. | Resultados están dentro de los rangos aceptables. | Identifique las causas del origen y corrija el Codigo ISO alto del aceite. Asegúrese de que la contaminación no está siendo introducida a través de los equipos de manejo de aceite. Retome la muestra en el próximo intervalo programado.
C0017083 | TEMBLADERA | V-353 | V-353 CUPO RH | CAMION VOLQUETE | VOLVO | FMX 6X4R | CUBO POST. RH | MOBILUBE HD 85W-140 | 2020-12-15 | 2020-12-28 | 2020-12-29 | 2020-12-31 | 26176 | 1042 | No | No | No | Precaución |  | 24.8 | 0 | 25 | 0 | 0 | 0 | 0 | 0 | 0 | 0 | 0 | 0 | 0 | 0 | 0 | 2 | 0 | 0 | 2 | 0 | 3 | 0 | 480 | 2 | 0 |  | 0.4 | - |  |  | No |  | 14 | 23/19/14 | 45249 | 3832 | - | 127 | - | - |  | Resultados están dentro de los rangos aceptables. | Nivel de limpieza en estado de precaución. | Resultados están dentro de los rangos aceptables. | Identifique las causas del origen y corrija el Codigo ISO alto del aceite. Asegúrese de que la contaminación no está siendo introducida a través de los equipos de manejo de aceite. Retome la muestra en el próximo intervalo programado.
C0017084 | TEMBLADERA | V-353 | V-353 CUPO LH | CAMION VOLQUETE | VOLVO | FMX 6X4R | CUBO POST. LH | MOBILUBE HD 85W-140 | 2020-12-15 | 2020-12-28 | 2020-12-29 | 2020-12-31 | 26176 | 1042 | No | No | No | Precaución |  | 25.2 | 1 | 26 | 0 | 0 | 0 | 0 | 0 | 0 | 0 | 0 | 0 | 0 | 0 | 0 | 2 | 0 | 1 | 2 | 0 | 3 | 0 | 464 | 2 | 0 |  | 0.4 | - |  |  | No |  | 17 | 22/19/13 | 38933 | 2839 | - | 57 | - | - |  | Resultados están dentro de los rangos aceptables. | Nivel de limpieza en estado de precaución. | Resultados están dentro de los rangos aceptables. | Identifique las causas del origen y corrija el Codigo ISO alto del aceite. Asegúrese de que la contaminación no está siendo introducida a través de los equipos de manejo de aceite. Retome la muestra en el próximo intervalo programado.
C0017085 | TEMBLADERA | V-352 | V-352 MOT | CAMION VOLQUETE | VOLVO | FMX 6X4R | MOTOR | MOBIL DELVAC 1 ESP 5W-40 | 2020-12-16 | 2020-12-28 | 2020-12-29 | 2020-12-31 | 29822 | 466 | No | No | No | Precaución | 13.8 | 13.1 | 1 | 14 | 2 | 1 | 0 | 0 | 44 | 0 | 0 | 0 | 0 | 0 | 0 | 0 | 4 | 1 | 1 | 63 | 0 | 1060 | 885 | 910 | 1166 | 0 | 7.6 | 10.3 | 10 | 0 | 0.5 | No |  | 9 | - | - | - | - | - | - | - |  | Alta oxidación por posible degradación del aceite a altas temperaturas. Baja viscosidad por posible contaminación con un lubricante de menor viscosidad o dilución con combustible. | La tasa de nitración aumenta debido a condiciones inadecuadas de combustión e ignición. | Resultados están dentro de los rangos aceptables. | Localice y corrija causa de nitración. Revisar el sistema de enfriamiento (termostatos, radiador, bomba de agua, mangueras, etc.). Localice y corrija la causa de baja viscosidad del aceite. Una baja viscosidad puede reducir la protección por lubricación. Retome la muestra en el próximo intervalo.
C0017086 | TEMBLADERA | V-352 | V-352 TRAN | CAMION VOLQUETE | VOLVO | FMX 6X4R | TRANSMISION | MOBILUBE HD 80W-90 | 2020-12-16 | 2020-12-28 | 2020-12-29 | 2020-12-31 | 29822 | 466 | No | No | No | Normal |  | 14 | 6 | 3 | 0 | 0 | 0 | 0 | 1 | 0 | 0 | 0 | 0 | 0 | 0 | 0 | 5 | 0 | 0 | 2 | 0 | 5 | 0 | 474 | 4 | 0 |  | 0.7 | - |  |  | No |  | 8 | 20/18/14 | 8516 | 1611 | - | 83 | - | - |  | Resultados están dentro de los rangos aceptables. | Resultados están dentro de los rangos aceptables. | Resultados están dentro de los rangos aceptables. | Retome la muestra en el próximo intervalo programado.
C0017087 | TEMBLADERA | V-352 | V-352 STDI | CAMION VOLQUETE | VOLVO | FMX 6X4R | SISTEMA DIRECCION | MOBIL ATF 220 | 2020-12-16 | 2020-12-28 | 2020-12-29 | 2020-12-31 | 29822 | 466 | No | No | No | Crítico |  | 5.6 | 0 | 37 | 0 | 1 | 0 | 1 | 0 | 1 | 0 | 0 | 0 | 0 | 0 | 0 | 4 | 16 | 1 | 38 | 0 | 22 | 65 | 330 | 320 | 0 |  | 3.3 | - |  |  | No |  | 24 | 24/20/12 | 124538 | 6100 | - | 23 | - | - |  | Baja viscosidad por posible contaminación con un lubricante de menor viscosidad. | Nivel de limpieza en estado de Crítico. | Resultados están dentro de los rangos aceptables. | Localice y corrija la causa de baja viscosidad del aceite. Una baja viscosidad puede reducir la protección por lubricación. Identifique las causas del origen y corrija el Codigo ISO alto del aceite. Asegúrese de que la contaminación no está siendo introducida a través de los equipos de manejo de aceite. Retome la muestra en el próximo intervalo programado.
C0017088 | TEMBLADERA | V-352 | V-352 STHI | CAMION VOLQUETE | VOLVO | FMX 6X4R | SISTEMA HIDRAULICO | MOBIL DTE 24 | 2020-12-16 | 2020-12-28 | 2020-12-29 | 2020-12-31 | 29822 | 466 | No | No | No | Crítico |  | 5.4 | 0 | 6 | 0 | 1 | 0 | 0 | 0 | 0 | 0 | 0 | 0 | 0 | 0 | 0 | 3 | 2 | 0 | 2 | 0 | 142 | 1 | 446 | 713 | 0 |  | 0.1 | - |  |  | No |  | 13 | 24/21/13 | 136172 | 15384 | - | 53 | - | - |  | Baja viscosidad por posible contaminación con un lubricante de menor viscosidad. | Nivel de limpieza en estado de Crítico. | Resultados están dentro de los rangos aceptables. | Localice y corrija la causa de baja viscosidad del aceite. Una baja viscosidad puede reducir la protección por lubricación. Identifique las causas del origen y corrija el Codigo ISO alto del aceite. Asegúrese de que la contaminación no está siendo introducida a través de los equipos de manejo de aceite. Retome la muestra en el próximo intervalo programado.
C0017089 | TEMBLADERA | V-352 | V-352 DIFE DEL | CAMION VOLQUETE | VOLVO | FMX 6X4R | DIFERENCIAL DELANTERO | MOBILUBE HD 85W-140 | 2020-12-16 | 2020-12-28 | 2020-12-29 | 2020-12-31 | 29822 | 466 | No | No | No | Crítico |  | 25 | 0 | 28 | 0 | 0 | 0 | 0 | 0 | 0 | 0 | 0 | 0 | 0 | 0 | 0 | 3 | 0 | 0 | 2 | 0 | 3 | 0 | 488 | 2 | 0 |  | 0.8 | - |  |  | No |  | 14 | 24/21/15 | 114411 | 12592 | - | 281 | - | - |  | Resultados están dentro de los rangos aceptables. | Nivel de limpieza en estado de Crítico. | Resultados están dentro de los rangos aceptables. | Identifique las causas del origen y corrija el Codigo ISO alto del aceite. Asegúrese de que la contaminación no está siendo introducida a través de los equipos de manejo de aceite. Retome la muestra en el próximo intervalo programado.
C0017090 | TEMBLADERA | V-352 | V-352 DIFE POS | CAMION VOLQUETE | VOLVO | FMX 6X4R | DIFERENCIAL POSTERIOR | MOBILUBE HD 85W-140 | 2020-12-16 | 2020-12-28 | 2020-12-29 | 2020-12-31 | 29822 | 466 | No | No | No | Precaución |  | 25.1 | 0 | 30 | 0 | 0 | 0 | 0 | 0 | 0 | 0 | 0 | 0 | 0 | 0 | 0 | 2 | 0 | 0 | 2 | 0 | 3 | 1 | 482 | 2 | 0 |  | 1 | - |  |  | No |  | 12 | 23/20/14 | 77108 | 6820 | - | 110 | - | - |  | Resultados están dentro de los rangos aceptables. | Nivel de limpieza en estado de precaución. | Resultados están dentro de los rangos aceptables. | Identifique las causas del origen y corrija el Codigo ISO alto del aceite. Asegúrese de que la contaminación no está siendo introducida a través de los equipos de manejo de aceite. Retome la muestra en el próximo intervalo programado.
C0017091 | TEMBLADERA | V-352 | V-352 CUDE RH | CAMION VOLQUETE | VOLVO | FMX 6X4R | CUBO DEL. RH | MOBILUBE HD 85W-140 | 2020-12-16 | 2020-12-28 | 2020-12-29 | 2020-12-31 | 29822 | 466 | No | No | No | Crítico |  | 24.9 | 0 | 30 | 0 | 0 | 0 | 0 | 0 | 0 | 0 | 0 | 0 | 0 | 0 | 0 | 2 | 0 | 1 | 2 | 0 | 3 | 0 | 478 | 2 | 0 |  | 0.6 | - |  |  | No |  | 8 | 24/21/14 | 109167 | 10239 | - | 120 | - | - |  | Resultados están dentro de los rangos aceptables. | Nivel de limpieza en estado de Crítico. | Resultados están dentro de los rangos aceptables. | Identifique las causas del origen y corrija el Codigo ISO alto del aceite. Asegúrese de que la contaminación no está siendo introducida a través de los equipos de manejo de aceite. Retome la muestra en el próximo intervalo programado.
C0017092 | TEMBLADERA | V-352 | V-352 CUDE LH | CAMION VOLQUETE | VOLVO | FMX 6X4R | CUBO DEL. LH | MOBILUBE HD 85W-140 | 2020-12-16 | 2020-12-28 | 2020-12-29 | 2020-12-31 | 29822 | 466 | No | No | No | Crítico |  | 24.5 | 0 | 30 | 0 | 0 | 0 | 0 | 0 | 0 | 0 | 0 | 0 | 0 | 0 | 0 | 2 | 0 | 0 | 2 | 0 | 4 | 0 | 469 | 2 | 0 |  | 0.8 | - |  |  | No |  | 14 | 24/21/15 | 121022 | 11727 | - | 166 | - | - |  | Resultados están dentro de los rangos aceptables. | Nivel de limpieza en estado de Crítico. | Resultados están dentro de los rangos aceptables. | Identifique las causas del origen y corrija el Codigo ISO alto del aceite. Asegúrese de que la contaminación no está siendo introducida a través de los equipos de manejo de aceite. Retome la muestra en el próximo intervalo programado.
C0017093 | TEMBLADERA | V-352 | V-352 CUPO RH | CAMION VOLQUETE | VOLVO | FMX 6X4R | CUBO POST. RH | MOBILUBE HD 85W-140 | 2020-12-16 | 2020-12-28 | 2020-12-29 | 2020-12-31 | 29822 | 466 | No | No | No | Crítico |  | 25 | 0 | 31 | 0 | 0 | 0 | 0 | 0 | 0 | 0 | 0 | 0 | 0 | 0 | 0 | 3 | 0 | 0 | 2 | 0 | 2 | 1 | 487 | 2 | 0 |  | 0.9 | - |  |  | No |  | 14 | 24/20/14 | 85896 | 7128 | - | 135 | - | - |  | Resultados están dentro de los rangos aceptables. | Nivel de limpieza en estado de Crítico. | Resultados están dentro de los rangos aceptables. | Identifique las causas del origen y corrija el Codigo ISO alto del aceite. Asegúrese de que la contaminación no está siendo introducida a través de los equipos de manejo de aceite. Retome la muestra en el próximo intervalo programado.
C0017094 | TEMBLADERA | V-352 | V-352 CUPO LH | CAMION VOLQUETE | VOLVO | FMX 6X4R | CUBO POST. LH | MOBILUBE HD 85W-140 | 2020-12-16 | 2020-12-28 | 2020-12-29 | 2020-12-31 | 29822 | 466 | No | No | No | Crítico |  | 24.9 | 0 | 31 | 0 | 0 | 0 | 0 | 0 | 0 | 0 | 0 | 0 | 0 | 0 | 0 | 2 | 0 | 0 | 2 | 0 | 3 | 0 | 482 | 4 | 0 |  | 1 | - |  |  | No |  | 14 | 24/20/14 | 88353 | 7638 | - | 120 | - | - |  | Resultados están dentro de los rangos aceptables. | Nivel de limpieza en estado de Crítico. | Resultados están dentro de los rangos aceptables. | Identifique las causas del origen y corrija el Codigo ISO alto del aceite. Asegúrese de que la contaminación no está siendo introducida a través de los equipos de manejo de aceite. Retome la muestra en el próximo intervalo programado.
C0017095 | TANTAHUATAY | V-423 | V-423 MOT | CAMION VOLQUETE | VOLVO | FMX 8X4R | MOTOR | MOBIL DELVAC MX 15W-40 | 2020-12-13 | 2020-12-29 | 2020-12-30 | 2020-12-31 | 7412 | 313 | Yes | Yes | No | Crítico | 14.4 | 13.3 | 1 | 10 | 1 | 1 | 0 | 0 | 6 | 0 | 0 | 0 | 0 | 0 | 0 | 0 | 5 | 0 | 4 | 59 | 0 | 1265 | 798 | 672 | 865 | 0 | 6.1 | 10.1 | 13.3 | 0 | 0.5 | No |  | 8 | - | - | - | - | - | - | - |  | Alta oxidación por posible degradación del aceite a altas temperaturas. Baja viscosidad por posible contaminación con un lubricante de menor viscosidad o dilución con combustible. | La tasa de nitración aumenta debido a condiciones inadecuadas de combustión e ignición. | Resultados están dentro de los rangos aceptables. | Localice y corrija causa de nitración. Revisar el sistema de enfriamiento (termostatos, radiador, bomba de agua, mangueras, etc.). Localice y corrija la causa de baja viscosidad del aceite. Una baja viscosidad puede reducir la protección por lubricación. Retome la muestra en el próximo intervalo.
C0017096 | TANTAHUATAY | V-423 | V-423 DIFE DEL | CAMION VOLQUETE | VOLVO | FMX 8X4R | DIFERENCIAL DELANTERO | MOBILUBE HD 85W-140 | 2020-12-13 | 2020-12-29 | 2020-12-30 | 2020-12-31 | 7412 | 921 | No | No | No | Crítico |  | 24.5 | 0 | 54 | 0 | 0 | 0 | 0 | 0 | 0 | 1 | 0 | 0 | 0 | 0 | 0 | 2 | 0 | 1 | 0 | 0 | 2 | 1 | 475 | 3 | 0 |  | 0.7 | - |  |  | No |  | 22 | 24/20/14 | 149415 | 9041 | - | 159 | - | - |  | Resultados están dentro de los rangos aceptables. | Nivel de limpieza en estado de Crítico. | Resultados están dentro de los rangos aceptables. | Identifique las causas del origen y corrija el Codigo ISO alto del aceite. Asegúrese de que la contaminación no está siendo introducida a través de los equipos de manejo de aceite. Retome la muestra en el próximo intervalo programado.
C0017097 | TANTAHUATAY | V-423 | V-423 DIFE POS | CAMION VOLQUETE | VOLVO | FMX 8X4R | DIFERENCIAL POSTERIOR | MOBILUBE HD 85W-140 | 2020-12-13 | 2020-12-29 | 2020-12-30 | 2020-12-31 | 7412 | 921 | No | No | No | Crítico |  | 24.6 | 1 | 56 | 0 | 0 | 0 | 0 | 0 | 0 | 1 | 0 | 0 | 0 | 1 | 0 | 2 | 0 | 0 | 0 | 0 | 2 | 1 | 465 | 4 | 0 |  | 0.5 | - |  |  | No |  | 13 | 25/21/15 | 186891 | 13704 | - | 191 | - | - |  | Resultados están dentro de los rangos aceptables. | Nivel de limpieza en estado de Crítico. | Resultados están dentro de los rangos aceptables. | Identifique las causas del origen y corrija el Codigo ISO alto del aceite. Asegúrese de que la contaminación no está siendo introducida a través de los equipos de manejo de aceite. Retome la muestra en el próximo intervalo programado.
C0017098 | TANTAHUATAY | V-423 | V-423 STDI | CAMION VOLQUETE | VOLVO | FMX 8X4R | SISTEMA DIRECCION | MOBIL ATF 220 | 2020-12-13 | 2020-12-29 | 2020-12-30 | 2020-12-31 | 7412 | 921 | No | No | No | Crítico |  | 5.9 | 1 | 9 | 0 | 7 | 0 | 0 | 1 | 0 | 0 | 0 | 0 | 0 | 0 | 0 | 12 | 3 | 1 | 57 | 0 | 173 | 17 | 249 | 72 | 0 |  | 52.7 | - |  |  | No |  | 4 | 21/17/14 | 13951 | 930 | - | 90 | - | - |  | Alta oxidación por posible degradación del aceite a altas temperaturas. Baja viscosidad por posible contaminación con un lubricante de menor viscosidad. | Nivel de limpieza en estado de precaución. | Resultados están dentro de los rangos aceptables. | Revisar el sistema de enfriamiento (termostatos, radiador, bomba de agua, mangueras, etc.). Localice y corrija la causa de baja viscosidad del aceite. Una baja viscosidad puede reducir la protección por lubricación. Identifique las causas del origen y corrija el Codigo ISO alto del aceite. Asegúrese de que la contaminación no está siendo introducida a través de los equipos de manejo de aceite. Retome la muestra en el próximo intervalo programado.
C0017099 | TANTAHUATAY | V-423 | V-423 CUPO LH | CAMION VOLQUETE | VOLVO | FMX 8X4R | CUBO POST. LH | MOBILUBE HD 85W-140 | 2020-12-13 | 2020-12-29 | 2020-12-30 | 2020-12-31 | 7412 | 921 | No | No | No | Crítico |  | 24 | 1 | 56 | 0 | 1 | 0 | 0 | 0 | 0 | 1 | 0 | 0 | 0 | 0 | 0 | 2 | 0 | 0 | 0 | 0 | 3 | 2 | 464 | 5 | 0 |  | 0.7 | - |  |  | No |  | 19 | 25/21/15 | 166914 | 12306 | - | 216 | - | - |  | Resultados están dentro de los rangos aceptables. | Nivel de limpieza en estado de Crítico. | Resultados están dentro de los rangos aceptables. | Identifique las causas del origen y corrija el Codigo ISO alto del aceite. Asegúrese de que la contaminación no está siendo introducida a través de los equipos de manejo de aceite. Retome la muestra en el próximo intervalo programado.
C0017100 | TANTAHUATAY | V-423 | V-423 CUPO RH | CAMION VOLQUETE | VOLVO | FMX 8X4R | CUBO POST. RH | MOBILUBE HD 85W-140 | 2020-12-13 | 2020-12-29 | 2020-12-30 | 2020-12-31 | 7412 | 921 | No | No | No | Crítico |  | 24.5 | 0 | 58 | 0 | 0 | 0 | 0 | 0 | 0 | 1 | 0 | 0 | 0 | 0 | 0 | 2 | 0 | 0 | 0 | 0 | 3 | 2 | 471 | 5 | 0 |  | 0.7 | - |  |  | No |  | 24 | 25/21/15 | 179659 | 12964 | - | 199 | - | - |  | Resultados están dentro de los rangos aceptables. | Nivel de limpieza en estado de Crítico. | Resultados están dentro de los rangos aceptables. | Identifique las causas del origen y corrija el Codigo ISO alto del aceite. Asegúrese de que la contaminación no está siendo introducida a través de los equipos de manejo de aceite. Retome la muestra en el próximo intervalo programado.
C0017101 | TANTAHUATAY | V-423 | V-423 CUDE LH | CAMION VOLQUETE | VOLVO | FMX 8X4R | CUBO DEL. LH | MOBILUBE HD 85W-140 | 2020-12-13 | 2020-12-29 | 2020-12-30 | 2020-12-31 | 7412 | 921 | No | No | No | Crítico |  | 24.3 | 1 | 52 | 0 | 0 | 0 | 0 | 0 | 0 | 1 | 0 | 0 | 0 | 0 | 0 | 2 | 0 | 0 | 0 | 0 | 2 | 2 | 463 | 3 | 0 |  | 0.7 | - |  |  | No |  | 20 | 24/20/14 | 155367 | 8342 | - | 154 | - | - |  | Resultados están dentro de los rangos aceptables. | Nivel de limpieza en estado de Crítico. | Resultados están dentro de los rangos aceptables. | Identifique las causas del origen y corrija el Codigo ISO alto del aceite. Asegúrese de que la contaminación no está siendo introducida a través de los equipos de manejo de aceite. Retome la muestra en el próximo intervalo programado.
C0017102 | TANTAHUATAY | V-423 | V-423 CUDE RH | CAMION VOLQUETE | VOLVO | FMX 8X4R | CUBO DEL. RH | MOBILUBE HD 85W-140 | 2020-12-13 | 2020-12-29 | 2020-12-30 | 2020-12-31 | 7412 | 921 | No | No | No | Crítico |  | 24.4 | 0 | 53 | 0 | 0 | 0 | 0 | 0 | 0 | 1 | 0 | 0 | 0 | 0 | 0 | 2 | 0 | 1 | 0 | 0 | 3 | 2 | 463 | 4 | 0 |  | 0.7 | - |  |  | No |  | 20 | 24/20/14 | 148837 | 7941 | - | 159 | - | - |  | Resultados están dentro de los rangos aceptables. | Nivel de limpieza en estado de Crítico. | Resultados están dentro de los rangos aceptables. | Identifique las causas del origen y corrija el Codigo ISO alto del aceite. Asegúrese de que la contaminación no está siendo introducida a través de los equipos de manejo de aceite. Retome la muestra en el próximo intervalo programado.
C0017103 | TANTAHUATAY | V-423 | V-423 STHI | CAMION VOLQUETE | VOLVO | FMX 8X4R | SISTEMA HIDRAULICO | MOBIL DTE 26 | 2020-12-13 | 2020-12-29 | 2020-12-30 | 2020-12-31 | 7412 | 921 | Yes | Yes | No | Crítico |  | 8.4 | 0 | 13 | 0 | 2 | 0 | 1 | 0 | 0 | 0 | 0 | 0 | 0 | 0 | 0 | 4 | 2 | 0 | 0 | 0 | 138 | 1 | 425 | 684 | 0 |  | 0.5 | - |  |  | No |  | 10 | 25/23/17 | 160280 | 56513 | - | 924 | - | - |  | Resultados están dentro de los rangos aceptables. | Nivel de limpieza en estado de Crítico. | Resultados están dentro de los rangos aceptables. | Identifique las causas del origen y corrija el Codigo ISO alto del aceite. Asegúrese de que la contaminación no está siendo introducida a través de los equipos de manejo de aceite. Retome la muestra en el próximo intervalo programado.
C0017104 | TANTAHUATAY | V-423 | V-423 TRAN | CAMION VOLQUETE | VOLVO | FMX 8X4R | TRANSMISION | MOBILUBE HD 80W-90 | 2020-12-13 | 2020-12-29 | 2020-12-30 | 2020-12-31 | 7412 | 921 | No | No | No | Precaución |  | 14.3 | 14 | 5 | 0 | 0 | 0 | 0 | 0 | 0 | 0 | 0 | 0 | 0 | 0 | 0 | 5 | 0 | 0 | 0 | 0 | 10 | 1 | 487 | 35 | 0 |  | 7.9 | - |  |  | No |  | 3 | 21/19/14 | 14336 | 2829 | - | 160 | - | - |  | Resultados están dentro de los rangos aceptables. | Nivel de limpieza en estado de precaución. | Resultados están dentro de los rangos aceptables. | Identifique las causas del origen y corrija el Codigo ISO alto del aceite. Asegúrese de que la contaminación no está siendo introducida a través de los equipos de manejo de aceite. Retome la muestra en el próximo intervalo programado.
C0017105 | TANTAHUATAY | EP-32 | EP-32 MOT | PERFORADORA DE ORUGAS | INGERSOLL RAND | DML | MOTOR | MOBIL DELVAC MX 15W-40 | 2020-12-15 | 2020-12-29 | 2020-12-30 | 2020-12-31 | 3114 | 137 | Yes | Yes | No | Crítico | 14.4 | 13.2 | 1 | 9 | 1 | 1 | 0 | 1 | 46 | 0 | 0 | 0 | 0 | 0 | 0 | 0 | 4 | 0 | 1 | 0 | 0 | 1413 | 1162 | 999 | 1322 | 0 | 8.1 | 2.4 | 3 | 0 | 0.3 | No |  | 10 | - | - | - | - | - | - | - |  | Baja viscosidad por posible contaminación con un lubricante de menor viscosidad o dilución con combustible. | Resultados están dentro de los rangos aceptables. | Resultados están dentro de los rangos aceptables. | Localice y corrija la causa de baja viscosidad del aceite. Una baja viscosidad puede reducir la protección por lubricación. Retome la muestra en el próximo intervalo.
C0017106 | TANTAHUATAY | EP-32 | EP-32 CJRO | PERFORADORA DE ORUGAS | INGERSOLL RAND | DML | CABEZAL DE ROTACION | MOBILUBE HD 80W-90 | 2020-12-15 | 2020-12-29 | 2020-12-30 | 2020-12-31 | 3114 | 137 | Yes | No | No | Crítico |  | 14.6 | 0 | 10 | 0 | 0 | 0 | 0 | 5 | 0 | 0 | 0 | 0 | 0 | 0 | 0 | 5 | 0 | 0 | 0 | 0 | 17 | 2 | 468 | 14 | 0 |  | 2.2 | - |  |  | No |  | 14 | 26/24/18 | 321970 | 92553 | - | 1966 | - | - |  | Resultados están dentro de los rangos aceptables. | Nivel de limpieza en estado de Crítico. | Resultados están dentro de los rangos aceptables. | Identifique las causas del origen y corrija el Codigo ISO alto del aceite. Asegúrese de que la contaminación no está siendo introducida a través de los equipos de manejo de aceite. Retome la muestra en el próximo intervalo programado.
C0017107 | TANTAHUATAY | RE-42 | RE-42 STHI | EXCAVADORA DE ORUGAS | CATERPILLAR | 374DL | SISTEMA HIDRAULICO | MOBILTRANS HD 10W | 2020-12-15 | 2020-12-29 | 2020-12-30 | 2020-12-31 | 10722 | 1366 | No | No | No | Crítico |  | 6 | 17 | 15 | 1 | 5 | 0 | 1 | 1 | 0 | 0 | 0 | 0 | 0 | 0 | 0 | 10 | 3 | 2 | 1 | 0 | 2699 | 15 | 876 | 1191 | 0 |  | 1.3 | - |  |  | No |  | 6 | 21/17/13 | 11974 | 1015 | - | 71 | - | - |  | Resultados están dentro de los rangos aceptables. | Nivel de limpieza en estado de precaución. Contaminación de Silicio en estado crítico. Altos niveles de silicio abrasivo (polvo) causarán alto desgaste. | Presencia de aluminio mayor que el esperado puede representar contaminación con polvo (silicio abrasivo). | El incremento en silicio y aluminio podría potencialmente indicar una contaminación con polvo/tierra como la causa raíz del problema. Identifique las causas del origen y corrija el Codigo ISO alto del aceite. Asegúrese de que la contaminación no está siendo introducida a través de los equipos de manejo de aceite. Retome la muestra en el próximo intervalo programado.
C0017108 | TANTAHUATAY | RE-42 | RE-42 MOT | EXCAVADORA DE ORUGAS | CATERPILLAR | 374DL | MOTOR | MOBIL DELVAC MX 15W-40 | 2020-12-15 | 2020-12-29 | 2020-12-30 | 2020-12-31 | 10722 | 263 | Yes | Yes | No | Precaución | 14.4 | 13.8 | 3 | 58 | 3 | 0 | 1 | 1 | 45 | 0 | 1 | 0 | 0 | 0 | 0 | 0 | 4 | 0 | 1 | 0 | 0 | 1382 | 1134 | 960 | 1280 | 0 | 8.4 | 6.7 | 5.7 | 0 | 1.7 | No |  | 8 | - | - | - | - | - | - | - |  | Baja viscosidad por posible contaminación con un lubricante de menor viscosidad o dilución con combustible. | Elevado nivel de hollín, como resultado de una combustión incompleta. | Desgaste de Plomo en el límite de precaución. | Revisar la presión de compresión, admisión de aire y sistema de inyección. Localice y corrija la causa de baja viscosidad del aceite. Una baja viscosidad puede reducir la protección por lubricación. Determine la fuente del metal de desgaste y tome acciones correctivas. Retomar la muestra para monitorear condición.
C0017109 | TANTAHUATAY | V-417 | V-417 MOT | CAMION VOLQUETE | VOLVO | FMX 8X4R | MOTOR | MOBIL DELVAC MX 15W-40 | 2020-12-17 | 2020-12-29 | 2020-12-30 | 2020-12-31 | 8263 | 295 | Yes | Yes | No | Crítico | 14.4 | 12.9 | 3 | 31 | 2 | 1 | 0 | 0 | 40 | 0 | 1 | 0 | 0 | 0 | 0 | 0 | 4 | 0 | 2 | 5 | 0 | 1364 | 1081 | 937 | 1205 | 0 | 8.1 | 3.2 | 4.1 | 0 | 0.6 | No |  | 19 | - | - | - | - | - | - | - |  | Baja viscosidad por posible contaminación con un lubricante de menor viscosidad o dilución con combustible. | Resultados están dentro de los rangos aceptables. | Resultados están dentro de los rangos aceptables. | Localice y corrija la causa de baja viscosidad del aceite. Una baja viscosidad puede reducir la protección por lubricación. Retome la muestra en el próximo intervalo.
C0017110 | BROCAL | C-86 | C-86 MOT | CARGADOR FRONTAL | CATERPILLAR | 966H | MOTOR | MOBIL DELVAC MX 15W-40 | 2020-12-17 | 2020-12-26 | 2020-12-29 | 2020-12-31 | 12460 | 179 | No | No | No | Precaución | 14.4 | 13.9 | 1 | 14 | 0 | 0 | 0 | 0 | 44 | 0 | 0 | 0 | 0 | 0 | 0 | 0 | 3 | 0 | 1 | 2 | 0 | 1373 | 1120 | 954 | 1268 | 0 | 8.5 | 4.2 | 6 | 0 | 0.6 | No |  | 4 | - | - | - | - | - | - | - |  | Baja viscosidad por posible contaminación con un lubricante de menor viscosidad o dilución con combustible. | Resultados están dentro de los rangos aceptables. | Resultados están dentro de los rangos aceptables. | Localice y corrija la causa de baja viscosidad del aceite. Una baja viscosidad puede reducir la protección por lubricación. Retome la muestra en el próximo intervalo.
C0017111 | BROCAL | C-86 | C-86 STHI | CARGADOR FRONTAL | CATERPILLAR | 966H | SISTEMA HIDRAULICO | MOBILTRANS HD 10W | 2020-12-17 | 2020-12-26 | 2020-12-29 | 2020-12-31 | 12460 | 179 | No | No | No | Crítico |  | 6.1 | 2 | 9 | 0 | 4 | 0 | 1 | 0 | 0 | 0 | 0 | 0 | 0 | 0 | 0 | 16 | 3 | 3 | 1 | 0 | 3007 | 16 | 863 | 1175 | 0 |  | 2.3 | - |  |  | No |  | 12 | 22/18/13 | 24298 | 2101 | - | 74 | - | - |  | Resultados están dentro de los rangos aceptables. | Nivel de limpieza en estado de Crítico. Contaminación de Silicio en estado crítico. Altos niveles de silicio abrasivo (polvo) causarán alto desgaste. | Presencia de aluminio mayor que el esperado puede representar contaminación con polvo (silicio abrasivo). | El incremento en silicio y aluminio podría potencialmente indicar una contaminación con polvo/tierra como la causa raíz del problema. Identifique las causas del origen y corrija el Codigo ISO alto del aceite. Asegúrese de que la contaminación no está siendo introducida a través de los equipos de manejo de aceite. Retome la muestra en el próximo intervalo programado.
C0017112 | BROCAL | C-86 | C-86 TRAN | CARGADOR FRONTAL | CATERPILLAR | 966H | TRANSMISION | MOBILTRANS HD 30 | 2020-12-17 | 2020-12-26 | 2020-12-29 | 2020-12-31 | 12460 | 179 | No | No | No | Normal |  | 10.9 | 1 | 7 | 0 | 1 | 0 | 0 | 0 | 0 | 0 | 0 | 0 | 0 | 0 | 0 | 4 | 4 | 2 | 1 | 0 | 2934 | 13 | 874 | 1198 | 0 |  | 0 | - |  |  | No |  | 3 | 20/16/11 | 8488 | 462 | - | 16 | - | - |  | Resultados están dentro de los rangos aceptables. | Resultados están dentro de los rangos aceptables. | Resultados están dentro de los rangos aceptables. | Retome la muestra en el próximo intervalo programado.
C0017113 | BROCAL | C-86 | C-86 DIFE DEL | CARGADOR FRONTAL | CATERPILLAR | 966H | DIFERENCIAL DELANTERO | MOBILTRANS HD 50 | 2020-12-17 | 2020-12-26 | 2020-12-29 | 2020-12-31 | 12460 | 179 | No | No | No | Crítico |  | 17.7 | 0 | 12 | 0 | 1 | 0 | 0 | 0 | 0 | 0 | 0 | 0 | 0 | 0 | 0 | 9 | 1 | 2 | 1 | 0 | 2967 | 15 | 874 | 1203 | 0 |  | 0.1 | - |  |  | No |  | 46 | 25/23/19 | 246759 | 76653 | - | 3262 | - | - |  | Resultados están dentro de los rangos aceptables. | Nivel de limpieza en estado de Crítico. | Resultados están dentro de los rangos aceptables. | Identifique las causas del origen y corrija el Codigo ISO alto del aceite. Asegúrese de que la contaminación no está siendo introducida a través de los equipos de manejo de aceite. Retome la muestra en el próximo intervalo programado.
C0017114 | BROCAL | C-86 | C-86 DIFE POS | CARGADOR FRONTAL | CATERPILLAR | 966H | DIFERENCIAL POSTERIOR | MOBILTRANS HD 50 | 2020-12-17 | 2020-12-26 | 2020-12-29 | 2020-12-31 | 12460 | 179 | No | No | No | Crítico |  | 17.8 | 1 | 11 | 1 | 2 | 0 | 0 | 0 | 0 | 0 | 0 | 0 | 0 | 0 | 0 | 12 | 2 | 2 | 1 | 0 | 2966 | 15 | 877 | 1201 | 0 |  | 0 | - |  |  | No |  | 27 | 25/24/20 | 291496 | 118188 | - | 7269 | - | - |  | Resultados están dentro de los rangos aceptables. | Nivel de limpieza en estado de Crítico. | Resultados están dentro de los rangos aceptables. | Identifique las causas del origen y corrija el Codigo ISO alto del aceite. Asegúrese de que la contaminación no está siendo introducida a través de los equipos de manejo de aceite. Retome la muestra en el próximo intervalo programado.
C0017115 | BROCAL | EP-19 | EP-19 COMP | PERFORADORA DE ORUGAS | INGERSOLL RAND | DM45 | COMPRESOR | MOBIL SHC RARUS 46 | 2020-12-17 | 2020-12-26 | 2020-12-29 | 2020-12-31 | 24525 | 25 | Yes | Yes | No | Crítico |  | 7.6 | 0 | 2 | 0 | 1 | 0 | 0 | 0 | 0 | 0 | 0 | 0 | 0 | 0 | 0 | 3 | 0 | 0 | 1 | 0 | 4 | 0 | 150 | 3 | 0 |  | 0 | - |  |  | No |  | 4 | 25/23/18 | 229079 | 52304 | - | 1588 | - | - |  | Resultados están dentro de los rangos aceptables. | Nivel de limpieza en estado de Crítico. | Resultados están dentro de los rangos aceptables. | Identifique las causas del origen y corrija el Codigo ISO alto del aceite. Asegúrese de que la contaminación no está siendo introducida a través de los equipos de manejo de aceite. Retome la muestra en el próximo intervalo programado.
C0017116 | SHOUGANG | CH-07 | CH-07 MOT RH | PALA HIDRAULICA | CATERPILLAR | 6040 FS | MOTOR RH | MOBIL DELVAC MX 15W-40 | 2020-12-17 | 2020-12-30 | 2021-01-04 | 2021-01-05 | 26601 | 189 | Yes | Yes | No | Crítico | 14.4 | 13.3 | 1 | 26 | 0 | 4 | 0 | 0 | 46 | 0 | 0 | 0 | 0 | 0 | 0 | 0 | 12 | 0 | 3 | 3 | 0 | 1396 | 1172 | 970 | 1325 | 0 | 8.6 | 4.5 | 4.2 | 1.6 | 0.1 | No |  | 25 | - | - | - | - | - | - | - |  | Baja viscosidad por posible contaminación con un lubricante de menor viscosidad o dilución con combustible. | Contaminación de Silicio en estado crítico. Altos niveles de silicio abrasivo (polvo) causarán alto desgaste. | Elevado desgaste de Hierro. Presencia de aluminio mayor que el esperado puede representar contaminación con polvo (silicio abrasivo). | El incremento en silicio y aluminio podría potencialmente indicar una contaminación con polvo/tierra como la causa raíz del problema. Localice y corrija la causa de baja viscosidad del aceite. Una baja viscosidad puede reducir la protección por lubricación. Determine la fuente del metal de desgaste y tome acciones correctivas. Retomar la muestra para monitorear condición.
C0017117 | SHOUGANG | CH-07 | CH-07 MOT LH | PALA HIDRAULICA | CATERPILLAR | 6040 FS | MOTOR LH | MOBIL DELVAC MX 15W-40 | 2020-12-17 | 2020-12-30 | 2021-01-04 | 2021-01-05 | 26601 | 189 | Yes | Yes | No | Crítico | 14.4 | 13.3 | 0 | 3 | 1 | 0 | 0 | 0 | 46 | 0 | 0 | 0 | 0 | 0 | 0 | 0 | 5 | 0 | 2 | 3 | 0 | 1406 | 1168 | 955 | 1323 | 0 | 8 | 7.1 | 4.3 | 2.4 | 0.1 | No |  | 20 | - | - | - | - | - | - | - |  | Baja viscosidad por posible contaminación con un lubricante de menor viscosidad o dilución con combustible. | Resultados están dentro de los rangos aceptables. | Resultados están dentro de los rangos aceptables. | Localice y corrija la causa de baja viscosidad del aceite. Una baja viscosidad puede reducir la protección por lubricación. Retome la muestra en el próximo intervalo.
C0017118 | SHOUGANG | CH-07 | CH-07 MDBS PRIN | PALA HIDRAULICA | CATERPILLAR | 6040 FS | MANDO DE BOMBAS PRINCIPAL | MOBILGEAR 600 XP 220 | 2020-12-17 | 2020-12-30 | 2021-01-04 | 2021-01-05 | 26601 | 1028 | Yes | Yes | No | Crítico |  | 18.3 | 2 | 11 | 0 | 2 | 0 | 0 | 0 | 0 | 0 | 0 | 0 | 0 | 0 | 0 | 7 | 0 | 1 | 23 | 0 | 26 | 5 | 279 | 19 | 0 |  | 1 | - |  |  | No |  | 12 | 25/22/14 | 268610 | 23052 | - | 82 | - | - |  | Resultados están dentro de los rangos aceptables. | Nivel de limpieza en estado de Crítico. | Resultados están dentro de los rangos aceptables. | Identifique las causas del origen y corrija el Codigo ISO alto del aceite. Asegúrese de que la contaminación no está siendo introducida a través de los equipos de manejo de aceite. Retome la muestra en el próximo intervalo programado.
C0017119 | SHOUGANG | CH-07 | CH-07 MDBS AXI | PALA HIDRAULICA | CATERPILLAR | 6040 FS | MANDO DE BOMBAS AUXILIAR | MOBILGEAR 600 XP 220 | 2020-12-17 | 2020-12-30 | 2021-01-04 | 2021-01-05 | 26601 | 1028 | Yes | Yes | No | Crítico |  | 18.2 | 2 | 9 | 1 | 1 | 0 | 0 | 3 | 0 | 0 | 0 | 0 | 0 | 0 | 0 | 3 | 0 | 1 | 28 | 0 | 31 | 4 | 268 | 21 | 0 |  | 0.8 | - |  |  | No |  | 6 | 25/22/14 | 268983 | 24343 | - | 159 | - | - |  | Resultados están dentro de los rangos aceptables. | Nivel de limpieza en estado de Crítico. | Resultados están dentro de los rangos aceptables. | Identifique las causas del origen y corrija el Codigo ISO alto del aceite. Asegúrese de que la contaminación no está siendo introducida a través de los equipos de manejo de aceite. Retome la muestra en el próximo intervalo programado.
C0017120 | SHOUGANG | CH-07 | CH-07 RDGI LH | PALA HIDRAULICA | CATERPILLAR | 6040 FS | REDUCTOR DE GIRO LH | MOBILGEAR 600 XP 220 | 2020-12-17 | 2020-12-30 | 2021-01-04 | 2021-01-05 | 26601 | 129 | Yes |  | No | Crítico |  | 18.6 | 8 | 52 | 1 | 1 | 0 | 1 | 0 | 0 | 0 | 0 | 0 | 0 | 0 | 0 | 3 | 0 | 1 | 32 | 0 | 8 | 5 | 283 | 14 | 0 |  | 0.2 | - |  |  | No |  | 28 | 26/23/16 | 339381 | 78298 | - | 344 | - | - |  | Resultados están dentro de los rangos aceptables. | Nivel de limpieza en estado de Crítico. | Resultados están dentro de los rangos aceptables. | Identifique las causas del origen y corrija el Codigo ISO alto del aceite. Asegúrese de que la contaminación no está siendo introducida a través de los equipos de manejo de aceite. Retome la muestra en el próximo intervalo programado.
C0017121 | SHOUGANG | CH-07 | CH-07 RDGI RH | PALA HIDRAULICA | CATERPILLAR | 6040 FS | REDUCTOR DE GIRO RH | MOBILGEAR 600 XP 220 | 2020-12-17 | 2020-12-30 | 2021-01-04 | 2021-01-05 | 26601 | 129 | Yes |  | No | Crítico |  | 18.6 | 4 | 55 | 0 | 0 | 0 | 1 | 0 | 0 | 1 | 0 | 0 | 0 | 1 | 0 | 3 | 0 | 1 | 34 | 0 | 8 | 4 | 267 | 12 | 0 |  | 0.2 | - |  |  | No |  | 34 | 26/24/15 | 334785 | 83217 | - | 279 | - | - |  | Resultados están dentro de los rangos aceptables. | Nivel de limpieza en estado de Crítico. | Resultados están dentro de los rangos aceptables. | Identifique las causas del origen y corrija el Codigo ISO alto del aceite. Asegúrese de que la contaminación no está siendo introducida a través de los equipos de manejo de aceite. Retome la muestra en el próximo intervalo programado.
C0017122 | SHOUGANG | CH-07 | CH-07 RDGI CE | PALA HIDRAULICA | CATERPILLAR | 6040 FS | REDUCTOR DE GIRO CENTRAL | MOBILGEAR 600 XP 220 | 2020-12-17 | 2020-12-30 | 2021-01-04 | 2021-01-05 | 26601 | 65 | Yes |  | No | Crítico |  | 18.2 | 7 | 36 | 0 | 1 | 0 | 0 | 0 | 0 | 0 | 0 | 0 | 0 | 0 | 0 | 3 | 0 | 1 | 32 | 0 | 10 | 4 | 285 | 10 | 0 |  | 0.8 | - |  |  | No |  | 16 | 26/23/16 | 323059 | 71519 | - | 337 | - | - |  | Resultados están dentro de los rangos aceptables. | Nivel de limpieza en estado de Crítico. | Resultados están dentro de los rangos aceptables. | Identifique las causas del origen y corrija el Codigo ISO alto del aceite. Asegúrese de que la contaminación no está siendo introducida a través de los equipos de manejo de aceite. Retome la muestra en el próximo intervalo programado.
C0017123 | SHOUGANG | CH-07 | CH-07 STHI | PALA HIDRAULICA | CATERPILLAR | 6040 FS | SISTEMA HIDRAULICO | MOBIL DTE 10 EXCEL 46 | 2020-12-17 | 2020-12-30 | 2021-01-04 | 2021-01-05 | 26601 | 2210 | No | Yes | No | Crítico |  | 8.1 | 23 | 7 | 1 | 4 | 0 | 0 | 0 | 0 | 0 | 0 | 0 | 0 | 0 | 0 | 8 | 2 | 2 | 3 | 0 | 280 | 5 | 434 | 80 | 0 |  | 0.8 | - |  |  | No |  | 4 | 21/18/13 | 14900 | 1557 | - | 74 | - | - |  | Baja viscosidad por posible contaminación con un lubricante de menor viscosidad. | Nivel de limpieza en estado de precaución. | Elevado desgaste de Aluminio y Cobre. | Localice y corrija la causa de baja viscosidad del aceite. Una baja viscosidad puede reducir la protección por lubricación. Identifique las causas del origen y corrija el Codigo ISO alto del aceite. Asegúrese de que la contaminación no está siendo introducida a través de los equipos de manejo de aceite. Determine la fuente de los metales de desgaste excesivo y tome acciones correctivas. Retomar la muestra para monitorear condición.
C0017124 | SHOUGANG | CH-07 | CH-07 MF LH | PALA HIDRAULICA | CATERPILLAR | 6040 FS | MANDO FINAL LH | MOBILGEAR 600 XP 220 | 2020-12-17 | 2020-12-30 | 2021-01-04 | 2021-01-05 | 26601 | 1028 | Yes |  | No | Crítico |  | 18.5 | 0 | 33 | 0 | 3 | 0 | 0 | 1 | 0 | 1 | 0 | 0 | 0 | 0 | 0 | 8 | 0 | 1 | 34 | 0 | 21 | 2 | 273 | 12 | 0 |  | 0.2 | - |  |  | No |  | 40 | 26/25/20 | 400423 | 182338 | - | 6003 | - | - |  | Resultados están dentro de los rangos aceptables. | Nivel de limpieza en estado de Crítico. | Resultados están dentro de los rangos aceptables. | Identifique las causas del origen y corrija el Codigo ISO alto del aceite. Asegúrese de que la contaminación no está siendo introducida a través de los equipos de manejo de aceite. Retome la muestra en el próximo intervalo programado.
C0017125 | SHOUGANG | CH-07 | CH-07 MF RH | PALA HIDRAULICA | CATERPILLAR | 6040 FS | MANDO FINAL RH | MOBILGEAR 600 XP 220 | 2020-12-17 | 2020-12-30 | 2021-01-04 | 2021-01-05 | 26601 | 1028 | Yes |  | No | Crítico |  | 18.6 | 0 | 23 | 0 | 0 | 0 | 0 | 1 | 0 | 0 | 0 | 0 | 0 | 0 | 0 | 2 | 0 | 1 | 33 | 0 | 4 | 0 | 267 | 6 | 0 |  | 0.1 | - |  |  | No |  | 22 | 25/23/16 | 223541 | 48809 | - | 477 | - | - |  | Resultados están dentro de los rangos aceptables. | Nivel de limpieza en estado de Crítico. | Resultados están dentro de los rangos aceptables. | Identifique las causas del origen y corrija el Codigo ISO alto del aceite. Asegúrese de que la contaminación no está siendo introducida a través de los equipos de manejo de aceite. Retome la muestra en el próximo intervalo programado.
C0017126 | SHOUGANG | CH-07 | CH-07 PREC LH | PALA HIDRAULICA | CATERPILLAR | 6040 FS | PRE CAMARA LH | MOBILGEAR 600 XP 220 | 2020-12-17 | 2020-12-30 | 2021-01-04 | 2021-01-05 | 26601 | 2210 | Yes |  | No | Precaución |  | 18.6 | 0 | 4 | 0 | 1 | 0 | 0 | 0 | 0 | 0 | 0 | 0 | 0 | 0 | 0 | 3 | 0 | 1 | 25 | 0 | 58 | 2 | 291 | 30 | 0 |  | 0.1 | - |  |  | No |  | 11 | 23/21/16 | 68106 | 16114 | - | 589 | - | - |  | Resultados están dentro de los rangos aceptables. | Nivel de limpieza en estado de precaución. | Resultados están dentro de los rangos aceptables. | Identifique las causas del origen y corrija el Codigo ISO alto del aceite. Asegúrese de que la contaminación no está siendo introducida a través de los equipos de manejo de aceite. Retome la muestra en el próximo intervalo programado.
C0017127 | SHOUGANG | CH-07 | CH-07 PREC RH | PALA HIDRAULICA | CATERPILLAR | 6040 FS | PRE CAMARA RH | MOBILGEAR 600 XP 220 | 2020-12-17 | 2020-12-30 | 2021-01-04 | 2021-01-05 | 26601 | 2210 | Yes |  | No | Crítico |  | 18.6 | 0 | 14 | 1 | 1 | 0 | 0 | 0 | 0 | 0 | 0 | 0 | 0 | 0 | 0 | 3 | 0 | 2 | 17 | 1 | 24 | 1 | 274 | 26 | 0 |  | 0.4 | - |  |  | No |  | 14 | 25/22/16 | 212593 | 26287 | - | 453 | - | - |  | Resultados están dentro de los rangos aceptables. | Nivel de limpieza en estado de Crítico. | Resultados están dentro de los rangos aceptables. | Identifique las causas del origen y corrija el Codigo ISO alto del aceite. Asegúrese de que la contaminación no está siendo introducida a través de los equipos de manejo de aceite. Retome la muestra en el próximo intervalo programado.
C0017128 | SHOUGANG | C-35 | C-35 MOT | CARGADOR FRONTAL | CATERPILLAR | 988G | MOTOR | MOBIL DELVAC MX 15W-40 | 2020-12-18 | 2020-12-30 | 2021-01-04 | 2021-01-05 | 588 | 377 | Yes | Yes | No | Crítico | 14.4 | 9.5 | 98 | 24 | 10 | 7 | 6 | 1 | 23 | 0 | 0 | 0 | 0 | 0 | 0 | 0 | 7 | 0 | 2 | 58 | 0 | 2345 | 409 | 939 | 1230 | 0 | 8.5 | 1.6 | 2.9 | 0 | 0.5 | No |  | 20 | - | - | - | - | - | - | - |  | El paquete de aditivos no corresponde al lubricante muestreado. Baja viscosidad por posible contaminación con un lubricante de menor viscosidad o dilución con combustible. | Resultados están dentro de los rangos aceptables. | Elevado desgaste de Hierro, Cromo, Aluminio, Plomo, Estaño y Cobre. | Localice y corrija la causa de baja viscosidad del aceite. Una baja viscosidad puede reducir la protección por lubricación. Determine la fuente de los metales de desgaste excesivo y tome acciones correctivas. Retomar la muestra para monitorear condición.
C0017129 | SHOUGANG | FC-29 | FC-29 MOT | CAMION | CATERPILLAR | 785C | MOTOR | MOBIL DELVAC 1 5W-40 | 2020-12-18 | 2020-12-30 | 2021-01-04 | 2021-01-05 | 69375 | 579 | Yes | Yes | No | Precaución | 14.8 | 14.7 | 5 | 8 | 1 | 1 | 0 | 0 | 1 | 0 | 0 | 0 | 0 | 0 | 0 | 0 | 6 | 0 | 4 | 37 | 0 | 2273 | 471 | 991 | 1328 | 0 | 9.2 | 8.4 | 8.4 | 4.1 | 0.2 | No |  | 13 | - | - | - | - | - | - | - |  | Alta oxidación por posible degradación del aceite a altas temperaturas. | Niveles de Potasio en el límite de precuación pueden representar fugas de refrigerante hacia el cárter del motor. | Resultados están dentro de los rangos aceptables. | Localice la fuente de Potasio. Revisar el sistema de enfriamiento (termostatos, radiador, bomba de agua, mangueras, etc.). Tome acciones correctivas. Retome la muestra para confirmar condición.
C0017130 | SHOUGANG | FC-29 | FC-29 TRAN | CAMION | CATERPILLAR | 785C | TRANSMISION | MOBILTRANS HD 30 | 2020-12-18 | 2020-12-30 | 2021-01-04 | 2021-01-05 | 69375 | 579 | No | Yes | No | Precaución |  | 11 | 2 | 3 | 1 | 1 | 0 | 0 | 0 | 0 | 0 | 0 | 0 | 0 | 0 | 0 | 5 | 1 | 2 | 2 | 0 | 2882 | 11 | 873 | 1225 | 0 |  | 0.1 | - |  |  | No |  | 12 | 21/16/11 | 13128 | 349 | - | 12 | - | - |  | Resultados están dentro de los rangos aceptables. | Nivel de limpieza en estado de precaución. | Resultados están dentro de los rangos aceptables. | Identifique las causas del origen y corrija el Codigo ISO alto del aceite. Asegúrese de que la contaminación no está siendo introducida a través de los equipos de manejo de aceite. Retome la muestra en el próximo intervalo programado.
C0017131 | SHOUGANG | FC-29 | FC-29 STHI | CAMION | CATERPILLAR | 785C | SISTEMA HIDRAULICO | MOBILTRANS HD 10W | 2020-12-18 | 2020-12-30 | 2021-01-04 | 2021-01-05 | 69375 | 197 | No | Yes | No | Crítico |  | 6 | 3 | 3 | 0 | 2 | 0 | 0 | 0 | 1 | 0 | 0 | 0 | 0 | 0 | 0 | 11 | 2 | 1 | 3 | 0 | 2942 | 12 | 889 | 1227 | 0 |  | 0.1 | - |  |  | No |  | 30 | 22/19/14 | 32843 | 4855 | - | 87 | - | - |  | Resultados están dentro de los rangos aceptables. | Nivel de limpieza en estado de Crítico. | Resultados están dentro de los rangos aceptables. | Identifique las causas del origen y corrija el Codigo ISO alto del aceite. Asegúrese de que la contaminación no está siendo introducida a través de los equipos de manejo de aceite. Retome la muestra en el próximo intervalo programado.
C0017132 | SHOUGANG | FC-29 | FC-29 STDI | CAMION | CATERPILLAR | 785C | SISTEMA DIRECCION | MOBILTRANS HD 10W | 2020-12-18 | 2020-12-30 | 2021-01-04 | 2021-01-05 | 69375 | 1633 | No | Yes | No | Precaución |  | 5.9 | 5 | 8 | 5 | 3 | 0 | 0 | 0 | 0 | 0 | 0 | 0 | 0 | 0 | 0 | 11 | 0 | 2 | 4 | 0 | 2833 | 15 | 891 | 1200 | 0 |  | 1.1 | - |  |  | No |  | 10 | 23/18/12 | 77596 | 2004 | - | 33 | - | - |  | Resultados están dentro de los rangos aceptables. | Nivel de limpieza en estado de precaución. | Resultados están dentro de los rangos aceptables. | Identifique las causas del origen y corrija el Codigo ISO alto del aceite. Asegúrese de que la contaminación no está siendo introducida a través de los equipos de manejo de aceite. Retome la muestra en el próximo intervalo programado.
C0017133 | SHOUGANG | FC-29 | FC-29 BM RH | CAMION | CATERPILLAR | 785C | BOCAMAZA RH | MOBILUBE XFD 60 | 2020-12-18 | 2020-12-30 | 2021-01-04 | 2021-01-05 | 69375 | 579 | No |  | No | Crítico |  | 24.6 | 0 | 13 | 0 | 0 | 0 | 0 | 0 | 2 | 0 | 0 | 0 | 0 | 0 | 0 | 9 | 6 | 1 | 100 | 0 | 317 | 8 | 269 | 19 | 0 |  | 0.6 | - |  |  | No |  | 16 | 25/21/16 | 172033 | 18798 | - | 357 | - | - |  | Resultados están dentro de los rangos aceptables. | Niveles de Sodio en el límite de precuación. Nivel de limpieza en estado de Crítico. | Resultados están dentro de los rangos aceptables. | Localice la fuente de Sodio. Identifique las causas del origen y corrija el Codigo ISO alto del aceite. Asegúrese de que la contaminación no está siendo introducida a través de los equipos de manejo de aceite. Retome la muestra en el próximo intervalo programado.
C0017134 | SHOUGANG | FC-29 | FC-29 BM LH | CAMION | CATERPILLAR | 785C | BOCAMAZA LH | MOBILUBE XFD 60 | 2020-12-18 | 2020-12-30 | 2021-01-04 | 2021-01-05 | 69375 | 579 | No |  | No | Crítico |  | 24.7 | 0 | 40 | 0 | 0 | 0 | 0 | 0 | 0 | 1 | 0 | 0 | 0 | 0 | 0 | 6 | 5 | 1 | 84 | 0 | 292 | 6 | 267 | 15 | 0 |  | 2.4 | - |  |  | No |  | 22 | 25/21/14 | 179485 | 15912 | - | 102 | - | - |  | Resultados están dentro de los rangos aceptables. | Niveles de Sodio en el límite de precuación. Nivel de limpieza en estado de Crítico. | Resultados están dentro de los rangos aceptables. | Localice la fuente de Sodio. Identifique las causas del origen y corrija el Codigo ISO alto del aceite. Asegúrese de que la contaminación no está siendo introducida a través de los equipos de manejo de aceite. Retome la muestra en el próximo intervalo programado.
C0017135 | SHOUGANG | FC-29 | FC-29 MF RH | CAMION | CATERPILLAR | 785C | MANDO FINAL RH | MOBILUBE XFD 60 | 2020-12-18 | 2020-12-30 | 2021-01-04 | 2021-01-05 | 69375 | 1541 | No |  | No | Crítico |  | 25.2 | 17 | 14 | 2 | 0 | 1 | 0 | 0 | 0 | 0 | 0 | 0 | 0 | 0 | 0 | 4 | 0 | 0 | 85 | 0 | 280 | 3 | 269 | 5 | 0 |  | 1.7 | - |  |  | No |  | 18 | 25/20/14 | 212051 | 9151 | - | 81 | - | - |  | Resultados están dentro de los rangos aceptables. | Nivel de limpieza en estado de Crítico. | Elevado desgaste de Cobre. | Identifique las causas del origen y corrija el Codigo ISO alto del aceite. Asegúrese de que la contaminación no está siendo introducida a través de los equipos de manejo de aceite. Determine la fuente del metal de desgaste excesivo y tome acciones correctivas. Retomar la muestra para monitorear condición.
C0017136 | SHOUGANG | FC-29 | FC-29 MF LH | CAMION | CATERPILLAR | 785C | MANDO FINAL LH | MOBILUBE XFD 60 | 2020-12-18 | 2020-12-30 | 2021-01-04 | 2021-01-05 | 69375 | 1541 | No |  | No | Crítico |  | 25.1 | 17 | 15 | 2 | 0 | 1 | 0 | 0 | 0 | 0 | 0 | 0 | 0 | 0 | 0 | 4 | 5 | 0 | 98 | 0 | 289 | 4 | 264 | 6 | 0 |  | 1.6 | - |  |  | No |  | 16 | 25/21/14 | 228883 | 14407 | - | 135 | - | - |  | Resultados están dentro de los rangos aceptables. | Nivel de limpieza en estado de Crítico. Niveles de Sodio en el límite de precuación. | Elevado desgaste de Cobre. | Localice la fuente de Sodio. Identifique las causas del origen y corrija el Codigo ISO alto del aceite. Asegúrese de que la contaminación no está siendo introducida a través de los equipos de manejo de aceite. Determine la fuente del metal de desgaste excesivo y tome acciones correctivas. Retomar la muestra para monitorear condición.
C0017137 | SHOUGANG | FC-29 | FC-29 DIFE POS | CAMION | CATERPILLAR | 785C | DIFERENCIAL POSTERIOR | MOBILUBE XFD 60 | 2020-12-18 | 2020-12-30 | 2021-01-04 | 2021-01-05 | 69375 | 1541 | No |  | No | Crítico |  | 25.3 | 16 | 15 | 2 | 0 | 1 | 0 | 0 | 0 | 0 | 0 | 0 | 0 | 0 | 0 | 3 | 2 | 0 | 75 | 0 | 291 | 3 | 286 | 7 | 0 |  | 1.7 | - |  |  | No |  | 14 | 25/20/13 | 188987 | 7306 | - | 58 | - | - |  | Resultados están dentro de los rangos aceptables. | Nivel de limpieza en estado de Crítico. | Resultados están dentro de los rangos aceptables. | Identifique las causas del origen y corrija el Codigo ISO alto del aceite. Asegúrese de que la contaminación no está siendo introducida a través de los equipos de manejo de aceite. Retome la muestra en el próximo intervalo programado.
C0017138 | SHOUGANG | FC-109 | FC-109 TRAN | CAMION | KOMATSU | HD1500 | TRANSMISION | MOBILTRANS HD 30 | 2020-12-18 | 2020-12-30 | 2021-01-04 | 2021-01-05 | 20202 | 944 | Yes | Yes | No | Normal |  | 10.9 | 5 | 3 | 0 | 1 | 0 | 0 | 0 | 1 | 0 | 0 | 0 | 0 | 0 | 0 | 5 | 3 | 1 | 4 | 0 | 2879 | 11 | 911 | 1206 | 0 |  | 0.2 | - |  |  | No |  | 2 | 19/16/13 | 2572 | 493 | - | 41 | - | - |  | Resultados están dentro de los rangos aceptables. | Resultados están dentro de los rangos aceptables. | Resultados están dentro de los rangos aceptables. | Retome la muestra en el próximo intervalo programado.
C0017139 | SHOUGANG | FC-109 | FC-109 STHI | CAMION | KOMATSU | HD1500 | SISTEMA HIDRAULICO | MOBILTRANS HD 30 | 2020-12-18 | 2020-12-30 | 2021-01-04 | 2021-01-05 | 20202 | 944 | No | No | No | Crítico |  | 11.2 | 2 | 12 | 2 | 3 | 0 | 0 | 1 | 1 | 0 | 0 | 0 | 0 | 0 | 0 | 11 | 1 | 2 | 3 | 0 | 2867 | 17 | 873 | 1218 | 0 |  | 0.3 | - |  |  | No |  | 12 | 23/19/13 | 49109 | 3181 | - | 41 | - | - |  | Resultados están dentro de los rangos aceptables. | Nivel de limpieza en estado de Crítico. Niveles de Potasio en el límite de precuación. | Resultados están dentro de los rangos aceptables. | Localice la fuente de Potasio. Identifique las causas del origen y corrija el Codigo ISO alto del aceite. Asegúrese de que la contaminación no está siendo introducida a través de los equipos de manejo de aceite. Retome la muestra en el próximo intervalo programado.
C0017140 | SHOUGANG | FC-109 | FC-109 MF LH | CAMION | KOMATSU | HD1500 | MANDO FINAL LH | MOBILTRANS HD 50 | 2020-12-18 | 2020-12-30 | 2021-01-04 | 2021-01-05 | 20202 | 944 | No |  | No | Crítico |  | 18.1 | 0 | 11 | 1 | 1 | 0 | 0 | 0 | 0 | 0 | 0 | 0 | 0 | 0 | 0 | 5 | 2 | 1 | 6 | 0 | 2910 | 12 | 921 | 1181 | 0 |  | 0.8 | - |  |  | No |  | 13 | 24/22/16 | 150989 | 22736 | - | 450 | - | - |  | Resultados están dentro de los rangos aceptables. | Nivel de limpieza en estado de Crítico. | Resultados están dentro de los rangos aceptables. | Identifique las causas del origen y corrija el Codigo ISO alto del aceite. Asegúrese de que la contaminación no está siendo introducida a través de los equipos de manejo de aceite. Retome la muestra en el próximo intervalo programado.
C0017141 | SHOUGANG | FC-109 | FC-109 MF RH | CAMION | KOMATSU | HD1500 | MANDO FINAL RH | MOBILTRANS HD 50 | 2020-12-18 | 2020-12-30 | 2021-01-04 | 2021-01-05 | 20202 | 944 | No |  | No | Crítico |  | 18.3 | 0 | 11 | 0 | 0 | 0 | 0 | 0 | 0 | 0 | 0 | 0 | 0 | 0 | 0 | 5 | 3 | 1 | 6 | 0 | 2935 | 11 | 923 | 1180 | 0 |  | 0.8 | - |  |  | No |  | 11 | 24/22/16 | 153669 | 23455 | - | 531 | - | - |  | Resultados están dentro de los rangos aceptables. | Nivel de limpieza en estado de Crítico. | Resultados están dentro de los rangos aceptables. | Identifique las causas del origen y corrija el Codigo ISO alto del aceite. Asegúrese de que la contaminación no está siendo introducida a través de los equipos de manejo de aceite. Retome la muestra en el próximo intervalo programado.
C0017142 | SHOUGANG | FC-109 | FC-109 DIFE POS | CAMION | KOMATSU | HD1500 | DIFERENCIAL POSTERIOR | MOBILTRANS HD 50 | 2020-12-18 | 2020-12-30 | 2021-01-04 | 2021-01-05 | 20202 | 944 | No |  | No | Crítico |  | 18.2 | 0 | 10 | 0 | 1 | 0 | 0 | 1 | 0 | 0 | 0 | 0 | 0 | 0 | 0 | 5 | 0 | 1 | 8 | 0 | 2797 | 12 | 859 | 1172 | 0 |  | 0.8 | - |  |  | No |  | 16 | 24/22/16 | 147218 | 23285 | - | 472 | - | - |  | Resultados están dentro de los rangos aceptables. | Nivel de limpieza en estado de Crítico. | Resultados están dentro de los rangos aceptables. | Identifique las causas del origen y corrija el Codigo ISO alto del aceite. Asegúrese de que la contaminación no está siendo introducida a través de los equipos de manejo de aceite. Retome la muestra en el próximo intervalo programado.
C0017143 | SHOUGANG | FC-109 | FC-109 MOT | CAMION | KOMATSU | HD1500 | MOTOR | CHEVRON 400 MGX 15W40 | 2020-12-18 | 2020-12-30 | 2021-01-04 | 2021-01-05 | 20202 | 589 | Yes | Yes | No | Precaución | 14.6 | 14.9 | 1 | 25 | 1 | 2 | 0 | 1 | 1 | 0 | 0 | 0 | 0 | 0 | 0 | 0 | 3 | 1 | 2 | 65 | 0 | 2338 | 15 | 871 | 1179 | 0 | 6.3 | 6.6 | 7.7 | 0 | 0.9 | No |  | 12 | - | - | - | - | - | - | - |  | Resultados están dentro de los rangos aceptables. | Resultados están dentro de los rangos aceptables. | Desgaste de Cromo en el límite de precaución. | Localice la fuente de Sodio. Identifique y evalúe los componentes a base de este elemento. Determine la fuente del metal de desgaste y tome acciones correctivas. Retomar la muestra para monitorear condición.
C0017144 | SHOUGANG | FC-116 | FC-116 MOT | CAMION | CATERPILLAR | 785D | MOTOR | MOBIL DELVAC 1 5W-40 | 2020-12-19 | 2020-12-30 | 2021-01-04 | 2021-01-05 | 17127 | 586 | Yes | Yes | No | Crítico | 14.8 | 14.2 | 14 | 21 | 1 | 2 | 3 | 1 | 1 | 0 | 1 | 0 | 0 | 0 | 0 | 0 | 7 | 0 | 1 | 42 | 0 | 2472 | 490 | 1031 | 1393 | 0 | 9.8 | 6.3 | 6.2 | 0.4 | 0.3 | No |  | 12 | - | - | - | - | - | - | - |  | Resultados están dentro de los rangos aceptables. | Resultados están dentro de los rangos aceptables. | Elevado desgaste de Cromo, Estaño y Cobre. | Identifique y evalúe los componentes a base de estos elementos. Determine la fuente de los metales de desgaste excesivo y tome acciones correctivas. Retomar la muestra para monitorear condición.
C0017145 | SHOUGANG | FC-116 | FC-116 TRAN | CAMION | CATERPILLAR | 785D | TRANSMISION | MOBILTRANS HD 30 | 2020-12-19 | 2020-12-30 | 2021-01-04 | 2021-01-05 | 17127 | 653 | No | Yes | No | Precaución |  | 11.4 | 3 | 5 | 1 | 1 | 0 | 0 | 0 | 0 | 0 | 0 | 0 | 0 | 0 | 0 | 5 | 1 | 1 | 7 | 0 | 2873 | 10 | 911 | 1200 | 0 |  | 1.1 | - |  |  | No |  | 27 | 23/21/15 | 50311 | 10491 | - | 286 | - | - |  | Resultados están dentro de los rangos aceptables. | Nivel de limpieza en estado de precaución. | Resultados están dentro de los rangos aceptables. | Identifique las causas del origen y corrija el Codigo ISO alto del aceite. Asegúrese de que la contaminación no está siendo introducida a través de los equipos de manejo de aceite. Retome la muestra en el próximo intervalo programado.
C0017146 | SHOUGANG | FC-116 | FC-116 STHI | CAMION | CATERPILLAR | 785D | SISTEMA HIDRAULICO | MOBILTRANS HD 10W | 2020-12-19 | 2020-12-30 | 2021-01-04 | 2021-01-05 | 17127 | 653 | No | Yes | No | Crítico |  | 6 | 2 | 5 | 1 | 3 | 0 | 1 | 0 | 5 | 0 | 0 | 0 | 0 | 0 | 0 | 11 | 3 | 2 | 3 | 0 | 2945 | 13 | 897 | 1230 | 0 |  | 0.8 | - |  |  | No |  | 16 | 24/20/16 | 86504 | 7893 | - | 374 | - | - |  | Resultados están dentro de los rangos aceptables. | Nivel de limpieza en estado de Crítico. Niveles de Potasio en el límite de precuación. | Resultados están dentro de los rangos aceptables. | Localice la fuente de Potasio. Identifique las causas del origen y corrija el Codigo ISO alto del aceite. Asegúrese de que la contaminación no está siendo introducida a través de los equipos de manejo de aceite. Retome la muestra en el próximo intervalo programado.
C0017147 | SHOUGANG | FC-116 | FC-116 STDI | CAMION | CATERPILLAR | 785D | SISTEMA DIRECCION | MOBILTRANS HD 10W | 2020-12-19 | 2020-12-30 | 2021-01-04 | 2021-01-05 | 17127 | 1919 | No | Yes | No | Precaución |  | 6 | 4 | 14 | 26 | 5 | 0 | 0 | 0 | 3 | 0 | 0 | 0 | 0 | 0 | 0 | 13 | 3 | 2 | 4 | 0 | 2904 | 16 | 914 | 1215 | 0 |  | 4.1 | - |  |  | No |  | 124 | - | - | - | - | - | - | - |  | Resultados están dentro de los rangos aceptables. | No se realizó nivel de limpieza por particulas visibles mayores a 40 micras. Nivel de Silicio en el límite de precaución. | Indica presencia de partículas ferromagnéticas visibles mayores a 40 micras. | Determine la fuente de partículas ferromagnéticas y tome acciones correctivas de ser necesario. Localice la fuente de silicio. Tome acciones correctivas. Retomar la muestra para confirmar condición.
C0017148 | SHOUGANG | FC-116 | FC-116 BM RH | CAMION | CATERPILLAR | 785D | BOCAMAZA RH | MOBILUBE XFD 60 | 2020-12-19 | 2020-12-30 | 2021-01-04 | 2021-01-05 | 17127 | 653 | No |  | No | Crítico |  | 17.2 | 0 | 8 | 0 | 1 | 0 | 0 | 0 | 1 | 0 | 0 | 0 | 0 | 1 | 0 | 8 | 3 | 1 | 69 | 0 | 933 | 8 | 447 | 314 | 0 |  | 0.4 | - |  |  | No |  | 12 | 22/19/14 | 26509 | 2932 | - | 95 | - | - |  | Baja viscosidad por posible contaminación con un lubricante de menor viscosidad. | Nivel de limpieza en estado de precaución. | Resultados están dentro de los rangos aceptables. | Localice y corrija la causa de baja viscosidad del aceite. Una baja viscosidad puede reducir la protección por lubricación. Identifique las causas del origen y corrija el Codigo ISO alto del aceite. Asegúrese de que la contaminación no está siendo introducida a través de los equipos de manejo de aceite. Retome la muestra en el próximo intervalo programado.
C0017149 | SHOUGANG | FC-116 | FC-116 BM LH | CAMION | CATERPILLAR | 785D | BOCAMAZA LH | MOBILUBE XFD 60 | 2020-12-19 | 2020-12-30 | 2021-01-04 | 2021-01-05 | 17127 | 653 | No |  | No | Crítico |  | 24.2 | 0 | 19 | 0 | 4 | 0 | 0 | 0 | 0 | 0 | 0 | 0 | 0 | 0 | 0 | 19 | 6 | 2 | 102 | 0 | 326 | 7 | 269 | 23 | 0 |  | 0.5 | - |  |  | No |  | 15 | 25/22/16 | 253283 | 28755 | - | 555 | - | - |  | Resultados están dentro de los rangos aceptables. | Nivel de limpieza en estado de Crítico. Nivel de Silicio en el límite de precaución. | Desgaste de Aluminio en el límite de precaución. | Localice la fuente de silicio. Identifique las causas del origen y corrija el Codigo ISO alto del aceite. Asegúrese de que la contaminación no está siendo introducida a través de los equipos de manejo de aceite. Determine la fuente del metal de desgaste y tome acciones correctivas. Retomar la muestra para monitorear condición.
C0017150 | SHOUGANG | FC-116 | FC-116 MF RH | CAMION | CATERPILLAR | 785D | MANDO FINAL RH | MOBILUBE XFD 60 | 2020-12-19 | 2020-12-30 | 2021-01-04 | 2021-01-05 | 17127 | 586 | No |  | No | Crítico |  | 25 | 30 | 32 | 3 | 0 | 2 | 0 | 0 | 0 | 0 | 0 | 0 | 0 | 0 | 0 | 3 | 1 | 0 | 74 | 0 | 293 | 3 | 288 | 7 | 0 |  | 5.1 | - |  |  | No |  | 28 | 26/23/15 | 320880 | 71927 | - | 176 | - | - |  | Resultados están dentro de los rangos aceptables. | Nivel de limpieza en estado de Crítico. | Elevado desgaste de Cobre y Plomo. | Identifique las causas del origen y corrija el Codigo ISO alto del aceite. Asegúrese de que la contaminación no está siendo introducida a través de los equipos de manejo de aceite. Determine la fuente de los metales de desgaste excesivo y tome acciones correctivas. Retomar la muestra para monitorear condición.
C0017151 | SHOUGANG | FC-116 | FC-116 MF LH | CAMION | CATERPILLAR | 785D | MANDO FINAL LH | MOBILUBE XFD 60 | 2020-12-19 | 2020-12-30 | 2021-01-04 | 2021-01-05 | 17127 | 586 | No |  | No | Crítico |  | 25.3 | 30 | 34 | 3 | 0 | 2 | 0 | 0 | 0 | 0 | 0 | 0 | 0 | 0 | 0 | 3 | 4 | 0 | 80 | 0 | 283 | 3 | 282 | 7 | 0 |  | 5.1 | - |  |  | No |  | 24 | 26/23/15 | 341672 | 79154 | - | 205 | - | - |  | Resultados están dentro de los rangos aceptables. | Nivel de limpieza en estado de Crítico. | Elevado desgaste de Cobre y Plomo. | Identifique las causas del origen y corrija el Codigo ISO alto del aceite. Asegúrese de que la contaminación no está siendo introducida a través de los equipos de manejo de aceite. Determine la fuente de los metales de desgaste excesivo y tome acciones correctivas. Retomar la muestra para monitorear condición.
C0017152 | SHOUGANG | FC-116 | FC-116 DIFE POS | CAMION | CATERPILLAR | 785D | DIFERENCIAL POSTERIOR | MOBILUBE XFD 60 | 2020-12-19 | 2020-12-30 | 2021-01-04 | 2021-01-05 | 17127 | 586 | No | Yes | No | Crítico |  | 25.2 | 30 | 29 | 3 | 0 | 2 | 0 | 0 | 0 | 0 | 0 | 0 | 0 | 0 | 0 | 4 | 1 | 0 | 76 | 0 | 291 | 3 | 287 | 8 | 0 |  | 5 | - |  |  | No |  | 23 | 25/23/14 | 281025 | 55514 | - | 150 | - | - |  | Resultados están dentro de los rangos aceptables. | Nivel de limpieza en estado de Crítico. | Elevado desgaste de Cobre. | Identifique las causas del origen y corrija el Codigo ISO alto del aceite. Asegúrese de que la contaminación no está siendo introducida a través de los equipos de manejo de aceite. Determine la fuente del metal de desgaste excesivo y tome acciones correctivas. Retomar la muestra para monitorear condición.
C0017153 | SHOUGANG | EP-33 | EP-33 MOT | PERFORADORA DE ORUGAS | ATLAS COPCO | DML | MOTOR | MOBIL DELVAC MX 15W-40 | 2020-12-19 | 2020-12-30 | 2021-01-04 | 2021-01-05 | 7862 | 326 | Yes | Yes | No | Crítico | 14.4 | 12.5 | 1 | 21 | 1 | 0 | 0 | 0 | 45 | 0 | 0 | 0 | 0 | 0 | 0 | 0 | 4 | 1 | 1 | 3 | 0 | 1418 | 1142 | 946 | 1296 | 0 | 8.4 | 8.9 | 5.5 | 0 | 0.3 | No |  | 6 | - | - | - | - | - | - | - |  | Alta oxidación por posible degradación del aceite a altas temperaturas. Baja viscosidad por posible contaminación con un lubricante de menor viscosidad o dilución con combustible. | Resultados están dentro de los rangos aceptables. | Resultados están dentro de los rangos aceptables. | Revisar el sistema de enfriamiento (termostatos, radiador, bomba de agua, mangueras, etc.). Localice y corrija la causa de baja viscosidad del aceite. Una baja viscosidad puede reducir la protección por lubricación. Retome la muestra en el próximo intervalo.
C0017154 | SHOUGANG | EP-33 | EP-33 MDBS | PERFORADORA DE ORUGAS | ATLAS COPCO | DML | MANDO DE BOMBAS | MOBILUBE HD 80W-90 | 2020-12-19 | 2020-12-30 | 2021-01-04 | 2021-01-05 | 7862 | 326 | Yes |  | No | Crítico |  | 14 | 0 | 194 | 0 | 1 | 0 | 1 | 0 | 1 | 2 | 0 | 0 | 0 | 0 | 0 | 7 | 2 | 1 | 3 | 0 | 42 | 4 | 458 | 22 | 0 |  | 1.2 | - |  |  | No |  | 70 | 26/23/15 | 381029 | 69713 | - | 277 | - | - |  | Resultados están dentro de los rangos aceptables. | Nivel de limpieza en estado de Crítico. | Resultados están dentro de los rangos aceptables. | Identifique las causas del origen y corrija el Codigo ISO alto del aceite. Asegúrese de que la contaminación no está siendo introducida a través de los equipos de manejo de aceite. Retome la muestra en el próximo intervalo programado.
C0017155 | SHOUGANG | EP-33 | EP-33 CJRO | PERFORADORA DE ORUGAS | ATLAS COPCO | DML | CABEZAL DE ROTACION | MOBILUBE HD 80W-90 | 2020-12-19 | 2020-12-30 | 2021-01-04 | 2021-01-05 | 7862 | 326 | Yes |  | No | Crítico |  | 14.7 | 1 | 128 | 0 | 1 | 0 | 1 | 2 | 1 | 1 | 0 | 0 | 0 | 0 | 0 | 5 | 1 | 0 | 2 | 0 | 12 | 3 | 477 | 9 | 0 |  | 1.7 | - |  |  | Si |  | 28 | - | - | - | - | - | - | - |  | Resultados están dentro de los rangos aceptables. | Ligera presencia de agua. Muestra oscura no se realizó nivel de limpieza. | Elevado desgaste de Hierro. | Identifique y evalúe los componentes a base de este elemento. Determine la fuente del metal de desgaste excesivo y tome acciones correctivas. Retomar la muestra para monitorear condición.
C0017156 | SHOUGANG | EP-33 | EP-33 MF LH | PERFORADORA DE ORUGAS | ATLAS COPCO | DML | MANDO FINAL LH | MOBILTRANS HD 60 | 2020-12-19 | 2020-12-30 | 2021-01-04 | 2021-01-05 | 7862 | 703 | Yes |  | No | Crítico |  | 23.9 | 1 | 19 | 0 | 0 | 0 | 0 | 1 | 0 | 0 | 0 | 0 | 0 | 0 | 0 | 5 | 4 | 1 | 73 | 0 | 632 | 4 | 373 | 158 | 0 |  | 17.6 | - |  |  | No |  | 20 | 25/22/16 | 241256 | 35096 | - | 391 | - | - |  | Baja viscosidad por posible contaminación con un lubricante de menor viscosidad. | Nivel de limpieza en estado de Crítico. | Resultados están dentro de los rangos aceptables. | Localice y corrija la causa de baja viscosidad del aceite. Una baja viscosidad puede reducir la protección por lubricación. Identifique las causas del origen y corrija el Codigo ISO alto del aceite. Asegúrese de que la contaminación no está siendo introducida a través de los equipos de manejo de aceite. Retome la muestra en el próximo intervalo programado.
C0017157 | SHOUGANG | EP-33 | EP-33 MF RH | PERFORADORA DE ORUGAS | ATLAS COPCO | DML | MANDO FINAL RH | MOBILTRANS HD 60 | 2020-12-19 | 2020-12-30 | 2021-01-04 | 2021-01-05 | 7862 | 703 | Yes |  | No | Crítico |  | 22.8 | 1 | 17 | 0 | 0 | 0 | 0 | 0 | 0 | 0 | 0 | 0 | 0 | 1 | 0 | 7 | 2 | 1 | 52 | 0 | 893 | 5 | 467 | 297 | 0 |  | 12 | - |  |  | No |  | 16 | 25/22/16 | 221183 | 32484 | - | 369 | - | - |  | Baja viscosidad por posible contaminación con un lubricante de menor viscosidad. | Nivel de limpieza en estado de Crítico. | Resultados están dentro de los rangos aceptables. | Localice y corrija la causa de baja viscosidad del aceite. Una baja viscosidad puede reducir la protección por lubricación. Identifique las causas del origen y corrija el Codigo ISO alto del aceite. Asegúrese de que la contaminación no está siendo introducida a través de los equipos de manejo de aceite. Retome la muestra en el próximo intervalo programado.
C0017158 | SHOUGANG | FC-78 | FC-78 MOT | CAMION | CATERPILLAR | 777F | MOTOR | MOBIL DELVAC 1 5W-40 | 2020-12-19 | 2020-12-30 | 2021-01-04 | 2021-01-05 | 41787 | 553 | Yes | Yes | No | Normal | 14.8 | 14.7 | 1 | 11 | 1 | 2 | 0 | 1 | 1 | 0 | 0 | 0 | 0 | 0 | 0 | 0 | 8 | 0 | 1 | 35 | 0 | 2470 | 502 | 1057 | 1393 | 0 | 9.1 | 7.4 | 7.5 | 1.8 | 0.3 | No |  | 11 | - | - | - | - | - | - | - |  | Resultados están dentro de los rangos aceptables. | Resultados están dentro de los rangos aceptables. | Resultados están dentro de los rangos aceptables. | Retome la muestra en el próximo intervalo programado.
C0017159 | SHOUGANG | FC-78 | FC-78 TRAN | CAMION | CATERPILLAR | 777F | TRANSMISION | MOBILTRANS HD 30 | 2020-12-19 | 2020-12-30 | 2021-01-04 | 2021-01-05 | 41787 | 1033 | Yes | Yes | No | Precaución |  | 11 | 1 | 7 | 1 | 1 | 0 | 0 | 0 | 4 | 0 | 0 | 0 | 0 | 0 | 0 | 5 | 6 | 1 | 2 | 0 | 2987 | 10 | 870 | 1205 | 0 |  | 1.9 | - |  |  | No |  | 12 | 23/19/14 | 41186 | 2730 | - | 120 | - | - |  | Resultados están dentro de los rangos aceptables. | Nivel de limpieza en estado de precaución. Niveles de Sodio en el límite de precuación. | Resultados están dentro de los rangos aceptables. | Localice la fuente de Sodio. Identifique las causas del origen y corrija el Codigo ISO alto del aceite. Asegúrese de que la contaminación no está siendo introducida a través de los equipos de manejo de aceite. Retome la muestra en el próximo intervalo programado.
C0017160 | SHOUGANG | FC-78 | FC-78 STHI | CAMION | CATERPILLAR | 777F | SISTEMA HIDRAULICO | MOBILTRANS HD 10W | 2020-12-19 | 2020-12-30 | 2021-01-04 | 2021-01-05 | 41787 | 1075 | No | Yes | No | Crítico |  | 6.1 | 122 | 10 | 0 | 2 | 0 | 1 | 0 | 6 | 0 | 0 | 0 | 0 | 0 | 0 | 14 | 4 | 1 | 1 | 0 | 2890 | 13 | 935 | 1161 | 0 |  | 3.1 | - |  |  | No |  | 9 | 20/16/12 | 5030 | 434 | - | 25 | - | - |  | Resultados están dentro de los rangos aceptables. | Nivel de limpieza en estado de precaución. Niveles de Sodio en el límite de precuación. | Elevado desgaste de Hierro y Cobre. | Localice la fuente de Sodio. Identifique las causas del origen y corrija el Codigo ISO alto del aceite. Asegúrese de que la contaminación no está siendo introducida a través de los equipos de manejo de aceite. Determine la fuente de los metales de desgaste excesivo y tome acciones correctivas. Retomar la muestra para monitorear condición.
C0017161 | SHOUGANG | FC-78 | FC-78 STDI | CAMION | CATERPILLAR | 777F | SISTEMA DIRECCION | MOBILTRANS HD 10W | 2020-12-19 | 2020-12-30 | 2021-01-04 | 2021-01-05 | 41787 | 1075 | No | Yes | No | Crítico |  | 6 | 1 | 17 | 1 | 4 | 0 | 1 | 0 | 2 | 0 | 0 | 0 | 0 | 0 | 0 | 14 | 8 | 2 | 3 | 0 | 2903 | 15 | 846 | 1189 | 0 |  | 6.1 | - |  |  | No |  | 13 | 22/17/14 | 34807 | 933 | - | 87 | - | - |  | Resultados están dentro de los rangos aceptables. | Nivel de limpieza en estado de precaución. Niveles de Sodio mayores que los esperados. | Elevado desgaste de Hierro. | Localice la fuente de Sodio. Identifique las causas del origen y corrija el Codigo ISO alto del aceite. Asegúrese de que la contaminación no está siendo introducida a través de los equipos de manejo de aceite. Determine la fuente del metal de desgaste excesivo y tome acciones correctivas. Retomar la muestra para monitorear condición.
C0017162 | SHOUGANG | FC-78 | FC-78 BM RH | CAMION | CATERPILLAR | 777F | BOCAMAZA RH | MOBILTRANS HD 60 | 2020-12-19 | 2020-12-30 | 2021-01-04 | 2021-01-05 | 41787 | 553 | Yes |  | No | Precaución |  | 24.6 | 0 | 5 | 0 | 1 | 0 | 0 | 0 | 0 | 0 | 0 | 0 | 0 | 0 | 0 | 8 | 0 | 1 | 6 | 0 | 2813 | 11 | 848 | 1199 | 0 |  | 0.8 | - |  |  | No |  | 2 | 22/19/13 | 23190 | 2858 | - | 56 | - | - |  | Resultados están dentro de los rangos aceptables. | Nivel de limpieza en estado de precaución. | Resultados están dentro de los rangos aceptables. | Identifique las causas del origen y corrija el Codigo ISO alto del aceite. Asegúrese de que la contaminación no está siendo introducida a través de los equipos de manejo de aceite. Retome la muestra en el próximo intervalo programado.
C0017163 | SHOUGANG | FC-78 | FC-78 BM LH | CAMION | CATERPILLAR | 777F | BOCAMAZA LH | MOBILTRANS HD 60 | 2020-12-19 | 2020-12-30 | 2021-01-04 | 2021-01-05 | 41787 | 553 | Yes |  | No | Crítico |  | 24.4 | 0 | 18 | 0 | 1 | 0 | 0 | 1 | 11 | 0 | 0 | 0 | 0 | 0 | 0 | 8 | 3 | 1 | 6 | 0 | 2998 | 11 | 875 | 1210 | 0 |  | 0.7 | - |  |  | No |  | 12 | 24/21/16 | 142810 | 10817 | - | 385 | - | - |  | Resultados están dentro de los rangos aceptables. | Nivel de limpieza en estado de Crítico. | Resultados están dentro de los rangos aceptables. | Identifique las causas del origen y corrija el Codigo ISO alto del aceite. Asegúrese de que la contaminación no está siendo introducida a través de los equipos de manejo de aceite. Retome la muestra en el próximo intervalo programado.
C0017164 | SHOUGANG | FC-78 | FC-78 MF RH | CAMION | CATERPILLAR | 777F | MANDO FINAL RH | MOBILUBE XFD 60 | 2020-12-19 | 2020-12-30 | 2021-01-04 | 2021-01-05 | 41787 | 553 | No |  | No | Crítico |  | 25.4 | 2 | 20 | 0 | 0 | 0 | 0 | 0 | 0 | 0 | 0 | 0 | 0 | 0 | 0 | 5 | 2 | 0 | 84 | 0 | 497 | 5 | 321 | 114 | 0 |  | 0.6 | - |  |  | No |  | 24 | 25/23/16 | 236177 | 40806 | - | 535 | - | - |  | Resultados están dentro de los rangos aceptables. | Nivel de limpieza en estado de Crítico. | Resultados están dentro de los rangos aceptables. | Identifique las causas del origen y corrija el Codigo ISO alto del aceite. Asegúrese de que la contaminación no está siendo introducida a través de los equipos de manejo de aceite. Retome la muestra en el próximo intervalo programado.
C0017165 | SHOUGANG | FC-78 | FC-78 MF LH | CAMION | CATERPILLAR | 777F | MANDO FINAL LH | MOBILUBE XFD 60 | 2020-12-19 | 2020-12-30 | 2021-01-04 | 2021-01-05 | 41787 | 553 | No |  | No | Crítico |  | 25.4 | 1 | 21 | 1 | 1 | 0 | 0 | 0 | 0 | 0 | 0 | 0 | 0 | 0 | 0 | 5 | 0 | 0 | 74 | 0 | 482 | 5 | 325 | 113 | 0 |  | 0.7 | - |  |  | No |  | 24 | 25/23/16 | 227201 | 40357 | - | 552 | - | - |  | Resultados están dentro de los rangos aceptables. | Nivel de limpieza en estado de Crítico. | Resultados están dentro de los rangos aceptables. | Identifique las causas del origen y corrija el Codigo ISO alto del aceite. Asegúrese de que la contaminación no está siendo introducida a través de los equipos de manejo de aceite. Retome la muestra en el próximo intervalo programado.
C0017166 | SHOUGANG | FC-78 | FC-78 DIFE POS | CAMION | CATERPILLAR | 777F | DIFERENCIAL POSTERIOR | MOBILUBE XFD 60 | 2020-12-19 | 2020-12-30 | 2021-01-04 | 2021-01-05 | 41787 | 553 | No |  | No | Crítico |  | 25.2 | 1 | 20 | 0 | 0 | 0 | 0 | 0 | 0 | 0 | 0 | 0 | 0 | 0 | 0 | 6 | 3 | 1 | 83 | 0 | 495 | 5 | 315 | 113 | 0 |  | 0.6 | - |  |  | No |  | 20 | 25/22/16 | 215839 | 39697 | - | 524 | - | - |  | Resultados están dentro de los rangos aceptables. | Nivel de limpieza en estado de Crítico. | Resultados están dentro de los rangos aceptables. | Identifique las causas del origen y corrija el Codigo ISO alto del aceite. Asegúrese de que la contaminación no está siendo introducida a través de los equipos de manejo de aceite. Retome la muestra en el próximo intervalo programado.
C0017167 | SHOUGANG | FC-126 | FC-126 MOT | CAMION | CATERPILLAR | 785D | MOTOR | MOBIL DELVAC 1 5W-40 | 2020-12-19 | 2020-12-30 | 2021-01-04 | 2021-01-05 | 23837 | 28 | No | No | No | Crítico | 14.8 | 14.6 | 1 | 2 | 0 | 1 | 0 | 0 | 0 | 0 | 0 | 0 | 0 | 0 | 0 | 0 | 3 | 0 | 1 | 114 | 0 | 2176 | 26 | 891 | 1117 | 0 | 7.8 | 11.9 | 0 | 7.1 | 0.1 | No |  | 11 | - | - | - | - | - | - | - |  | Alta oxidación por posible degradación del aceite a altas temperaturas. | Resultados están dentro de los rangos aceptables. | Resultados están dentro de los rangos aceptables. | Revisar el sistema de enfriamiento (termostatos, radiador, bomba de agua, mangueras, etc.). Tome acciones correctivas. Retome la muestra para confirmar condición.
C0017168 | SHOUGANG | FC-96 | FC-96 MOT | CAMION | CATERPILLAR | 785C | MOTOR | MOBIL DELVAC 1 5W-40 | 2020-12-19 | 2020-12-30 | 2021-01-04 | 2021-01-05 | 29595 | 493 | Yes | Yes | No | Crítico | 14.8 | 13 | 4 | 15 | 1 | 1 | 0 | 0 | 45 | 0 | 0 | 0 | 0 | 0 | 0 | 0 | 10 | 0 | 1 | 351 | 0 | 3394 | 14 | 867 | 1147 | 0 | 8.7 | 6.3 | 5 | 9.6 | 0.3 | No |  | 8 | - | - | - | - | - | - | - |  | Baja viscosidad por posible contaminación con un lubricante de menor viscosidad o dilución con combustible. | Nivel de Silicio en el límite de precaución. | Resultados están dentro de los rangos aceptables. | Localice la fuente de silicio. Localice y corrija la causa de baja viscosidad del aceite. Una baja viscosidad puede reducir la protección por lubricación. Retome la muestra en el próximo intervalo.
C0017169 | SHOUGANG | FC-96 | FC-96 TRAN | CAMION | CATERPILLAR | 785C | TRANSMISION | MOBILTRANS HD 30 | 2020-12-19 | 2020-12-30 | 2021-01-04 | 2021-01-05 | 29595 | 493 | No | Yes | No | Precaución |  | 10.7 | 1 | 3 | 1 | 1 | 0 | 0 | 1 | 0 | 0 | 0 | 0 | 0 | 0 | 0 | 9 | 0 | 2 | 8 | 0 | 2935 | 10 | 761 | 1033 | 0 |  | 8.3 | - |  |  | No |  | 11 | 18/16/13 | 2058 | 458 | - | 49 | - | - |  | Resultados están dentro de los rangos aceptables. | Nivel de Silicio en el límite de precaución. | Resultados están dentro de los rangos aceptables. | Localice la fuente de silicio. Tome acciones correctivas. Retomar la muestra para confirmar condición.
C0017170 | SHOUGANG | FC-96 | FC-96 STHI | CAMION | CATERPILLAR | 785C | SISTEMA HIDRAULICO | MOBILTRANS HD 10W | 2020-12-19 | 2020-12-30 | 2021-01-04 | 2021-01-05 | 29595 | 1738 | No | Yes | No | Precaución |  | 6.9 | 2 | 4 | 0 | 1 | 0 | 0 | 3 | 1 | 0 | 0 | 0 | 0 | 1 | 0 | 13 | 0 | 1 | 29 | 0 | 2971 | 9 | 727 | 1030 | 0 |  | 12.7 | - |  |  | No |  | 12 | 21/19/15 | 16080 | 2753 | - | 193 | - | - |  | Alta viscosidad por posible contaminación con un lubricante de mayor viscosidad. | Nivel de limpieza en estado de precaución. | Resultados están dentro de los rangos aceptables. | Localice y corrija la causa de la alta viscosidad del aceite. Viscosidad mayor que la esperada puede restringir el flujo de aceite causando falta de aceite y desgaste. Identifique las causas del origen y corrija el Codigo ISO alto del aceite. Asegúrese de que la contaminación no está siendo introducida a través de los equipos de manejo de aceite. Retome la muestra en el próximo intervalo programado.
C0017171 | SHOUGANG | FC-96 | FC-96 STDI | CAMION | CATERPILLAR | 785C | SISTEMA DIRECCION | MOBILTRANS HD 10W | 2020-12-19 | 2020-12-30 | 2021-01-04 | 2021-01-05 | 29595 | 1738 | No | Yes | No | Precaución |  | 6.2 | 1 | 4 | 22 | 2 | 0 | 0 | 0 | 3 | 0 | 0 | 0 | 0 | 0 | 0 | 11 | 2 | 0 | 1 | 0 | 3222 | 12 | 823 | 1104 | 0 |  | 9.8 | - |  |  | No |  | 12 | 23/20/14 | 55333 | 7047 | - | 123 | - | - |  | Resultados están dentro de los rangos aceptables. | Nivel de limpieza en estado de precaución. | Resultados están dentro de los rangos aceptables. | Identifique las causas del origen y corrija el Codigo ISO alto del aceite. Asegúrese de que la contaminación no está siendo introducida a través de los equipos de manejo de aceite. Retome la muestra en el próximo intervalo programado.
C0017172 | SHOUGANG | FC-96 | FC-96 BM RH | CAMION | CATERPILLAR | 785C | BOCAMAZA RH | MOBILUBE XFD 60 | 2020-12-19 | 2020-12-30 | 2021-01-04 | 2021-01-05 | 29595 | 493 | Yes |  | No | Crítico |  | 22.4 | 0 | 16 | 1 | 0 | 0 | 0 | 0 | 0 | 0 | 0 | 0 | 0 | 0 | 0 | 5 | 0 | 1 | 78 | 0 | 341 | 1 | 297 | 43 | 0 |  | 0 | - |  |  | No |  | 16 | 25/21/13 | 173618 | 10486 | - | 55 | - | - |  | Baja viscosidad por posible contaminación con un lubricante de menor viscosidad. | Nivel de limpieza en estado de Crítico. | Resultados están dentro de los rangos aceptables. | Localice y corrija la causa de baja viscosidad del aceite. Una baja viscosidad puede reducir la protección por lubricación. Identifique las causas del origen y corrija el Codigo ISO alto del aceite. Asegúrese de que la contaminación no está siendo introducida a través de los equipos de manejo de aceite. Retome la muestra en el próximo intervalo programado.
C0017173 | SHOUGANG | FC-96 | FC-96 BM LH | CAMION | CATERPILLAR | 785C | BOCAMAZA LH | MOBILUBE XFD 60 | 2020-12-19 | 2020-12-30 | 2021-01-04 | 2021-01-05 | 29595 | 493 | Yes |  | No | Crítico |  | 16.3 | 1 | 19 | 0 | 1 | 0 | 0 | 0 | 2 | 0 | 0 | 0 | 0 | 0 | 0 | 12 | 0 | 0 | 66 | 0 | 1192 | 5 | 439 | 318 | 0 |  | 3.9 | - |  |  | No |  | 13 | 25/21/13 | 163469 | 14086 | - | 67 | - | - |  | Baja viscosidad por posible contaminación con un lubricante de menor viscosidad. | Nivel de limpieza en estado de Crítico. | Resultados están dentro de los rangos aceptables. | Localice y corrija la causa de baja viscosidad del aceite. Una baja viscosidad puede reducir la protección por lubricación. Identifique las causas del origen y corrija el Codigo ISO alto del aceite. Asegúrese de que la contaminación no está siendo introducida a través de los equipos de manejo de aceite. Retome la muestra en el próximo intervalo programado.
C0017174 | SHOUGANG | FC-96 | FC-96 MF RH | CAMION | CATERPILLAR | 785C | MANDO FINAL RH | MOBILUBE XFD 60 | 2020-12-19 | 2020-12-30 | 2021-01-04 | 2021-01-05 | 29595 | 3500 | No |  | No | Crítico |  | 23.3 | 14 | 33 | 2 | 0 | 1 | 0 | 0 | 0 | 0 | 0 | 0 | 0 | 0 | 0 | 6 | 5 | 1 | 79 | 0 | 378 | 2 | 304 | 43 | 0 |  | 7.3 | - |  |  | No |  | 6 | 22/18/13 | 31806 | 1946 | - | 54 | - | - |  | Baja viscosidad por posible contaminación con un lubricante de menor viscosidad. | Nivel de limpieza en estado de precaución. Niveles de Sodio en el límite de precuación. | Desgaste de Cobre en el límite de precaución. | Localice la fuente de Sodio. Localice y corrija la causa de baja viscosidad del aceite. Una baja viscosidad puede reducir la protección por lubricación. Identifique las causas del origen y corrija el Codigo ISO alto del aceite. Asegúrese de que la contaminación no está siendo introducida a través de los equipos de manejo de aceite. Determine la fuente del metal de desgaste y tome acciones correctivas. Retomar la muestra para monitorear condición.
C0017175 | SHOUGANG | FC-96 | FC-96 MF LH | CAMION | CATERPILLAR | 785C | MANDO FINAL LH | MOBILUBE XFD 60 | 2020-12-19 | 2020-12-30 | 2021-01-04 | 2021-01-05 | 29595 | 3500 | No |  | No | Crítico |  | 23.3 | 15 | 34 | 2 | 1 | 1 | 0 | 0 | 0 | 0 | 0 | 0 | 0 | 0 | 0 | 7 | 1 | 0 | 80 | 0 | 384 | 2 | 305 | 44 | 0 |  | 7.5 | - |  |  | No |  | 14 | 22/18/13 | 24950 | 1535 | - | 60 | - | - |  | Baja viscosidad por posible contaminación con un lubricante de menor viscosidad. | Nivel de limpieza en estado de precaución. | Desgaste de Cobre en el límite de precaución. | Localice y corrija la causa de baja viscosidad del aceite. Una baja viscosidad puede reducir la protección por lubricación. Identifique las causas del origen y corrija el Codigo ISO alto del aceite. Asegúrese de que la contaminación no está siendo introducida a través de los equipos de manejo de aceite. Determine la fuente del metal de desgaste y tome acciones correctivas. Retomar la muestra para monitorear condición.
C0017176 | SHOUGANG | FC-96 | FC-96 DIFE POS | CAMION | CATERPILLAR | 785C | DIFERENCIAL POSTERIOR | MOBILUBE XFD 60 | 2020-12-19 | 2020-12-30 | 2021-01-04 | 2021-01-05 | 29595 | 3500 | No | Yes | No | Crítico |  | 23.2 | 14 | 32 | 3 | 1 | 1 | 0 | 0 | 0 | 0 | 0 | 0 | 0 | 0 | 0 | 6 | 3 | 1 | 80 | 0 | 358 | 2 | 296 | 43 | 0 |  | 7.4 | - |  |  | No |  | 6 | 22/18/13 | 28198 | 1993 | - | 53 | - | - |  | Baja viscosidad por posible contaminación con un lubricante de menor viscosidad. | Nivel de limpieza en estado de precaución. | Resultados están dentro de los rangos aceptables. | Localice y corrija la causa de baja viscosidad del aceite. Una baja viscosidad puede reducir la protección por lubricación. Identifique las causas del origen y corrija el Codigo ISO alto del aceite. Asegúrese de que la contaminación no está siendo introducida a través de los equipos de manejo de aceite. Retome la muestra en el próximo intervalo programado.
C0017177 | ATOCONGO | V-403 | V-403 MOT | CAMION VOLQUETE | VOLVO | FMX 8X4R | MOTOR | MOBIL DELVAC MX 15W-40 | 2020-12-23 | 2021-01-04 | 2021-01-05 | 2021-01-07 | 9790 | 396 | Yes | Yes | No | Crítico | 14.4 | 11.6 | 4 | 21 | 5 | 0 | 0 | 0 | 43 | 0 | 0 | 0 | 0 | 0 | 0 | 0 | 3 | 0 | 2 | 2 | 0 | 1361 | 1092 | 919 | 1236 | 0 | 8.9 | 17.7 | 6 | 0 | 0.4 | No | 5.6 | 14 | - | - | - | - | - | - | - |  | Alta oxidación por posible degradación del aceite a altas temperaturas. Baja viscosidad por posible contaminación con un lubricante de menor viscosidad o dilución con combustible. | Causas posibles de dilución con combustible: Lineas de combustible con fugas, patron de pulverización defectuoso, Inyector goteando, fugas en sellos de bombas de transferencia, bomba de inyección defectuosa, Anillos de sellos ("O-rings") de inyector gastados. | Desgaste de Plomo en el límite de precaución. | Revisar el sistema de enfriamiento (termostatos, radiador, bomba de agua, mangueras, etc.). Localice y corrija la causa de baja viscosidad del aceite. Una baja viscosidad puede reducir la protección por lubricación. Determine la fuente del metal de desgaste y tome acciones correctivas. Retomar la muestra para monitorear condición.
C0017178 | ATOCONGO | V-403 | V-403 TRAN | CAMION VOLQUETE | VOLVO | FMX 8X4R | TRANSMISION | MOBILUBE HD 80W-90 | 2020-12-23 | 2021-01-04 | 2021-01-05 | 2021-01-07 | 9790 | 774 | No | No | No | Crítico |  | 14.1 | 30 | 5 | 0 | 2 | 0 | 0 | 0 | 0 | 0 | 0 | 0 | 0 | 0 | 0 | 7 | 0 | 1 | 1 | 0 | 14 | 2 | 463 | 12 | 0 |  | 0.7 | - |  |  | No |  | 22 | 25/24/19 | 267193 | 115365 | - | 2758 | - | - |  | Resultados están dentro de los rangos aceptables. | Nivel de limpieza en estado de Crítico. | Resultados están dentro de los rangos aceptables. | Identifique las causas del origen y corrija el Codigo ISO alto del aceite. Asegúrese de que la contaminación no está siendo introducida a través de los equipos de manejo de aceite. Retome la muestra en el próximo intervalo programado.
C0017179 | ATOCONGO | V-403 | V-403 STHI | CAMION VOLQUETE | VOLVO | FMX 8X4R | SISTEMA HIDRAULICO | MOBIL DTE 26 | 2020-12-23 | 2021-01-04 | 2021-01-05 | 2021-01-07 | 9790 | 3912 | No | No | No | Precaución |  | 8.4 | 0 | 3 | 0 | 1 | 0 | 0 | 0 | 0 | 0 | 0 | 0 | 0 | 0 | 0 | 4 | 5 | 1 | 2 | 0 | 146 | 1 | 418 | 701 | 0 |  | 0.6 | - |  |  | No |  | 11 | 23/21/15 | 75147 | 10300 | - | 225 | - | - |  | Resultados están dentro de los rangos aceptables. | Nivel de limpieza en estado de precaución. | Resultados están dentro de los rangos aceptables. | Identifique las causas del origen y corrija el Codigo ISO alto del aceite. Asegúrese de que la contaminación no está siendo introducida a través de los equipos de manejo de aceite. Retome la muestra en el próximo intervalo programado.
C0017180 | ATOCONGO | V-403 | V-403 DIFE DEL | CAMION VOLQUETE | VOLVO | FMX 8X4R | DIFERENCIAL DELANTERO | MOBILUBE HD 85W-140 | 2020-12-23 | 2021-01-04 | 2021-01-05 | 2021-01-07 | 9790 | 774 | No | No | No | Crítico |  | 25.2 | 1 | 90 | 0 | 0 | 0 | 1 | 0 | 0 | 1 | 0 | 0 | 0 | 0 | 0 | 3 | 0 | 0 | 2 | 0 | 10 | 1 | 465 | 5 | 0 |  | 0.4 | - |  |  | No |  | 127 | 25/23/18 | 238492 | 62048 | - | 1543 | - | - |  | Resultados están dentro de los rangos aceptables. | Nivel de limpieza en estado de Crítico. | Resultados están dentro de los rangos aceptables. | Identifique las causas del origen y corrija el Codigo ISO alto del aceite. Asegúrese de que la contaminación no está siendo introducida a través de los equipos de manejo de aceite. Retome la muestra en el próximo intervalo programado.
C0017181 | ATOCONGO | V-403 | V-403 DIFE POS | CAMION VOLQUETE | VOLVO | FMX 8X4R | DIFERENCIAL POSTERIOR | MOBILUBE HD 85W-140 | 2020-12-23 | 2021-01-04 | 2021-01-05 | 2021-01-07 | 9790 | 774 | No | No | No | Precaución |  | 25.4 | 0 | 20 | 0 | 0 | 0 | 0 | 0 | 0 | 0 | 0 | 0 | 0 | 0 | 0 | 1 | 0 | 1 | 2 | 0 | 7 | 1 | 470 | 4 | 0 |  | 0.3 | - |  |  | No |  | 10 | 23/21/16 | 66661 | 11815 | - | 459 | - | - |  | Resultados están dentro de los rangos aceptables. | Nivel de limpieza en estado de precaución. | Resultados están dentro de los rangos aceptables. | Identifique las causas del origen y corrija el Codigo ISO alto del aceite. Asegúrese de que la contaminación no está siendo introducida a través de los equipos de manejo de aceite. Retome la muestra en el próximo intervalo programado.
C0017182 | ATOCONGO | V-403 | V-403 STDI | CAMION VOLQUETE | VOLVO | FMX 8X4R | SISTEMA DIRECCION | MOBIL ATF 220 | 2020-12-23 | 2021-01-04 | 2021-01-05 | 2021-01-07 | 9790 | 774 | No | Yes | No | Crítico |  | 6.1 | 2 | 45 | 0 | 2 | 0 | 0 | 0 | 0 | 1 | 0 | 0 | 0 | 0 | 0 | 7 | 4 | 1 | 35 | 0 | 28 | 59 | 298 | 255 | 0 |  | 6.7 | - |  |  | No |  | 29 | 20/17/13 | 6150 | 794 | - | 56 | - | - |  | Baja viscosidad por posible contaminación con un lubricante de menor viscosidad. | Resultados están dentro de los rangos aceptables. | Resultados están dentro de los rangos aceptables. | Localice y corrija la causa de baja viscosidad del aceite. Una baja viscosidad puede reducir la protección por lubricación. Retome la muestra en el próximo intervalo.
C0017183 | ATOCONGO | V-403 | V-403 CUDE LH | CAMION VOLQUETE | VOLVO | FMX 8X4R | CUBO DEL. LH | MOBILUBE HD 85W-140 | 2020-12-23 | 2021-01-04 | 2021-01-05 | 2021-01-07 | 9790 | 774 | No | No | No | Crítico |  | 25.2 | 0 | 93 | 0 | 0 | 0 | 1 | 0 | 0 | 1 | 0 | 0 | 0 | 0 | 0 | 1 | 0 | 1 | 1 | 0 | 7 | 1 | 464 | 3 | 0 |  | 0.4 | - |  |  | No |  | 124 | 24/20/15 | 126822 | 9558 | - | 234 | - | - |  | Resultados están dentro de los rangos aceptables. | Nivel de limpieza en estado de Crítico. | Resultados están dentro de los rangos aceptables. | Identifique las causas del origen y corrija el Codigo ISO alto del aceite. Asegúrese de que la contaminación no está siendo introducida a través de los equipos de manejo de aceite. Retome la muestra en el próximo intervalo programado.
C0017184 | ATOCONGO | V-403 | V-403 CUDE RH | CAMION VOLQUETE | VOLVO | FMX 8X4R | CUBO DEL. RH | MOBILUBE HD 85W-140 | 2020-12-23 | 2021-01-04 | 2021-01-05 | 2021-01-07 | 9790 | 774 | No | No | No | Crítico |  | 25.3 | 0 | 90 | 0 | 0 | 0 | 1 | 0 | 0 | 1 | 0 | 0 | 0 | 0 | 0 | 1 | 1 | 1 | 2 | 0 | 8 | 1 | 459 | 3 | 0 |  | 0.4 | - |  |  | No |  | 116 | 24/21/17 | 155714 | 19508 | - | 661 | - | - |  | Resultados están dentro de los rangos aceptables. | Nivel de limpieza en estado de Crítico. | Resultados están dentro de los rangos aceptables. | Identifique las causas del origen y corrija el Codigo ISO alto del aceite. Asegúrese de que la contaminación no está siendo introducida a través de los equipos de manejo de aceite. Retome la muestra en el próximo intervalo programado.
C0017185 | ATOCONGO | V-403 | V-403 CUPO LH | CAMION VOLQUETE | VOLVO | FMX 8X4R | CUBO POST. LH | MOBILUBE HD 85W-140 | 2020-12-23 | 2021-01-04 | 2021-01-05 | 2021-01-07 | 9790 | 774 | No | No | No | Precaución |  | 25.3 | 1 | 20 | 0 | 0 | 0 | 0 | 0 | 0 | 0 | 0 | 0 | 0 | 0 | 0 | 1 | 0 | 1 | 2 | 0 | 8 | 1 | 465 | 4 | 0 |  | 0.3 | - |  |  | No |  | 8 | 22/19/15 | 36663 | 4652 | - | 169 | - | - |  | Resultados están dentro de los rangos aceptables. | Nivel de limpieza en estado de precaución. | Resultados están dentro de los rangos aceptables. | Identifique las causas del origen y corrija el Codigo ISO alto del aceite. Asegúrese de que la contaminación no está siendo introducida a través de los equipos de manejo de aceite. Retome la muestra en el próximo intervalo programado.
C0017186 | ATOCONGO | V-403 | V-403 CUPO RH | CAMION VOLQUETE | VOLVO | FMX 8X4R | CUBO POST. RH | MOBILUBE HD 85W-140 | 2020-12-23 | 2021-01-04 | 2021-01-05 | 2021-01-07 | 9790 | 774 | No | No | No | Precaución |  | 25.2 | 0 | 20 | 0 | 0 | 0 | 0 | 0 | 0 | 0 | 0 | 0 | 0 | 0 | 0 | 1 | 2 | 1 | 2 | 0 | 7 | 1 | 471 | 3 | 0 |  | 0.3 | - |  |  | No |  | 20 | 22/19/14 | 36478 | 4535 | - | 151 | - | - |  | Resultados están dentro de los rangos aceptables. | Nivel de limpieza en estado de precaución. | Resultados están dentro de los rangos aceptables. | Identifique las causas del origen y corrija el Codigo ISO alto del aceite. Asegúrese de que la contaminación no está siendo introducida a través de los equipos de manejo de aceite. Retome la muestra en el próximo intervalo programado.
C0017187 | ATOCONGO | T-37 | T-37 MOT | TRACTOR DE ORUGAS | CATERPILLAR | D8T | MOTOR | MOBIL DELVAC MX 15W-40 | 2020-12-25 | 2021-01-04 | 2021-01-05 | 2021-01-07 | 15894 | 369 | Yes | Yes | No | Crítico | 14.4 | 12.1 | 15 | 33 | 1 | 1 | 0 | 1 | 41 | 0 | 0 | 0 | 0 | 0 | 0 | 0 | 4 | 2 | 1 | 2 | 0 | 1323 | 1031 | 867 | 1167 | 0 | 8.7 | 16.1 | 8 | 0 | 0.5 | No |  | 5 | - | - | - | - | - | - | - |  | Alta oxidación por posible degradación del aceite a altas temperaturas. Baja viscosidad por posible contaminación con un lubricante de menor viscosidad o dilución con combustible. | Resultados están dentro de los rangos aceptables. | Elevado desgaste de Cobre. | Revisar el sistema de enfriamiento (termostatos, radiador, bomba de agua, mangueras, etc.). Localice y corrija la causa de baja viscosidad del aceite. Una baja viscosidad puede reducir la protección por lubricación. Determine la fuente del metal de desgaste excesivo y tome acciones correctivas. Retomar la muestra para monitorear condición.
C0017188 | ATOCONGO | V-412 | V-412 MOT | CAMION VOLQUETE | VOLVO | FMX 8X4R | MOTOR | MOBIL DELVAC MX 15W-40 | 2020-12-24 | 2021-01-04 | 2021-01-05 | 2021-01-07 | 9594 | 508 | Yes | Yes | No | Crítico | 14.4 | 12 | 7 | 33 | 4 | 1 | 0 | 0 | 43 | 0 | 1 | 0 | 0 | 0 | 0 | 0 | 3 | 0 | 3 | 2 | 0 | 1370 | 1120 | 942 | 1234 | 0 | 8 | 15.8 | 6.6 | 0.2 | 0.4 | No |  | 12 | - | - | - | - | - | - | - |  | Alta oxidación por posible degradación del aceite a altas temperaturas. Baja viscosidad por posible contaminación con un lubricante de menor viscosidad o dilución con combustible. | Resultados están dentro de los rangos aceptables. | Resultados están dentro de los rangos aceptables. | Revisar el sistema de enfriamiento (termostatos, radiador, bomba de agua, mangueras, etc.). Localice y corrija la causa de baja viscosidad del aceite. Una baja viscosidad puede reducir la protección por lubricación. Retome la muestra en el próximo intervalo.
C0017189 | ATOCONGO | V-412 | V-412 TRAN | CAMION VOLQUETE | VOLVO | FMX 8X4R | TRANSMISION | MOBILUBE HD 80W-90 | 2020-12-24 | 2021-01-04 | 2021-01-05 | 2021-01-07 | 9594 | 1747 | Yes | Yes | No | Precaución |  | 14.3 | 20 | 5 | 0 | 0 | 0 | 0 | 0 | 0 | 0 | 0 | 0 | 0 | 0 | 0 | 5 | 0 | 0 | 1 | 0 | 6 | 1 | 494 | 7 | 0 |  | 1.9 | - |  |  | No |  | 10 | 21/18/14 | 14046 | 2281 | - | 96 | - | - |  | Resultados están dentro de los rangos aceptables. | Nivel de limpieza en estado de precaución. | Resultados están dentro de los rangos aceptables. | Identifique las causas del origen y corrija el Codigo ISO alto del aceite. Asegúrese de que la contaminación no está siendo introducida a través de los equipos de manejo de aceite. Retome la muestra en el próximo intervalo programado.
C0017190 | ATOCONGO | V-412 | V-412 STDI | CAMION VOLQUETE | VOLVO | FMX 8X4R | SISTEMA DIRECCION | MOBIL ATF 220 | 2020-12-24 | 2021-01-04 | 2021-01-05 | 2021-01-07 | 9594 | 1747 | Yes | Yes | No | Crítico |  | 5.8 | 3 | 90 | 0 | 2 | 0 | 1 | 0 | 0 | 1 | 0 | 0 | 0 | 0 | 0 | 8 | 3 | 1 | 40 | 0 | 31 | 54 | 287 | 234 | 0 |  | 1.3 | - |  |  | No |  | 88 | 22/19/14 | 20862 | 2625 | - | 117 | - | - |  | Baja viscosidad por posible contaminación con un lubricante de menor viscosidad. | Nivel de limpieza en estado de precaución. | Resultados están dentro de los rangos aceptables. | Localice y corrija la causa de baja viscosidad del aceite. Una baja viscosidad puede reducir la protección por lubricación. Identifique las causas del origen y corrija el Codigo ISO alto del aceite. Asegúrese de que la contaminación no está siendo introducida a través de los equipos de manejo de aceite. Retome la muestra en el próximo intervalo programado.
C0017191 | ATOCONGO | V-412 | V-412 STHI | CAMION VOLQUETE | VOLVO | FMX 8X4R | SISTEMA HIDRAULICO | MOBIL DTE 26 | 2020-12-24 | 2021-01-04 | 2021-01-05 | 2021-01-07 | 9594 | 4574 | No | Yes | No | Crítico |  | 8.4 | 0 | 4 | 0 | 2 | 0 | 0 | 0 | 0 | 0 | 0 | 0 | 0 | 0 | 0 | 5 | 5 | 1 | 2 | 0 | 300 | 2 | 433 | 702 | 0 |  | 0.7 | - |  |  | No |  | 7 | 24/21/15 | 122681 | 12890 | - | 192 | - | - |  | Resultados están dentro de los rangos aceptables. | Nivel de limpieza en estado de Crítico. | Resultados están dentro de los rangos aceptables. | Identifique las causas del origen y corrija el Codigo ISO alto del aceite. Asegúrese de que la contaminación no está siendo introducida a través de los equipos de manejo de aceite. Retome la muestra en el próximo intervalo programado.
C0017192 | ATOCONGO | V-412 | V-412 DIFE POS | CAMION VOLQUETE | VOLVO | FMX 8X4R | DIFERENCIAL POSTERIOR | MOBILUBE HD 85W-140 | 2020-12-24 | 2021-01-04 | 2021-01-05 | 2021-01-07 | 9594 | 1747 | Yes | No | No | Crítico |  | 25.1 | 0 | 37 | 0 | 0 | 0 | 0 | 0 | 0 | 1 | 0 | 0 | 0 | 0 | 0 | 1 | 1 | 1 | 2 | 0 | 8 | 1 | 464 | 3 | 0 |  | 0.5 | - |  |  | No |  | 17 | 24/20/14 | 85690 | 5143 | - | 106 | - | - |  | Resultados están dentro de los rangos aceptables. | Nivel de limpieza en estado de Crítico. | Resultados están dentro de los rangos aceptables. | Identifique las causas del origen y corrija el Codigo ISO alto del aceite. Asegúrese de que la contaminación no está siendo introducida a través de los equipos de manejo de aceite. Retome la muestra en el próximo intervalo programado.
C0017193 | ATOCONGO | V-412 | V-412 DIFE DEL | CAMION VOLQUETE | VOLVO | FMX 8X4R | DIFERENCIAL DELANTERO | MOBILUBE HD 85W-140 | 2020-12-24 | 2021-01-04 | 2021-01-05 | 2021-01-07 | 9594 | 1747 | Yes | No | No | Crítico |  | 25.4 | 1 | 109 | 0 | 0 | 0 | 1 | 1 | 0 | 2 | 0 | 0 | 0 | 0 | 0 | 2 | 3 | 1 | 2 | 0 | 5 | 1 | 457 | 3 | 0 |  | 0.6 | - |  |  | No |  | 117 | 25/21/14 | 200497 | 10859 | - | 92 | - | - |  | Resultados están dentro de los rangos aceptables. | Nivel de limpieza en estado de Crítico. | Resultados están dentro de los rangos aceptables. | Identifique las causas del origen y corrija el Codigo ISO alto del aceite. Asegúrese de que la contaminación no está siendo introducida a través de los equipos de manejo de aceite. Retome la muestra en el próximo intervalo programado.
C0017194 | ATOCONGO | V-412 | V-412 CUDE RH | CAMION VOLQUETE | VOLVO | FMX 8X4R | CUBO DEL. RH | MOBILUBE HD 85W-140 | 2020-12-24 | 2021-01-04 | 2021-01-05 | 2021-01-07 | 9594 | 1747 | Yes | No | No | Crítico |  | 25.2 | 1 | 105 | 0 | 0 | 0 | 1 | 0 | 0 | 2 | 0 | 0 | 0 | 0 | 0 | 2 | 1 | 1 | 2 | 0 | 9 | 2 | 460 | 5 | 0 |  | 0.6 | - |  |  | No |  | 110 | 25/21/15 | 220827 | 11359 | - | 209 | - | - |  | Resultados están dentro de los rangos aceptables. | Nivel de limpieza en estado de Crítico. | Resultados están dentro de los rangos aceptables. | Identifique las causas del origen y corrija el Codigo ISO alto del aceite. Asegúrese de que la contaminación no está siendo introducida a través de los equipos de manejo de aceite. Retome la muestra en el próximo intervalo programado.
C0017195 | ATOCONGO | V-412 | V-412 CUDE LH | CAMION VOLQUETE | VOLVO | FMX 8X4R | CUBO DEL. LH | MOBILUBE HD 85W-140 | 2020-12-24 | 2021-01-04 | 2021-01-05 | 2021-01-07 | 9594 | 1747 | Yes | No | No | Crítico |  | 25.2 | 1 | 105 | 0 | 0 | 0 | 1 | 1 | 0 | 2 | 0 | 0 | 0 | 0 | 0 | 2 | 1 | 0 | 3 | 0 | 6 | 2 | 469 | 4 | 0 |  | 0.6 | - |  |  | No |  | 107 | 25/20/14 | 184844 | 8934 | - | 128 | - | - |  | Resultados están dentro de los rangos aceptables. | Nivel de limpieza en estado de Crítico. | Resultados están dentro de los rangos aceptables. | Identifique las causas del origen y corrija el Codigo ISO alto del aceite. Asegúrese de que la contaminación no está siendo introducida a través de los equipos de manejo de aceite. Retome la muestra en el próximo intervalo programado.
C0017196 | ATOCONGO | V-412 | V-412 CUPO RH | CAMION VOLQUETE | VOLVO | FMX 8X4R | CUBO POST. RH | MOBILUBE HD 85W-140 | 2020-12-24 | 2021-01-04 | 2021-01-05 | 2021-01-07 | 9594 | 1747 | Yes | No | No | Crítico |  | 25.2 | 1 | 37 | 0 | 0 | 0 | 0 | 0 | 0 | 1 | 0 | 0 | 0 | 0 | 0 | 1 | 0 | 0 | 2 | 0 | 6 | 1 | 469 | 3 | 0 |  | 0.4 | - |  |  | No |  | 10 | 24/20/15 | 85612 | 8325 | - | 218 | - | - |  | Resultados están dentro de los rangos aceptables. | Nivel de limpieza en estado de Crítico. | Resultados están dentro de los rangos aceptables. | Identifique las causas del origen y corrija el Codigo ISO alto del aceite. Asegúrese de que la contaminación no está siendo introducida a través de los equipos de manejo de aceite. Retome la muestra en el próximo intervalo programado.
C0017197 | ATOCONGO | V-412 | V-412 CUPO LH | CAMION VOLQUETE | VOLVO | FMX 8X4R | CUBO POST. LH | MOBILUBE HD 85W-140 | 2020-12-24 | 2021-01-04 | 2021-01-05 | 2021-01-07 | 9594 | 1747 | Yes | No | No | Precaución |  | 25.3 | 0 | 37 | 0 | 0 | 0 | 0 | 0 | 0 | 1 | 0 | 0 | 0 | 0 | 0 | 1 | 0 | 0 | 2 | 0 | 6 | 1 | 463 | 3 | 0 |  | 0.5 | - |  |  | No |  | 18 | 23/20/15 | 76201 | 7836 | - | 254 | - | - |  | Resultados están dentro de los rangos aceptables. | Nivel de limpieza en estado de precaución. | Resultados están dentro de los rangos aceptables. | Identifique las causas del origen y corrija el Codigo ISO alto del aceite. Asegúrese de que la contaminación no está siendo introducida a través de los equipos de manejo de aceite. Retome la muestra en el próximo intervalo programado.
C0017198 | ATOCONGO | RE-33 | RE-33 MOT | EXCAVADORA DE ORUGAS | CATERPILLAR | 374DL | MOTOR | MOBIL DELVAC MX 15W-40 | 2020-12-27 | 2021-01-04 | 2021-01-05 | 2021-01-07 | 24256 | 350 | Yes | Yes | No | Crítico | 14.4 | 13.1 | 6 | 30 | 2 | 0 | 1 | 1 | 49 | 0 | 0 | 0 | 0 | 0 | 0 | 0 | 8 | 1 | 1 | 18 | 0 | 1624 | 1155 | 1002 | 1345 | 0 | 8.2 | 6.7 | 7.9 | 0 | 0.4 | No |  | 9 | - | - | - | - | - | - | - |  | Baja viscosidad por posible contaminación con un lubricante de menor viscosidad o dilución con combustible. | Nivel de Silicio en el límite de precaución. | Desgaste de Plomo en el límite de precaución. | Localice la fuente de silicio. Localice y corrija la causa de baja viscosidad del aceite. Una baja viscosidad puede reducir la protección por lubricación. Determine la fuente del metal de desgaste y tome acciones correctivas. Retomar la muestra para monitorear condición.
C0017199 | ATOCONGO | RE-33 | RE-33 RDGI LH | EXCAVADORA DE ORUGAS | CATERPILLAR | 374DL | REDUCTOR DE GIRO LH | MOBILTRANS HD 50 | 2020-12-27 | 2021-01-04 | 2021-01-05 | 2021-01-07 | 24256 | 1330 | Yes | Yes | No | Crítico |  | 17.8 | 2 | 22 | 0 | 1 | 0 | 0 | 1 | 0 | 0 | 0 | 0 | 0 | 0 | 0 | 7 | 0 | 2 | 3 | 0 | 2942 | 12 | 907 | 1221 | 0 |  | 0.9 | - |  |  | No |  | 18 | 25/24/18 | 237802 | 84411 | - | 1653 | - | - |  | Resultados están dentro de los rangos aceptables. | Nivel de limpieza en estado de Crítico. | Resultados están dentro de los rangos aceptables. | Identifique las causas del origen y corrija el Codigo ISO alto del aceite. Asegúrese de que la contaminación no está siendo introducida a través de los equipos de manejo de aceite. Retome la muestra en el próximo intervalo programado.
C0017200 | ATOCONGO | RE-33 | RE-33 RDGI RH | EXCAVADORA DE ORUGAS | CATERPILLAR | 374DL | REDUCTOR DE GIRO RH | MOBILTRANS HD 50 | 2020-12-27 | 2021-01-04 | 2021-01-05 | 2021-01-07 | 24256 | 1330 | Yes | Yes | No | Crítico |  | 17.6 | 0 | 43 | 0 | 1 | 0 | 1 | 19 | 0 | 1 | 0 | 0 | 0 | 0 | 0 | 7 | 0 | 1 | 3 | 0 | 2730 | 63 | 876 | 1169 | 0 |  | 2.5 | - |  |  | No |  | 42 | 25/23/17 | 258605 | 46562 | - | 1145 | - | - |  | Resultados están dentro de los rangos aceptables. | Nivel de limpieza en estado de Crítico. | Resultados están dentro de los rangos aceptables. | Identifique las causas del origen y corrija el Codigo ISO alto del aceite. Asegúrese de que la contaminación no está siendo introducida a través de los equipos de manejo de aceite. Retome la muestra en el próximo intervalo programado.
C0017201 | ATOCONGO | RE-33 | RE-33 STHI | EXCAVADORA DE ORUGAS | CATERPILLAR | 374DL | SISTEMA HIDRAULICO | MOBILTRANS HD 10W | 2020-12-27 | 2021-01-04 | 2021-01-05 | 2021-01-07 | 24256 | 2011 | No | Yes | No | Crítico |  | 6 | 2 | 12 | 1 | 3 | 0 | 1 | 1 | 0 | 0 | 0 | 0 | 0 | 0 | 0 | 10 | 7 | 2 | 2 | 0 | 2962 | 33 | 897 | 1203 | 0 |  | 1.7 | - |  |  | No |  | 8 | 20/16/13 | 8470 | 490 | - | 45 | - | - |  | Resultados están dentro de los rangos aceptables. | Contaminación de Silicio en estado crítico. Altos niveles de silicio abrasivo (polvo) causarán alto desgaste. Nivel de limpieza en estado de precaución. | Presencia de aluminio mayor que el esperado puede representar contaminación con polvo (silicio abrasivo). | El incremento en silicio y aluminio podría potencialmente indicar una contaminación con polvo/tierra como la causa raíz del problema. Localice la fuente de silicio. Identifique las causas del origen y corrija el Codigo ISO alto del aceite. Asegúrese de que la contaminación no está siendo introducida a través de los equipos de manejo de aceite.
C0017202 | ATOCONGO | RE-33 | RE-33 MF RH | EXCAVADORA DE ORUGAS | CATERPILLAR | 374DL | MANDO FINAL RH | MOBILTRANS HD 50 | 2020-12-27 | 2021-01-04 | 2021-01-05 | 2021-01-07 | 24256 | 1330 | Yes | No | No | Crítico |  | 17.8 | 22 | 108 | 0 | 1 | 0 | 1 | 15 | 1 | 1 | 0 | 0 | 0 | 0 | 0 | 9 | 2 | 2 | 3 | 0 | 2789 | 11 | 861 | 1155 | 0 |  | 1.5 | - |  |  | No |  | 110 | 26/25/20 | 441917 | 256123 | - | 9067 | - | - |  | Resultados están dentro de los rangos aceptables. | Nivel de limpieza en estado de Crítico. | Resultados están dentro de los rangos aceptables. | Identifique las causas del origen y corrija el Codigo ISO alto del aceite. Asegúrese de que la contaminación no está siendo introducida a través de los equipos de manejo de aceite. Retome la muestra en el próximo intervalo programado.
C0017203 | ATOCONGO | RE-33 | RE-33 MF LH | EXCAVADORA DE ORUGAS | CATERPILLAR | 374DL | MANDO FINAL LH | MOBILTRANS HD 50 | 2020-12-27 | 2021-01-04 | 2021-01-05 | 2021-01-07 | 24256 | 1330 | Yes | No | No | Crítico |  | 18.2 | 33 | 106 | 0 | 2 | 1 | 1 | 12 | 1 | 1 | 1 | 0 | 0 | 0 | 0 | 11 | 0 | 2 | 4 | 0 | 2785 | 11 | 878 | 1164 | 0 |  | 1.2 | - |  |  | No |  | 102 | 26/25/20 | 434840 | 247214 | - | 8612 | - | - |  | Resultados están dentro de los rangos aceptables. | Nivel de limpieza en estado de Crítico. | Resultados están dentro de los rangos aceptables. | Identifique las causas del origen y corrija el Codigo ISO alto del aceite. Asegúrese de que la contaminación no está siendo introducida a través de los equipos de manejo de aceite. Retome la muestra en el próximo intervalo programado.
C0017204 | ATOCONGO | V-400 | V-400 MOT | CAMION VOLQUETE | VOLVO | FMX 8X4R | MOTOR | MOBIL DELVAC MX 15W-40 | 2020-12-26 | 2021-01-04 | 2021-01-05 | 2021-01-07 | 9339 | 437 | Yes | Yes | No | Crítico | 14.4 | 12.3 | 2 | 12 | 4 | 1 | 0 | 0 | 46 | 0 | 0 | 0 | 0 | 0 | 0 | 0 | 3 | 0 | 5 | 1 | 0 | 1441 | 1161 | 944 | 1292 | 0 | 8.2 | 12.5 | 6.1 | 0 | 0.4 | No |  | 13 | - | - | - | - | - | - | - |  | Alta oxidación por posible degradación del aceite a altas temperaturas. Baja viscosidad por posible contaminación con un lubricante de menor viscosidad o dilución con combustible. | Resultados están dentro de los rangos aceptables. | Resultados están dentro de los rangos aceptables. | Revisar el sistema de enfriamiento (termostatos, radiador, bomba de agua, mangueras, etc.). Localice y corrija la causa de baja viscosidad del aceite. Una baja viscosidad puede reducir la protección por lubricación. Retome la muestra en el próximo intervalo.
C0017205 | ATOCONGO | V-400 | V-400 TRAN | CAMION VOLQUETE | VOLVO | FMX 8X4R | TRANSMISION | MOBILUBE HD 80W-90 | 2020-12-26 | 2021-01-04 | 2021-01-05 | 2021-01-07 | 9339 | 1661 | Yes | Yes | No | Precaución |  | 14.1 | 9 | 3 | 0 | 0 | 0 | 0 | 0 | 0 | 0 | 0 | 0 | 0 | 0 | 0 | 5 | 3 | 0 | 2 | 0 | 13 | 1 | 465 | 30 | 0 |  | 1.8 | - |  |  | No |  | 8 | 21/18/14 | 14015 | 2250 | - | 122 | - | - |  | Resultados están dentro de los rangos aceptables. | Nivel de limpieza en estado de precaución. | Resultados están dentro de los rangos aceptables. | Identifique las causas del origen y corrija el Codigo ISO alto del aceite. Asegúrese de que la contaminación no está siendo introducida a través de los equipos de manejo de aceite. Retome la muestra en el próximo intervalo programado.
C0017206 | ATOCONGO | V-400 | V-400 STDI | CAMION VOLQUETE | VOLVO | FMX 8X4R | SISTEMA DIRECCION | MOBIL ATF 220 | 2020-12-26 | 2021-01-04 | 2021-01-05 | 2021-01-07 | 9339 | 1661 | Yes | Yes | No | Crítico |  | 5.9 | 2 | 19 | 0 | 3 | 0 | 0 | 0 | 0 | 0 | 0 | 0 | 0 | 0 | 0 | 7 | 4 | 1 | 37 | 0 | 26 | 57 | 294 | 240 | 0 |  | 1.2 | - |  |  | No |  | 8 | 19/17/13 | 3172 | 704 | - | 59 | - | - |  | Baja viscosidad por posible contaminación con un lubricante de menor viscosidad. | Resultados están dentro de los rangos aceptables. | Resultados están dentro de los rangos aceptables. | Localice y corrija la causa de baja viscosidad del aceite. Una baja viscosidad puede reducir la protección por lubricación. Retome la muestra en el próximo intervalo.
C0017207 | ATOCONGO | V-400 | V-400 STHI | CAMION VOLQUETE | VOLVO | FMX 8X4R | SISTEMA HIDRAULICO | SHELL TELLUS S2 MX 68 | 2020-12-26 | 2021-01-04 | 2021-01-05 | 2021-01-07 | 9339 | 4884 | No | Yes | No | Crítico |  | 8.1 | 0 | 3 | 0 | 1 | 0 | 0 | 0 | 0 | 0 | 0 | 0 | 0 | 0 | 0 | 4 | 2 | 0 | 2 | 0 | 569 | 4 | 367 | 492 | 0 |  | 0 | - |  |  | No |  | 10 | 22/19/13 | 32249 | 3804 | - | 61 | - | - |  | Baja viscosidad por posible contaminación con un lubricante de menor viscosidad. | Nivel de limpieza en estado de precaución. | Resultados están dentro de los rangos aceptables. | Localice y corrija la causa de baja viscosidad del aceite. Una baja viscosidad puede reducir la protección por lubricación. Identifique las causas del origen y corrija el Codigo ISO alto del aceite. Asegúrese de que la contaminación no está siendo introducida a través de los equipos de manejo de aceite. Retome la muestra en el próximo intervalo programado.
C0017208 | ATOCONGO | V-400 | V-400 DIFE DEL | CAMION VOLQUETE | VOLVO | FMX 8X4R | DIFERENCIAL DELANTERO | MOBILUBE HD 85W-140 | 2020-12-26 | 2021-01-04 | 2021-01-05 | 2021-01-07 | 9339 | 1661 | Yes | No | No | Crítico |  | 25.2 | 1 | 94 | 0 | 0 | 0 | 1 | 0 | 0 | 2 | 0 | 0 | 0 | 0 | 0 | 1 | 0 | 0 | 2 | 0 | 8 | 1 | 448 | 5 | 0 |  | 0.6 | - |  |  | No |  | 102 | 24/20/14 | 122171 | 7470 | - | 119 | - | - |  | Resultados están dentro de los rangos aceptables. | Nivel de limpieza en estado de Crítico. | Resultados están dentro de los rangos aceptables. | Identifique las causas del origen y corrija el Codigo ISO alto del aceite. Asegúrese de que la contaminación no está siendo introducida a través de los equipos de manejo de aceite. Retome la muestra en el próximo intervalo programado.
C0017209 | ATOCONGO | V-400 | V-400 DIFE POS | CAMION VOLQUETE | VOLVO | FMX 8X4R | DIFERENCIAL POSTERIOR | MOBILUBE HD 85W-140 | 2020-12-26 | 2021-01-04 | 2021-01-05 | 2021-01-07 | 9339 | 1661 | Yes | No | No | Crítico |  | 25.4 | 1 | 89 | 0 | 0 | 0 | 1 | 0 | 0 | 1 | 0 | 0 | 0 | 0 | 0 | 1 | 1 | 1 | 2 | 0 | 6 | 1 | 466 | 3 | 0 |  | 0.5 | - |  |  | No |  | 65 | 24/20/14 | 120093 | 7314 | - | 119 | - | - |  | Resultados están dentro de los rangos aceptables. | Nivel de limpieza en estado de Crítico. | Resultados están dentro de los rangos aceptables. | Identifique las causas del origen y corrija el Codigo ISO alto del aceite. Asegúrese de que la contaminación no está siendo introducida a través de los equipos de manejo de aceite. Retome la muestra en el próximo intervalo programado.
C0017210 | ATOCONGO | V-400 | V-400 CUDE LH | CAMION VOLQUETE | VOLVO | FMX 8X4R | CUBO DEL. LH | MOBILUBE HD 85W-140 | 2020-12-26 | 2021-01-04 | 2021-01-05 | 2021-01-07 | 9339 | 1661 | Yes | No | No | Crítico |  | 25.3 | 1 | 90 | 0 | 0 | 0 | 1 | 0 | 0 | 1 | 0 | 0 | 0 | 0 | 0 | 1 | 0 | 0 | 2 | 0 | 7 | 1 | 472 | 4 | 0 |  | 0.5 | - |  |  | No |  | 67 | 24/20/14 | 114550 | 6684 | - | 131 | - | - |  | Resultados están dentro de los rangos aceptables. | Nivel de limpieza en estado de Crítico. | Resultados están dentro de los rangos aceptables. | Identifique las causas del origen y corrija el Codigo ISO alto del aceite. Asegúrese de que la contaminación no está siendo introducida a través de los equipos de manejo de aceite. Retome la muestra en el próximo intervalo programado.
C0017211 | ATOCONGO | V-400 | V-400 CUDE RH | CAMION VOLQUETE | VOLVO | FMX 8X4R | CUBO DEL. RH | MOBILUBE HD 85W-140 | 2020-12-26 | 2021-01-04 | 2021-01-05 | 2021-01-07 | 9339 | 1661 | Yes | No | No | Crítico |  | 25.2 | 1 | 92 | 0 | 0 | 0 | 1 | 0 | 0 | 2 | 0 | 0 | 0 | 0 | 0 | 2 | 0 | 0 | 3 | 0 | 5 | 2 | 453 | 4 | 0 |  | 0.6 | - |  |  | No |  | 105 | 24/20/15 | 141760 | 9817 | - | 216 | - | - |  | Resultados están dentro de los rangos aceptables. | Nivel de limpieza en estado de Crítico. | Resultados están dentro de los rangos aceptables. | Identifique las causas del origen y corrija el Codigo ISO alto del aceite. Asegúrese de que la contaminación no está siendo introducida a través de los equipos de manejo de aceite. Retome la muestra en el próximo intervalo programado.
C0017212 | ATOCONGO | V-400 | V-400 CUPO LH | CAMION VOLQUETE | VOLVO | FMX 8X4R | CUBO POST. LH | MOBILUBE HD 85W-140 | 2020-12-26 | 2021-01-04 | 2021-01-05 | 2021-01-07 | 9339 | 1661 | Yes | No | No | Crítico |  | 25.1 | 1 | 94 | 0 | 0 | 0 | 1 | 1 | 0 | 2 | 0 | 0 | 0 | 0 | 0 | 1 | 0 | 1 | 2 | 0 | 6 | 1 | 460 | 4 | 0 |  | 0.6 | - |  |  | No |  | 110 | 24/20/14 | 142251 | 7833 | - | 140 | - | - |  | Resultados están dentro de los rangos aceptables. | Nivel de limpieza en estado de Crítico. | Resultados están dentro de los rangos aceptables. | Identifique las causas del origen y corrija el Codigo ISO alto del aceite. Asegúrese de que la contaminación no está siendo introducida a través de los equipos de manejo de aceite. Retome la muestra en el próximo intervalo programado.
C0017213 | ATOCONGO | V-400 | V-400 CUPO RH | CAMION VOLQUETE | VOLVO | FMX 8X4R | CUBO POST. RH | MOBILUBE HD 85W-140 | 2020-12-26 | 2021-01-04 | 2021-01-05 | 2021-01-07 | 9339 | 1661 | Yes | No | No | Crítico |  | 25.3 | 1 | 87 | 0 | 0 | 0 | 0 | 0 | 0 | 1 | 0 | 0 | 0 | 0 | 0 | 1 | 0 | 0 | 2 | 0 | 8 | 2 | 486 | 4 | 0 |  | 0.5 | - |  |  | No |  | 67 | 24/20/14 | 119244 | 7227 | - | 149 | - | - |  | Resultados están dentro de los rangos aceptables. | Nivel de limpieza en estado de Crítico. | Resultados están dentro de los rangos aceptables. | Identifique las causas del origen y corrija el Codigo ISO alto del aceite. Asegúrese de que la contaminación no está siendo introducida a través de los equipos de manejo de aceite. Retome la muestra en el próximo intervalo programado.
C0017214 | ATOCONGO | CI-29 | CI-29 MOT | CAMION CISTERNA DE AGUA | MERCEDES BENZ | AXOR 2628/45 6X4 | MOTOR | MOBIL DELVAC MX 15W-40 | 2020-12-27 | 2021-01-04 | 2021-01-05 | 2021-01-07 | 11464 | 291 | Yes | Yes | No | Precaución | 14.4 | 13.5 | 1 | 9 | 0 | 1 | 0 | 0 | 45 | 0 | 0 | 0 | 0 | 0 | 0 | 0 | 4 | 0 | 1 | 2 | 0 | 1385 | 1152 | 1007 | 1294 | 0 | 8.8 | 5.6 | 2.6 | 0 | 0.4 | No |  | 10 | - | - | - | - | - | - | - |  | Baja viscosidad por posible contaminación con un lubricante de menor viscosidad o dilución con combustible. | Resultados están dentro de los rangos aceptables. | Límites para metales de desgaste no definidos. | Localice y corrija la causa de baja viscosidad del aceite. Una baja viscosidad puede reducir la protección por lubricación. Retome la muestra en el próximo intervalo.
C0017215 | ATOCONGO | T-37 | T-37 TRAN | TRACTOR DE ORUGAS | CATERPILLAR | D8T | TRANSMISION | MOBILTRANS HD 30 | 2020-12-29 | 2021-01-04 | 2021-01-05 | 2021-01-07 | 15909 | 351 | No | No | No | Crítico |  | 11.2 | 2 | 24 | 0 | 0 | 0 | 0 | 0 | 0 | 0 | 0 | 0 | 0 | 0 | 0 | 5 | 1 | 1 | 1 | 0 | 2952 | 14 | 853 | 1163 | 0 |  | 0.3 | - |  |  | No |  | 13 | 24/19/13 | 132382 | 4776 | - | 40 | - | - |  | Resultados están dentro de los rangos aceptables. | Nivel de limpieza en estado de Crítico. | Desgaste de Hierro en el límite de precaución. | Identifique las causas del origen y corrija el Codigo ISO alto del aceite. Asegúrese de que la contaminación no está siendo introducida a través de los equipos de manejo de aceite. Determine la fuente del metal de desgaste y tome acciones correctivas. Retomar la muestra para monitorear condición.
C0017216 | ATOCONGO | V-411 | V-411 MOT | CAMION VOLQUETE | VOLVO | FMX 8X4R | MOTOR | MOBIL DELVAC MX 15W-40 | 2020-12-28 | 2021-01-04 | 2021-01-05 | 2021-01-07 | 9626 | 461 | Yes | Yes | No | Crítico | 14.4 | 12.5 | 4 | 21 | 6 | 0 | 0 | 0 | 46 | 0 | 0 | 0 | 0 | 0 | 1 | 0 | 3 | 2 | 1 | 3 | 0 | 1446 | 1170 | 967 | 1295 | 0 | 8.2 | 11.6 | 5.7 | 0 | 0.4 | No |  | 14 | - | - | - | - | - | - | - |  | Alta oxidación por posible degradación del aceite a altas temperaturas. Baja viscosidad por posible contaminación con un lubricante de menor viscosidad o dilución con combustible. | Resultados están dentro de los rangos aceptables. | Desgaste de Plomo en el límite de precaución. | Revisar el sistema de enfriamiento (termostatos, radiador, bomba de agua, mangueras, etc.). Localice y corrija la causa de baja viscosidad del aceite. Una baja viscosidad puede reducir la protección por lubricación. Determine la fuente del metal de desgaste y tome acciones correctivas. Retomar la muestra para monitorear condición.
C0017217 | ATOCONGO | V-414 | V-414 MOT | CAMION VOLQUETE | VOLVO | FMX 8X4R | MOTOR | MOBIL DELVAC MX 15W-40 | 2020-12-28 | 2021-01-04 | 2021-01-05 | 2021-01-07 | 10286 | 431 | Yes | Yes | No | Crítico | 14.4 | 12.3 | 15 | 76 | 3 | 3 | 0 | 1 | 45 | 0 | 1 | 0 | 0 | 0 | 0 | 0 | 6 | 2 | 6 | 3 | 1 | 1384 | 1134 | 964 | 1253 | 0 | 8.1 | 12.4 | 6.4 | 0 | 0.4 | No |  | 36 | - | - | - | - | - | - | - |  | Alta oxidación por posible degradación del aceite a altas temperaturas. Baja viscosidad por posible contaminación con un lubricante de menor viscosidad o dilución con combustible. | Resultados están dentro de los rangos aceptables. | Elevado desgaste de Hierro y Cobre. | Revisar el sistema de enfriamiento (termostatos, radiador, bomba de agua, mangueras, etc.). Localice y corrija la causa de baja viscosidad del aceite. Una baja viscosidad puede reducir la protección por lubricación. Determine la fuente de los metales de desgaste excesivo y tome acciones correctivas. Retomar la muestra para monitorear condición.
C0017218 | ATOCONGO | V-414 | V-414 TRAN | CAMION VOLQUETE | VOLVO | FMX 8X4R | TRANSMISION | MOBILUBE HD 80W-90 | 2020-12-28 | 2021-01-04 | 2021-01-05 | 2021-01-07 | 10286 | 795 | No | No | No | Precaución |  | 13.9 | 18 | 4 | 0 | 0 | 0 | 0 | 0 | 0 | 0 | 0 | 0 | 0 | 0 | 0 | 3 | 3 | 1 | 1 | 0 | 25 | 1 | 461 | 5 | 0 |  | 0.3 | - |  |  | No |  | 10 | 23/20/14 | 56519 | 5804 | - | 129 | - | - |  | Resultados están dentro de los rangos aceptables. | Nivel de limpieza en estado de precaución. | Resultados están dentro de los rangos aceptables. | Identifique las causas del origen y corrija el Codigo ISO alto del aceite. Asegúrese de que la contaminación no está siendo introducida a través de los equipos de manejo de aceite. Retome la muestra en el próximo intervalo programado.
C0017219 | ATOCONGO | V-414 | V-414 STDI | CAMION VOLQUETE | VOLVO | FMX 8X4R | SISTEMA DIRECCION | MOBIL ATF 220 | 2020-12-28 | 2021-01-04 | 2021-01-05 | 2021-01-07 | 10286 | 795 | No | Yes | No | Crítico |  | 6.3 | 1 | 73 | 0 | 1 | 0 | 1 | 1 | 0 | 1 | 0 | 0 | 0 | 1 | 0 | 5 | 2 | 0 | 40 | 0 | 24 | 66 | 297 | 256 | 0 |  | 5.9 | - |  |  | No |  | 66 | 21/17/13 | 15530 | 926 | - | 44 | - | - |  | Baja viscosidad por posible contaminación con un lubricante de menor viscosidad. | Nivel de limpieza en estado de precaución. | Resultados están dentro de los rangos aceptables. | Localice y corrija la causa de baja viscosidad del aceite. Una baja viscosidad puede reducir la protección por lubricación. Identifique las causas del origen y corrija el Codigo ISO alto del aceite. Asegúrese de que la contaminación no está siendo introducida a través de los equipos de manejo de aceite. Retome la muestra en el próximo intervalo programado.
C0017220 | ATOCONGO | V-414 | V-414 STHI | CAMION VOLQUETE | VOLVO | FMX 8X4R | SISTEMA HIDRAULICO | MOBIL DTE 26 | 2020-12-28 | 2021-01-04 | 2021-01-05 | 2021-01-07 | 10286 | 4405 | No | No | No | Precaución |  | 8.4 | 0 | 3 | 0 | 2 | 0 | 0 | 0 | 0 | 0 | 0 | 0 | 0 | 0 | 0 | 4 | 5 | 1 | 1 | 0 | 158 | 2 | 385 | 631 | 0 |  | 0.9 | - |  |  | No |  | 10 | 23/20/14 | 59412 | 6741 | - | 129 | - | - |  | Resultados están dentro de los rangos aceptables. | Nivel de limpieza en estado de precaución. | Resultados están dentro de los rangos aceptables. | Identifique las causas del origen y corrija el Codigo ISO alto del aceite. Asegúrese de que la contaminación no está siendo introducida a través de los equipos de manejo de aceite. Retome la muestra en el próximo intervalo programado.
C0017221 | ATOCONGO | V-414 | V-414 DIFE DEL | CAMION VOLQUETE | VOLVO | FMX 8X4R | DIFERENCIAL DELANTERO | MOBILUBE HD 85W-140 | 2020-12-28 | 2021-01-04 | 2021-01-05 | 2021-01-07 | 10286 | 795 | No | No | No | Precaución |  | 24.8 | 1 | 27 | 0 | 0 | 0 | 0 | 0 | 0 | 1 | 0 | 0 | 0 | 0 | 0 | 2 | 0 | 0 | 3 | 0 | 7 | 0 | 475 | 3 | 0 |  | 0.6 | - |  |  | No |  | 14 | 23/20/15 | 60039 | 6179 | - | 182 | - | - |  | Resultados están dentro de los rangos aceptables. | Nivel de limpieza en estado de precaución. | Resultados están dentro de los rangos aceptables. | Identifique las causas del origen y corrija el Codigo ISO alto del aceite. Asegúrese de que la contaminación no está siendo introducida a través de los equipos de manejo de aceite. Retome la muestra en el próximo intervalo programado.
C0017222 | ATOCONGO | V-414 | V-414 DIFE POS | CAMION VOLQUETE | VOLVO | FMX 8X4R | DIFERENCIAL POSTERIOR | MOBILUBE HD 85W-140 | 2020-12-28 | 2021-01-04 | 2021-01-05 | 2021-01-07 | 10286 | 795 | No | No | No | Precaución |  | 24.8 | 1 | 27 | 0 | 0 | 0 | 0 | 0 | 0 | 1 | 0 | 0 | 0 | 0 | 0 | 2 | 0 | 1 | 2 | 0 | 6 | 0 | 464 | 4 | 0 |  | 0.6 | - |  |  | No |  | 13 | 23/20/15 | 65184 | 7681 | - | 240 | - | - |  | Resultados están dentro de los rangos aceptables. | Nivel de limpieza en estado de precaución. | Resultados están dentro de los rangos aceptables. | Identifique las causas del origen y corrija el Codigo ISO alto del aceite. Asegúrese de que la contaminación no está siendo introducida a través de los equipos de manejo de aceite. Retome la muestra en el próximo intervalo programado.
C0017223 | ATOCONGO | V-364 | V-364 TRAN | CAMION VOLQUETE | VOLVO | FMX 8X4R | TRANSMISION | MOBILUBE HD 80W-90 | 2020-12-29 | 2021-01-04 | 2021-01-05 | 2021-01-07 | 12328 | 1585 | Yes | Yes | No | Precaución |  | 14 | 91 | 2 | 0 | 1 | 0 | 0 | 0 | 0 | 0 | 0 | 0 | 0 | 0 | 0 | 4 | 0 | 1 | 1 | 0 | 39 | 2 | 477 | 17 | 0 |  | 0.7 | - |  |  | No |  | 12 | 23/20/13 | 40092 | 9771 | - | 53 | - | - |  | Resultados están dentro de los rangos aceptables. | Nivel de limpieza en estado de precaución. | Desgaste de Cobre en el límite de precaución. | Identifique las causas del origen y corrija el Codigo ISO alto del aceite. Asegúrese de que la contaminación no está siendo introducida a través de los equipos de manejo de aceite. Determine la fuente del metal de desgaste y tome acciones correctivas. Retomar la muestra para monitorear condición.
C0017224 | ATOCONGO | V-364 | V-364 STDI | CAMION VOLQUETE | VOLVO | FMX 8X4R | SISTEMA DIRECCION | MOBIL ATF 220 | 2020-12-29 | 2021-01-04 | 2021-01-05 | 2021-01-07 | 12328 | 1585 | Yes | Yes | No | Crítico |  | 5.8 | 1 | 42 | 0 | 2 | 0 | 0 | 0 | 0 | 0 | 0 | 0 | 0 | 0 | 0 | 5 | 1 | 1 | 46 | 0 | 43 | 48 | 279 | 212 | 0 |  | 1 | - |  |  | No |  | 40 | 21/18/13 | 18114 | 1683 | - | 75 | - | - |  | Baja viscosidad por posible contaminación con un lubricante de menor viscosidad. | Nivel de limpieza en estado de precaución. | Resultados están dentro de los rangos aceptables. | Localice y corrija la causa de baja viscosidad del aceite. Una baja viscosidad puede reducir la protección por lubricación. Identifique las causas del origen y corrija el Codigo ISO alto del aceite. Asegúrese de que la contaminación no está siendo introducida a través de los equipos de manejo de aceite. Retome la muestra en el próximo intervalo programado.
C0017225 | ATOCONGO | V-364 | V-364 STHI | CAMION VOLQUETE | VOLVO | FMX 8X4R | SISTEMA HIDRAULICO | MOBILTRANS HD 10W | 2020-12-29 | 2021-01-04 | 2021-01-05 | 2021-01-07 | 12328 | 3935 | No | Yes | No | Precaución |  | 6.2 | 0 | 4 | 1 | 1 | 0 | 0 | 0 | 0 | 0 | 0 | 0 | 0 | 0 | 0 | 8 | 3 | 3 | 2 | 0 | 2593 | 11 | 812 | 1089 | 0 |  | 3.1 | - |  |  | No |  | 10 | 23/19/14 | 58681 | 4434 | - | 102 | - | - |  | Resultados están dentro de los rangos aceptables. | Nivel de limpieza en estado de precaución. | Resultados están dentro de los rangos aceptables. | Identifique las causas del origen y corrija el Codigo ISO alto del aceite. Asegúrese de que la contaminación no está siendo introducida a través de los equipos de manejo de aceite. Retome la muestra en el próximo intervalo programado.
C0017226 | ATOCONGO | V-364 | V-364 DIFE DEL | CAMION VOLQUETE | VOLVO | FMX 8X4R | DIFERENCIAL DELANTERO | MOBILUBE HD 85W-140 | 2020-12-29 | 2021-01-04 | 2021-01-05 | 2021-01-07 | 12328 | 1585 | Yes | No | No | Crítico |  | 24.8 | 1 | 52 | 0 | 0 | 0 | 0 | 0 | 0 | 1 | 0 | 0 | 0 | 0 | 0 | 4 | 0 | 0 | 11 | 0 | 14 | 21 | 481 | 6 | 0 |  | 0.8 | - |  |  | No |  | 22 | 24/20/14 | 127804 | 8789 | - | 107 | - | - |  | Resultados están dentro de los rangos aceptables. | Nivel de limpieza en estado de Crítico. | Resultados están dentro de los rangos aceptables. | Identifique las causas del origen y corrija el Codigo ISO alto del aceite. Asegúrese de que la contaminación no está siendo introducida a través de los equipos de manejo de aceite. Retome la muestra en el próximo intervalo programado.
C0017227 | ATOCONGO | V-364 | V-364 DIFE POS | CAMION VOLQUETE | VOLVO | FMX 8X4R | DIFERENCIAL POSTERIOR | MOBILUBE HD 85W-140 | 2020-12-29 | 2021-01-04 | 2021-01-05 | 2021-01-07 | 12328 | 1585 | Yes | No | No | Precaución |  | 24.7 | 0 | 28 | 0 | 0 | 0 | 0 | 0 | 0 | 1 | 0 | 0 | 0 | 0 | 0 | 2 | 0 | 1 | 3 | 0 | 9 | 2 | 480 | 4 | 0 |  | 0.6 | - |  |  | No |  | 12 | 23/20/14 | 70077 | 7785 | - | 157 | - | - |  | Resultados están dentro de los rangos aceptables. | Nivel de limpieza en estado de precaución. | Resultados están dentro de los rangos aceptables. | Identifique las causas del origen y corrija el Codigo ISO alto del aceite. Asegúrese de que la contaminación no está siendo introducida a través de los equipos de manejo de aceite. Retome la muestra en el próximo intervalo programado.
C0017228 | ATOCONGO | V-364 | V-364 CUDE RH | CAMION VOLQUETE | VOLVO | FMX 8X4R | CUBO DEL. RH | MOBILUBE HD 85W-140 | 2020-12-29 | 2021-01-04 | 2021-01-05 | 2021-01-07 | 12328 | 1585 | Yes | No | No | Crítico |  | 24.5 | 1 | 51 | 0 | 0 | 0 | 0 | 0 | 0 | 1 | 0 | 0 | 0 | 0 | 0 | 4 | 0 | 0 | 11 | 0 | 12 | 22 | 484 | 6 | 0 |  | 0.6 | - |  |  | No |  | 22 | 24/20/14 | 134316 | 8311 | - | 119 | - | - |  | Resultados están dentro de los rangos aceptables. | Nivel de limpieza en estado de Crítico. | Resultados están dentro de los rangos aceptables. | Identifique las causas del origen y corrija el Codigo ISO alto del aceite. Asegúrese de que la contaminación no está siendo introducida a través de los equipos de manejo de aceite. Retome la muestra en el próximo intervalo programado.
C0017229 | ATOCONGO | V-364 | V-364 CUDE LH | CAMION VOLQUETE | VOLVO | FMX 8X4R | CUBO DEL. LH | MOBILUBE HD 85W-140 | 2020-12-29 | 2021-01-04 | 2021-01-05 | 2021-01-07 | 12328 | 1585 | Yes | No | No | Crítico |  | 24.6 | 1 | 52 | 0 | 1 | 0 | 0 | 0 | 0 | 1 | 0 | 0 | 0 | 0 | 0 | 4 | 0 | 0 | 11 | 0 | 13 | 21 | 476 | 6 | 0 |  | 0.7 | - |  |  | No |  | 13 | 24/20/14 | 135510 | 7880 | - | 97 | - | - |  | Resultados están dentro de los rangos aceptables. | Nivel de limpieza en estado de Crítico. | Resultados están dentro de los rangos aceptables. | Identifique las causas del origen y corrija el Codigo ISO alto del aceite. Asegúrese de que la contaminación no está siendo introducida a través de los equipos de manejo de aceite. Retome la muestra en el próximo intervalo programado.
C0017230 | ATOCONGO | V-364 | V-364 CUPO RH | CAMION VOLQUETE | VOLVO | FMX 8X4R | CUBO POST. RH | MOBILUBE HD 85W-140 | 2020-12-29 | 2021-01-04 | 2021-01-05 | 2021-01-07 | 12328 | 1585 | Yes | No | No | Precaución |  | 24.7 | 0 | 27 | 0 | 0 | 0 | 0 | 0 | 0 | 1 | 0 | 0 | 0 | 0 | 0 | 2 | 0 | 0 | 3 | 0 | 10 | 4 | 497 | 6 | 0 |  | 0.7 | - |  |  | No |  | 10 | 23/20/14 | 68777 | 7675 | - | 153 | - | - |  | Resultados están dentro de los rangos aceptables. | Nivel de limpieza en estado de precaución. | Resultados están dentro de los rangos aceptables. | Identifique las causas del origen y corrija el Codigo ISO alto del aceite. Asegúrese de que la contaminación no está siendo introducida a través de los equipos de manejo de aceite. Retome la muestra en el próximo intervalo programado.
C0017231 | ATOCONGO | V-364 | V-364 CUPO LH | CAMION VOLQUETE | VOLVO | FMX 8X4R | CUBO POST. LH | MOBILUBE HD 85W-140 | 2020-12-29 | 2021-01-04 | 2021-01-05 | 2021-01-07 | 12328 | 1585 | Yes | No | No | Precaución |  | 24.7 | 0 | 27 | 0 | 0 | 0 | 0 | 0 | 0 | 1 | 0 | 0 | 0 | 0 | 0 | 2 | 0 | 1 | 3 | 0 | 9 | 3 | 475 | 5 | 0 |  | 0.7 | - |  |  | No |  | 15 | 23/20/14 | 66334 | 7504 | - | 154 | - | - |  | Resultados están dentro de los rangos aceptables. | Nivel de limpieza en estado de precaución. | Resultados están dentro de los rangos aceptables. | Identifique las causas del origen y corrija el Codigo ISO alto del aceite. Asegúrese de que la contaminación no está siendo introducida a través de los equipos de manejo de aceite. Retome la muestra en el próximo intervalo programado.
C0017232 | ATOCONGO | MTG-009 | MTG-009 MOT | MONTACARGAS | CATERPILLAR | PD11000 | MOTOR | MOBIL DELVAC MX 15W-40 | 2020-12-29 | 2021-01-04 | 2021-01-05 | 2021-01-07 | 7101 | 241 | Yes | Yes | No | Precaución | 14.4 | 13.5 | 1 | 5 | 0 | 1 | 0 | 0 | 44 | 0 | 0 | 0 | 0 | 0 | 0 | 0 | 4 | 1 | 1 | 2 | 0 | 1424 | 1160 | 1014 | 1313 | 0 | 8.3 | 1.6 | 2.6 | 0 | 0.1 | No |  | 10 | - | - | - | - | - | - | - |  | Baja viscosidad por posible contaminación con un lubricante de menor viscosidad o dilución con combustible. | Resultados están dentro de los rangos aceptables. | Resultados están dentro de los rangos aceptables. | Localice y corrija la causa de baja viscosidad del aceite. Una baja viscosidad puede reducir la protección por lubricación. Retome la muestra en el próximo intervalo.
C0017233 | ATOCONGO | MTG-009 | MTG-009 TRAN | MONTACARGAS | CATERPILLAR | PD11000 | TRANSMISION | MOBIL ATF 220 | 2020-12-29 | 2021-01-04 | 2021-01-05 | 2021-01-07 | 7101 | 433 | Yes | Yes | No | Crítico |  | 5.9 | 3 | 10 | 0 | 1 | 0 | 0 | 0 | 0 | 0 | 0 | 0 | 0 | 0 | 0 | 3 | 0 | 1 | 64 | 0 | 36 | 49 | 285 | 206 | 0 |  | 19.7 | - |  |  | No |  | 10 | 23/19/14 | 46775 | 3996 | - | 114 | - | - |  | Baja viscosidad por posible contaminación con un lubricante de menor viscosidad. | Nivel de limpieza en estado de precaución. | Resultados están dentro de los rangos aceptables. | Localice y corrija la causa de baja viscosidad del aceite. Una baja viscosidad puede reducir la protección por lubricación. Identifique las causas del origen y corrija el Codigo ISO alto del aceite. Asegúrese de que la contaminación no está siendo introducida a través de los equipos de manejo de aceite. Retome la muestra en el próximo intervalo programado.
C0017234 | ATOCONGO | MTG-009 | MTG-009 STHI | MONTACARGAS | CATERPILLAR | PD11000 | SISTEMA HIDRAULICO | MOBILTRANS HD 10W | 2020-12-29 | 2021-01-04 | 2021-01-05 | 2021-01-07 | 7101 | 2343 | No | Yes | No | Crítico |  | 6 | 3 | 67 | 0 | 2 | 0 | 0 | 0 | 0 | 1 | 0 | 0 | 0 | 0 | 0 | 7 | 3 | 1 | 2 | 0 | 3015 | 11 | 924 | 1232 | 0 |  | 1.4 | - |  |  | No |  | 16 | 24/19/14 | 110408 | 4226 | - | 96 | - | - |  | Resultados están dentro de los rangos aceptables. | Nivel de limpieza en estado de Crítico. | Resultados están dentro de los rangos aceptables. | Identifique las causas del origen y corrija el Codigo ISO alto del aceite. Asegúrese de que la contaminación no está siendo introducida a través de los equipos de manejo de aceite. Retome la muestra en el próximo intervalo programado.
C0017235 | ATOCONGO | MTG-009 | MTG-009 DIFE DEL | MONTACARGAS | CATERPILLAR | PD11000 | DIFERENCIAL DELANTERO | MOBILUBE HD 80W-90 | 2020-12-29 | 2021-01-04 | 2021-01-05 | 2021-01-07 | 7101 | 433 | Yes | No | No | Crítico |  | 14.1 | 0 | 24 | 0 | 0 | 0 | 0 | 0 | 0 | 0 | 0 | 0 | 0 | 0 | 0 | 2 | 0 | 0 | 2 | 0 | 38 | 2 | 476 | 3 | 0 |  | 14.5 | - |  |  | No |  | 14 | 24/21/16 | 131009 | 18158 | - | 381 | - | - |  | Resultados están dentro de los rangos aceptables. | Nivel de limpieza en estado de Crítico. | Resultados están dentro de los rangos aceptables. | Identifique las causas del origen y corrija el Codigo ISO alto del aceite. Asegúrese de que la contaminación no está siendo introducida a través de los equipos de manejo de aceite. Retome la muestra en el próximo intervalo programado.
C0017236 | BROCAL | EP-19 | EP-19 MOT | PERFORADORA DE ORUGAS | INGERSOLL RAND | DM45 | MOTOR | MOBIL DELVAC MX 15W-40 | 2020-12-23 | 2021-01-06 | 2021-01-07 | 2021-01-08 | 24627 | 102 | Yes | Yes | No | Precaución | 14.4 | 14.3 | 3 | 18 | 1 | 1 | 0 | 1 | 47 | 0 | 1 | 0 | 0 | 0 | 0 | 0 | 7 | 0 | 2 | 2 | 0 | 1412 | 1172 | 997 | 1310 | 0 | 8.7 | 4.5 | 7.5 | 0 | 0.9 | No |  | 11 | - | - | - | - | - | - | - |  | Resultados están dentro de los rangos aceptables. | Nivel de Silicio en el límite de precaución. | Resultados están dentro de los rangos aceptables. | Localice la fuente de silicio. Tome acciones correctivas. Retomar la muestra para confirmar condición.
C0017237 | BROCAL | EP-19 | EP-19 MF RH | PERFORADORA DE ORUGAS | INGERSOLL RAND | DM45 | MANDO FINAL RH | MOBILUBE HD 80W-90 | 2020-12-23 | 2021-01-06 | 2021-01-07 | 2021-01-08 | 24627 | 127 | Yes | No | No | Crítico |  | 12.7 | 2 | 54 | 0 | 3 | 0 | 1 | 0 | 0 | 1 | 0 | 0 | 0 | 0 | 0 | 15 | 0 | 1 | 2 | 0 | 76 | 4 | 464 | 41 | 0 |  | 3.9 | - |  |  | No |  | 22 | 25/23/15 | 188101 | 47403 | - | 192 | - | - |  | Baja viscosidad por posible contaminación con un lubricante de menor viscosidad. | Nivel de limpieza en estado de Crítico. | Resultados están dentro de los rangos aceptables. | Localice y corrija la causa de baja viscosidad del aceite. Una baja viscosidad puede reducir la protección por lubricación. Identifique las causas del origen y corrija el Codigo ISO alto del aceite. Asegúrese de que la contaminación no está siendo introducida a través de los equipos de manejo de aceite. Retome la muestra en el próximo intervalo programado.
C0017238 | BROCAL | EP-19 | EP-19 MF LH | PERFORADORA DE ORUGAS | INGERSOLL RAND | DM45 | MANDO FINAL LH | MOBILUBE HD 80W-90 | 2020-12-23 | 2021-01-06 | 2021-01-07 | 2021-01-08 | 24627 | 127 | Yes | No | No | Crítico |  | 13.4 | 3 | 204 | 1 | 14 | 0 | 2 | 0 | 0 | 4 | 1 | 0 | 0 | 0 | 0 | 64 | 1 | 6 | 3 | 0 | 70 | 13 | 473 | 34 | 0 |  | 3.2 | - |  |  | No |  | 78 | 25/24/16 | 282295 | 137875 | - | 354 | - | - |  | Baja viscosidad por posible contaminación con un lubricante de menor viscosidad. Contaminación: | Nivel de limpieza en estado de Crítico. Nivel de Silicio en el límite de precaución. | Elevado desgaste de Hierro. | Localice la fuente de silicio. Localice y corrija la causa de baja viscosidad del aceite. Una baja viscosidad puede reducir la protección por lubricación. Identifique las causas del origen y corrija el Codigo ISO alto del aceite. Asegúrese de que la contaminación no está siendo introducida a través de los equipos de manejo de aceite. Determine la fuente del metal de desgaste excesivo y tome acciones correctivas. Retomar la muestra para monitorear condición.
C0017239 | BROCAL | EP-19 | EP-19 CJRO | PERFORADORA DE ORUGAS | INGERSOLL RAND | DM45 | CABEZAL DE ROTACION | MOBILUBE HD 80W-90 | 2020-12-23 | 2021-01-06 | 2021-01-07 | 2021-01-08 | 24627 | 127 | Yes | No | No | Crítico |  | 14.3 | 0 | 11 | 0 | 1 | 0 | 0 | 4 | 0 | 0 | 0 | 0 | 0 | 0 | 0 | 5 | 2 | 0 | 3 | 0 | 14 | 3 | 472 | 14 | 0 |  | 2.2 | - |  |  | No |  | 11 | 25/23/17 | 224543 | 60142 | - | 662 | - | - |  | Resultados están dentro de los rangos aceptables. | Niveles de Sodio en el límite de precuación. Nivel de limpieza en estado de Crítico. | Resultados están dentro de los rangos aceptables. | Localice la fuente de Sodio. Identifique las causas del origen y corrija el Codigo ISO alto del aceite. Asegúrese de que la contaminación no está siendo introducida a través de los equipos de manejo de aceite. Retome la muestra en el próximo intervalo programado.
C0017240 | BROCAL | RE-60 | RE-60 MOT | EXCAVADORA DE ORUGAS | CATERPILLAR | 374FL | MOTOR | MOBIL DELVAC MX 15W-40 | 2020-12-21 | 2021-01-06 | 2021-01-07 | 2021-01-08 | 11964 | 293 | Yes | Yes | No | Precaución | 14.4 | 13.6 | 1 | 39 | 0 | 0 | 0 | 1 | 45 | 0 | 0 | 0 | 0 | 0 | 0 | 0 | 4 | 0 | 1 | 3 | 0 | 1372 | 1134 | 977 | 1277 | 0 | 7.7 | 5.5 | 5 | 0 | 1.1 | No |  | 10 | - | - | - | - | - | - | - |  | Baja viscosidad por posible contaminación con un lubricante de menor viscosidad o dilución con combustible. | Resultados están dentro de los rangos aceptables. | Resultados están dentro de los rangos aceptables. | Localice y corrija la causa de baja viscosidad del aceite. Una baja viscosidad puede reducir la protección por lubricación. Retome la muestra en el próximo intervalo.
C0017241 | BROCAL | RE-60 | RE-60 STHI | EXCAVADORA DE ORUGAS | CATERPILLAR | 374FL | SISTEMA HIDRAULICO | MOBILTRANS HD 10W | 2020-12-21 | 2021-01-06 | 2021-01-07 | 2021-01-08 | 11964 | 293 | Yes | Yes | No | Precaución |  | 6 | 6 | 15 | 1 | 5 | 0 | 2 | 2 | 0 | 1 | 0 | 0 | 0 | 0 | 0 | 19 | 6 | 4 | 2 | 0 | 2754 | 19 | 973 | 1133 | 0 |  | 1.7 | - |  |  | No |  | 10 | 21/16/13 | 11905 | 419 | - | 55 | - | - |  | Resultados están dentro de los rangos aceptables. | Nivel de limpieza en estado de precaución. | Resultados están dentro de los rangos aceptables. | Identifique las causas del origen y corrija el Codigo ISO alto del aceite. Asegúrese de que la contaminación no está siendo introducida a través de los equipos de manejo de aceite. Retome la muestra en el próximo intervalo programado.
C0017242 | BROCAL | C-86 | C-86 MOT | CARGADOR FRONTAL | CATERPILLAR | 966H | MOTOR | MOBIL DELVAC MX 15W-40 | 2020-12-27 | 2021-01-06 | 2021-01-07 | 2021-01-08 | 12570 | 289 | Yes | Yes | No | Precaución | 14.4 | 13.8 | 3 | 28 | 2 | 0 | 0 | 1 | 45 | 0 | 0 | 0 | 0 | 0 | 0 | 0 | 3 | 1 | 1 | 2 | 0 | 1390 | 1150 | 1002 | 1302 | 0 | 8.4 | 6.1 | 8.7 | 0 | 0.8 | No |  | 12 | - | - | - | - | - | - | - |  | Baja viscosidad por posible contaminación con un lubricante de menor viscosidad o dilución con combustible. | Resultados están dentro de los rangos aceptables. | Desgaste de Plomo en el límite de precaución. | Localice y corrija la causa de baja viscosidad del aceite. Una baja viscosidad puede reducir la protección por lubricación. Determine la fuente del metal de desgaste y tome acciones correctivas. Retomar la muestra para monitorear condición.
C0017243 | TARMA | MO-18 | MO-18 MOT | MOTONIVELADORA | CATERPILLAR | 140K | MOTOR | MOBIL DELVAC MX 15W-40 | 2020-12-08 | 2021-01-04 | 2021-01-06 | 2021-01-06 | 11927 | 243 | Yes | Yes | No | Crítico | 14.4 | 12.6 | 0 | 16 | 0 | 0 | 0 | 1 | 47 | 0 | 0 | 0 | 0 | 0 | 0 | 0 | 2 | 2 | 1 | 2 | 0 | 1518 | 1240 | 1052 | 1371 | 0 | 8 | 5.6 | 7.6 | 0 | 0.6 | No |  | 10 | - | - | - | - | - | - | - |  | Baja viscosidad por posible contaminación con un lubricante de menor viscosidad o dilución con combustible. | Resultados están dentro de los rangos aceptables. | Resultados están dentro de los rangos aceptables. | Localice y corrija la causa de baja viscosidad del aceite. Una baja viscosidad puede reducir la protección por lubricación. Retome la muestra en el próximo intervalo.
C0017244 | TARMA | MO-18 | MO-18 TRAN | MOTONIVELADORA | CATERPILLAR | 140K | TRANSMISION | MOBILTRANS HD 30 | 2020-12-08 | 2021-01-04 | 2021-01-06 | 2021-01-06 | 11927 | 998 | Yes | Yes | No | Precaución |  | 11.2 | 3 | 7 | 0 | 4 | 0 | 0 | 0 | 0 | 0 | 0 | 0 | 0 | 0 | 0 | 4 | 5 | 2 | 1 | 0 | 2810 | 8 | 871 | 1152 | 0 |  | 0.4 | - |  |  | No |  | 12 | 22/17/12 | 27985 | 675 | - | 25 | - | - |  | Resultados están dentro de los rangos aceptables. | Nivel de limpieza en estado de precaución. | Resultados están dentro de los rangos aceptables. | Identifique las causas del origen y corrija el Codigo ISO alto del aceite. Asegúrese de que la contaminación no está siendo introducida a través de los equipos de manejo de aceite. Retome la muestra en el próximo intervalo programado.
C0017245 | TARMA | RE-36 | RE-36 MOT | EXCAVADORA DE ORUGAS | KOMATSU | PC-350LC-8 | MOTOR | MOBIL DELVAC MX 15W-40 | 2020-12-13 | 2021-01-04 | 2021-01-06 | 2021-01-06 | 10638 | 240 | Yes | Yes | No | Precaución | 14.4 | 15 | 6 | 30 | 1 | 2 | 0 | 2 | 42 | 3 | 0 | 0 | 0 | 0 | 0 | 0 | 5 | 0 | 0 | 18 | 0 | 1615 | 1058 | 969 | 1266 | 0 | 7.8 | 4.6 | 8 | 0 | 1.7 | No |  | 8 | - | - | - | - | - | - | - |  | Resultados están dentro de los rangos aceptables. | Elevado nivel de hollín, como resultado de una combustión incompleta. | Resultados están dentro de los rangos aceptables. | Revisar la presión de compresión, admisión de aire y sistema de inyección. Tome acciones correctivas. Retome la muestra para confirmar condición.
C0017246 | TARMA | RE-36 | RE-36 MF RH | EXCAVADORA DE ORUGAS | KOMATSU | PC-350LC-8 | MANDO FINAL RH | MOBILUBE HD 85W-140 | 2020-12-13 | 2021-01-04 | 2021-01-06 | 2021-01-06 | 10638 | 240 | Yes | No | No | Crítico |  |  | 1 | 49 | 0 | 2 | 0 | 1 | 6 | 1 | 1 | 4 | 0 | 1 | 1 | 0 | 14 | 0 | 3 | 89 | 9 | 2474 | 70 | 831 | 1057 | 0 |  | 6.6 | - |  |  | Si |  | 79 | - | - | - | - | - | - | - |  | Esta muestra contiene una cantidad excesiva de agua y por ello no es posible analizar ciertas pruebas. | Esta muestra contiene una cantidad excesiva de agua y por ello no es posible analizar ciertas pruebas. Por favor asegúrese que el agua visible no este contenida al momento de tomar la muestra. | Resultados están dentro de los rangos aceptables. | Tome acciones correctivas. Retome la muestra para confirmar condición.
C0017247 | TARMA | RE-36 | RE-36 MF LH | EXCAVADORA DE ORUGAS | KOMATSU | PC-350LC-8 | MANDO FINAL LH | MOBILUBE HD 85W-140 | 2020-12-13 | 2021-01-04 | 2021-01-06 | 2021-01-06 | 10638 | 240 | Yes | No | No | Crítico |  | 18.1 | 0 | 23 | 0 | 3 | 0 | 1 | 1 | 0 | 0 | 0 | 0 | 0 | 0 | 0 | 14 | 3 | 2 | 4 | 0 | 2602 | 14 | 827 | 1098 | 0 |  | 2.5 | - |  |  | No |  | 20 | 25/24/17 | 290155 | 93668 | - | 978 | - | - |  | El paquete de aditivos no corresponde al lubricante muestreado. Baja viscosidad por posible contaminación con un lubricante de menor viscosidad. | Nivel de limpieza en estado de Crítico. | Resultados están dentro de los rangos aceptables. | Localice y corrija la causa de baja viscosidad del aceite. Una baja viscosidad puede reducir la protección por lubricación. Identifique las causas del origen y corrija el Codigo ISO alto del aceite. Asegúrese de que la contaminación no está siendo introducida a través de los equipos de manejo de aceite. Retome la muestra en el próximo intervalo programado.
C0017248 | TARMA | RE-36 | RE-36 RDGI | EXCAVADORA DE ORUGAS | KOMATSU | PC-350LC-8 | REDUCTOR DE GIRO | MOBILUBE HD 85W-140 | 2020-12-13 | 2021-01-04 | 2021-01-06 | 2021-01-06 | 10638 | 513 | Yes | No | No | Crítico |  | 24.8 | 2 | 44 | 0 | 1 | 0 | 0 | 0 | 0 | 1 | 1 | 0 | 0 | 0 | 0 | 4 | 0 | 1 | 2 | 1 | 88 | 7 | 496 | 58 | 0 |  | 1 | - |  |  | No |  | 23 | 25/24/19 | 253032 | 80285 | - | 4300 | - | - |  | Resultados están dentro de los rangos aceptables. | Nivel de limpieza en estado de Crítico. | Resultados están dentro de los rangos aceptables. | Identifique las causas del origen y corrija el Codigo ISO alto del aceite. Asegúrese de que la contaminación no está siendo introducida a través de los equipos de manejo de aceite. Retome la muestra en el próximo intervalo programado.
C0017249 | TARMA | V-430 | V-430 MOT | CAMION VOLQUETE | VOLVO | FMX 8X4R | MOTOR | MOBIL DELVAC 1 5W-40 | 2020-12-13 | 2021-01-04 | 2021-01-06 | 2021-01-06 | 9662 | 247 | Yes | Yes | No | Precaución | 14.8 | 13.9 | 2 | 16 | 1 | 1 | 0 | 0 | 8 | 0 | 0 | 0 | 0 | 0 | 0 | 0 | 5 | 3 | 2 | 54 | 0 | 2258 | 613 | 1017 | 1324 | 0 | 10.4 | 12.8 | 9.3 | 0 | 0.3 | No |  | 8 | - | - | - | - | - | - | - |  | Alta oxidación por posible degradación del aceite a altas temperaturas. | Resultados están dentro de los rangos aceptables. | Resultados están dentro de los rangos aceptables. | Revisar el sistema de enfriamiento (termostatos, radiador, bomba de agua, mangueras, etc.). Tome acciones correctivas. Retome la muestra para confirmar condición.
C0017250 | TARMA | RE-36 | RE-36 STHI | EXCAVADORA DE ORUGAS | KOMATSU | PC-350LC-8 | SISTEMA HIDRAULICO | MOBILTRANS HD 10W | 2020-12-14 | 2021-01-04 | 2021-01-06 | 2021-01-06 | 10638 | 2094 | Yes | Yes | No | Crítico |  | 6.1 | 2 | 15 | 0 | 4 | 0 | 1 | 0 | 0 | 0 | 0 | 0 | 0 | 0 | 0 | 14 | 1 | 2 | 3 | 0 | 2906 | 12 | 875 | 1170 | 0 |  | 0.6 | - |  |  | No |  | 16 | 25/22/11 | 201258 | 34950 | - | 14 | - | - |  | Resultados están dentro de los rangos aceptables. | Nivel de limpieza en estado de Crítico. Contaminación de Silicio en estado crítico. Altos niveles de silicio abrasivo (polvo) causarán alto desgaste. | Resultados están dentro de los rangos aceptables. | Localice la fuente de silicio. Identifique las causas del origen y corrija el Codigo ISO alto del aceite. Asegúrese de que la contaminación no está siendo introducida a través de los equipos de manejo de aceite. Retome la muestra en el próximo intervalo programado.
C0017251 | TARMA | V-315 | V-315 MOT | CAMION VOLQUETE | VOLVO | FMX 8X4R | MOTOR | MOBIL DELVAC 1 5W-40 | 2020-12-14 | 2021-01-04 | 2021-01-06 | 2021-01-06 | 14480 | 496 | No | No | No | Crítico | 14.8 | 14.7 | 5 | 28 | 2 | 2 | 0 | 1 | 1 | 1 | 0 | 0 | 0 | 0 | 0 | 0 | 4 | 4 | 2 | 49 | 0 | 2468 | 511 | 996 | 1345 | 0 | 9.7 | 17 | 16.5 | 0 | 0.9 | No |  | 9 | - | - | - | - | - | - | - |  | Alta oxidación por posible degradación del aceite a altas temperaturas. | La tasa de nitración aumenta debido a condiciones inadecuadas de combustión e ignición. | Resultados están dentro de los rangos aceptables. | Localice y corrija causa de nitración. Revisar el sistema de enfriamiento (termostatos, radiador, bomba de agua, mangueras, etc.). Tome acciones correctivas. Retome la muestra para confirmar condición.
C0017252 | TARMA | V-315 | V-315 STDI | CAMION VOLQUETE | VOLVO | FMX 8X4R | SISTEMA DIRECCION | VOLVO ACEITE ATF XRON III | 2020-12-14 | 2021-01-04 | 2021-01-06 | 2021-01-06 | 14480 | 496 | Yes | Yes | No | Crítico |  | 6 | 1 | 12 | 0 | 1 | 0 | 0 | 0 | 0 | 0 | 0 | 0 | 0 | 0 | 0 | 5 | 1 | 1 | 83 | 0 | 183 | 7 | 220 | 27 | 0 |  | 0 | - |  |  | No |  | 14 | 20/17/13 | 8647 | 894 | - | 65 | - | - |  | Baja viscosidad por posible contaminación con un lubricante de menor viscosidad. | Resultados están dentro de los rangos aceptables. | Resultados están dentro de los rangos aceptables. | Localice y corrija la causa de baja viscosidad del aceite. Una baja viscosidad puede reducir la protección por lubricación. Retome la muestra en el próximo intervalo.
C0017253 | TARMA | V-433 | V-433 MOT | CAMION VOLQUETE | VOLVO | FMX 8X4R | MOTOR | MOBIL DELVAC 1 5W-40 | 2020-12-14 | 2021-01-04 | 2021-01-06 | 2021-01-06 | 9107 | 520 | No | No | No | Crítico | 14.8 | 12.8 | 3 | 27 | 2 | 1 | 0 | 1 | 3 | 0 | 0 | 0 | 0 | 0 | 0 | 0 | 4 | 0 | 2 | 45 | 0 | 2437 | 550 | 981 | 1335 | 0 | 8.8 | 25.2 | 10.3 | 0 | 0.7 | No |  | 12 | - | - | - | - | - | - | - |  | Alta oxidación por posible degradación del aceite a altas temperaturas. Baja viscosidad por posible contaminación con un lubricante de menor viscosidad. | La tasa de nitración aumenta debido a condiciones inadecuadas de combustión e ignición. | Resultados están dentro de los rangos aceptables. | Localice y corrija causa de nitración. Revisar el sistema de enfriamiento (termostatos, radiador, bomba de agua, mangueras, etc.). Localice y corrija la causa de baja viscosidad del aceite. Una baja viscosidad puede reducir la protección por lubricación. Retome la muestra en el próximo intervalo.
C0017254 | TARMA | V-432 | V-432 MOT | CAMION VOLQUETE | VOLVO | FMX 8X4R | MOTOR | MOBIL DELVAC 1 5W-40 | 2020-12-15 | 2021-01-04 | 2021-01-06 | 2021-01-06 | 8124 | 476 | No | No | No | Crítico | 14.8 | 13.1 | 4 | 39 | 6 | 1 | 2 | 1 | 2 | 0 | 1 | 0 | 0 | 0 | 0 | 0 | 7 | 2 | 2 | 49 | 0 | 2454 | 541 | 959 | 1339 | 0 | 8.8 | 23.3 | 15.3 | 0 | 0.6 | No |  | 12 | - | - | - | - | - | - | - |  | Alta oxidación por posible degradación del aceite a altas temperaturas. Baja viscosidad por posible contaminación con un lubricante de menor viscosidad. | La tasa de nitración aumenta debido a condiciones inadecuadas de combustión e ignición. | Desgaste de Plomo en el límite de precaución. | Localice y corrija causa de nitración. Revisar el sistema de enfriamiento (termostatos, radiador, bomba de agua, mangueras, etc.). Localice y corrija la causa de baja viscosidad del aceite. Una baja viscosidad puede reducir la protección por lubricación. Determine la fuente del metal de desgaste y tome acciones correctivas. Retomar la muestra para monitorear condición.
C0017255 | TARMA | C-87 | C-87 MOT | CARGADOR FRONTAL | CATERPILLAR | 966H | MOTOR | MOBIL DELVAC 1 5W-40 | 2020-12-15 | 2021-01-04 | 2021-01-06 | 2021-01-06 | 12795 | 471 | No | No | No | Crítico | 14.8 | 14.3 | 2 | 34 | 2 | 1 | 0 | 1 | 2 | 0 | 0 | 0 | 0 | 0 | 0 | 0 | 4 | 2 | 2 | 39 | 0 | 2248 | 490 | 958 | 1267 | 0 | 8.8 | 17.4 | 10.2 | 0 | 1.6 | No |  | 10 | - | - | - | - | - | - | - |  | Alta oxidación por posible degradación del aceite a altas temperaturas. | Elevado nivel de hollín, como resultado de una combustión incompleta. | Desgaste de Plomo en el límite de precaución. | Revisar la presión de compresión, admisión de aire y sistema de inyección. Revisar el sistema de enfriamiento (termostatos, radiador, bomba de agua, mangueras, etc.). Determine la fuente del metal de desgaste y tome acciones correctivas. Retomar la muestra para monitorear condición.
C0017256 | TARMA | EP-34 | EP-34 MOT | PERFORADORA DE ORUGAS | SANDVIK | DX700 | MOTOR | MOBIL DELVAC MX 15W-40 | 2020-12-16 | 2021-01-04 | 2021-01-06 | 2021-01-06 | 14570 | 237 | Yes | Yes | No | Crítico | 14.4 | 12.6 | 1 | 28 | 0 | 0 | 0 | 1 | 47 | 0 | 0 | 0 | 0 | 0 | 0 | 0 | 3 | 0 | 1 | 2 | 0 | 1511 | 1215 | 1013 | 1353 | 0 | 7.6 | 5.9 | 8.7 | 0 | 1 | No |  | 10 | - | - | - | - | - | - | - |  | Baja viscosidad por posible contaminación con un lubricante de menor viscosidad o dilución con combustible. | Resultados están dentro de los rangos aceptables. | Resultados están dentro de los rangos aceptables. | Localice y corrija la causa de baja viscosidad del aceite. Una baja viscosidad puede reducir la protección por lubricación. Retome la muestra en el próximo intervalo.
C0017257 | TARMA | EP-34 | EP-34 MF RH | PERFORADORA DE ORUGAS | SANDVIK | DX700 | MANDO FINAL RH | MOBILUBE HD 85W-140 | 2020-12-16 | 2021-01-04 | 2021-01-06 | 2021-01-06 | 14570 | 237 | Yes | No | No | Crítico |  | 23.6 | 0 | 4 | 0 | 0 | 0 | 0 | 0 | 0 | 0 | 0 | 0 | 0 | 0 | 0 | 2 | 2 | 1 | 1 | 0 | 551 | 4 | 564 | 226 | 0 |  | 0.5 | - |  |  | No |  | 13 | 25/22/16 | 206331 | 30243 | - | 354 | - | - |  | Baja viscosidad por posible contaminación con un lubricante de menor viscosidad. | Nivel de limpieza en estado de Crítico. | Resultados están dentro de los rangos aceptables. | Localice y corrija la causa de baja viscosidad del aceite. Una baja viscosidad puede reducir la protección por lubricación. Identifique las causas del origen y corrija el Codigo ISO alto del aceite. Asegúrese de que la contaminación no está siendo introducida a través de los equipos de manejo de aceite. Retome la muestra en el próximo intervalo programado.
C0017258 | TARMA | EP-34 | EP-34 MF LH | PERFORADORA DE ORUGAS | SANDVIK | DX700 | MANDO FINAL LH | MOBILUBE HD 85W-140 | 2020-12-16 | 2021-01-04 | 2021-01-06 | 2021-01-06 | 14570 | 237 | Yes | No | No | Crítico |  | 24.1 | 0 | 5 | 0 | 0 | 0 | 0 | 0 | 0 | 0 | 0 | 0 | 0 | 0 | 0 | 2 | 0 | 0 | 2 | 0 | 372 | 3 | 549 | 160 | 0 |  | 0.5 | - |  |  | No |  | 18 | 24/22/16 | 115905 | 21035 | - | 555 | - | - |  | Resultados están dentro de los rangos aceptables. | Nivel de limpieza en estado de Crítico. | Resultados están dentro de los rangos aceptables. | Identifique las causas del origen y corrija el Codigo ISO alto del aceite. Asegúrese de que la contaminación no está siendo introducida a través de los equipos de manejo de aceite. Retome la muestra en el próximo intervalo programado.
C0017259 | TARMA | RE-39 | RE-39 MOT | EXCAVADORA DE ORUGAS | KOMATSU | PC-350LC-8 | MOTOR | MOBIL DELVAC MX 15W-40 | 2020-12-18 | 2021-01-04 | 2021-01-06 | 2021-01-06 | 9601 | 203 | Yes | Yes | No | Crítico | 14.4 | 14.6 | 8 | 32 | 7 | 3 | 1 | 1 | 46 | 0 | 2 | 0 | 0 | 0 | 0 | 0 | 7 | 0 | 1 | 34 | 0 | 1718 | 1104 | 957 | 1330 | 0 | 8.4 | 4.2 | 8.5 | 0 | 1.3 | No |  | 15 | - | - | - | - | - | - | - |  | Resultados están dentro de los rangos aceptables. | Elevado nivel de hollín, como resultado de una combustión incompleta. | Elevado desgaste de Plomo. | Revisar la presión de compresión, admisión de aire y sistema de inyección. Identifique y evalúe los componentes a base de este elemento. Determine la fuente del metal de desgaste excesivo y tome acciones correctivas. Retomar la muestra para monitorear condición.
C0017260 | TARMA | RE-39 | RE-39 MF RH | EXCAVADORA DE ORUGAS | KOMATSU | PC-350LC-8 | MANDO FINAL RH | MOBILUBE HD 85W-140 | 2020-12-18 | 2021-01-04 | 2021-01-06 | 2021-01-06 | 9601 | 203 | Yes | No | No | Crítico |  | 24.8 | 0 | 30 | 0 | 3 | 0 | 0 | 0 | 0 | 0 | 0 | 0 | 0 | 0 | 0 | 9 | 0 | 0 | 2 | 0 | 158 | 1 | 489 | 75 | 0 |  | 0.5 | - |  |  | No |  | 25 | 25/23/18 | 282111 | 73038 | - | 1379 | - | - |  | Resultados están dentro de los rangos aceptables. | Nivel de limpieza en estado de Crítico. | Resultados están dentro de los rangos aceptables. | Identifique las causas del origen y corrija el Codigo ISO alto del aceite. Asegúrese de que la contaminación no está siendo introducida a través de los equipos de manejo de aceite. Retome la muestra en el próximo intervalo programado.
C0017261 | TARMA | RE-39 | RE-39 MF LH | EXCAVADORA DE ORUGAS | KOMATSU | PC-350LC-8 | MANDO FINAL LH | MOBILUBE HD 85W-140 | 2020-12-18 | 2021-01-04 | 2021-01-06 | 2021-01-06 | 9601 | 203 | Yes | No | No | Normal |  | 24.6 | 1 | 199 | 0 | 3 | 0 | 1 | 0 | 0 | 2 | 5 | 0 | 0 | 0 | 0 | 20 | 0 | 1 | 3 | 9 | 186 | 6 | 498 | 77 | 0 |  | 0.6 | - |  |  | No |  | 6306 | - | - | - | - | - | - | - |  | Resultados están dentro de los rangos aceptables. | No se realizó nivel de limpieza por particulas visibles mayores a 40 micras. | Indica presencia de partículas ferromagnéticas visibles mayores a 40 micras. | Determine la fuente de partículas ferromagnéticas y tome acciones correctivas de ser necesario. Tome acciones correctivas. Retome la muestra para confirmar condición.
C0017262 | TARMA | C-94 | C-94 MOT | CARGADOR FRONTAL | VOLVO | L150H | MOTOR | MOBIL DELVAC 1 5W-40 | 2020-12-20 | 2021-01-04 | 2021-01-06 | 2021-01-06 | 10492 | 249 | No | No | No | Normal | 14.8 | 14 | 0 | 4 | 0 | 0 | 0 | 0 | 8 | 0 | 0 | 0 | 0 | 0 | 0 | 0 | 3 | 1 | 2 | 48 | 0 | 2109 | 586 | 979 | 1272 | 0 | 9.6 | 2.4 | 2.2 | 0 | 0.3 | No |  | 13 | - | - | - | - | - | - | - |  | Resultados están dentro de los rangos aceptables. | Resultados están dentro de los rangos aceptables. | Resultados están dentro de los rangos aceptables. | Retome la muestra en el próximo intervalo programado.
C0017263 | BAMBAS | FC-132 | FC-132 MOT | CAMION | CATERPILLAR | 793F | MOTOR | MOBIL DELVAC ELITE 15W 40 | 2020-12-13 | 2021-01-05 | 2021-01-06 | 2021-01-07 | 16817 | 272 | Yes | Yes | No | Normal | 14.7 | 14.7 | 2 | 12 | 0 | 0 | 0 | 0 | 46 | 0 | 0 | 0 | 0 | 0 | 0 | 0 | 3 | 2 | 1 | 47 | 0 | 1267 | 801 | 966 | 1194 | 0 | 8.2 | 3.2 | 2.8 | 0 | 0.4 | No |  | 4 | - | - | - | - | - | - | - |  | Resultados están dentro de los rangos aceptables. | Resultados están dentro de los rangos aceptables. | Resultados están dentro de los rangos aceptables. | Retome la muestra en el próximo intervalo programado.
C0017264 | BAMBAS | FC-132 | FC-132 TRAN | CAMION | CATERPILLAR | 793F | TRANSMISION | MOBILTRANS HD 30 | 2020-12-13 | 2021-01-05 | 2021-01-06 | 2021-01-07 | 16817 | 541 | No | Yes | No | Normal |  | 11.1 | 2 | 3 | 1 | 1 | 0 | 0 | 0 | 0 | 0 | 0 | 0 | 0 | 0 | 0 | 5 | 2 | 1 | 2 | 0 | 2979 | 10 | 956 | 1216 | 0 |  | 0.5 | - |  |  | No |  | 12 | 18/16/13 | 1957 | 523 | - | 71 | - | - |  | Resultados están dentro de los rangos aceptables. | Resultados están dentro de los rangos aceptables. | Resultados están dentro de los rangos aceptables. | Retome la muestra en el próximo intervalo programado.
C0017265 | BAMBAS | FC-132 | FC-132 STHI | CAMION | CATERPILLAR | 793F | SISTEMA HIDRAULICO | MOBILTRANS HD 10W | 2020-12-13 | 2021-01-05 | 2021-01-06 | 2021-01-07 | 16817 | 541 | Yes | Yes | No | Crítico |  | 6.3 | 11 | 7 | 0 | 1 | 0 | 0 | 1 | 1 | 0 | 0 | 0 | 0 | 0 | 0 | 10 | 1 | 1 | 3 | 0 | 3030 | 13 | 917 | 1166 | 0 |  | 3.6 | - |  |  | No |  | 6 | 21/16/13 | 12640 | 544 | - | 45 | - | - |  | Resultados están dentro de los rangos aceptables. | Nivel de limpieza en estado de precaución. | Elevado desgaste de Cobre. | Identifique las causas del origen y corrija el Codigo ISO alto del aceite. Asegúrese de que la contaminación no está siendo introducida a través de los equipos de manejo de aceite. Determine la fuente del metal de desgaste excesivo y tome acciones correctivas. Retomar la muestra para monitorear condición.
C0017266 | BAMBAS | FC-132 | FC-132 STDI | CAMION | CATERPILLAR | 793F | SISTEMA DIRECCION | MOBILTRANS HD 30 | 2020-12-13 | 2021-01-05 | 2021-01-06 | 2021-01-07 | 16817 | 541 | Yes | Yes | No | Normal |  | 10.9 | 1 | 2 | 0 | 1 | 0 | 0 | 0 | 0 | 0 | 0 | 0 | 0 | 0 | 0 | 5 | 2 | 2 | 2 | 0 | 2758 | 11 | 882 | 1181 | 0 |  | 3 | - |  |  | No |  | 10 | 18/16/13 | 2109 | 490 | - | 57 | - | - |  | Resultados están dentro de los rangos aceptables. | Resultados están dentro de los rangos aceptables. | Resultados están dentro de los rangos aceptables. | Retome la muestra en el próximo intervalo programado.
C0017267 | BAMBAS | FC-132 | FC-132 BM RH | CAMION | CATERPILLAR | 793F | BOCAMAZA RH | MOBILUBE XFD 60 | 2020-12-13 | 2021-01-05 | 2021-01-06 | 2021-01-07 | 16817 | 541 | Yes |  | No | Crítico |  | 24.9 | 0 | 10 | 0 | 0 | 0 | 0 | 0 | 1 | 0 | 0 | 0 | 0 | 0 | 0 | 7 | 3 | 1 | 103 | 0 | 276 | 2 | 274 | 15 | 0 |  | 1.6 | - |  |  | No |  | 12 | 24/20/14 | 88189 | 6227 | - | 139 | - | - |  | Resultados están dentro de los rangos aceptables. | Nivel de limpieza en estado de Crítico. | Resultados están dentro de los rangos aceptables. | Identifique las causas del origen y corrija el Codigo ISO alto del aceite. Asegúrese de que la contaminación no está siendo introducida a través de los equipos de manejo de aceite. Retome la muestra en el próximo intervalo programado.
C0017268 | BAMBAS | FC-132 | FC-132 BM LH | CAMION | CATERPILLAR | 793F | BOCAMAZA LH | MOBILUBE XFD 60 | 2020-12-13 | 2021-01-05 | 2021-01-06 | 2021-01-07 | 16817 | 541 | Yes |  | No | Crítico |  | 24.8 | 0 | 15 | 0 | 0 | 0 | 0 | 0 | 1 | 0 | 0 | 0 | 0 | 0 | 0 | 5 | 1 | 1 | 105 | 0 | 258 | 2 | 265 | 6 | 0 |  | 2.3 | - |  |  | No |  | 14 | 24/21/15 | 147262 | 13665 | - | 219 | - | - |  | Resultados están dentro de los rangos aceptables. | Nivel de limpieza en estado de Crítico. | Resultados están dentro de los rangos aceptables. | Identifique las causas del origen y corrija el Codigo ISO alto del aceite. Asegúrese de que la contaminación no está siendo introducida a través de los equipos de manejo de aceite. Retome la muestra en el próximo intervalo programado.
C0017269 | BAMBAS | FC-132 | FC-132 MF RH | CAMION | CATERPILLAR | 793F | MANDO FINAL RH | MOBILUBE XFD 60 | 2020-12-13 | 2021-01-05 | 2021-01-06 | 2021-01-07 | 16817 | 541 | Yes |  | No | Crítico |  | 25 | 1 | 10 | 0 | 0 | 0 | 0 | 0 | 0 | 0 | 0 | 0 | 0 | 0 | 0 | 2 | 1 | 3 | 111 | 0 | 234 | 2 | 252 | 4 | 0 |  | 1.8 | - |  |  | No |  | 10 | 24/20/14 | 128591 | 5060 | - | 81 | - | - |  | Resultados están dentro de los rangos aceptables. | Niveles de Potasio en el límite de precuación. Nivel de limpieza en estado de Crítico. | Resultados están dentro de los rangos aceptables. | Localice la fuente de Potasio. Identifique las causas del origen y corrija el Codigo ISO alto del aceite. Asegúrese de que la contaminación no está siendo introducida a través de los equipos de manejo de aceite. Retome la muestra en el próximo intervalo programado.
C0017270 | BAMBAS | FC-132 | FC-132 MF LH | CAMION | CATERPILLAR | 793F | MANDO FINAL LH | MOBILUBE XFD 60 | 2020-12-13 | 2021-01-05 | 2021-01-06 | 2021-01-07 | 16817 | 541 | Yes |  | No | Crítico |  | 25.2 | 1 | 10 | 0 | 0 | 0 | 0 | 0 | 0 | 0 | 0 | 0 | 0 | 0 | 0 | 2 | 4 | 1 | 105 | 0 | 257 | 2 | 273 | 5 | 0 |  | 2.5 | - |  |  | No |  | 12 | 24/19/14 | 133118 | 4857 | - | 93 | - | - |  | Resultados están dentro de los rangos aceptables. | Nivel de limpieza en estado de Crítico. | Resultados están dentro de los rangos aceptables. | Identifique las causas del origen y corrija el Codigo ISO alto del aceite. Asegúrese de que la contaminación no está siendo introducida a través de los equipos de manejo de aceite. Retome la muestra en el próximo intervalo programado.
C0017271 | BAMBAS | FC-132 | FC-132 DIFE POS | CAMION | CATERPILLAR | 793F | DIFERENCIAL POSTERIOR | MOBILUBE XFD 60 | 2020-12-13 | 2021-01-05 | 2021-01-06 | 2021-01-07 | 16817 | 541 | Yes | Yes | No | Crítico |  | 25.3 | 1 | 10 | 0 | 0 | 0 | 0 | 0 | 0 | 0 | 0 | 0 | 0 | 0 | 0 | 2 | 4 | 1 | 106 | 0 | 258 | 2 | 272 | 5 | 0 |  | 2.6 | - |  |  | No |  | 12 | 24/20/14 | 128167 | 5087 | - | 94 | - | - |  | Resultados están dentro de los rangos aceptables. | Niveles de Sodio en el límite de precuación. Nivel de limpieza en estado de Crítico. | Resultados están dentro de los rangos aceptables. | Localice la fuente de Sodio. Identifique las causas del origen y corrija el Codigo ISO alto del aceite. Asegúrese de que la contaminación no está siendo introducida a través de los equipos de manejo de aceite. Retome la muestra en el próximo intervalo programado.
C0017272 | BAMBAS | FC-133 | FC-133 MOT | CAMION | CATERPILLAR | 793F | MOTOR | MOBIL DELVAC ELITE 15W 40 | 2020-12-15 | 2021-01-05 | 2021-01-06 | 2021-01-07 | 17765 | 285 | Yes | Yes | No | Normal | 14.7 | 14.9 | 0 | 9 | 0 | 0 | 0 | 0 | 47 | 0 | 0 | 0 | 0 | 0 | 0 | 0 | 3 | 2 | 0 | 48 | 0 | 1309 | 805 | 969 | 1231 | 0 | 8.2 | 3.4 | 2.9 | 0 | 0.4 | No |  | 8 | - | - | - | - | - | - | - |  | Resultados están dentro de los rangos aceptables. | Resultados están dentro de los rangos aceptables. | Resultados están dentro de los rangos aceptables. | Retome la muestra en el próximo intervalo programado.
C0017273 | BAMBAS | FC-133 | FC-133 TRAN | CAMION | CATERPILLAR | 793F | TRANSMISION | MOBILTRANS HD 30 | 2020-12-15 | 2021-01-05 | 2021-01-06 | 2021-01-07 | 17765 | 1052 | Yes | Yes | No | Normal |  | 11 | 2 | 5 | 1 | 1 | 0 | 0 | 0 | 0 | 0 | 0 | 0 | 0 | 0 | 0 | 5 | 2 | 1 | 2 | 0 | 2913 | 10 | 953 | 1220 | 0 |  | 0.5 | - |  |  | No |  | 5 | 20/18/13 | 9848 | 2278 | - | 76 | - | - |  | Resultados están dentro de los rangos aceptables. | Resultados están dentro de los rangos aceptables. | Resultados están dentro de los rangos aceptables. | Retome la muestra en el próximo intervalo programado.
C0017274 | BAMBAS | FC-133 | FC-133 STHI | CAMION | CATERPILLAR | 793F | SISTEMA HIDRAULICO | MOBILTRANS HD 10W | 2020-12-15 | 2021-01-05 | 2021-01-06 | 2021-01-07 | 17765 | 769 | No | Yes | No | Precaución |  | 6.2 | 1 | 5 | 0 | 1 | 0 | 0 | 0 | 2 | 0 | 0 | 0 | 0 | 0 | 0 | 10 | 5 | 1 | 2 | 0 | 3081 | 11 | 896 | 1208 | 0 |  | 1.9 | - |  |  | No |  | 2 | 20/17/13 | 9113 | 1218 | - | 59 | - | - |  | Resultados están dentro de los rangos aceptables. | Niveles de Sodio en el límite de precuación. Nivel de limpieza en estado de precaución. | Resultados están dentro de los rangos aceptables. | Localice la fuente de Sodio. Identifique las causas del origen y corrija el Codigo ISO alto del aceite. Asegúrese de que la contaminación no está siendo introducida a través de los equipos de manejo de aceite. Retome la muestra en el próximo intervalo programado.
C0017275 | BAMBAS | FC-133 | FC-133 STDI | CAMION | CATERPILLAR | 793F | SISTEMA DIRECCION | MOBILTRANS HD 30 | 2020-12-15 | 2021-01-05 | 2021-01-06 | 2021-01-07 | 17765 | 769 | No | Yes | No | Normal |  | 11 | 1 | 2 | 0 | 1 | 0 | 0 | 0 | 0 | 0 | 0 | 0 | 0 | 0 | 0 | 4 | 0 | 2 | 3 | 0 | 2750 | 10 | 895 | 1203 | 0 |  | 0.7 | - |  |  | No |  | 3 | 18/16/13 | 2178 | 609 | - | 66 | - | - |  | Resultados están dentro de los rangos aceptables. | Resultados están dentro de los rangos aceptables. | Resultados están dentro de los rangos aceptables. | Retome la muestra en el próximo intervalo programado.
C0017276 | BAMBAS | FC-133 | FC-133 BM RH | CAMION | CATERPILLAR | 793F | BOCAMAZA RH | MOBILUBE XFD 60 | 2020-12-15 | 2021-01-05 | 2021-01-06 | 2021-01-07 | 17765 | 1052 | Yes |  | No | Crítico |  | 23.1 | 0 | 10 | 0 | 0 | 0 | 0 | 0 | 1 | 0 | 0 | 0 | 0 | 0 | 0 | 9 | 3 | 1 | 92 | 0 | 395 | 3 | 291 | 74 | 0 |  | 0.4 | - |  |  | No |  | 12 | 25/22/17 | 178626 | 38655 | - | 1130 | - | - |  | Baja viscosidad por posible contaminación con un lubricante de menor viscosidad. | Nivel de limpieza en estado de Crítico. | Resultados están dentro de los rangos aceptables. | Localice y corrija la causa de baja viscosidad del aceite. Una baja viscosidad puede reducir la protección por lubricación. Identifique las causas del origen y corrija el Codigo ISO alto del aceite. Asegúrese de que la contaminación no está siendo introducida a través de los equipos de manejo de aceite. Retome la muestra en el próximo intervalo programado.
C0017277 | BAMBAS | FC-133 | FC-133 BM LH | CAMION | CATERPILLAR | 793F | BOCAMAZA LH | MOBILUBE XFD 60 | 2020-12-15 | 2021-01-05 | 2021-01-06 | 2021-01-07 | 17765 | 1052 | Yes |  | No | Crítico |  | 24.2 | 0 | 16 | 0 | 0 | 0 | 0 | 0 | 1 | 0 | 0 | 0 | 0 | 0 | 0 | 7 | 1 | 1 | 95 | 0 | 287 | 3 | 264 | 27 | 0 |  | 0.3 | - |  |  | No |  | 6 | 24/22/17 | 138148 | 28868 | - | 1015 | - | - |  | Resultados están dentro de los rangos aceptables. | Nivel de limpieza en estado de Crítico. | Resultados están dentro de los rangos aceptables. | Identifique las causas del origen y corrija el Codigo ISO alto del aceite. Asegúrese de que la contaminación no está siendo introducida a través de los equipos de manejo de aceite. Retome la muestra en el próximo intervalo programado.
C0017278 | BAMBAS | FC-133 | FC-133 MF RH | CAMION | CATERPILLAR | 793F | MANDO FINAL RH | MOBILUBE XFD 60 | 2020-12-15 | 2021-01-05 | 2021-01-06 | 2021-01-07 | 17765 | 769 | No |  | No | Crítico |  | 25.2 | 3 | 27 | 0 | 0 | 0 | 0 | 0 | 0 | 0 | 0 | 0 | 0 | 0 | 0 | 4 | 6 | 1 | 82 | 0 | 236 | 2 | 260 | 5 | 0 |  | 4.7 | - |  |  | No |  | 16 | 25/22/14 | 233185 | 33007 | - | 112 | - | - |  | Resultados están dentro de los rangos aceptables. | Nivel de limpieza en estado de Crítico. Niveles de Sodio en el límite de precuación. | Resultados están dentro de los rangos aceptables. | Localice la fuente de Sodio. Identifique las causas del origen y corrija el Codigo ISO alto del aceite. Asegúrese de que la contaminación no está siendo introducida a través de los equipos de manejo de aceite. Retome la muestra en el próximo intervalo programado.
C0017279 | BAMBAS | FC-133 | FC-133 MF LH | CAMION | CATERPILLAR | 793F | MANDO FINAL LH | MOBILUBE XFD 60 | 2020-12-15 | 2021-01-05 | 2021-01-06 | 2021-01-07 | 17765 | 769 | No |  | No | Crítico |  | 25.7 | 3 | 27 | 0 | 0 | 0 | 0 | 0 | 0 | 0 | 0 | 0 | 0 | 0 | 0 | 4 | 5 | 2 | 82 | 0 | 241 | 2 | 265 | 6 | 0 |  | 4.8 | - |  |  | No |  | 8 | 25/22/15 | 216559 | 35105 | - | 162 | - | - |  | Resultados están dentro de los rangos aceptables. | Nivel de limpieza en estado de Crítico. Niveles de Sodio en el límite de precuación. | Resultados están dentro de los rangos aceptables. | Localice la fuente de Sodio. Identifique las causas del origen y corrija el Codigo ISO alto del aceite. Asegúrese de que la contaminación no está siendo introducida a través de los equipos de manejo de aceite. Retome la muestra en el próximo intervalo programado.
C0017280 | BAMBAS | FC-133 | FC-133 DIFE POS | CAMION | CATERPILLAR | 793F | DIFERENCIAL POSTERIOR | MOBILUBE XFD 60 | 2020-12-15 | 2021-01-05 | 2021-01-06 | 2021-01-07 | 17765 | 769 | No | No | No | Crítico |  | 25.4 | 3 | 27 | 0 | 0 | 0 | 0 | 0 | 0 | 0 | 0 | 0 | 0 | 0 | 0 | 4 | 5 | 1 | 82 | 0 | 236 | 2 | 264 | 5 | 0 |  | 4.7 | - |  |  | No |  | 18 | 25/22/14 | 242821 | 35460 | - | 109 | - | - |  | Resultados están dentro de los rangos aceptables. | Nivel de limpieza en estado de Crítico. Niveles de Sodio en el límite de precuación. | Resultados están dentro de los rangos aceptables. | Localice la fuente de Sodio. Identifique las causas del origen y corrija el Codigo ISO alto del aceite. Asegúrese de que la contaminación no está siendo introducida a través de los equipos de manejo de aceite. Retome la muestra en el próximo intervalo programado.
C0017281 | BAMBAS | FC-133 | FC-133 MF RH | CAMION | CATERPILLAR | 793F | MANDO FINAL RH | MOBILUBE XFD 60 | 2020-12-15 | 2021-01-05 | 2021-01-06 | 2021-01-07 | 17765 | 774 | No |  | No | Crítico |  | 25.4 | 3 | 26 | 0 | 0 | 0 | 0 | 0 | 0 | 0 | 0 | 0 | 0 | 0 | 0 | 4 | 7 | 1 | 75 | 0 | 237 | 2 | 265 | 7 | 0 |  | 4.7 | - |  |  | No |  | 14 | 25/22/14 | 197824 | 25259 | - | 122 | - | - |  | Resultados están dentro de los rangos aceptables. | Nivel de limpieza en estado de Crítico. Niveles de Sodio mayores que los esperados. | Resultados están dentro de los rangos aceptables. | Localice la fuente de Sodio. Identifique las causas del origen y corrija el Codigo ISO alto del aceite. Asegúrese de que la contaminación no está siendo introducida a través de los equipos de manejo de aceite. Retome la muestra en el próximo intervalo programado.
C0017282 | BAMBAS | FC-133 | FC-133 MF LH | CAMION | CATERPILLAR | 793F | MANDO FINAL LH | MOBILUBE XFD 60 | 2020-12-15 | 2021-01-05 | 2021-01-06 | 2021-01-07 | 17765 | 774 | No |  | No | Crítico |  | 25.6 | 3 | 25 | 0 | 0 | 0 | 0 | 0 | 0 | 0 | 0 | 0 | 0 | 0 | 0 | 4 | 6 | 2 | 80 | 0 | 222 | 2 | 249 | 5 | 0 |  | 4.6 | - |  |  | No |  | 16 | 25/22/14 | 211709 | 28017 | - | 120 | - | - |  | Resultados están dentro de los rangos aceptables. | Nivel de limpieza en estado de Crítico. Niveles de Sodio en el límite de precuación. | Resultados están dentro de los rangos aceptables. | Localice la fuente de Sodio. Identifique las causas del origen y corrija el Codigo ISO alto del aceite. Asegúrese de que la contaminación no está siendo introducida a través de los equipos de manejo de aceite. Retome la muestra en el próximo intervalo programado.
C0017283 | BAMBAS | FC-133 | FC-133 DIFE POS | CAMION | CATERPILLAR | 793F | DIFERENCIAL POSTERIOR | MOBILUBE XFD 60 | 2020-12-15 | 2021-01-05 | 2021-01-06 | 2021-01-07 | 17765 | 774 | No | Yes | No | Crítico |  | 25.6 | 3 | 27 | 0 | 0 | 0 | 0 | 0 | 0 | 0 | 0 | 0 | 0 | 0 | 0 | 4 | 8 | 1 | 77 | 0 | 261 | 2 | 265 | 7 | 0 |  | 4.6 | - |  |  | No |  | 12 | 25/22/14 | 192510 | 27895 | - | 100 | - | - |  | Resultados están dentro de los rangos aceptables. | Nivel de limpieza en estado de Crítico. Niveles de Sodio mayores que los esperados. | Resultados están dentro de los rangos aceptables. | Localice la fuente de Sodio. Identifique las causas del origen y corrija el Codigo ISO alto del aceite. Asegúrese de que la contaminación no está siendo introducida a través de los equipos de manejo de aceite. Retome la muestra en el próximo intervalo programado.
C0017284 | BAMBAS | FC-129 | FC-129 MOT | CAMION | CATERPILLAR | 793F | MOTOR | MOBIL DELVAC ELITE 15W 40 | 2020-12-17 | 2021-01-05 | 2021-01-06 | 2021-01-07 | 14907 | 360 | Yes | Yes | No | Precaución | 14.7 | 14.6 | 1 | 15 | 0 | 0 | 0 | 0 | 46 | 0 | 0 | 0 | 0 | 0 | 0 | 0 | 2 | 5 | 1 | 47 | 0 | 1337 | 786 | 914 | 1210 | 0 | 8.3 | 3.5 | 3.4 | 0 | 0.5 | No |  | 2 | - | - | - | - | - | - | - |  | Resultados están dentro de los rangos aceptables. | Niveles de sodio en el límite de precaución pueden representar fugas de refrigerante hacia el cárter del motor o contaminación por sal del medio ambiente. | Resultados están dentro de los rangos aceptables. | Localice la fuente de Sodio. Tome acciones correctivas. Retome la muestra para confirmar condición.
C0017285 | BAMBAS | CH-08 | CH-08 MOT RH | PALA HIDRAULICA | CATERPILLAR | 6040 FS | MOTOR RH | MOBIL DELVAC ELITE 15W 40 | 2020-12-19 | 2021-01-05 | 2021-01-06 | 2021-01-07 | 6231 | 153 | Yes | Yes | No | Precaución | 14.7 | 14.5 | 0 | 4 | 0 | 0 | 0 | 0 | 46 | 0 | 0 | 0 | 0 | 0 | 0 | 0 | 2 | 5 | 0 | 55 | 0 | 1306 | 779 | 909 | 1214 | 0 | 8.2 | 2.8 | 2.4 | 0 | 0.2 | No |  | 10 | - | - | - | - | - | - | - |  | Resultados están dentro de los rangos aceptables. | Niveles de sodio en el límite de precaución pueden representar fugas de refrigerante hacia el cárter del motor o contaminación por sal del medio ambiente. | Resultados están dentro de los rangos aceptables. | Localice la fuente de Sodio. Tome acciones correctivas. Retome la muestra para confirmar condición.
C0017286 | BAMBAS | CH-08 | CH-08 MOT LH | PALA HIDRAULICA | CATERPILLAR | 6040 FS | MOTOR LH | MOBIL DELVAC ELITE 15W 40 | 2020-12-19 | 2021-01-05 | 2021-01-06 | 2021-01-07 | 6231 | 153 | Yes | Yes | No | Precaución | 14.7 | 14.8 | 0 | 4 | 0 | 0 | 0 | 0 | 46 | 0 | 0 | 0 | 0 | 0 | 0 | 0 | 2 | 7 | 1 | 51 | 0 | 1328 | 799 | 924 | 1228 | 0 | 8.1 | 3 | 2.5 | 0 | 0.2 | No |  | 11 | - | - | - | - | - | - | - |  | Resultados están dentro de los rangos aceptables. | Niveles de sodio en el límite de precaución pueden representar fugas de refrigerante hacia el cárter del motor o contaminación por sal del medio ambiente. | Resultados están dentro de los rangos aceptables. | Localice la fuente de Sodio. Tome acciones correctivas. Retome la muestra para confirmar condición.
C0017287 | BAMBAS | FC-128 | FC-128 MOT | CAMION | CATERPILLAR | 793F | MOTOR | MOBIL DELVAC ELITE 15W 40 | 2020-12-20 | 2021-01-05 | 2021-01-06 | 2021-01-07 | 18074 | 272 | Yes | Yes | No | Precaución | 14.7 | 14.9 | 1 | 11 | 0 | 0 | 0 | 0 | 47 | 0 | 0 | 0 | 0 | 0 | 0 | 0 | 4 | 6 | 2 | 50 | 0 | 1351 | 814 | 936 | 1225 | 0 | 8.1 | 3.8 | 3.7 | 0 | 0.5 | No |  | 9 | - | - | - | - | - | - | - |  | Resultados están dentro de los rangos aceptables. | Niveles de sodio en el límite de precaución pueden representar fugas de refrigerante hacia el cárter del motor o contaminación por sal del medio ambiente. | Resultados están dentro de los rangos aceptables. | Localice la fuente de Sodio. Tome acciones correctivas. Retome la muestra para confirmar condición.
C0017288 | BAMBAS | FC-131 | FC-131 MOT | CAMION | CATERPILLAR | 793F | MOTOR | MOBIL DELVAC ELITE 15W 40 | 2020-12-21 | 2021-01-05 | 2021-01-06 | 2021-01-07 | 16336 | 260 | Yes | Yes | No | Normal | 14.7 | 14.6 | 1 | 9 | 0 | 0 | 0 | 0 | 46 | 0 | 0 | 0 | 0 | 0 | 0 | 0 | 4 | 2 | 0 | 66 | 0 | 1388 | 773 | 970 | 1225 | 0 | 8.3 | 3 | 2.6 | 0 | 0.4 | No |  | 0 | - | - | - | - | - | - | - |  | Resultados están dentro de los rangos aceptables. | Resultados están dentro de los rangos aceptables. | Resultados están dentro de los rangos aceptables. | Retome la muestra en el próximo intervalo programado.
C0017289 | BAMBAS | FC-131 | FC-131 TRAN | CAMION | CATERPILLAR | 793F | TRANSMISION | MOBILTRANS HD 30 | 2020-12-21 | 2021-01-05 | 2021-01-06 | 2021-01-07 | 16336 | 1240 | Yes | Yes | No | Normal |  | 11 | 2 | 5 | 1 | 1 | 0 | 0 | 1 | 0 | 0 | 0 | 0 | 0 | 0 | 0 | 5 | 1 | 0 | 2 | 0 | 2958 | 9 | 908 | 1171 | 0 |  | 3.1 | - |  |  | No |  | 2 | 18/16/12 | 1341 | 331 | - | 34 | - | - |  | Resultados están dentro de los rangos aceptables. | Resultados están dentro de los rangos aceptables. | Resultados están dentro de los rangos aceptables. | Retome la muestra en el próximo intervalo programado.
C0017290 | BAMBAS | FC-131 | FC-131 STHI | CAMION | CATERPILLAR | 793F | SISTEMA HIDRAULICO | MOBILTRANS HD 10W | 2020-12-21 | 2021-01-05 | 2021-01-06 | 2021-01-07 | 16336 | 496 | Yes | No | No | Precaución |  | 6.2 | 1 | 6 | 0 | 1 | 0 | 0 | 1 | 2 | 0 | 0 | 0 | 0 | 0 | 0 | 9 | 3 | 1 | 3 | 0 | 3040 | 12 | 877 | 1195 | 0 |  | 2.1 | - |  |  | No |  | 12 | 21/17/13 | 10193 | 999 | - | 46 | - | - |  | Resultados están dentro de los rangos aceptables. | Nivel de limpieza en estado de precaución. | Resultados están dentro de los rangos aceptables. | Identifique las causas del origen y corrija el Codigo ISO alto del aceite. Asegúrese de que la contaminación no está siendo introducida a través de los equipos de manejo de aceite. Retome la muestra en el próximo intervalo programado.
C0017291 | BAMBAS | FC-131 | FC-131 STDI | CAMION | CATERPILLAR | 793F | SISTEMA DIRECCION | MOBILTRANS HD 30 | 2020-12-21 | 2021-01-05 | 2021-01-06 | 2021-01-07 | 16336 | 1240 | Yes | No | No | Precaución |  | 11 | 1 | 2 | 0 | 1 | 0 | 0 | 0 | 0 | 0 | 0 | 0 | 0 | 0 | 0 | 5 | 5 | 2 | 2 | 0 | 3054 | 10 | 872 | 1182 | 0 |  | 2.3 | - |  |  | No |  | 6 | 18/16/12 | 2125 | 497 | - | 32 | - | - |  | Resultados están dentro de los rangos aceptables. | Niveles de Sodio en el límite de precuación. | Resultados están dentro de los rangos aceptables. | Localice la fuente de Sodio. Tome acciones correctivas. Retome la muestra para confirmar condición.
C0017292 | BAMBAS | FC-131 | FC-131 BM RH | CAMION | CATERPILLAR | 793F | BOCAMAZA RH | MOBILUBE XFD 60 | 2020-12-21 | 2021-01-05 | 2021-01-06 | 2021-01-07 | 16336 | 1240 | Yes |  | No | Precaución |  | 25.5 | 0 | 6 | 0 | 0 | 0 | 0 | 0 | 0 | 0 | 0 | 0 | 0 | 0 | 0 | 6 | 4 | 1 | 105 | 0 | 277 | 2 | 270 | 5 | 0 |  | 0.8 | - |  |  | No |  | 7 | 23/20/15 | 77611 | 8968 | - | 252 | - | - |  | Resultados están dentro de los rangos aceptables. | Nivel de limpieza en estado de precaución. | Resultados están dentro de los rangos aceptables. | Identifique las causas del origen y corrija el Codigo ISO alto del aceite. Asegúrese de que la contaminación no está siendo introducida a través de los equipos de manejo de aceite. Retome la muestra en el próximo intervalo programado.
C0017293 | BAMBAS | FC-131 | FC-131 BM LH | CAMION | CATERPILLAR | 793F | BOCAMAZA LH | MOBILUBE XFD 60 | 2020-12-21 | 2021-01-05 | 2021-01-06 | 2021-01-07 | 16336 | 1240 | Yes |  | No | Precaución |  | 25.2 | 0 | 8 | 0 | 0 | 0 | 0 | 0 | 0 | 0 | 0 | 0 | 0 | 0 | 0 | 6 | 6 | 1 | 103 | 0 | 271 | 4 | 270 | 5 | 0 |  | 1.1 | - |  |  | No |  | 6 | 23/20/14 | 53118 | 5742 | - | 112 | - | - |  | Resultados están dentro de los rangos aceptables. | Niveles de Sodio en el límite de precuación. Nivel de limpieza en estado de precaución. | Resultados están dentro de los rangos aceptables. | Localice la fuente de Sodio. Identifique las causas del origen y corrija el Codigo ISO alto del aceite. Asegúrese de que la contaminación no está siendo introducida a través de los equipos de manejo de aceite. Retome la muestra en el próximo intervalo programado.
C0017294 | BAMBAS | FC-131 | FC-131 MF RH | CAMION | CATERPILLAR | 793F | MANDO FINAL RH | MOBILUBE XFD 60 | 2020-12-21 | 2021-01-05 | 2021-01-06 | 2021-01-07 | 16336 | 1240 | Yes |  | No | Crítico |  | 25.3 | 1 | 20 | 0 | 0 | 0 | 0 | 0 | 1 | 0 | 0 | 0 | 0 | 0 | 0 | 3 | 4 | 0 | 102 | 0 | 288 | 3 | 276 | 12 | 0 |  | 1.6 | - |  |  | No |  | 14 | 25/23/14 | 220407 | 46621 | - | 153 | - | - |  | Resultados están dentro de los rangos aceptables. | Nivel de limpieza en estado de Crítico. | Resultados están dentro de los rangos aceptables. | Identifique las causas del origen y corrija el Codigo ISO alto del aceite. Asegúrese de que la contaminación no está siendo introducida a través de los equipos de manejo de aceite. Retome la muestra en el próximo intervalo programado.
C0017295 | BAMBAS | FC-131 | FC-131 MF LH | CAMION | CATERPILLAR | 793F | MANDO FINAL LH | MOBILUBE XFD 60 | 2020-12-21 | 2021-01-05 | 2021-01-06 | 2021-01-07 | 16336 | 1240 | Yes |  | No | Crítico |  | 25.2 | 1 | 21 | 0 | 0 | 0 | 0 | 0 | 1 | 0 | 0 | 0 | 0 | 0 | 0 | 3 | 3 | 0 | 102 | 0 | 290 | 3 | 275 | 12 | 0 |  | 1.5 | - |  |  | No |  | 9 | 25/22/13 | 186827 | 38160 | - | 70 | - | - |  | Resultados están dentro de los rangos aceptables. | Nivel de limpieza en estado de Crítico. | Resultados están dentro de los rangos aceptables. | Identifique las causas del origen y corrija el Codigo ISO alto del aceite. Asegúrese de que la contaminación no está siendo introducida a través de los equipos de manejo de aceite. Retome la muestra en el próximo intervalo programado.
C0017296 | BAMBAS | FC-131 | FC-131 DIFE POS | CAMION | CATERPILLAR | 793F | DIFERENCIAL POSTERIOR | MOBILUBE XFD 60 | 2020-12-21 | 2021-01-05 | 2021-01-06 | 2021-01-07 | 16336 | 1240 | Yes | No | No | Crítico |  | 25.4 | 3 | 26 | 0 | 0 | 0 | 0 | 0 | 1 | 0 | 0 | 0 | 0 | 0 | 0 | 3 | 7 | 0 | 103 | 0 | 289 | 4 | 277 | 14 | 0 |  | 1.6 | - |  |  | No |  | 37 | 25/24/20 | 294321 | 152713 | - | 6443 | - | - |  | Resultados están dentro de los rangos aceptables. | Niveles de Sodio mayores que los esperados. Nivel de limpieza en estado de Crítico. | Resultados están dentro de los rangos aceptables. | Localice la fuente de Sodio. Identifique las causas del origen y corrija el Codigo ISO alto del aceite. Asegúrese de que la contaminación no está siendo introducida a través de los equipos de manejo de aceite. Retome la muestra en el próximo intervalo programado.
C0017297 | BAMBAS | EP-31 | EP-31 MOT | PERFORADORA DE ORUGAS | DRILLTECH | D75KS | MOTOR | MOBIL DELVAC ELITE 15W 40 | 2020-12-22 | 2021-01-05 | 2021-01-06 | 2021-01-07 | 17971 | 96 | Yes | Yes | No | Precaución | 14.7 | 15.2 | 0 | 13 | 0 | 0 | 0 | 1 | 45 | 0 | 0 | 0 | 0 | 0 | 0 | 0 | 4 | 5 | 1 | 55 | 0 | 1310 | 765 | 911 | 1183 | 0 | 7.9 | 0.3 | 6.5 | 0 | 1.8 | No |  | 8 | - | - | - | - | - | - | - |  | Resultados están dentro de los rangos aceptables. | Elevado nivel de hollín, como resultado de una combustión incompleta. Niveles de sodio en el límite de precaución pueden representar fugas de refrigerante hacia el cárter del motor o contaminación por sal del medio ambiente. | Resultados están dentro de los rangos aceptables. | Revisar la presión de compresión, admisión de aire y sistema de inyección. Localice la fuente de Sodio. Tome acciones correctivas. Retome la muestra para confirmar condición.
C0017298 | BAMBAS | EP-31 | EP-31 MDBS PRIN | PERFORADORA DE ORUGAS | DRILLTECH | D75KS | MANDO DE BOMBAS PRINCIPAL | MOBILUBE HD 80W-90 | 2020-12-22 | 2021-01-05 | 2021-01-06 | 2021-01-07 | 17971 | 389 | Yes | Yes | No | Crítico |  |  | 0 | 8 | 0 | 0 | 0 | 0 | 0 | 0 | 0 | 0 | 0 | 0 | 0 | 0 | 2 | 0 | 0 | 1 | 0 | 22 | 0 | 199 | 90 | 0 |  |  | - |  |  | Si |  | 10 | - | - | - | - | - | - | - |  | Contaminación con agua. | Esta muestra contiene agua y por ello no es posible analizar ciertas pruebas. Por favor asegúrese que el agua visible no este contenida al momento de tomar la muestra. | Resultados están dentro de los rangos aceptables. | Tome acciones correctivas. Retome la muestra para confirmar condición.
C0017299 | BAMBAS | EP-31 | EP-31 MDBS AXI | PERFORADORA DE ORUGAS | DRILLTECH | D75KS | MANDO DE BOMBAS AUXILIAR | MOBILUBE HD 80W-90 | 2020-12-22 | 2021-01-05 | 2021-01-06 | 2021-01-07 | 17971 | 389 | Yes | Yes | No | Crítico |  | 11.8 | 1 | 212 | 0 | 7 | 0 | 1 | 1 | 1 | 3 | 0 | 0 | 0 | 0 | 0 | 29 | 6 | 2 | 3 | 0 | 110 | 5 | 226 | 100 | 0 |  | 7.5 | - |  |  | No |  | 140 | 25/24/17 | 260380 | 141661 | - | 1144 | - | - |  | Baja viscosidad por posible contaminación con un lubricante de menor viscosidad. | Nivel de limpieza en estado de Crítico. Niveles de Sodio en el límite de precuación. | Resultados están dentro de los rangos aceptables. | Localice la fuente de Sodio. Localice y corrija la causa de baja viscosidad del aceite. Una baja viscosidad puede reducir la protección por lubricación. Identifique las causas del origen y corrija el Codigo ISO alto del aceite. Asegúrese de que la contaminación no está siendo introducida a través de los equipos de manejo de aceite. Retome la muestra en el próximo intervalo programado.
C0017300 | BAMBAS | EP-31 | EP-31 CJRO | PERFORADORA DE ORUGAS | DRILLTECH | D75KS | CABEZAL DE ROTACION | MOBILUBE HD 80W-90 | 2020-12-22 | 2021-01-05 | 2021-01-06 | 2021-01-07 | 17971 | 390 | Yes |  | No | Crítico |  |  | 0 | 97 | 0 | 0 | 0 | 1 | 0 | 1 | 2 | 0 | 0 | 0 | 0 | 0 | 2 | 0 | 0 | 4 | 0 | 15 | 2 | 267 | 22 | 0 |  | 3.6 | - |  |  | Si |  | 84 | - | - | - | - | - | - | - |  | Contaminación con agua. | Esta muestra contiene agua y por ello no es posible analizar ciertas pruebas. Por favor asegúrese que el agua visible no este contenida al momento de tomar la muestra. | Elevado desgaste de Hierro. | Identifique y evalúe los componentes a base de este elemento. Determine la fuente del metal de desgaste excesivo y tome acciones correctivas. Retomar la muestra para monitorear condición.
C0017301 | BAMBAS | CH-04 | CH-04 MOT LH | PALA HIDRAULICA | CATERPILLAR | 6040 FS | MOTOR LH | MOBIL DELVAC ELITE 15W 40 | 2020-12-23 | 2021-01-05 | 2021-01-06 | 2021-01-07 | 31974 | 193 | No | No | No | Normal | 14.7 | 14.4 | 1 | 10 | 0 | 0 | 0 | 0 | 46 | 0 | 0 | 0 | 0 | 0 | 0 | 0 | 3 | 3 | 1 | 55 | 0 | 1378 | 752 | 902 | 1200 | 0 | 8 | 3.2 | 3.1 | 0 | 0.2 | No |  | 2 | - | - | - | - | - | - | - |  | Resultados están dentro de los rangos aceptables. | Resultados están dentro de los rangos aceptables. | Resultados están dentro de los rangos aceptables. | Retome la muestra en el próximo intervalo programado.
C0017302 | BAMBAS | CH-04 | CH-04 MOT RH | PALA HIDRAULICA | CATERPILLAR | 6040 FS | MOTOR RH | MOBIL DELVAC ELITE 15W 40 | 2020-12-23 | 2021-01-05 | 2021-01-06 | 2021-01-07 | 31974 | 193 | No | No | No | Crítico | 14.7 | 12.7 | 1 | 9 | 0 | 0 | 0 | 0 | 43 | 0 | 0 | 0 | 0 | 0 | 0 | 0 | 3 | 2 | 0 | 43 | 0 | 1290 | 731 | 868 | 1157 | 0 | 7.5 | 10.8 | 4.2 | 0 | 0.3 | No |  | 10 | - | - | - | - | - | - | - |  | Alta oxidación por posible degradación del aceite a altas temperaturas. Baja viscosidad por posible contaminación con un lubricante de menor viscosidad o dilución con combustible. | Resultados están dentro de los rangos aceptables. | Resultados están dentro de los rangos aceptables. | Revisar el sistema de enfriamiento (termostatos, radiador, bomba de agua, mangueras, etc.). Localice y corrija la causa de baja viscosidad del aceite. Una baja viscosidad puede reducir la protección por lubricación. Retome la muestra en el próximo intervalo.
C0017303 | BAMBAS | CH-04 | CH-04 STHI | PALA HIDRAULICA | CATERPILLAR | 6040 FS | SISTEMA HIDRAULICO | SHELL TELLUS S2 VX 46 | 2020-12-23 | 2021-01-05 | 2021-01-06 | 2021-01-07 | 31974 | 4526 | No | No | No | Crítico |  | 8 | 1 | 1 | 0 | 0 | 0 | 0 | 0 | 0 | 0 | 0 | 0 | 0 | 0 | 0 | 1 | 3 | 0 | 1 | 0 | 43 | 1 | 243 | 333 | 0 |  | 0 | - |  |  | No |  | 2 | 23/21/14 | 71834 | 15766 | - | 82 | - | - |  | Resultados están dentro de los rangos aceptables. | Nivel de limpieza en estado de Crítico. | Resultados están dentro de los rangos aceptables. | Identifique las causas del origen y corrija el Codigo ISO alto del aceite. Asegúrese de que la contaminación no está siendo introducida a través de los equipos de manejo de aceite. Retome la muestra en el próximo intervalo programado.
C0017304 | TARMA | RE-37 | RE-37 MOT | EXCAVADORA DE ORUGAS | KOMATSU | PC-350LC-8 | MOTOR | MOBIL DELVAC MX 15W-40 | 2020-12-21 | 2021-01-05 | 2021-01-07 | 2021-01-08 | 9691 | 179 | Yes | Yes | No | Crítico | 14.4 | 14.8 | 2 | 39 | 1 | 2 | 1 | 2 | 46 | 1 | 1 | 0 | 0 | 0 | 0 |  | 4 | 1 | 1 | 5 | 0 | 1447 | 1168 | 948 | 1274 |  | 8.2 | 3.8 | 10 | 0 | 2 | No |  | 6 | - | - | - | - | - | - | - |  | Resultados están dentro de los rangos aceptables. | La tasa de nitración aumenta debido a condiciones inadecuadas de combustión e ignición. Elevado nivel de hollín, como resultado de una combustión incompleta. | Desgaste de Hierro en el límite de precaución. | Revisar la presión de compresión, admisión de aire y sistema de inyección. Localice y corrija causa de nitración. Identifique y evalúe los componentes a base de este elemento. Determine la fuente del metal de desgaste y tome acciones correctivas. Retomar la muestra para monitorear condición.
C0017305 | TARMA | V-294 | V-294 MOT | CAMION VOLQUETE | VOLVO | FMX 8X4R | MOTOR | MOBIL DELVAC 1 5W-40 | 2020-12-21 | 2021-01-05 | 2021-01-07 | 2021-01-08 | 19208 | 754 | Yes | Yes | No | Precaución | 14.8 | 14.8 | 5 | 31 | 1 | 3 | 1 | 1 | 1 | 2 | 0 | 0 | 0 | 0 | 0 |  | 7 | 1 | 2 | 43 | 0 | 2521 | 540 | 945 | 1370 |  | 8.9 | 12.7 | 13 | 0 | 1.1 | No |  | 4 | - | - | - | - | - | - | - |  | Alta oxidación por posible degradación del aceite a altas temperaturas. | La tasa de nitración aumenta debido a condiciones inadecuadas de combustión e ignición. | Resultados están dentro de los rangos aceptables. | Revisar el sistema de enfriamiento (termostatos, radiador, bomba de agua, mangueras, etc.). Localice y corrija causa de nitración. Tome acciones correctivas. Retome la muestra para confirmar condición.
C0017306 | TARMA | RE-35 | RE-35 MOT | EXCAVADORA DE ORUGAS | KOMATSU | PC-350LC-8 | MOTOR | MOBIL DELVAC MX 15W-40 | 2020-12-21 | 2021-01-05 | 2021-01-07 | 2021-01-08 | 14698 | 243 | Yes | Yes | No | Precaución | 14.4 | 14.2 | 2 | 15 | 2 | 1 | 1 | 1 | 45 | 0 | 0 | 0 | 0 | 0 | 0 |  | 3 | 0 | 1 | 3 | 0 | 1402 | 1176 | 974 | 1316 |  | 8.5 | 5.4 | 7.8 | 0 | 0.9 | No |  | 12 | - | - | - | - | - | - | - |  | Resultados están dentro de los rangos aceptables. | Resultados están dentro de los rangos aceptables. | Desgaste de Plomo en el límite de precaución. | Identifique y evalúe los componentes a base de este elemento. Determine la fuente del metal de desgaste y tome acciones correctivas. Retomar la muestra para monitorear condición.
C0017307 | TARMA | RE-35 | RE-35 MF RH | EXCAVADORA DE ORUGAS | KOMATSU | PC-350LC-8 | MANDO FINAL RH | MOBILUBE HD 85W-140 | 2020-12-21 | 2021-01-05 | 2021-01-07 | 2021-01-08 | 14698 | 243 | Yes | No | No | Crítico |  | 24.5 | 0 | 28 | 0 | 0 | 0 | 0 | 0 | 0 | 0 | 0 | 0 | 0 | 0 |  | 4 | 0 | 0 | 3 | 0 | 190 | 8 | 495 | 85 |  |  | 0.6 | - |  |  | No |  | 48 | 26/24/19 | 403036 | 123041 | - | 3812 | - | - |  | Resultados están dentro de los rangos aceptables. | Nivel de limpieza en estado de Crítico. | Resultados están dentro de los rangos aceptables. | Identifique las causas del origen y corrija el Codigo ISO alto del aceite. Asegúrese de que la contaminación no está siendo introducida a través de los equipos de manejo de aceite. Retome la muestra en el próximo intervalo programado.
C0017308 | TARMA | RE-35 | RE-35 MF LH | EXCAVADORA DE ORUGAS | KOMATSU | PC-350LC-8 | MANDO FINAL LH | MOBILUBE HD 85W-140 | 2020-12-21 | 2021-01-05 | 2021-01-07 | 2021-01-08 | 14698 | 243 | Yes | No | No | Crítico |  | 23.9 | 0 | 39 | 0 | 0 | 0 | 0 | 0 | 0 | 0 | 0 | 0 | 0 | 0 |  | 4 | 0 | 1 | 2 | 0 | 310 | 3 | 508 | 128 |  |  | 0.4 | - |  |  | No |  | 48 | 26/24/20 | 364162 | 147383 | - | 5834 | - | - |  | Resultados están dentro de los rangos aceptables. | Nivel de limpieza en estado de Crítico. | Resultados están dentro de los rangos aceptables. | Identifique las causas del origen y corrija el Codigo ISO alto del aceite. Asegúrese de que la contaminación no está siendo introducida a través de los equipos de manejo de aceite. Retome la muestra en el próximo intervalo programado.
C0017309 | TARMA | RE-35 | RE-35 RDGI | EXCAVADORA DE ORUGAS | KOMATSU | PC-350LC-8 | REDUCTOR DE GIRO | MOBILUBE HD 85W-140 | 2020-12-21 | 2021-01-05 | 2021-01-07 | 2021-01-08 | 14698 | 521 | Yes | No | No | Crítico |  | 24.9 | 0 | 8 | 0 | 0 | 0 | 0 | 0 | 0 | 0 | 0 | 0 | 0 | 0 |  | 2 | 0 | 0 | 2 | 0 | 12 | 2 | 461 | 7 |  |  | 0.8 | - |  |  | No |  | 13 | 24/22/17 | 121235 | 22060 | - | 793 | - | - |  | Resultados están dentro de los rangos aceptables. | Nivel de limpieza en estado de Crítico. | Resultados están dentro de los rangos aceptables. | Identifique las causas del origen y corrija el Codigo ISO alto del aceite. Asegúrese de que la contaminación no está siendo introducida a través de los equipos de manejo de aceite. Retome la muestra en el próximo intervalo programado.
C0017310 | TARMA | RE-34 | RE-34 MOT | EXCAVADORA DE ORUGAS | KOMATSU | PC-350LC-8 | MOTOR | MOBIL DELVAC MX 15W-40 | 2020-12-21 | 2021-01-05 | 2021-01-07 | 2021-01-08 | 12885 | 199 | Yes | Yes | No | Precaución | 14.4 | 14.2 | 2 | 16 | 1 | 1 | 0 | 1 | 31 | 1 | 0 | 0 | 0 | 0 | 0 |  | 6 | 0 | 1 | 234 | 0 | 2406 | 405 | 788 | 1047 |  | 9.2 | 6.2 | 9 | 0 | 1.3 | No |  | 14 | - | - | - | - | - | - | - |  | Resultados están dentro de los rangos aceptables. | Elevado nivel de hollín, como resultado de una combustión incompleta. | Resultados están dentro de los rangos aceptables. | Revisar la presión de compresión, admisión de aire y sistema de inyección. Tome acciones correctivas. Retome la muestra para confirmar condición.
C0017311 | TARMA | RE-34 | RE-34 MF RH | EXCAVADORA DE ORUGAS | KOMATSU | PC-350LC-8 | MANDO FINAL RH | MOBILUBE HD 85W-140 | 2020-12-21 | 2021-01-05 | 2021-01-07 | 2021-01-08 | 12885 | 199 | Yes | No | No | Crítico |  | 18.9 | 0 | 9 | 0 | 0 | 0 | 0 | 0 | 0 | 0 | 0 | 0 | 0 | 0 |  | 5 | 0 | 1 | 2 | 0 | 2448 | 11 | 797 | 1059 |  |  | 1.3 | - |  |  | No |  | 15 | 25/22/17 | 194302 | 34895 | - | 844 | - | - |  | Baja viscosidad por posible contaminación con un lubricante de menor viscosidad. | Nivel de limpieza en estado de Crítico. | Resultados están dentro de los rangos aceptables. | Localice y corrija la causa de baja viscosidad del aceite. Una baja viscosidad puede reducir la protección por lubricación. Identifique las causas del origen y corrija el Codigo ISO alto del aceite. Asegúrese de que la contaminación no está siendo introducida a través de los equipos de manejo de aceite. Retome la muestra en el próximo intervalo programado.
C0017312 | TARMA | RE-34 | RE-34 MF LH | EXCAVADORA DE ORUGAS | KOMATSU | PC-350LC-8 | MANDO FINAL LH | MOBILUBE HD 85W-140 | 2020-12-21 | 2021-01-05 | 2021-01-07 | 2021-01-08 | 12885 | 199 | Yes | No | No | Crítico |  |  | 1 | 24 | 0 | 1 | 0 | 0 | 0 | 0 | 0 | 0 | 0 | 0 | 0 |  | 6 | 1 | 3 | 7 | 1 | 1683 | 9 | 718 | 737 |  |  | 4.8 | - |  |  | Si |  | 31 | - | - | - | - | - | - | - |  | Contaminación de agua. | Esta muestra contiene agua y por ello no es posible analizar ciertas pruebas. Por favor asegúrese que el agua visible no este contenida al momento de tomar la muestra. | Resultados están dentro de los rangos aceptables. | Tome acciones correctivas. Retome la muestra para confirmar condición.
C0017313 | TARMA | CI-23 | CI-23 DIFE DEL | CAMION CISTERNA DE COMBUSTIBLE | MERCEDES BENZ | AXOR 2628/45 6X4 | DIFERENCIAL DELANTERO | MOBILUBE HD 85W-140 | 2020-12-23 | 2021-01-05 | 2021-01-07 | 2021-01-08 | 12335 | 573 | Yes | No | No | Crítico |  | 24.4 | 0 | 69 | 0 | 2 | 0 | 0 | 0 | 0 | 1 | 0 | 0 | 0 | 0 |  | 14 | 0 | 1 | 3 | 0 | 42 | 3 | 477 | 14 |  |  | 1.2 | - |  |  | Si |  | 42 | - | - | - | - | - | - | - |  | Presencia de agua. | Esta muestra contiene agua y por ello no es posible analizar ciertas pruebas. Por favor asegúrese que el agua visible no este contenida al momento de tomar la muestra. | Resultados están dentro de los rangos aceptables. | Tome acciones correctivas. Retome la muestra para confirmar condición.
C0017314 | TARMA | CI-23 | CI-23 CUDE LH | CAMION CISTERNA DE COMBUSTIBLE | MERCEDES BENZ | AXOR 2628/45 6X4 | CUBO DEL. LH | MOBILUBE HD 85W-140 | 2020-12-23 | 2021-01-05 | 2021-01-07 | 2021-01-08 | 12335 | 573 | Yes | No | No | Crítico |  | 24.3 | 0 | 69 | 0 | 2 | 0 | 1 | 0 | 0 | 1 | 0 | 0 | 0 | 0 |  | 14 | 0 | 1 | 3 | 0 | 42 | 3 | 479 | 12 |  |  | 1 | - |  |  | Si |  | 32 | - | - | - | - | - | - | - |  | Presencia de agua. | Esta muestra contiene agua y por ello no es posible analizar ciertas pruebas. Por favor asegúrese que el agua visible no este contenida al momento de tomar la muestra. | Resultados están dentro de los rangos aceptables. | Tome acciones correctivas. Retome la muestra para confirmar condición.
C0017315 | TARMA | CI-23 | CI-23 CUDE RH | CAMION CISTERNA DE COMBUSTIBLE | MERCEDES BENZ | AXOR 2628/45 6X4 | CUBO DEL. RH | MOBILUBE HD 85W-140 | 2020-12-23 | 2021-01-05 | 2021-01-07 | 2021-01-08 | 12335 | 573 | Yes | No | No | Crítico |  | 24.5 | 0 | 70 | 0 | 2 | 0 | 1 | 0 | 0 | 1 | 0 | 0 | 0 | 0 |  | 14 | 0 | 1 | 3 | 0 | 43 | 2 | 476 | 17 |  |  | 1 | - |  |  | No |  | 42 | 25/23/18 | 276132 | 69133 | - | 2338 | - | - |  | Resultados están dentro de los rangos aceptables. | Nivel de limpieza en estado de Crítico. | Resultados están dentro de los rangos aceptables. | Identifique las causas del origen y corrija el Codigo ISO alto del aceite. Asegúrese de que la contaminación no está siendo introducida a través de los equipos de manejo de aceite. Retome la muestra en el próximo intervalo programado.
C0017316 | TARMA | CI-23 | CI-23 DIFE POS | CAMION CISTERNA DE COMBUSTIBLE | MERCEDES BENZ | AXOR 2628/45 6X4 | DIFERENCIAL POSTERIOR | MOBILUBE HD 85W-140 | 2020-12-23 | 2021-01-05 | 2021-01-07 | 2021-01-08 | 12335 | 573 | Yes | No | No | Crítico |  | 24.5 | 0 | 49 | 0 | 2 | 0 | 0 | 0 | 0 | 0 | 0 | 0 | 0 | 0 |  | 14 | 0 | 0 | 2 | 0 | 13 | 2 | 464 | 8 |  |  | 0.7 | - |  |  | No |  | 28 | 25/23/17 | 271503 | 42235 | - | 1283 | - | - |  | Resultados están dentro de los rangos aceptables. | Nivel de limpieza en estado de Crítico. | Resultados están dentro de los rangos aceptables. | Identifique las causas del origen y corrija el Codigo ISO alto del aceite. Asegúrese de que la contaminación no está siendo introducida a través de los equipos de manejo de aceite. Retome la muestra en el próximo intervalo programado.
C0017317 | TARMA | CI-23 | CI-23 CUPO LH | CAMION CISTERNA DE COMBUSTIBLE | MERCEDES BENZ | AXOR 2628/45 6X4 | CUBO POST. LH | MOBILUBE HD 85W-140 | 2020-12-23 | 2021-01-05 | 2021-01-07 | 2021-01-08 | 12335 | 573 | Yes | No | No | Crítico |  | 23.9 | 0 | 51 | 0 | 2 | 0 | 0 | 0 | 0 | 0 | 0 | 0 | 0 | 0 |  | 14 | 0 | 0 | 2 | 0 | 14 | 1 | 458 | 6 |  |  | 0.9 | - |  |  | No |  | 22 | 25/23/16 | 221622 | 41421 | - | 600 | - | - |  | Resultados están dentro de los rangos aceptables. | Nivel de limpieza en estado de Crítico. | Resultados están dentro de los rangos aceptables. | Identifique las causas del origen y corrija el Codigo ISO alto del aceite. Asegúrese de que la contaminación no está siendo introducida a través de los equipos de manejo de aceite. Retome la muestra en el próximo intervalo programado.
C0017318 | TARMA | CI-23 | CI-23 CUPO RH | CAMION CISTERNA DE COMBUSTIBLE | MERCEDES BENZ | AXOR 2628/45 6X4 | CUBO POST. RH | MOBILUBE HD 85W-140 | 2020-12-23 | 2021-01-05 | 2021-01-07 | 2021-01-08 | 12335 | 573 | Yes | No | No | Crítico |  | 24.6 | 0 | 49 | 0 | 2 | 0 | 0 | 0 | 0 | 1 | 0 | 0 | 0 | 1 |  | 14 | 0 | 1 | 3 | 0 | 15 | 2 | 452 | 9 |  |  | 0.7 | - |  |  | No |  | 31 | 25/23/17 | 266595 | 42773 | - | 764 | - | - |  | Resultados están dentro de los rangos aceptables. | Nivel de limpieza en estado de Crítico. | Resultados están dentro de los rangos aceptables. | Identifique las causas del origen y corrija el Codigo ISO alto del aceite. Asegúrese de que la contaminación no está siendo introducida a través de los equipos de manejo de aceite. Retome la muestra en el próximo intervalo programado.
C0017319 | TARMA | V-260 | V-260 MOT | CAMION VOLQUETE | VOLVO | FMX 8X4R | MOTOR | MOBIL DELVAC 1 5W-40 | 2020-12-24 | 2021-01-05 | 2021-01-07 | 2021-01-08 | 21507 | 229 | No | No | No | Precaución | 14.8 | 13.8 | 5 | 15 | 1 | 3 | 0 | 0 | 1 | 0 | 0 | 0 | 0 | 0 | 0 |  | 33 | 1 | 2 | 67 | 0 | 2376 | 507 | 1005 | 1362 |  | 9.6 | 9.2 | 9.2 | 0 | 0.4 | No |  | 10 | - | - | - | - | - | - | - |  | Resultados están dentro de los rangos aceptables. | Nivel de Silicio en el límite de precaución. | Resultados están dentro de los rangos aceptables. | Localice la fuente de silicio. Tome acciones correctivas. Retomar la muestra para confirmar condición.
C0017320 | TARMA | V-428 | V-428 MOT | CAMION VOLQUETE | VOLVO | FMX 8X4R | MOTOR | MOBIL DELVAC 1 5W-40 | 2020-12-25 | 2021-01-05 | 2021-01-07 | 2021-01-08 | 10432 | 234 | No | No | No | Normal | 14.8 | 13.7 | 3 | 27 | 2 | 1 | 0 | 0 | 0 | 0 | 0 | 0 | 0 | 0 | 0 |  | 4 | 0 | 3 | 62 | 0 | 2357 | 500 | 992 | 1346 |  | 8.9 | 7.4 | 5.4 | 0 | 0.4 | No |  | 4 | - | - | - | - | - | - | - |  | Resultados están dentro de los rangos aceptables. | Resultados están dentro de los rangos aceptables. | Resultados están dentro de los rangos aceptables. | Retome la muestra en el próximo intervalo programado.
C0017321 | TARMA | V-424 | V-424 MOT | CAMION VOLQUETE | VOLVO | FMX 8X4R | MOTOR | MOBIL DELVAC 1 5W-40 | 2020-12-28 | 2021-01-05 | 2021-01-07 | 2021-01-09 | 10105 | 731 | Yes | Yes | No | Crítico | 14.8 | 14.6 | 8 | 75 | 4 | 4 | 1 | 1 | 1 | 0 | 1 | 0 | 0 | 0 | 0 |  | 7 | 1 | 5 | 44 | 0 | 2537 | 531 | 979 | 1397 |  | 8.5 | 11.1 | 11.2 | 0 | 0.8 | No |  | 19 | - | - | - | - | - | - | - |  | Alta oxidación por posible degradación del aceite a altas temperaturas. | La tasa de nitración aumenta debido a condiciones inadecuadas de combustión e ignición. | Elevado desgaste de Hierro. | Localice y corrija causa de nitración. Revisar el sistema de enfriamiento (termostatos, radiador, bomba de agua, mangueras, etc.). Determine la fuente del metal de desgaste excesivo y tome acciones correctivas. Retomar la muestra para monitorear condición.
C0017322 | TARMA | EP-24 | EP-24 MF RH | PERFORADORA DE ORUGAS | SANDVIK | DX700 | MANDO FINAL RH | MOBILUBE HD 85W-140 | 2020-12-28 | 2021-01-05 | 2021-01-07 | 2021-01-09 | 17033 | 241 | Yes | No | No | Crítico |  | 24 | 0 | 7 | 1 | 1 | 0 | 0 | 0 | 0 | 0 | 0 | 0 | 0 | 1 |  | 6 | 0 | 1 | 2 | 0 | 339 | 6 | 513 | 144 |  |  | 0.5 | - |  |  | No |  | 14 | 25/22/16 | 215816 | 38498 | - | 502 | - | - |  | Resultados están dentro de los rangos aceptables. | Nivel de limpieza en estado de Crítico. | Resultados están dentro de los rangos aceptables. | Identifique las causas del origen y corrija el Codigo ISO alto del aceite. Asegúrese de que la contaminación no está siendo introducida a través de los equipos de manejo de aceite. Retome la muestra en el próximo intervalo programado.
C0017323 | TARMA | EP-24 | EP-24 MF LH | PERFORADORA DE ORUGAS | SANDVIK | DX700 | MANDO FINAL LH | MOBILUBE HD 85W-140 | 2020-12-28 | 2021-01-05 | 2021-01-07 | 2021-01-09 | 17033 | 241 | Yes | No | No | Crítico |  | 23.9 | 1 | 5 | 0 | 0 | 0 | 0 | 0 | 0 | 0 | 0 | 0 | 0 | 0 |  | 3 | 0 | 1 | 2 | 0 | 299 | 4 | 507 | 129 |  |  | 0.5 | - |  |  | No |  | 12 | 24/22/16 | 151496 | 28542 | - | 521 | - | - |  | Resultados están dentro de los rangos aceptables. | Nivel de limpieza en estado de Crítico. | Resultados están dentro de los rangos aceptables. | Identifique las causas del origen y corrija el Codigo ISO alto del aceite. Asegúrese de que la contaminación no está siendo introducida a través de los equipos de manejo de aceite. Retome la muestra en el próximo intervalo programado.
C0017324 | TARMA | CI-23 | CI-23 STDI | CAMION CISTERNA DE COMBUSTIBLE | MERCEDES BENZ | AXOR 2628/45 6X4 | SISTEMA DIRECCION | VOLVO ACEITE ATF XRON III | 2020-12-28 | 2021-01-05 | 2021-01-07 | 2021-01-09 | 13008 | 584 | Yes | Yes | No | Crítico |  | 5.6 | 0 | 8 | 0 | 4 | 1 | 0 | 1 | 0 | 0 | 0 | 0 | 0 | 0 |  | 4 | 1 | 0 | 92 | 13 | 130 | 9 | 203 | 37 |  |  | 16.3 | - |  |  | No |  | 12 | 22/19/14 | 22381 | 2996 | - | 130 | - | - |  | Baja viscosidad por posible contaminación con un lubricante de menor viscosidad. | Nivel de limpieza en estado de precaución. | Resultados están dentro de los rangos aceptables. | Localice y corrija la causa de baja viscosidad del aceite. Una baja viscosidad puede reducir la protección por lubricación. Identifique las causas del origen y corrija el Codigo ISO alto del aceite. Asegúrese de que la contaminación no está siendo introducida a través de los equipos de manejo de aceite. Retome la muestra en el próximo intervalo programado.
C0017325 | TARMA | V-409 | V-409 MOT | CAMION VOLQUETE | VOLVO | FMX 8X4R | MOTOR | MOBIL DELVAC 1 5W-40 | 2020-12-28 | 2021-01-05 | 2021-01-07 | 2021-01-09 | 10254 | 730 | Yes | Yes | No | Precaución | 14.8 | 14.5 | 7 | 64 | 4 | 3 | 1 | 1 | 1 | 0 | 1 | 0 | 0 | 0 | 0 |  | 8 | 0 | 3 | 42 | 1 | 2431 | 511 | 941 | 1351 |  | 8.2 | 11.4 | 11.8 | 0 | 1.1 | No |  | 18 | - | - | - | - | - | - | - |  | Alta oxidación por posible degradación del aceite a altas temperaturas. | La tasa de nitración aumenta debido a condiciones inadecuadas de combustión e ignición. | Desgaste de Hierro en el límite de precaución. | Localice y corrija causa de nitración. Revisar el sistema de enfriamiento (termostatos, radiador, bomba de agua, mangueras, etc.). Determine la fuente del metal de desgaste y tome acciones correctivas. Retomar la muestra para monitorear condición.
C0017326 | TARMA | V-409 | V-409 STDI | CAMION VOLQUETE | VOLVO | FMX 8X4R | SISTEMA DIRECCION | VOLVO ACEITE ATF XRON III | 2020-12-28 | 2021-01-05 | 2021-01-07 | 2021-01-09 | 10254 | 488 | Yes | Yes | No | Crítico |  | 6.2 | 1 | 11 | 0 | 5 | 0 | 0 | 0 | 0 | 0 | 0 | 0 | 0 | 0 |  | 10 | 1 | 2 | 68 | 0 | 160 | 4 | 239 | 115 |  |  | 27.5 | - |  |  | No |  | 17 | 22/20/15 | 31353 | 5045 | - | 185 | - | - |  | Alta oxidación por posible degradación del aceite. Baja viscosidad por posible contaminación con un lubricante de menor viscosidad. | Nivel de limpieza en estado de precaución. | Resultados están dentro de los rangos aceptables. | Localice y corrija la causa de baja viscosidad del aceite. Una baja viscosidad puede reducir la protección por lubricación. Identifique las causas del origen y corrija el Codigo ISO alto del aceite. Asegúrese de que la contaminación no está siendo introducida a través de los equipos de manejo de aceite. Retome la muestra en el próximo intervalo programado.
C0017327 | TARMA | V-409 | V-409 TRAN | CAMION VOLQUETE | VOLVO | FMX 8X4R | TRANSMISION | VOLVO GEAR BOX OIL 80W90 | 2020-12-28 | 2021-01-05 | 2021-01-07 | 2021-01-09 | 10254 | 980 | Yes | Yes | No | Crítico |  | 13.5 | 20 | 4 | 0 | 1 | 0 | 0 | 0 | 0 | 0 | 0 | 0 | 0 | 0 |  | 6 | 0 | 1 | 2 | 0 | 242 | 1 | 788 | 962 |  |  | 0.3 | - |  |  | No |  | 9 | 25/20/14 | 165702 | 8897 | - | 99 | - | - |  | Resultados están dentro de los rangos aceptables. | Nivel de limpieza en estado de Crítico. | Resultados están dentro de los rangos aceptables. | Identifique las causas del origen y corrija el Codigo ISO alto del aceite. Asegúrese de que la contaminación no está siendo introducida a través de los equipos de manejo de aceite. Retome la muestra en el próximo intervalo programado.
C0017328 | TARMA | V-409 | V-409 STHI | CAMION VOLQUETE | VOLVO | FMX 8X4R | SISTEMA HIDRAULICO | MOBIL DTE 26 | 2020-12-28 | 2021-01-05 | 2021-01-07 | 2021-01-09 | 10254 | 2068 | Yes | Yes | No | Crítico |  | 8.4 | 0 | 2 | 0 | 1 | 0 | 0 | 0 | 0 | 0 | 0 | 0 | 0 | 0 |  | 4 | 1 | 1 | 2 | 0 | 147 | 1 | 407 | 682 |  |  | 0.5 | - |  |  | No |  | 13 | 24/22/15 | 154728 | 28129 | - | 163 | - | - |  | Resultados están dentro de los rangos aceptables. | Nivel de limpieza en estado de Crítico. | Resultados están dentro de los rangos aceptables. | Identifique las causas del origen y corrija el Codigo ISO alto del aceite. Asegúrese de que la contaminación no está siendo introducida a través de los equipos de manejo de aceite. Retome la muestra en el próximo intervalo programado.
C0017329 | TARMA | V-409 | V-409 DIFE DEL | CAMION VOLQUETE | VOLVO | FMX 8X4R | DIFERENCIAL DELANTERO | MOBILUBE HD 85W-140 | 2020-12-28 | 2021-01-05 | 2021-01-07 | 2021-01-09 | 10254 | 980 | Yes | No | No | Crítico |  | 24.9 | 1 | 54 | 0 | 0 | 0 | 0 | 0 | 0 | 1 | 0 | 0 | 0 | 0 |  | 2 | 0 | 0 | 2 | 0 | 5 | 2 | 445 | 7 |  |  | 0.8 | - |  |  | No |  | 18 | 25/21/15 | 262519 | 17396 | - | 166 | - | - |  | Resultados están dentro de los rangos aceptables. | Nivel de limpieza en estado de Crítico. | Resultados están dentro de los rangos aceptables. | Identifique las causas del origen y corrija el Codigo ISO alto del aceite. Asegúrese de que la contaminación no está siendo introducida a través de los equipos de manejo de aceite. Retome la muestra en el próximo intervalo programado.
C0017330 | TARMA | V-409 | V-409 CUDE RH | CAMION VOLQUETE | VOLVO | FMX 8X4R | CUBO DEL. RH | MOBILUBE HD 85W-140 | 2020-12-28 | 2021-01-05 | 2021-01-07 | 2021-01-09 | 10254 | 980 | Yes | No | No | Crítico |  | 24.7 | 1 | 55 | 0 | 0 | 0 | 0 | 0 | 0 | 1 | 0 | 0 | 0 | 0 |  | 2 | 0 | 1 | 2 | 0 | 4 | 2 | 454 | 5 |  |  | 0.8 | - |  |  | No |  | 20 | 25/21/15 | 257182 | 16607 | - | 163 | - | - |  | Resultados están dentro de los rangos aceptables. | Nivel de limpieza en estado de Crítico. | Resultados están dentro de los rangos aceptables. | Identifique las causas del origen y corrija el Codigo ISO alto del aceite. Asegúrese de que la contaminación no está siendo introducida a través de los equipos de manejo de aceite. Retome la muestra en el próximo intervalo programado.
C0017331 | TARMA | V-409 | V-409 CUDE LH | CAMION VOLQUETE | VOLVO | FMX 8X4R | CUBO DEL. LH | MOBILUBE HD 85W-140 | 2020-12-28 | 2021-01-05 | 2021-01-07 | 2021-01-09 | 10254 | 980 | Yes | No | No | Crítico |  | 25 | 1 | 53 | 0 | 0 | 0 | 0 | 0 | 0 | 1 | 0 | 0 | 0 | 0 |  | 2 | 0 | 0 | 2 | 0 | 4 | 2 | 450 | 6 |  |  | 0.8 | - |  |  | No |  | 20 | 25/21/15 | 241633 | 16849 | - | 207 | - | - |  | Resultados están dentro de los rangos aceptables. | Nivel de limpieza en estado de Crítico. | Resultados están dentro de los rangos aceptables. | Identifique las causas del origen y corrija el Codigo ISO alto del aceite. Asegúrese de que la contaminación no está siendo introducida a través de los equipos de manejo de aceite. Retome la muestra en el próximo intervalo programado.
C0017332 | TARMA | V-409 | V-409 DIFE POS | CAMION VOLQUETE | VOLVO | FMX 8X4R | DIFERENCIAL POSTERIOR | MOBILUBE HD 85W-140 | 2020-12-28 | 2021-01-05 | 2021-01-07 | 2021-01-09 | 10254 | 980 | Yes | No | No | Crítico |  | 24.8 | 1 | 37 | 0 | 0 | 1 | 0 | 0 | 0 | 1 | 0 | 0 | 0 | 0 |  | 3 | 0 | 1 | 2 | 0 | 4 | 1 | 452 | 3 |  |  | 0.9 | - |  |  | No |  | 16 | 25/21/15 | 201873 | 14731 | - | 166 | - | - |  | Resultados están dentro de los rangos aceptables. | Nivel de limpieza en estado de Crítico. | Resultados están dentro de los rangos aceptables. | Identifique las causas del origen y corrija el Codigo ISO alto del aceite. Asegúrese de que la contaminación no está siendo introducida a través de los equipos de manejo de aceite. Retome la muestra en el próximo intervalo programado.
C0017333 | TARMA | V-409 | V-409 CUPO RH | CAMION VOLQUETE | VOLVO | FMX 8X4R | CUBO POST. RH | MOBILUBE HD 85W-140 | 2020-12-28 | 2021-01-05 | 2021-01-07 | 2021-01-09 | 10254 | 980 | Yes | No | No | Crítico |  | 24.9 | 1 | 38 | 0 | 0 | 0 | 0 | 0 | 0 | 1 | 0 | 0 | 0 | 0 |  | 3 | 0 | 1 | 2 | 0 | 5 | 1 | 452 | 3 |  |  | 0.9 | - |  |  | No |  | 18 | 25/21/15 | 186318 | 12643 | - | 181 | - | - |  | Resultados están dentro de los rangos aceptables. | Nivel de limpieza en estado de Crítico. | Resultados están dentro de los rangos aceptables. | Identifique las causas del origen y corrija el Codigo ISO alto del aceite. Asegúrese de que la contaminación no está siendo introducida a través de los equipos de manejo de aceite. Retome la muestra en el próximo intervalo programado.
C0017334 | TARMA | V-409 | V-409 CUPO LH | CAMION VOLQUETE | VOLVO | FMX 8X4R | CUBO POST. LH | MOBILUBE HD 85W-140 | 2020-12-28 | 2021-01-05 | 2021-01-07 | 2021-01-09 | 10254 | 980 | Yes | No | No | Crítico |  | 25.1 | 1 | 38 | 0 | 0 | 0 | 0 | 0 | 0 | 1 | 0 | 0 | 0 | 0 |  | 3 | 0 | 1 | 2 | 0 | 5 | 2 | 453 | 3 |  |  | 0.9 | - |  |  | No |  | 23 | 25/21/15 | 205137 | 16404 | - | 295 | - | - |  | Resultados están dentro de los rangos aceptables. | Nivel de limpieza en estado de Crítico. | Resultados están dentro de los rangos aceptables. | Identifique las causas del origen y corrija el Codigo ISO alto del aceite. Asegúrese de que la contaminación no está siendo introducida a través de los equipos de manejo de aceite. Retome la muestra en el próximo intervalo programado.
C0017335 | TARMA | V-431 | V-431 MOT | CAMION VOLQUETE | VOLVO | FMX 8X4R | MOTOR | MOBIL DELVAC 1 5W-40 | 2020-12-30 | 2021-01-05 | 2021-01-07 | 2021-01-09 | 10915 | 741 | Yes | Yes | No | Crítico | 14.8 | 14.6 | 14 | 143 | 2 | 4 | 0 | 2 | 1 | 0 | 2 | 0 | 0 | 0 | 0 |  | 9 | 0 | 7 | 42 | 1 | 2457 | 516 | 953 | 1364 |  | 8.7 | 11.1 | 11.2 | 0 | 1 | No |  | 36 | - | - | - | - | - | - | - |  | Alta oxidación por posible degradación del aceite a altas temperaturas. | La tasa de nitración aumenta debido a condiciones inadecuadas de combustión e ignición. | Elevado desgaste de Hierro. | Localice y corrija causa de nitración. Revisar el sistema de enfriamiento (termostatos, radiador, bomba de agua, mangueras, etc.). Determine la fuente del metal de desgaste excesivo y tome acciones correctivas. Retomar la muestra para monitorear condición.
C0017336 | TARMA | V-295 | V-295 MOT | CAMION VOLQUETE | VOLVO | FMX 8X4R | MOTOR | MOBIL DELVAC 1 5W-40 | 2020-01-01 | 2021-01-05 | 2021-01-07 | 2021-01-09 | 19455 | 469 | No | No | No | Precaución | 14.8 | 14.9 | 3 | 25 | 1 | 2 | 1 | 1 | 1 | 1 | 0 | 0 | 0 | 0 | 0 |  | 7 | 1 | 2 | 50 | 0 | 2560 | 536 | 985 | 1395 |  | 8.4 | 10.3 | 10.5 | 0 | 0.8 | No |  | 10 | - | - | - | - | - | - | - |  | Alta oxidación por posible degradación del aceite a altas temperaturas. | La tasa de nitración aumenta debido a condiciones inadecuadas de combustión e ignición. | Resultados están dentro de los rangos aceptables. | Localice y corrija causa de nitración. Revisar el sistema de enfriamiento (termostatos, radiador, bomba de agua, mangueras, etc.). Tome acciones correctivas. Retome la muestra para confirmar condición.
C0017337 | TARMA | V-398 | V-398 MOT | CAMION VOLQUETE | VOLVO | FMX 8X4R | MOTOR | MOBIL DELVAC 1 5W-40 | 2021-01-01 | 2021-01-05 | 2021-01-07 | 2021-01-09 | 10248 | 495 | No | No | No | Crítico | 14.8 | 11.7 | 1 | 21 | 3 | 2 | 0 | 0 | 1 | 0 | 0 | 0 | 0 | 0 | 0 |  | 5 | 0 | 2 | 44 | 0 | 2121 | 441 | 874 | 1207 |  | 8.4 | 32.7 | 9 | 0.8 | 0.5 | No | 7.9 | 10 | - | - | - | - | - | - | - |  | Alta oxidación por posible degradación del aceite a altas temperaturas. Baja viscosidad por posible contaminación con un lubricante de menor viscosidad o dilución con combustible. | Causas posibles de dilución con combustible: Lineas de combustible con fugas, patron de pulverización defectuoso, Inyector goteando, fugas en sellos de bombas de transferencia, bomba de inyección defectuosa, Anillos de sellos ("O-rings") de inyector gastados. | Resultados están dentro de los rangos aceptables. | Revisar el sistema de enfriamiento (termostatos, radiador, bomba de agua, mangueras, etc.). Localice y corrija la causa de baja viscosidad del aceite. Una baja viscosidad puede reducir la protección por lubricación. Retome la muestra en el próximo intervalo.
C0017338 | TARMA | T-40 | T-40 TRAN | TRACTOR DE ORUGAS | CATERPILLAR | D8T | TRANSMISION | MOBILTRANS HD 30 | 2021-01-01 | 2021-01-05 | 2021-01-07 | 2021-01-09 | 11868 | 920 | Yes | Yes | No | Crítico |  | 11.1 | 34 | 18 | 2 | 1 | 0 | 0 | 0 | 0 | 0 | 0 | 0 | 0 | 0 |  | 8 | 0 | 2 | 3 | 0 | 2972 | 10 | 937 | 1222 |  |  | 0.6 | - |  |  | No |  | 16 | 24/19/14 | 87203 | 4756 | - | 124 | - | - |  | Resultados están dentro de los rangos aceptables. | Nivel de limpieza en estado de Crítico. | Elevado desgaste de Cobre. | Identifique las causas del origen y corrija el Codigo ISO alto del aceite. Asegúrese de que la contaminación no está siendo introducida a través de los equipos de manejo de aceite. Determine la fuente del metal de desgaste excesivo y tome acciones correctivas. Retomar la muestra para monitorear condición.
C0017339 | TARMA | T-40 | T-40 MF RH | TRACTOR DE ORUGAS | CATERPILLAR | D8T | MANDO FINAL RH | MOBILTRANS HD 50 | 2021-01-01 | 2021-01-05 | 2021-01-07 | 2021-01-09 | 11868 | 920 | Yes | No | No | Crítico |  | 17.6 | 13 | 472 | 1 | 10 | 0 | 5 | 1 | 1 | 6 | 1 | 0 | 0 | 0 |  | 16 | 2 | 8 | 6 | 0 | 2831 | 16 | 896 | 1218 |  |  | 1.5 | - |  |  | No |  | 172 | - | - | - | - | - | - | - |  | Resultados están dentro de los rangos aceptables. | Muestra oscura no se realizó nivel de limpieza. | Indica presencia de partículas ferromagnéticas visibles mayores a 40 micras. Elevado desgaste de Hierro, Cromo y Aluminio. | Determine la fuente de partículas ferromagnéticas y tome acciones correctivas de ser necesario. Determine la fuente de los metales de desgaste excesivo y tome acciones correctivas. Retomar la muestra para monitorear condición.
C0017340 | TARMA | T-40 | T-40 MF LH | TRACTOR DE ORUGAS | CATERPILLAR | D8T | MANDO FINAL LH | MOBILTRANS HD 50 | 2021-01-01 | 2021-01-05 | 2021-01-07 | 2021-01-09 | 11868 | 920 | Yes | No | No | Crítico |  | 15.3 | 38 | 249 | 2 | 4 | 0 | 4 | 1 | 0 | 4 | 1 | 0 | 0 | 0 |  | 18 | 0 | 78 | 18 | 3 | 2857 | 13 | 896 | 1214 |  |  | 2.1 | - |  |  | No |  | 74 | - | - | - | - | - | - | - |  | Baja viscosidad por posible contaminación con un lubricante de menor viscosidad. | Muestra oscura no se realizó nivel de limpieza. | Elevado desgaste de Hierro y Cobre. | Localice y corrija la causa de baja viscosidad del aceite. Una baja viscosidad puede reducir la protección por lubricación. Determine la fuente de los metales de desgaste excesivo y tome acciones correctivas. Retomar la muestra para monitorear condición.
C0017341 | TANTAHUATAY | EP-22 | EP-22 MOT | PERFORADORA DE ORUGAS | ATLAS COPCO | DML | MOTOR | MOBIL DELVAC MX 15W-40 | 2020-12-21 | 2021-01-04 | 2021-01-07 | 2021-01-08 | 5433 | 150 | Yes | Yes | No | Crítico | 14.4 | 13.5 | 14 | 81 | 3 | 1 | 2 | 1 | 46 | 0 | 2 | 0 | 0 | 0 | 0 |  | 15 | 1 | 2 | 16 | 0 | 1532 | 1078 | 1000 | 1309 |  | 8.4 | 5.5 | 8.5 | 0 | 0.8 | No |  | 10 | - | - | - | - | - | - |  |  | Baja viscosidad por posible contaminación con un lubricante de menor viscosidad o dilución con combustible. | Contaminación de Silicio en estado crítico. Altos niveles de silicio abrasivo (polvo) causarán alto desgaste. | Elevado desgaste de Hierro, Plomo y Cobre. | Localice la fuente de silicio. Localice y corrija la causa de baja viscosidad del aceite. Una baja viscosidad puede reducir la protección por lubricación. Determine la fuente de los metales de desgaste excesivo y tome acciones correctivas. Retomar la muestra para monitorear condición.
C0017342 | TANTAHUATAY | EP-22 | EP-22 CJRO | PERFORADORA DE ORUGAS | ATLAS COPCO | DML | CABEZAL DE ROTACION | MOBILUBE HD 80W-90 | 2020-12-21 | 2021-01-04 | 2021-01-07 | 2021-01-08 | 5433 | 242 | Yes | No | No | Crítico |  | 14.2 | 0 | 44 | 0 | 1 | 0 | 0 | 1 | 0 | 1 | 1 | 0 | 0 | 1 |  | 5 | 0 | 2 | 5 | 0 | 31 | 5 | 478 | 20 |  |  | 4.2 | - |  |  | Si |  | 32 | - | - | - | - | - | - |  |  | Ligera presencia de agua. | Esta muestra contiene agua y por ello no es posible analizar ciertas pruebas. Por favor asegúrese que el agua visible no este contenida al momento de tomar la muestra. | Elevado desgaste de Hierro. | Identifique y evalúe los componentes a base de este elemento. Determine la fuente del metal de desgaste excesivo y tome acciones correctivas. Retomar la muestra para monitorear condición.
C0017343 | TANTAHUATAY | EP-22 | EP-22 STHI | PERFORADORA DE ORUGAS | ATLAS COPCO | DML | SISTEMA HIDRAULICO | MOBILTRANS HD 10W | 2020-12-21 | 2021-01-04 | 2021-01-07 | 2021-01-08 | 5433 | 242 | No | No | No | Precaución |  | 6.6 | 2 | 3 | 0 | 1 | 0 | 1 | 0 | 0 | 0 | 0 | 0 | 0 | 1 |  | 4 | 3 | 2 | 3 | 0 | 1923 | 7 | 714 | 949 |  |  | 3.1 | - |  |  | No |  | 4 | 20/16/11 | 6494 | 388 | - | 16 | - |  |  | Alta viscosidad por posible contaminación con un lubricante de mayor viscosidad. | Nivel de limpieza en estado de precaución. | Resultados están dentro de los rangos aceptables. | Localice y corrija la causa de la alta viscosidad del aceite. Viscosidad mayor que la esperada puede restringir el flujo de aceite causando falta de aceite y desgaste. Identifique las causas del origen y corrija el Codigo ISO alto del aceite. Asegúrese de que la contaminación no está siendo introducida a través de los equipos de manejo de aceite. Retome la muestra en el próximo intervalo programado.
C0017344 | TANTAHUATAY | EP-22 | EP-22 PTO | PERFORADORA DE ORUGAS | ATLAS COPCO | DML | PTO | MOBILUBE HD 80W-90 | 2020-12-21 | 2021-01-04 | 2021-01-07 | 2021-01-08 | 5433 | 242 | Yes | No | No | Crítico |  | 14.1 | 1 | 225 | 0 | 2 | 0 | 1 | 0 | 1 | 3 | 0 | 0 | 0 | 0 |  | 12 | 4 | 1 | 5 | 0 | 40 | 7 | 472 | 22 |  |  | 1.1 | - |  |  | No |  | 99 | 26/23/15 | 324367 | 61064 | - | 165 | - |  |  | Resultados están dentro de los rangos aceptables. | Nivel de limpieza en estado de Crítico. | Resultados están dentro de los rangos aceptables. | Identifique las causas del origen y corrija el Codigo ISO alto del aceite. Asegúrese de que la contaminación no está siendo introducida a través de los equipos de manejo de aceite. Retome la muestra en el próximo intervalo programado.
C0017345 | TANTAHUATAY | EP-22 | EP-22 MF RH | PERFORADORA DE ORUGAS | ATLAS COPCO | DML | MANDO FINAL RH | MOBILUBE HD 80W-90 | 2020-12-21 | 2021-01-04 | 2021-01-07 | 2021-01-08 | 5433 | 242 | No | No | No | Crítico |  | 22.6 | 7 | 85 | 1 | 0 | 0 | 1 | 0 | 0 | 1 | 0 | 0 | 0 | 0 |  | 5 | 4 | 3 | 83 | 1 | 262 | 3 | 312 | 16 |  |  | 17 | - |  |  | No |  | 49 | 26/24/19 | 352605 | 134460 | - | 2814 | - |  |  | Baja viscosidad por posible contaminación con un lubricante de menor viscosidad. | Nivel de limpieza en estado de Crítico. | Resultados están dentro de los rangos aceptables. | Localice y corrija la causa de baja viscosidad del aceite. Una baja viscosidad puede reducir la protección por lubricación. Identifique las causas del origen y corrija el Codigo ISO alto del aceite. Asegúrese de que la contaminación no está siendo introducida a través de los equipos de manejo de aceite. Retome la muestra en el próximo intervalo programado.
C0017346 | TANTAHUATAY | EP-22 | EP-22 MF LH | PERFORADORA DE ORUGAS | ATLAS COPCO | DML | MANDO FINAL LH | MOBILUBE HD 80W-90 | 2020-12-21 | 2021-01-04 | 2021-01-07 | 2021-01-08 | 5433 | 242 | No | No | No | Crítico |  | 22.7 | 6 | 84 | 2 | 1 | 0 | 1 | 0 | 0 | 1 | 0 | 0 | 1 | 3 |  | 4 | 5 | 3 | 86 | 1 | 262 | 2 | 306 | 16 |  |  | 17 | - |  |  | No |  | 44 | 26/24/18 | 412895 | 138525 | - | 2480 | - |  |  | Baja viscosidad por posible contaminación con un lubricante de menor viscosidad. | Niveles de Sodio en el límite de precuación. Nivel de limpieza en estado de Crítico. | Resultados están dentro de los rangos aceptables. | Localice la fuente de Sodio. Localice y corrija la causa de baja viscosidad del aceite. Una baja viscosidad puede reducir la protección por lubricación. Identifique las causas del origen y corrija el Codigo ISO alto del aceite. Asegúrese de que la contaminación no está siendo introducida a través de los equipos de manejo de aceite. Retome la muestra en el próximo intervalo programado.
C0017347 | TANTAHUATAY | EP-22 | EP-22 COMP | PERFORADORA DE ORUGAS | ATLAS COPCO | DML | COMPRESOR | MOBIL SHC RARUS 1026 | 2020-12-21 | 2021-01-04 | 2021-01-07 | 2021-01-08 | 5433 | 197 | No | No | No | Precaución |  | 7.8 | 1 | 0 | 0 | 0 | 0 | 0 | 0 | 0 | 0 | 0 | 0 | 0 | 0 |  | 1 | 0 | 1 | 1 | 0 | 0 | 0 | 184 | 3 |  |  | 1.4 | - |  |  | No |  | 7 | 21/18/13 | 14887 | 2432 | - | 52 | - |  |  | Resultados están dentro de los rangos aceptables. | Nivel de limpieza en estado de precaución. | Resultados están dentro de los rangos aceptables. | Identifique las causas del origen y corrija el Codigo ISO alto del aceite. Asegúrese de que la contaminación no está siendo introducida a través de los equipos de manejo de aceite. Retome la muestra en el próximo intervalo programado.
C0017348 | TANTAHUATAY | EP-32 | EP-32 MOT | PERFORADORA DE ORUGAS | ATLAS COPCO | DML | MOTOR | MOBIL DELVAC MX 15W-40 | 2020-12-18 | 2021-01-04 | 2021-01-07 | 2021-01-08 | 3159 | 45 | No | No | No | Precaución | 14.4 | 13.8 | 0 | 3 | 0 | 0 | 0 | 0 | 45 | 0 | 0 | 0 | 0 | 0 | 0 |  | 3 | 0 | 1 | 2 | 0 | 1362 | 1078 | 999 | 1302 |  | 8.9 | 1.7 | 1.4 | 0 | 0.2 | No |  | 6 | - | - | - | - | - | - |  |  | Baja viscosidad por posible contaminación con un lubricante de menor viscosidad o dilución con combustible. | Resultados están dentro de los rangos aceptables. | Resultados están dentro de los rangos aceptables. | Localice y corrija la causa de baja viscosidad del aceite. Una baja viscosidad puede reducir la protección por lubricación. Retome la muestra en el próximo intervalo.
C0017349 | TANTAHUATAY | RE-42 | RE-42 MOT | EXCAVADORA DE ORUGAS | CATERPILLAR | 374DL | MOTOR | MOBIL DELVAC MX 15W-40 | 2020-12-19 | 2021-01-04 | 2021-01-07 | 2021-01-09 | 10779 | 57 | No | No | No | Precaución | 14.4 | 13.7 | 1 | 20 | 1 | 0 | 0 | 0 | 44 | 0 | 0 | 0 | 0 | 0 | 0 |  | 3 | 0 | 1 | 2 | 0 | 1382 | 1086 | 1004 | 1298 |  | 8.5 | 3.5 | 2.7 | 0 | 0.8 | No |  | 12 | - | - | - | - | - | - |  |  | Baja viscosidad por posible contaminación con un lubricante de menor viscosidad o dilución con combustible. | Resultados están dentro de los rangos aceptables. | Resultados están dentro de los rangos aceptables. | Localice y corrija la causa de baja viscosidad del aceite. Una baja viscosidad puede reducir la protección por lubricación. Retome la muestra en el próximo intervalo.
C0017350 | TANTAHUATAY | EP-32 | EP-32 MOT | PERFORADORA DE ORUGAS | ATLAS COPCO | DML | MOTOR | MOBIL DELVAC MX 15W-40 | 2020-12-24 | 2021-01-06 | 2021-01-07 | 2021-01-09 | 3228 | 114 | Yes | Yes | No | Crítico | 14.4 | 13.3 | 1 | 6 | 0 | 0 | 0 | 1 | 47 | 0 | 0 | 0 | 0 | 0 | 1 | 0 | 3 | 1 | 1 | 4 | 0 | 1399 | 1158 | 1013 | 1311 | 0 | 8.6 | 2.3 | 2.9 | 0 | 0.2 | No |  | 10 | - | - | - | - | - | - | - |  | Baja viscosidad por posible contaminación con un lubricante de menor viscosidad o dilución con combustible. | Resultados están dentro de los rangos aceptables. | Resultados están dentro de los rangos aceptables. | Localice y corrija la causa de baja viscosidad del aceite. Una baja viscosidad puede reducir la protección por lubricación. Retome la muestra en el próximo intervalo.
C0017351 | TANTAHUATAY | EP-32 | EP-32 CJRO | PERFORADORA DE ORUGAS | ATLAS COPCO | DML | CABEZAL DE ROTACION | MOBILUBE HD 80W-90 | 2020-12-24 | 2021-01-06 | 2021-01-07 | 2021-01-09 | 3228 | 114 | Yes | No | No | Crítico |  | 14.4 | 0 | 8 | 0 | 0 | 0 | 0 | 2 | 0 | 0 | 0 | 0 | 0 | 0 | 0 | 4 | 1 | 0 | 2 | 0 | 12 | 2 | 469 | 11 | 0 |  | 2.4 | - |  |  | No |  | 12 | 25/22/17 | 167816 | 38792 | - | 664 | - | - |  | Resultados están dentro de los rangos aceptables. | Nivel de limpieza en estado de Crítico. | Resultados están dentro de los rangos aceptables. | Identifique las causas del origen y corrija el Codigo ISO alto del aceite. Asegúrese de que la contaminación no está siendo introducida a través de los equipos de manejo de aceite. Retome la muestra en el próximo intervalo programado.
C0017352 | TANTAHUATAY | EP-32 | EP-32 STHI | PERFORADORA DE ORUGAS | ATLAS COPCO | DML | SISTEMA HIDRAULICO | MOBILTRANS HD 10W | 2020-12-24 | 2021-01-06 | 2021-01-07 | 2021-01-09 | 3228 | 514 | No | No | No | Crítico |  | 6 | 5 | 16 | 0 | 5 | 0 | 6 | 1 | 0 | 0 | 0 | 0 | 0 | 0 | 0 | 11 | 6 | 2 | 3 | 0 | 2742 | 10 | 871 | 1154 | 0 |  | 1.8 | - |  |  | No |  | 12 | 23/17/13 | 61543 | 1202 | - | 69 | - | - |  | Resultados están dentro de los rangos aceptables. | Nivel de limpieza en estado de Crítico. Nivel de Silicio y Sodio en el límite de precaución. | Elevado desgaste de Hierro, Cromo y Aluminio. | Localice la fuente de Silicio y Sodio. Identifique las causas del origen y corrija el Codigo ISO alto del aceite. Asegúrese de que la contaminación no está siendo introducida a través de los equipos de manejo de aceite. Determine la fuente de los metales de desgaste excesivo y tome acciones correctivas. Retomar la muestra para monitorear condición.
C0017353 | TANTAHUATAY | EP-32 | EP-32 PTO | PERFORADORA DE ORUGAS | ATLAS COPCO | DML | PTO | MOBILUBE HD 80W-90 | 2020-12-24 | 2021-01-06 | 2021-01-07 | 2021-01-09 | 3228 | 251 | Yes | No | No | Crítico |  | 13.3 | 0 | 32 | 0 | 2 | 0 | 1 | 0 | 0 | 0 | 0 | 0 | 0 | 0 | 0 | 6 | 0 | 1 | 2 | 0 | 225 | 2 | 501 | 100 | 0 |  | 1 | - |  |  | No |  | 24 | 25/22/15 | 221185 | 29425 | - | 191 | - | - |  | Baja viscosidad por posible contaminación con un lubricante de menor viscosidad. | Nivel de limpieza en estado de Crítico. | Resultados están dentro de los rangos aceptables. | Localice y corrija la causa de baja viscosidad del aceite. Una baja viscosidad puede reducir la protección por lubricación. Identifique las causas del origen y corrija el Codigo ISO alto del aceite. Asegúrese de que la contaminación no está siendo introducida a través de los equipos de manejo de aceite. Retome la muestra en el próximo intervalo programado.
C0017354 | TANTAHUATAY | EP-32 | EP-32 MF RH | PERFORADORA DE ORUGAS | ATLAS COPCO | DML | MANDO FINAL RH | MOBILUBE HD 80W-90 | 2020-12-24 | 2021-01-06 | 2021-01-07 | 2021-01-09 | 3228 | 251 | Yes | Yes | No | Crítico |  | 14.5 | 0 | 27 | 0 | 1 | 0 | 0 | 0 | 0 | 0 | 0 | 0 | 0 | 0 | 0 | 6 | 1 | 1 | 2 | 0 | 18 | 2 | 459 | 8 | 0 |  | 2.3 | - |  |  | No |  | 22 | 25/22/16 | 164533 | 34360 | - | 544 | - | - |  | Resultados están dentro de los rangos aceptables. | Nivel de limpieza en estado de Crítico. | Resultados están dentro de los rangos aceptables. | Identifique las causas del origen y corrija el Codigo ISO alto del aceite. Asegúrese de que la contaminación no está siendo introducida a través de los equipos de manejo de aceite. Retome la muestra en el próximo intervalo programado.
C0017355 | TANTAHUATAY | EP-32 | EP-32 MF LH | PERFORADORA DE ORUGAS | ATLAS COPCO | DML | MANDO FINAL LH | MOBILUBE HD 80W-90 | 2020-12-24 | 2021-01-06 | 2021-01-07 | 2021-01-09 | 3228 | 251 | Yes | Yes | No | Crítico |  | 14.5 | 0 | 26 | 0 | 1 | 0 | 0 | 0 | 0 | 0 | 0 | 0 | 0 | 0 | 0 | 6 | 0 | 1 | 2 | 0 | 18 | 2 | 454 | 10 | 0 |  | 2.1 | - |  |  | No |  | 20 | 25/22/16 | 175655 | 36101 | - | 628 | - | - |  | Resultados están dentro de los rangos aceptables. | Nivel de limpieza en estado de Crítico. | Resultados están dentro de los rangos aceptables. | Identifique las causas del origen y corrija el Codigo ISO alto del aceite. Asegúrese de que la contaminación no está siendo introducida a través de los equipos de manejo de aceite. Retome la muestra en el próximo intervalo programado.
C0017356 | TANTAHUATAY | EP-32 | EP-32 COMP | PERFORADORA DE ORUGAS | ATLAS COPCO | DML | COMPRESOR | MOBIL SHC RARUS 1026 | 2020-12-24 | 2021-01-06 | 2021-01-07 | 2021-01-09 | 3228 | 607 | No | No | No | Crítico |  | 10.2 | 1 | 10 | 0 | 2 | 0 | 0 | 0 | 0 | 0 | 0 | 0 | 0 | 0 | 0 | 3 | 3 | 1 | 2 | 0 | 2 | 0 | 163 | 16 | 0 |  | 5.8 | - |  |  | No |  | 14 | 25/22/14 | 169479 | 27248 | - | 140 | - | - |  | Resultados están dentro de los rangos aceptables. | Nivel de limpieza en estado de Crítico. | Resultados están dentro de los rangos aceptables. | Identifique las causas del origen y corrija el Codigo ISO alto del aceite. Asegúrese de que la contaminación no está siendo introducida a través de los equipos de manejo de aceite. Retome la muestra en el próximo intervalo programado.
C0017357 | TANTAHUATAY | RE-42 | RE-42 MOT | EXCAVADORA DE ORUGAS | CATERPILLAR | 374DL | MOTOR | MOBIL DELVAC MX 15W-40 | 2020-12-25 | 2021-01-06 | 2021-01-07 | 2021-01-09 | 10898 | 176 | Yes | Yes | No | Precaución | 14.4 | 13.6 | 2 | 42 | 2 | 0 | 0 | 1 | 45 | 0 | 0 | 0 | 0 | 0 | 0 | 0 | 4 | 0 | 1 | 3 | 0 | 1363 | 1127 | 971 | 1287 | 0 | 8.4 | 5.1 | 4.7 | 0 | 1.3 | No |  | 13 | - | - | - | - | - | - | - |  | Baja viscosidad por posible contaminación con un lubricante de menor viscosidad o dilución con combustible. | Resultados están dentro de los rangos aceptables. | Desgaste de Plomo en el límite de precaución. | Localice y corrija la causa de baja viscosidad del aceite. Una baja viscosidad puede reducir la protección por lubricación. Determine la fuente del metal de desgaste y tome acciones correctivas. Retomar la muestra para monitorear condición.
C0017358 | TANTAHUATAY | V-363 | V-363 MOT | CAMION VOLQUETE | VOLVO | FMX 8X4R | MOTOR | MOBIL DELVAC MX 15W-40 | 2020-12-23 | 2021-01-06 | 2021-01-07 | 2021-01-09 | 10861 | 511 | Yes | Yes | No | Precaución | 14.4 | 13.7 | 9 | 62 | 1 | 3 | 0 | 1 | 5 | 0 | 1 | 0 | 0 | 0 | 0 | 0 | 7 | 1 | 5 | 47 | 1 | 1209 | 772 | 650 | 829 | 0 | 5.5 | 8.6 | 9 | 0 | 0.7 | No |  | 16 | - | - | - | - | - | - | - |  | Baja viscosidad por posible contaminación con un lubricante de menor viscosidad o dilución con combustible. | Resultados están dentro de los rangos aceptables. | Desgaste de Hierro en el límite de precaución. | Localice y corrija la causa de baja viscosidad del aceite. Una baja viscosidad puede reducir la protección por lubricación. Determine la fuente del metal de desgaste y tome acciones correctivas. Retomar la muestra para monitorear condición.
C0017359 | TANTAHUATAY | V-363 | V-363 STDI | CAMION VOLQUETE | VOLVO | FMX 8X4R | SISTEMA DIRECCION | MOBIL ATF 220 | 2020-12-23 | 2021-01-06 | 2021-01-07 | 2021-01-09 | 10861 | 862 | Yes | Yes | No | Crítico |  | 5.9 | 1 | 25 | 0 | 6 | 0 | 1 | 1 | 0 | 0 | 0 | 0 | 0 | 0 | 0 | 12 | 5 | 1 | 54 | 0 | 131 | 26 | 254 | 112 | 0 |  | 41.2 | - |  |  | No |  | 13 | 21/16/13 | 12621 | 396 | - | 50 | - | - |  | Alta oxidación por posible degradación del aceite. Baja viscosidad por posible contaminación con un lubricante de menor viscosidad. | Nivel de limpieza en estado de precaución. | Resultados están dentro de los rangos aceptables. | Localice y corrija la causa de baja viscosidad del aceite. Una baja viscosidad puede reducir la protección por lubricación. Retome la muestra en el próximo intervalo. Identifique las causas del origen y corrija el Codigo ISO alto del aceite. Asegúrese de que la contaminación no está siendo introducida a través de los equipos de manejo de aceite. Retome la muestra en el próximo intervalo programado.
C0017360 | TANTAHUATAY | V-363 | V-363 TRAN | CAMION VOLQUETE | VOLVO | FMX 8X4R | TRANSMISION | VOLVO GEAR BOX OIL 80W90 | 2020-12-23 | 2021-01-06 | 2021-01-07 | 2021-01-09 | 10861 | 862 | Yes | Yes | No | Precaución |  | 14.1 | 26 | 4 | 0 | 1 | 0 | 0 | 0 | 0 | 0 | 0 | 0 | 0 | 0 | 0 | 3 | 0 | 0 | 2 | 0 | 42 | 1 | 511 | 147 | 0 |  | 0.7 | - |  |  | No |  | 12 | 23/20/14 | 44606 | 7586 | - | 154 | - | - |  | Resultados están dentro de los rangos aceptables. | Nivel de limpieza en estado de precaución. | Resultados están dentro de los rangos aceptables. | Identifique las causas del origen y corrija el Codigo ISO alto del aceite. Asegúrese de que la contaminación no está siendo introducida a través de los equipos de manejo de aceite. Retome la muestra en el próximo intervalo programado.
C0017361 | TANTAHUATAY | V-363 | V-363 STHI | CAMION VOLQUETE | VOLVO | FMX 8X4R | SISTEMA HIDRAULICO | MOBIL DTE 26 | 2020-12-23 | 2021-01-06 | 2021-01-07 | 2021-01-09 | 10861 | 862 | Yes | No | No | Precaución |  | 8.4 | 0 | 2 | 0 | 1 | 0 | 1 | 0 | 0 | 0 | 0 | 0 | 0 | 0 | 0 | 4 | 1 | 0 | 2 | 0 | 252 | 1 | 431 | 680 | 0 |  | 0.7 | - |  |  | No |  | 10 | 21/18/13 | 18781 | 1520 | - | 62 | - | - |  | Resultados están dentro de los rangos aceptables. | Nivel de limpieza en estado de precaución. | Resultados están dentro de los rangos aceptables. | Identifique las causas del origen y corrija el Codigo ISO alto del aceite. Asegúrese de que la contaminación no está siendo introducida a través de los equipos de manejo de aceite. Retome la muestra en el próximo intervalo programado.
C0017362 | TANTAHUATAY | V-361 | V-361 TRAN | CAMION VOLQUETE | VOLVO | FMX 8X4R | TRANSMISION | ACEITE TRANSMISION 80W90 - VOLVO | 2020-12-26 | 2021-01-07 | 2021-01-08 | 2021-01-09 | 10765 | 1245 | Yes | Yes | No | Precaución |  | 13.8 | 23 | 5 | 0 | 0 | 0 | 0 | 0 | 0 | 0 | 0 | 0 | 0 | 0 | 0 | 3 | 4 | 0 | 2 | 0 | 38 | 0 | 490 | 126 | 0 |  | 0.6 |  |  |  | No |  | 11 | 23/20/15 | 46988 | 6317 | - | 209 | - | - |  | Limite no definidos, no se cuenta con este tipo de aceite para definir la linea base de la viscosidad. | Nivel de limpieza en estado de precaución. | Resultados están dentro de los rangos aceptables. | Identifique las causas del origen y corrija el Codigo ISO alto del aceite. Asegúrese de que la contaminación no está siendo introducida a través de los equipos de manejo de aceite. Retome la muestra en el próximo intervalo programado.
C0017363 | TANTAHUATAY | V-361 | V-361 STHI | CAMION VOLQUETE | VOLVO | FMX 8X4R | SISTEMA HIDRAULICO | MOBIL DTE 26 | 2020-12-26 | 2021-01-07 | 2021-01-08 | 2021-01-09 | 10765 | 1245 | No | Yes | No | Precaución |  | 8.1 | 0 | 2 | 0 | 1 | 0 | 1 | 0 | 0 | 0 | 0 | 0 | 0 | 0 | 0 | 5 | 5 | 0 | 2 | 0 | 458 | 3 | 470 | 733 | 0 |  | 0.7 |  |  |  | No |  | 12 | 23/20/14 | 57677 | 7156 | - | 106 | - | - |  | Resultados están dentro de los rangos aceptables. | Nivel de limpieza en estado de precaución. | Resultados están dentro de los rangos aceptables. | Identifique las causas del origen y corrija el Codigo ISO alto del aceite. Asegúrese de que la contaminación no está siendo introducida a través de los equipos de manejo de aceite. Retome la muestra en el próximo intervalo programado.
C0017364 | TANTAHUATAY | V-361 | V-361 STDI | CAMION VOLQUETE | VOLVO | FMX 8X4R | SISTEMA DIRECCION | MOBIL ATF 220 | 2020-12-26 | 2021-01-07 | 2021-01-08 | 2021-01-09 | 10765 | 1245 | Yes | Yes | No | Crítico |  | 5.9 | 0 | 24 | 0 | 5 | 0 | 0 | 1 | 0 | 0 | 0 | 0 | 0 | 0 | 0 | 10 | 7 | 1 | 53 | 0 | 138 | 23 | 249 | 102 | 0 |  | 47.4 |  |  |  | No |  | 18 | 21/17/14 | 19156 | 722 | - | 85 | - | - |  | Alta oxidación por posible degradación del aceite. Baja viscosidad por posible contaminación con un lubricante de menor viscosidad. | Nivel de limpieza en estado de precaución. | Resultados están dentro de los rangos aceptables. | Localice y corrija la causa de baja viscosidad del aceite. Una baja viscosidad puede reducir la protección por lubricación. Identifique las causas del origen y corrija el Codigo ISO alto del aceite. Asegúrese de que la contaminación no está siendo introducida a través de los equipos de manejo de aceite. Retome la muestra en el próximo intervalo programado.
C0017365 | TANTAHUATAY | V-361 | V-361 MOT | CAMION VOLQUETE | VOLVO | FMX 8X4R | MOTOR | MOBIL DELVAC MX 15W-40 | 2020-12-26 | 2021-01-07 | 2021-01-08 | 2021-01-09 | 10765 | 293 | Yes | Yes | No | Crítico | 14.4 | 12.7 | 3 | 12 | 0 | 1 | 0 | 0 | 45 | 0 | 0 | 0 | 0 | 0 | 0 | 0 | 4 | 3 | 2 | 3 | 0 | 1253 | 1142 | 980 | 1283 | 0 | 7.9 | 7.5 | 5.7 | 0 | 0.5 | No |  | 15 | - | - | - | - | - | - | - |  | Baja viscosidad por posible contaminación con un lubricante de menor viscosidad o dilución con combustible. | Resultados están dentro de los rangos aceptables. | Resultados están dentro de los rangos aceptables. | Localice y corrija la causa de baja viscosidad del aceite. Una baja viscosidad puede reducir la protección por lubricación. Retome la muestra en el próximo intervalo.
C0017366 | TANTAHUATAY | V-361 | V-361 CUPO LH | CAMION VOLQUETE | VOLVO | FMX 8X4R | CUBO POST. LH | MOBILUBE HD 85W-140 | 2020-12-26 | 2021-01-07 | 2021-01-08 | 2021-01-09 | 10765 | 1245 | Yes | No | No | Crítico |  | 24.7 | 1 | 80 | 0 | 0 | 0 | 0 | 0 | 0 | 1 | 0 | 0 | 0 | 0 | 0 | 6 | 3 | 1 | 4 | 0 | 12 | 5 | 455 | 7 | 0 |  | 0.6 |  |  |  | No |  | 29 | 25/21/15 | 172461 | 13807 | - | 184 | - | - |  | Resultados están dentro de los rangos aceptables. | Nivel de limpieza en estado de Crítico. | Resultados están dentro de los rangos aceptables. | Identifique las causas del origen y corrija el Codigo ISO alto del aceite. Asegúrese de que la contaminación no está siendo introducida a través de los equipos de manejo de aceite. Retome la muestra en el próximo intervalo programado.
C0017367 | TANTAHUATAY | V-361 | V-361 CUPO RH | CAMION VOLQUETE | VOLVO | FMX 8X4R | CUBO POST. RH | MOBILUBE HD 85W-140 | 2020-12-26 | 2021-01-07 | 2021-01-08 | 2021-01-09 | 10765 | 1245 | Yes | No | No | Crítico |  | 24.8 | 1 | 29 | 0 | 0 | 0 | 0 | 0 | 0 | 1 | 0 | 0 | 0 | 0 | 0 | 2 | 3 | 0 | 3 | 0 | 13 | 5 | 447 | 14 | 0 |  | 0.5 |  |  |  | No |  | 14 | 24/20/14 | 84382 | 5046 | - | 157 | - | - |  | Resultados están dentro de los rangos aceptables. | Nivel de limpieza en estado de Crítico. | Resultados están dentro de los rangos aceptables. | Identifique las causas del origen y corrija el Codigo ISO alto del aceite. Asegúrese de que la contaminación no está siendo introducida a través de los equipos de manejo de aceite. Retome la muestra en el próximo intervalo programado.
C0017368 | TANTAHUATAY | V-361 | V-361 CUDE LH | CAMION VOLQUETE | VOLVO | FMX 8X4R | CUBO DEL. LH | MOBILUBE HD 85W-140 | 2020-12-26 | 2021-01-07 | 2021-01-08 | 2021-01-09 | 10765 | 1245 | Yes | No | No | Crítico |  | 24.5 | 1 | 81 | 0 | 0 | 0 | 0 | 0 | 0 | 1 | 0 | 0 | 0 | 0 | 0 | 6 | 3 | 0 | 4 | 0 | 13 | 5 | 456 | 8 | 0 |  | 0.6 |  |  |  | No |  | 27 | 25/21/15 | 160526 | 14220 | - | 163 | - | - |  | Resultados están dentro de los rangos aceptables. | Nivel de limpieza en estado de Crítico. | Resultados están dentro de los rangos aceptables. | Identifique las causas del origen y corrija el Codigo ISO alto del aceite. Asegúrese de que la contaminación no está siendo introducida a través de los equipos de manejo de aceite. Retome la muestra en el próximo intervalo programado.
C0017369 | TANTAHUATAY | V-361 | V-361 CUDE RH | CAMION VOLQUETE | VOLVO | FMX 8X4R | CUBO DEL. RH | MOBILUBE HD 85W-140 | 2020-12-26 | 2021-01-07 | 2021-01-08 | 2021-01-09 | 10765 | 1245 | Yes | No | No | Crítico |  | 24.7 | 1 | 29 | 0 | 0 | 0 | 0 | 0 | 0 | 1 | 0 | 0 | 0 | 0 | 0 | 2 | 3 | 0 | 3 | 0 | 11 | 5 | 458 | 11 | 0 |  | 0.5 |  |  |  | No |  | 8 | 24/20/14 | 86485 | 5008 | - | 155 | - | - |  | Resultados están dentro de los rangos aceptables. | Nivel de limpieza en estado de Crítico. | Resultados están dentro de los rangos aceptables. | Identifique las causas del origen y corrija el Codigo ISO alto del aceite. Asegúrese de que la contaminación no está siendo introducida a través de los equipos de manejo de aceite. Retome la muestra en el próximo intervalo programado.
C0017370 | TANTAHUATAY | V-361 | V-361 DIFE POS | CAMION VOLQUETE | VOLVO | FMX 8X4R | DIFERENCIAL POSTERIOR | MOBILUBE HD 85W-140 | 2020-12-26 | 2021-01-07 | 2021-01-08 | 2021-01-09 | 10765 | 1245 | Yes | No | No | Crítico |  | 24.7 | 1 | 29 | 0 | 0 | 0 | 0 | 0 | 0 | 1 | 0 | 0 | 0 | 0 | 0 | 2 | 2 | 1 | 3 | 0 | 12 | 5 | 462 | 12 | 0 |  | 0.5 |  |  |  | No |  | 16 | 24/19/14 | 92576 | 4909 | - | 116 | - | - |  | Resultados están dentro de los rangos aceptables. | Nivel de limpieza en estado de Crítico. | Resultados están dentro de los rangos aceptables. | Identifique las causas del origen y corrija el Codigo ISO alto del aceite. Asegúrese de que la contaminación no está siendo introducida a través de los equipos de manejo de aceite. Retome la muestra en el próximo intervalo programado.
C0017371 | TANTAHUATAY | V-361 | V-361 DIFE DEL | CAMION VOLQUETE | VOLVO | FMX 8X4R | DIFERENCIAL DELANTERO | MOBILUBE HD 85W-140 | 2020-12-26 | 2021-01-07 | 2021-01-08 | 2021-01-09 | 10765 | 1245 | Yes | No | No | Crítico |  | 24.6 | 1 | 80 | 0 | 1 | 0 | 0 | 0 | 0 | 1 | 0 | 0 | 0 | 0 | 0 | 8 | 2 | 1 | 4 | 0 | 14 | 5 | 458 | 8 | 0 |  | 0.6 |  |  |  | No |  | 17 | 25/21/15 | 171791 | 15563 | - | 195 | - | - |  | Resultados están dentro de los rangos aceptables. | Nivel de limpieza en estado de Crítico. | Resultados están dentro de los rangos aceptables. | Identifique las causas del origen y corrija el Codigo ISO alto del aceite. Asegúrese de que la contaminación no está siendo introducida a través de los equipos de manejo de aceite. Retome la muestra en el próximo intervalo programado.
C0017372 | SHOUGANG | FC-118 | FC-118 MOT | CAMION | CATERPILLAR | 785D | MOTOR | MOBIL DELVAC 1 5W-40 | 2020-12-21 | 2021-01-11 | 2021-01-13 | 2021-01-14 | 18728 | 318 | Yes | Yes | No | Precaución | 14.8 | 15 | 2 | 7 | 1 | 1 | 0 | 0 | 1 | 0 | 0 | 0 | 0 | 0 | 0 | 0 | 5 | 2 | 2 | 58 | 0 | 2516 | 515 | 1064 | 1375 | 0 | 9.3 | 8.4 | 8.6 | 4.6 | 0.2 | No |  | 12 | - | - | - | - | - | - | - |  | Alta oxidación por posible degradación del aceite a altas temperaturas. | Resultados están dentro de los rangos aceptables. | Resultados están dentro de los rangos aceptables. | Revisar el sistema de enfriamiento (termostatos, radiador, bomba de agua, mangueras, etc.). Tome acciones correctivas. Retome la muestra para confirmar condición.
C0017373 | SHOUGANG | FC-88 | FC-88 MOT | CAMION | CATERPILLAR | 785C | MOTOR | MOBIL DELVAC 1 5W-40 | 2020-12-21 | 2021-01-11 | 2021-01-13 | 2021-01-14 | 37871 | 238 | Yes | Yes | No | Crítico | 14.8 | 12.1 | 3 | 7 | 0 | 0 | 0 | 0 | 41 | 0 | 0 | 0 | 0 | 0 | 0 | 0 | 11 | 0 | 2 | 429 | 0 | 3342 | 11 | 856 | 1061 | 0 | 8.3 | 8.7 | 2.7 | 7.2 | 0.3 | No |  | 14 | - | - | - | - | - | - | - |  | Alta oxidación por posible degradación del aceite a altas temperaturas. Baja viscosidad por posible contaminación con un lubricante de menor viscosidad o dilución con combustible. | Nivel de Silicio en el límite de precaución. | Resultados están dentro de los rangos aceptables. | Localice la fuente de silicio. Revisar el sistema de enfriamiento (termostatos, radiador, bomba de agua, mangueras, etc.). Localice y corrija la causa de baja viscosidad del aceite. Una baja viscosidad puede reducir la protección por lubricación. Retome la muestra en el próximo intervalo.
C0017374 | SHOUGANG | FC-88 | FC-88 TRAN | CAMION | CATERPILLAR | 785C | TRANSMISION | MOBILTRANS HD 30 | 2020-12-21 | 2021-01-11 | 2021-01-13 | 2021-01-14 | 37871 | 821 | Yes | Yes | No | Crítico |  | 11.9 | 88 | 6 | 1 | 0 | 0 | 0 | 0 | 0 | 0 | 0 | 0 | 0 | 0 | 0 | 5 | 0 | 1 | 16 | 0 | 2729 | 8 | 752 | 969 | 0 |  | 5.7 | - |  |  | No |  | 14 | 20/17/13 | 8817 | 1223 | - | 77 | - | - |  | Resultados están dentro de los rangos aceptables. | Resultados están dentro de los rangos aceptables. | Elevado desgaste de Cobre. | Identifique y evalúe los componentes a base de este elemento. Determine la fuente del metal de desgaste excesivo y tome acciones correctivas. Retomar la muestra para monitorear condición.
C0017375 | SHOUGANG | FC-88 | FC-88 MF RH | CAMION | CATERPILLAR | 785C | MANDO FINAL RH | MOBILUBE XFD 60 | 2020-12-21 | 2021-01-11 | 2021-01-13 | 2021-01-14 | 37871 | 238 | No |  | No | Crítico |  | 23.4 | 7 | 14 | 1 | 0 | 1 | 0 | 0 | 0 | 0 | 0 | 0 | 0 | 0 | 0 | 3 | 4 | 0 | 102 | 0 | 382 | 2 | 294 | 39 | 0 |  | 1.5 | - |  |  | No |  | 16 | 25/21/14 | 205974 | 14459 | - | 132 | - | - |  | Baja viscosidad por posible contaminación con un lubricante de menor viscosidad. | Nivel de limpieza en estado de Crítico. | Resultados están dentro de los rangos aceptables. | Localice y corrija la causa de baja viscosidad del aceite. Una baja viscosidad puede reducir la protección por lubricación. Identifique las causas del origen y corrija el Codigo ISO alto del aceite. Asegúrese de que la contaminación no está siendo introducida a través de los equipos de manejo de aceite. Retome la muestra en el próximo intervalo programado.
C0017376 | SHOUGANG | FC-88 | FC-88 MF LH | CAMION | CATERPILLAR | 785C | MANDO FINAL LH | MOBILUBE XFD 60 | 2020-12-21 | 2021-01-11 | 2021-01-13 | 2021-01-14 | 37871 | 238 | No |  | No | Crítico |  | 23.5 | 7 | 15 | 1 | 0 | 0 | 0 | 0 | 0 | 0 | 0 | 0 | 0 | 0 | 0 | 3 | 6 | 1 | 109 | 0 | 377 | 2 | 295 | 40 | 0 |  | 1.5 | - |  |  | No |  | 16 | 25/21/14 | 192294 | 12951 | - | 112 | - | - |  | Baja viscosidad por posible contaminación con un lubricante de menor viscosidad. | Nivel de limpieza en estado de Crítico. Niveles de Sodio en el límite de precuación. | Resultados están dentro de los rangos aceptables. | Localice la fuente de Sodio. Localice y corrija la causa de baja viscosidad del aceite. Una baja viscosidad puede reducir la protección por lubricación. Identifique las causas del origen y corrija el Codigo ISO alto del aceite. Asegúrese de que la contaminación no está siendo introducida a través de los equipos de manejo de aceite. Retome la muestra en el próximo intervalo programado.
C0017377 | SHOUGANG | FC-88 | FC-88 DIFE POS | CAMION | CATERPILLAR | 785C | DIFERENCIAL POSTERIOR | MOBILUBE XFD 60 | 2020-12-21 | 2021-01-11 | 2021-01-13 | 2021-01-14 | 37871 | 238 | No | Yes | No | Crítico |  | 23.1 | 6 | 14 | 1 | 0 | 0 | 0 | 0 | 0 | 0 | 0 | 0 | 0 | 0 | 0 | 3 | 7 | 1 | 107 | 0 | 376 | 2 | 293 | 39 | 0 |  | 1.5 | - |  |  | No |  | 12 | 25/21/14 | 194887 | 12074 | - | 145 | - | - |  | Baja viscosidad por posible contaminación con un lubricante de menor viscosidad. | Nivel de limpieza en estado de Crítico. Niveles de Sodio mayores que los esperados. | Resultados están dentro de los rangos aceptables. | Localice la fuente de Sodio. Localice y corrija la causa de baja viscosidad del aceite. Una baja viscosidad puede reducir la protección por lubricación. Identifique las causas del origen y corrija el Codigo ISO alto del aceite. Asegúrese de que la contaminación no está siendo introducida a través de los equipos de manejo de aceite. Retome la muestra en el próximo intervalo programado.
C0017378 | SHOUGANG | FC-104 | FC-104 MOT | CAMION | CATERPILLAR | 785D | MOTOR | MOBIL DELVAC 1 5W-40 | 2020-12-21 | 2021-01-11 | 2021-01-13 | 2021-01-14 | 31678 | 72 | Yes | Yes | No | Precaución | 14.8 | 14.1 | 12 | 7 | 2 | 1 | 1 | 0 | 3 | 0 | 1 | 0 | 0 | 0 | 0 | 0 | 6 | 1 | 3 | 77 | 1 | 2306 | 496 | 1014 | 1288 | 0 | 9.5 | 1.8 | 1.2 | 0.7 | 0.1 | No |  | 12 | - | - | - | - | - | - | - |  | Resultados están dentro de los rangos aceptables. | Resultados están dentro de los rangos aceptables. | Desgaste de Cobre y Plomo en el límite de precaución. | Identifique y evalúe los componentes a base de estos elementos. Determine la fuente de los metales de desgaste y tome acciones correctivas. Retomar la muestra para monitorear condición.
C0017379 | SHOUGANG | EP-28 | EP-28 MOT | PERFORADORA DE ORUGAS | ATLAS COPCO | DML | MOTOR | MOBIL DELVAC MX 15W-40 | 2020-12-21 | 2021-01-11 | 2021-01-13 | 2021-01-14 | 25572 | 195 | Yes | Yes | No | Crítico | 14.4 | 12.6 | 2 | 19 | 0 | 0 | 0 | 1 | 48 | 0 | 0 | 0 | 0 | 0 | 0 | 0 | 6 | 2 | 1 | 1 | 0 | 1461 | 1209 | 1005 | 1326 | 0 | 8 | 4.7 | 4.9 | 0 | 0.3 | No |  | 8 | - | - | - | - | - | - | - |  | Baja viscosidad por posible contaminación con un lubricante de menor viscosidad o dilución con combustible. | Resultados están dentro de los rangos aceptables. | Resultados están dentro de los rangos aceptables. | Localice y corrija la causa de baja viscosidad del aceite. Una baja viscosidad puede reducir la protección por lubricación. Retome la muestra en el próximo intervalo.
C0017380 | SHOUGANG | FC-119 | FC-119 MOT | CAMION | CATERPILLAR | 785D | MOTOR | MOBIL DELVAC 1 5W-40 | 2020-12-21 | 2021-01-11 | 2021-01-13 | 2021-01-14 | 18489 | 266 | Yes | Yes | No | Normal | 14.8 | 14.5 | 2 | 6 | 0 | 1 | 0 | 0 | 1 | 0 | 0 | 0 | 0 | 0 | 0 | 0 | 5 | 2 | 3 | 61 | 0 | 2472 | 493 | 1052 | 1354 | 0 | 9.5 | 6.4 | 6.5 | 2 | 0.2 | No |  | 14 | - | - | - | - | - | - | - |  | Resultados están dentro de los rangos aceptables. | Resultados están dentro de los rangos aceptables. | Resultados están dentro de los rangos aceptables. | Retome la muestra en el próximo intervalo programado.
C0017381 | SHOUGANG | CH-05 | CH-05 RDGI CE | PALA HIDRAULICA | CATERPILLAR | 6040 FS | REDUCTOR DE GIRO CENTRAL | MOBILGEAR 600 XP 220 | 2020-12-22 | 2021-01-11 | 2021-01-13 | 2021-01-14 | 30417 | 98 | Yes |  | No | Crítico |  | 14.7 | 4 | 24 | 0 | 1 | 0 | 0 | 0 | 0 | 0 | 0 | 0 | 0 | 0 | 0 | 6 | 2 | 2 | 14 | 0 | 21 | 5 | 285 | 31 | 0 |  | 11.3 | - |  |  | No |  | 25 | 25/24/18 | 317121 | 98134 | - | 1792 | - | - |  | Baja viscosidad por posible contaminación con un lubricante de menor viscosidad. | Nivel de limpieza en estado de Crítico. | Resultados están dentro de los rangos aceptables. | Localice y corrija la causa de baja viscosidad del aceite. Una baja viscosidad puede reducir la protección por lubricación. Identifique las causas del origen y corrija el Codigo ISO alto del aceite. Asegúrese de que la contaminación no está siendo introducida a través de los equipos de manejo de aceite. Retome la muestra en el próximo intervalo programado.
C0017382 | SHOUGANG | FC-102 | FC-102 MOT | CAMION | KOMATSU | HD1500 | MOTOR | CHEVRON 400 MGX 15W40 | 2020-12-22 | 2021-01-11 | 2021-01-13 | 2021-01-14 | 24847 | 536 | Yes | Yes | No | Precaución | 14.6 | 15 | 1 | 42 | 1 | 1 | 0 | 1 | 1 | 0 | 0 | 0 | 0 | 0 | 0 | 0 | 6 | 0 | 1 | 76 | 0 | 2270 | 25 | 860 | 1143 | 0 | 6.3 | 7.7 | 9.1 | 0 | 1.5 | No |  | 10 | - | - | - | - | - | - | - |  | Resultados están dentro de los rangos aceptables. | Elevado nivel de hollín, como resultado de una combustión incompleta. | Desgaste de Hierro y Cromo en el límite de precaución. | Revisar la presión de compresión, admisión de aire y sistema de inyección. Identifique y evalúe los componentes a base de estos elementos. Determine la fuente de los metales de desgaste y tome acciones correctivas. Retomar la muestra para monitorear condición.
C0017383 | SHOUGANG | FC-76 | FC-76 MOT | CAMION | CATERPILLAR | 777F | MOTOR | MOBIL DELVAC 1 5W-40 | 2020-12-22 | 2021-01-11 | 2021-01-13 | 2021-01-14 | 44951 | 619 | No | Yes | No | Precaución | 14.8 | 14.5 | 1 | 16 | 1 | 1 | 0 | 1 | 1 | 0 | 0 | 0 | 0 | 0 | 0 | 0 | 7 | 2 | 2 | 38 | 0 | 2498 | 514 | 1059 | 1385 | 0 | 9 | 9.3 | 9.4 | 1.2 | 0.4 | No |  | 20 | - | - | - | - | - | - | - |  | Alta oxidación por posible degradación del aceite a altas temperaturas. | Resultados están dentro de los rangos aceptables. | Resultados están dentro de los rangos aceptables. | Revisar el sistema de enfriamiento (termostatos, radiador, bomba de agua, mangueras, etc.). Tome acciones correctivas. Retome la muestra para confirmar condición.
C0017384 | SHOUGANG | FC-76 | FC-76 TRAN | CAMION | CATERPILLAR | 777F | TRANSMISION | MOBILTRANS HD 30 | 2020-12-22 | 2021-01-11 | 2021-01-13 | 2021-01-14 | 44951 | 619 | No | Yes | No | Precaución |  | 11.1 | 1 | 4 | 1 | 0 | 0 | 0 | 0 | 4 | 0 | 0 | 0 | 0 | 0 | 0 | 6 | 4 | 1 | 2 | 0 | 2933 | 10 | 905 | 1203 | 0 |  | 1 | - |  |  | No |  | 30 | 23/20/14 | 41082 | 7314 | - | 143 | - | - |  | Resultados están dentro de los rangos aceptables. | Nivel de limpieza en estado de precaución. | Resultados están dentro de los rangos aceptables. | Identifique las causas del origen y corrija el Codigo ISO alto del aceite. Asegúrese de que la contaminación no está siendo introducida a través de los equipos de manejo de aceite. Retome la muestra en el próximo intervalo programado.
C0017385 | SHOUGANG | FC-76 | FC-76 STHI | CAMION | CATERPILLAR | 777F | SISTEMA HIDRAULICO | MOBILTRANS HD 10W | 2020-12-22 | 2021-01-11 | 2021-01-13 | 2021-01-14 | 44951 | 619 | No | Yes | No | Precaución |  | 6.2 | 12 | 10 | 0 | 3 | 0 | 1 | 0 | 5 | 0 | 0 | 0 | 0 | 0 | 0 | 17 | 3 | 2 | 2 | 0 | 2916 | 14 | 929 | 1223 | 0 |  | 1.1 | - |  |  | No |  | 12 | 21/19/15 | 15036 | 2700 | - | 225 | - | - |  | Resultados están dentro de los rangos aceptables. | Nivel de limpieza en estado de precaución. Niveles de Potasio en el límite de precuación. | Desgaste de Hierro en el límite de precaución. | Localice la fuente de Potasio. Identifique las causas del origen y corrija el Codigo ISO alto del aceite. Asegúrese de que la contaminación no está siendo introducida a través de los equipos de manejo de aceite. Determine la fuente del metal de desgaste y tome acciones correctivas. Retomar la muestra para monitorear condición.
C0017386 | SHOUGANG | FC-76 | FC-76 STDI | CAMION | CATERPILLAR | 777F | SISTEMA DIRECCION | MOBILTRANS HD 10W | 2020-12-22 | 2021-01-11 | 2021-01-13 | 2021-01-14 | 44951 | 619 | No | Yes | No | Precaución |  | 6 | 0 | 7 | 1 | 2 | 0 | 0 | 0 | 0 | 0 | 0 | 0 | 0 | 0 | 0 | 9 | 5 | 2 | 1 | 0 | 3026 | 16 | 925 | 1235 | 0 |  | 0.6 | - |  |  | No |  | 12 | 20/18/15 | 9580 | 2132 | - | 225 | - | - |  | Resultados están dentro de los rangos aceptables. | Niveles de Sodio en el límite de precuación. | Resultados están dentro de los rangos aceptables. | Localice la fuente de Sodio. Tome acciones correctivas. Retome la muestra para confirmar condición.
C0017387 | SHOUGANG | FC-76 | FC-76 BM RH | CAMION | CATERPILLAR | 777F | BOCAMAZA RH | MOBILUBE XFD 60 | 2020-12-22 | 2021-01-11 | 2021-01-13 | 2021-01-14 | 44951 | 619 | Yes |  | No | Precaución |  | 24.9 | 0 | 10 | 0 | 0 | 0 | 1 | 0 | 0 | 0 | 0 | 0 | 0 | 0 | 0 | 7 | 2 | 1 | 16 | 0 | 2661 | 10 | 841 | 1076 | 0 |  | 3.1 | - |  |  | No |  | 12 | 22/19/14 | 23308 | 2818 | - | 122 | - | - |  | Resultados están dentro de los rangos aceptables. | Nivel de limpieza en estado de precaución. | Resultados están dentro de los rangos aceptables. | Identifique las causas del origen y corrija el Codigo ISO alto del aceite. Asegúrese de que la contaminación no está siendo introducida a través de los equipos de manejo de aceite. Retome la muestra en el próximo intervalo programado.
C0017388 | SHOUGANG | FC-76 | FC-76 BM LH | CAMION | CATERPILLAR | 777F | BOCAMAZA LH | MOBILUBE XFD 60 | 2020-12-22 | 2021-01-11 | 2021-01-13 | 2021-01-14 | 44951 | 619 | Yes |  | No | Precaución |  | 25 | 0 | 11 | 0 | 0 | 0 | 0 | 0 | 0 | 0 | 0 | 0 | 0 | 0 | 0 | 7 | 2 | 1 | 17 | 0 | 2598 | 10 | 833 | 1057 | 0 |  | 3.3 | - |  |  | No |  | 16 | 23/20/15 | 44202 | 5449 | - | 192 | - | - |  | Resultados están dentro de los rangos aceptables. | Nivel de limpieza en estado de precaución. | Resultados están dentro de los rangos aceptables. | Identifique las causas del origen y corrija el Codigo ISO alto del aceite. Asegúrese de que la contaminación no está siendo introducida a través de los equipos de manejo de aceite. Retome la muestra en el próximo intervalo programado.
C0017389 | SHOUGANG | FC-76 | FC-76 MF RH | CAMION | CATERPILLAR | 777F | MANDO FINAL RH | MOBILUBE XFD 60 | 2020-12-22 | 2021-01-11 | 2021-01-13 | 2021-01-14 | 44951 | 619 | No |  | No | Crítico |  | 25.2 | 1 | 10 | 0 | 0 | 0 | 0 | 0 | 0 | 0 | 0 | 0 | 0 | 0 | 0 | 4 | 5 | 0 | 101 | 0 | 289 | 3 | 277 | 4 | 0 |  | 0.6 | - |  |  | No |  | 8 | 24/20/14 | 110238 | 7783 | - | 150 | - | - |  | Resultados están dentro de los rangos aceptables. | Nivel de limpieza en estado de Crítico. Niveles de Sodio en el límite de precuación. | Resultados están dentro de los rangos aceptables. | Localice la fuente de Sodio. Identifique las causas del origen y corrija el Codigo ISO alto del aceite. Asegúrese de que la contaminación no está siendo introducida a través de los equipos de manejo de aceite. Retome la muestra en el próximo intervalo programado.
C0017390 | SHOUGANG | FC-76 | FC-76 MF LH | CAMION | CATERPILLAR | 777F | MANDO FINAL LH | MOBILUBE XFD 60 | 2020-12-22 | 2021-01-11 | 2021-01-13 | 2021-01-14 | 44951 | 619 | No |  | No | Crítico |  | 25.2 | 0 | 9 | 0 | 0 | 0 | 0 | 0 | 0 | 0 | 0 | 0 | 0 | 0 | 0 | 4 | 3 | 0 | 98 | 0 | 281 | 3 | 277 | 3 | 0 |  | 1.1 | - |  |  | No |  | 14 | 24/20/15 | 116543 | 8587 | - | 183 | - | - |  | Resultados están dentro de los rangos aceptables. | Nivel de limpieza en estado de Crítico. | Resultados están dentro de los rangos aceptables. | Identifique las causas del origen y corrija el Codigo ISO alto del aceite. Asegúrese de que la contaminación no está siendo introducida a través de los equipos de manejo de aceite. Retome la muestra en el próximo intervalo programado.
C0017391 | SHOUGANG | FC-76 | FC-76 DIFE POS | CAMION | CATERPILLAR | 777F | DIFERENCIAL POSTERIOR | MOBILUBE XFD 60 | 2020-12-22 | 2021-01-11 | 2021-01-13 | 2021-01-14 | 44951 | 619 | No |  | No | Crítico |  | 25 | 0 | 9 | 0 | 0 | 0 | 0 | 0 | 0 | 0 | 0 | 0 | 0 | 0 | 0 | 4 | 6 | 1 | 102 | 0 | 287 | 3 | 277 | 3 | 0 |  | 1.4 | - |  |  | No |  | 13 | 24/20/15 | 93554 | 7047 | - | 200 | - | - |  | Resultados están dentro de los rangos aceptables. | Nivel de limpieza en estado de Crítico. Niveles de Sodio en el límite de precuación. | Resultados están dentro de los rangos aceptables. | Localice la fuente de Sodio. Identifique las causas del origen y corrija el Codigo ISO alto del aceite. Asegúrese de que la contaminación no está siendo introducida a través de los equipos de manejo de aceite. Retome la muestra en el próximo intervalo programado.
C0017392 | SHOUGANG | FC-30 | FC-30 MOT | CAMION | CATERPILLAR | 785C | MOTOR | MOBIL DELVAC 1 5W-40 | 2020-12-24 | 2021-01-11 | 2021-01-13 | 2021-01-14 | 69833 | 345 | No | No | No | Precaución | 14.8 | 15 | 2 | 8 | 1 | 0 | 0 | 0 | 1 | 0 | 0 | 0 | 0 | 0 | 0 | 0 | 5 | 0 | 2 | 51 | 0 | 2552 | 511 | 1042 | 1398 | 0 | 9.2 | 9.4 | 9.6 | 6.1 | 0.2 | No |  | 11 | - | - | - | - | - | - | - |  | Alta oxidación por posible degradación del aceite a altas temperaturas. | Resultados están dentro de los rangos aceptables. | Resultados están dentro de los rangos aceptables. | Revisar el sistema de enfriamiento (termostatos, radiador, bomba de agua, mangueras, etc.). Tome acciones correctivas. Retome la muestra para confirmar condición.
C0017393 | SHOUGANG | FC-107 | FC-107 MOT | CAMION | KOMATSU | HD1500 | MOTOR | CHEVRON 400 MGX 15W40 | 2020-12-25 | 2021-01-11 | 2021-01-13 | 2021-01-14 | 19228 | 300 | Yes | Yes | No | Precaución | 14.6 | 14.7 | 0 | 18 | 1 | 1 | 0 | 0 | 2 | 0 | 0 | 0 | 0 | 0 | 0 | 0 | 3 | 4 | 2 | 103 | 0 | 2312 | 25 | 858 | 1115 | 0 | 7 | 5.4 | 5.8 | 0 | 0.6 | No |  | 8 | - | - | - | - | - | - | - |  | Resultados están dentro de los rangos aceptables. | Niveles de sodio en el límite de precaución pueden representar fugas de refrigerante hacia el cárter del motor o contaminación por sal del medio ambiente. | Resultados están dentro de los rangos aceptables. | Localice la fuente de Sodio. Tome acciones correctivas. Retome la muestra para confirmar condición.
C0017394 | SHOUGANG | FC-107 | FC-107 TRAN | CAMION | KOMATSU | HD1500 | TRANSMISION | MOBILTRANS HD 30 | 2020-12-25 | 2021-01-11 | 2021-01-13 | 2021-01-14 | 19228 | 827 | Yes | Yes | No | Precaución |  | 11.1 | 12 | 6 | 1 | 0 | 0 | 0 | 0 | 0 | 0 | 0 | 0 | 0 | 0 | 0 | 8 | 0 | 1 | 1 | 0 | 2987 | 11 | 902 | 1210 | 0 |  | 1.1 | - |  |  | No |  | 12 | 21/17/13 | 12439 | 707 | - | 78 | - | - |  | Resultados están dentro de los rangos aceptables. | Nivel de limpieza en estado de precaución. Nivel de Silicio en el límite de precaución. | Resultados están dentro de los rangos aceptables. | Identifique las causas del origen y corrija el Codigo ISO alto del aceite. Asegúrese de que la contaminación no está siendo introducida a través de los equipos de manejo de aceite. Retome la muestra en el próximo intervalo programado. Localice la fuente de silicio. Tome acciones correctivas. Retomar la muestra para confirmar condición.
C0017395 | SHOUGANG | FC-58 | FC-58 MOT | CAMION | KOMATSU | HD1500 | MOTOR | CHEVRON 400 MGX 15W40 | 2020-12-25 | 2021-01-11 | 2021-01-13 | 2021-01-14 | 48764 | 483 | Yes | Yes | No | Precaución | 14.6 | 15.1 | 3 | 15 | 1 | 1 | 0 | 0 | 1 | 0 | 0 | 0 | 0 | 0 | 0 | 0 | 4 | 5 | 1 | 91 | 0 | 2167 | 25 | 801 | 1061 | 0 | 6.2 | 6.4 | 7.5 | 0 | 1 | No |  | 4 | - | - | - | - | - | - | - |  | Resultados están dentro de los rangos aceptables. | Niveles de sodio en el límite de precaución pueden representar fugas de refrigerante hacia el cárter del motor o contaminación por sal del medio ambiente. | Resultados están dentro de los rangos aceptables. | Localice la fuente de Sodio. Tome acciones correctivas. Retome la muestra para confirmar condición.
C0017396 | SHOUGANG | FC-58 | FC-58 TRAN | CAMION | KOMATSU | HD1500 | TRANSMISION | MOBILTRANS HD 30 | 2020-12-25 | 2021-01-11 | 2021-01-13 | 2021-01-14 | 48764 | 561 | No | Yes | No | Precaución |  | 11.1 | 3 | 4 | 0 | 0 | 0 | 0 | 0 | 3 | 0 | 0 | 0 | 0 | 0 | 0 | 5 | 7 | 2 | 1 | 0 | 3008 | 12 | 914 | 1209 | 0 |  | 0.8 | - |  |  | No |  | 14 | 21/17/13 | 11717 | 653 | - | 76 | - | - |  | Resultados están dentro de los rangos aceptables. | Nivel de limpieza en estado de precaución. Niveles de Sodio en el límite de precuación. | Resultados están dentro de los rangos aceptables. | Localice la fuente de Sodio. Identifique las causas del origen y corrija el Codigo ISO alto del aceite. Asegúrese de que la contaminación no está siendo introducida a través de los equipos de manejo de aceite. Retome la muestra en el próximo intervalo programado.
C0017397 | SHOUGANG | FC-111 | FC-111 MOT | CAMION | CATERPILLAR | 785D | MOTOR | MOBIL DELVAC 1 5W-40 | 2020-12-25 | 2021-01-11 | 2021-01-13 | 2021-01-14 | 30020 | 577 | Yes | Yes | No | Crítico | 14.8 | 15.2 | 3 | 15 | 2 | 1 | 0 | 0 | 1 | 0 | 0 | 0 | 0 | 0 | 0 | 0 | 7 | 0 | 3 | 48 | 0 | 2785 | 544 | 1112 | 1495 | 0 | 9.4 | 11.2 | 11.5 | 7.1 | 0.3 | No |  | 8 | - | - | - | - | - | - | - |  | Alta oxidación por posible degradación del aceite a altas temperaturas. | Resultados están dentro de los rangos aceptables. | Desgaste de Plomo en el límite de precaución. | Revisar el sistema de enfriamiento (termostatos, radiador, bomba de agua, mangueras, etc.). Identifique y evalúe los componentes a base de este elemento. Determine la fuente del metal de desgaste y tome acciones correctivas. Retomar la muestra para monitorear condición.
C0017398 | SHOUGANG | FC-111 | FC-111 TRAN | CAMION | CATERPILLAR | 785D | TRANSMISION | MOBILTRANS HD 30 | 2020-12-25 | 2021-01-11 | 2021-01-13 | 2021-01-14 | 30020 | 577 | No | Yes | No | Normal |  | 11.1 | 1 | 3 | 0 | 0 | 0 | 0 | 0 | 0 | 0 | 0 | 0 | 0 | 0 | 0 | 5 | 0 | 1 | 2 | 0 | 2975 | 10 | 888 | 1206 | 0 |  | 0.4 | - |  |  | No |  | 12 | 18/16/13 | 2383 | 473 | - | 69 | - | - |  | Resultados están dentro de los rangos aceptables. | Resultados están dentro de los rangos aceptables. | Resultados están dentro de los rangos aceptables. | Retome la muestra en el próximo intervalo programado.
C0017399 | SHOUGANG | FC-111 | FC-111 STHI | CAMION | CATERPILLAR | 785D | SISTEMA HIDRAULICO | MOBILTRANS HD 10W | 2020-12-25 | 2021-01-11 | 2021-01-13 | 2021-01-14 | 30020 | 1711 | No | Yes | No | Precaución |  | 6.3 | 1 | 13 | 0 | 4 | 0 | 0 | 0 | 2 | 0 | 0 | 0 | 0 | 0 | 0 | 17 | 5 | 2 | 3 | 0 | 2969 | 17 | 928 | 1208 | 0 |  | 1.5 | - |  |  | No |  | 8 | 21/18/13 | 16699 | 1448 | - | 58 | - | - |  | Resultados están dentro de los rangos aceptables. | Nivel de limpieza en estado de precaución. Niveles de Sodio y Potasio en precaución. | Resultados están dentro de los rangos aceptables. | Localice la fuente de Sodio y Potasio. Identifique las causas del origen y corrija el Codigo ISO alto del aceite. Asegúrese de que la contaminación no está siendo introducida a través de los equipos de manejo de aceite. Retome la muestra en el próximo intervalo programado.
C0017400 | SHOUGANG | FC-111 | FC-111 STDI | CAMION | CATERPILLAR | 785D | SISTEMA DIRECCION | MOBILTRANS HD 10W | 2020-12-25 | 2021-01-11 | 2021-01-13 | 2021-01-14 | 30020 | 1711 | No | Yes | No | Crítico |  | 6 | 2 | 14 | 21 | 6 | 0 | 0 | 0 | 2 | 0 | 0 | 0 | 0 | 0 | 0 | 21 | 0 | 2 | 1 | 0 | 3059 | 23 | 915 | 1221 | 0 |  | 1.8 | - |  |  | No |  | 11 | 22/17/13 | 39743 | 1039 | - | 43 | - | - |  | Resultados están dentro de los rangos aceptables. | Nivel de limpieza en estado de precaución. Contaminación de Silicio en estado crítico. Altos niveles de silicio abrasivo (polvo) causarán alto desgaste. | Resultados están dentro de los rangos aceptables. | Localice la fuente de silicio. Identifique las causas del origen y corrija el Codigo ISO alto del aceite. Asegúrese de que la contaminación no está siendo introducida a través de los equipos de manejo de aceite. Retome la muestra en el próximo intervalo programado.
C0017401 | SHOUGANG | FC-111 | FC-111 BM RH | CAMION | CATERPILLAR | 785D | BOCAMAZA RH | MOBILUBE XFD 60 | 2020-12-25 | 2021-01-11 | 2021-01-13 | 2021-01-14 | 30020 | 577 | No |  | No | Precaución |  | 24.8 | 0 | 20 | 0 | 0 | 0 | 0 | 0 | 0 | 0 | 0 | 0 | 0 | 0 | 0 | 4 | 0 | 0 | 95 | 0 | 288 | 4 | 266 | 6 | 0 |  | 1.1 | - |  |  | No |  | 17 | 22/19/14 | 31924 | 2831 | - | 109 | - | - |  | Resultados están dentro de los rangos aceptables. | Nivel de limpieza en estado de precaución. | Resultados están dentro de los rangos aceptables. | Identifique las causas del origen y corrija el Codigo ISO alto del aceite. Asegúrese de que la contaminación no está siendo introducida a través de los equipos de manejo de aceite. Retome la muestra en el próximo intervalo programado.
C0017402 | SHOUGANG | FC-111 | FC-111 BM LH | CAMION | CATERPILLAR | 785D | BOCAMAZA LH | MOBILUBE XFD 60 | 2020-12-25 | 2021-01-11 | 2021-01-13 | 2021-01-14 | 30020 | 577 | No |  | No | Precaución |  | 24.5 | 0 | 12 | 0 | 0 | 0 | 0 | 0 | 0 | 0 | 0 | 0 | 0 | 0 | 0 | 4 | 4 | 0 | 96 | 0 | 335 | 3 | 279 | 25 | 0 |  | 0.4 | - |  |  | No |  | 10 | 22/18/14 | 26238 | 2464 | - | 101 | - | - |  | Resultados están dentro de los rangos aceptables. | Nivel de limpieza en estado de precaución. | Resultados están dentro de los rangos aceptables. | Identifique las causas del origen y corrija el Codigo ISO alto del aceite. Asegúrese de que la contaminación no está siendo introducida a través de los equipos de manejo de aceite. Retome la muestra en el próximo intervalo programado.
C0017403 | SHOUGANG | FC-111 | FC-111 DIFE POS | CAMION | CATERPILLAR | 785D | DIFERENCIAL POSTERIOR | MOBILUBE XFD 60 | 2020-12-25 | 2021-01-11 | 2021-01-13 | 2021-01-14 | 30020 | 1711 | No | No | No | Crítico |  | 25.7 | 28 | 50 | 3 | 0 | 2 | 0 | 0 | 0 | 1 | 0 | 0 | 0 | 0 | 0 | 2 | 6 | 0 | 96 | 0 | 274 | 4 | 270 | 8 | 0 |  | 9.6 | - |  |  | No |  | 24 | 25/21/13 | 212390 | 10976 | - | 64 | - | - |  | Resultados están dentro de los rangos aceptables. | Nivel de limpieza en estado de Crítico. Niveles de Sodio en el límite de precuación. | Elevado desgaste de Cobre. | Acción Requerida: Localice la fuente de Sodio. Identifique las causas del origen y corrija el Codigo ISO alto del aceite. Asegúrese de que la contaminación no está siendo introducida a través de los equipos de manejo de aceite. Identifique y evalúe los componentes a base de este elemento. Determine la fuente del metal de desgaste excesivo y tome acciones correctivas. Retomar la muestra para monitorear condición.
C0017404 | SHOUGANG | FC-111 | FC-111 MF RH | CAMION | CATERPILLAR | 785D | MANDO FINAL RH | MOBILUBE XFD 60 | 2020-12-25 | 2021-01-11 | 2021-01-13 | 2021-01-14 | 30020 | 1711 | No |  | No | Crítico |  | 25.3 | 27 | 49 | 3 | 0 | 2 | 0 | 0 | 0 | 1 | 0 | 0 | 0 | 0 | 0 | 2 | 6 | 0 | 93 | 0 | 267 | 4 | 272 | 7 | 0 |  | 9.8 | - |  |  | No |  | 25 | 25/21/14 | 232482 | 16831 | - | 125 | - | - |  | Resultados están dentro de los rangos aceptables. | Nivel de limpieza en estado de Crítico. Niveles de Sodio en el límite de precuación. | Elevado desgaste de Hierro, Plomo y Cobre. | Nivel de limpieza en estado de Crítico. Niveles de Sodio en el límite de precuación.
C0017405 | SHOUGANG | FC-111 | FC-111 MF LH | CAMION | CATERPILLAR | 785D | MANDO FINAL LH | MOBILUBE XFD 60 | 2020-12-25 | 2021-01-11 | 2021-01-13 | 2021-01-14 | 30020 | 1711 | No |  | No | Crítico |  | 25.6 | 27 | 50 | 3 | 0 | 2 | 0 | 0 | 0 | 1 | 0 | 0 | 0 | 0 | 0 | 2 | 9 | 0 | 93 | 0 | 270 | 4 | 271 | 8 | 0 |  | 9.7 | - |  |  | No |  | 20 | 25/21/13 | 194067 | 18490 | - | 79 | - | - |  | Resultados están dentro de los rangos aceptables. | Nivel de limpieza en estado de Crítico. Niveles de Sodio mayores que los esperados. | Elevado desgaste de Hierro, Plomo y Cobre. | Localice la fuente de Sodio. Identifique las causas del origen y corrija el Codigo ISO alto del aceite. Asegúrese de que la contaminación no está siendo introducida a través de los equipos de manejo de aceite. Determine la fuente de los metales de desgaste excesivo y tome acciones correctivas. Retomar la muestra para monitorear condición.
C0017406 | SHOUGANG | EP-35 | EP-35 MOT | PERFORADORA DE ORUGAS | ATLAS COPCO | DML | MOTOR | MOBIL DELVAC MX 15W-40 | 2020-12-27 | 2021-01-11 | 2021-01-13 | 2021-01-14 | 667 | 122 | Yes | Yes | No | Crítico | 14.4 | 13 | 3 | 12 | 3 | 1 | 2 | 3 | 46 | 0 | 0 | 0 | 0 | 0 | 0 | 0 | 8 | 4 | 1 | 4 | 0 | 1527 | 1150 | 955 | 1262 | 0 | 8.7 | 11.1 | 7.2 | 4.7 | 0.1 | No |  | 14 | - | - | - | - | - | - | - |  | Alta oxidación por posible degradación del aceite a altas temperaturas. Baja viscosidad por posible contaminación con un lubricante de menor viscosidad o dilución con combustible. | Niveles de Sodio en el límite de precuación. | Desgaste de Cromo en el límite de precaución. | Localice la fuente de Sodio. Revisar el sistema de enfriamiento (termostatos, radiador, bomba de agua, mangueras, etc.). Localice y corrija la causa de baja viscosidad del aceite. Una baja viscosidad puede reducir la protección por lubricación. Determine la fuente del metal de desgaste y tome acciones correctivas. Retomar la muestra para monitorear condición.
C0017407 | SHOUGANG | EP-35 | EP-35 MDBS | PERFORADORA DE ORUGAS | ATLAS COPCO | DML | MANDO DE BOMBAS | MOBILUBE HD 80W-90 | 2020-12-27 | 2021-01-11 | 2021-01-13 | 2021-01-14 | 667 | 122 | Yes |  | No | Precaución |  | 13.1 | 1 | 439 | 0 | 3 | 0 | 2 | 1 | 2 | 4 | 0 | 0 | 0 | 0 | 0 | 22 | 6 | 9 | 5 | 0 | 81 | 9 | 453 | 98 | 0 |  | 0.8 | - |  |  | No |  | 78 | - | - | - | - | - | - | - |  | Baja viscosidad por posible contaminación con un lubricante de menor viscosidad. | Muestra oscura no se realizó nivel de limpieza. Niveles de Sodio y Potasio en precaución. | Desgaste de Hierro en el límite de precaución. | Localice la fuente de Sodio y Potasio. Localice y corrija la causa de baja viscosidad del aceite. Una baja viscosidad puede reducir la protección por lubricación. Determine la fuente del metal de desgaste y tome acciones correctivas. Retomar la muestra para monitorear condición.
C0017408 | SHOUGANG | EP-35 | EP-35 CJRO | PERFORADORA DE ORUGAS | ATLAS COPCO | DML | CABEZAL DE ROTACION | MOBILUBE HD 80W-90 | 2020-12-27 | 2021-01-11 | 2021-01-13 | 2021-01-14 | 667 | 122 | Yes |  | No | Crítico |  | 14.7 | 1 | 140 | 0 | 0 | 0 | 1 | 2 | 3 | 1 | 0 | 0 | 0 | 0 | 0 | 5 | 0 | 1 | 3 | 0 | 70 | 2 | 469 | 34 | 0 |  | 1.4 | - |  |  | No |  | 792 | 25/24/21 | 239572 | 158375 | - | 12841 | - | - |  | Resultados están dentro de los rangos aceptables. | Nivel de limpieza en estado de Crítico. | Elevado desgaste de Hierro. | Identifique las causas del origen y corrija el Codigo ISO alto del aceite. Asegúrese de que la contaminación no está siendo introducida a través de los equipos de manejo de aceite. Determine la fuente del metal de desgaste excesivo y tome acciones correctivas. Retomar la muestra para monitorear condición.
C0017409 | SHOUGANG | CH-06 | CH-06 MOT RH | PALA HIDRAULICA | CATERPILLAR | 6050 FS | MOTOR RH | CHEVRON 400 MGX 15W40 | 2020-12-24 | 2021-01-11 | 2021-01-13 | 2021-01-14 | 15476 | 242 | Yes | Yes | No | Normal | 14.6 | 14.7 | 1 | 7 | 0 | 1 | 0 | 0 | 2 | 0 | 0 | 0 | 0 | 0 | 0 | 0 | 8 | 3 | 1 | 91 | 0 | 2307 | 63 | 890 | 1165 | 0 | 7.1 | 9.3 | 9.4 | 2.7 | 0.2 | No |  | 12 | - | - | - | - | - | - | - |  | Resultados están dentro de los rangos aceptables. | Resultados están dentro de los rangos aceptables. | Resultados están dentro de los rangos aceptables. | Retome la muestra en el próximo intervalo programado.
C0017410 | SHOUGANG | CH-06 | CH-06 MOT LH | PALA HIDRAULICA | CATERPILLAR | 6050 FS | MOTOR LH | CHEVRON 400 MGX 15W40 | 2020-12-24 | 2021-01-11 | 2021-01-13 | 2021-01-14 | 15476 | 242 | Yes | Yes | No | Precaución | 14.6 | 14.9 | 2 | 7 | 2 | 1 | 0 | 0 | 4 | 0 | 0 | 0 | 0 | 0 | 0 | 0 | 6 | 1 | 1 | 76 | 0 | 2222 | 112 | 865 | 1150 | 0 | 6.9 | 9.4 | 9.6 | 1.6 | 0.2 | No |  | 8 | - | - | - | - | - | - | - |  | Alta oxidación por posible degradación del aceite a altas temperaturas. | Resultados están dentro de los rangos aceptables. | Resultados están dentro de los rangos aceptables. | Revisar el sistema de enfriamiento (termostatos, radiador, bomba de agua, mangueras, etc.). Tome acciones correctivas. Retome la muestra para confirmar condición.
C0017411 | SHOUGANG | CH-06 | CH-06 RDGI LH | PALA HIDRAULICA | CATERPILLAR | 6050 FS | REDUCTOR DE GIRO LH | MOBILGEAR 600 XP 220 | 2020-12-24 | 2021-01-11 | 2021-01-13 | 2021-01-14 | 15476 | 242 | No |  | No | Crítico |  | 18.3 | 3 | 45 | 0 | 1 | 0 | 0 | 0 | 0 | 0 | 0 | 0 | 0 | 0 | 0 | 4 | 5 | 1 | 35 | 0 | 8 | 4 | 286 | 11 | 0 |  | 0.9 | - |  |  | No |  | 20 | 25/23/16 | 291819 | 52284 | - | 329 | - | - |  | Resultados están dentro de los rangos aceptables. | Nivel de limpieza en estado de Crítico. | Resultados están dentro de los rangos aceptables. | Identifique las causas del origen y corrija el Codigo ISO alto del aceite. Asegúrese de que la contaminación no está siendo introducida a través de los equipos de manejo de aceite. Retome la muestra en el próximo intervalo programado.
C0017412 | SHOUGANG | CH-06 | CH-06 RDGI RH | PALA HIDRAULICA | CATERPILLAR | 6050 FS | REDUCTOR DE GIRO RH | MOBILGEAR 600 XP 220 | 2020-12-24 | 2021-01-11 | 2021-01-13 | 2021-01-14 | 15476 | 242 | No |  | No | Crítico |  | 18.5 | 5 | 72 | 0 | 0 | 0 | 1 | 0 | 0 | 1 | 0 | 0 | 0 | 0 | 0 | 3 | 0 | 1 | 35 | 0 | 8 | 4 | 284 | 11 | 0 |  | 0.7 | - |  |  | No |  | 32 | 25/24/16 | 262576 | 88006 | - | 327 | - | - |  | Resultados están dentro de los rangos aceptables. | Nivel de limpieza en estado de Crítico. | Resultados están dentro de los rangos aceptables. | Identifique las causas del origen y corrija el Codigo ISO alto del aceite. Asegúrese de que la contaminación no está siendo introducida a través de los equipos de manejo de aceite. Retome la muestra en el próximo intervalo programado.
C0017413 | SHOUGANG | CH-06 | CH-06 RDGI CE | PALA HIDRAULICA | CATERPILLAR | 6050 FS | REDUCTOR DE GIRO CENTRAL | MOBILGEAR 600 XP 220 | 2020-12-24 | 2021-01-11 | 2021-01-13 | 2021-01-14 | 15476 | 242 | No |  | No | Crítico |  | 18.3 | 6 | 23 | 0 | 0 | 0 | 0 | 0 | 0 | 0 | 0 | 0 | 0 | 0 | 0 | 4 | 0 | 1 | 34 | 0 | 8 | 4 | 280 | 11 | 0 |  | 0.9 | - |  |  | No |  | 24 | 25/23/15 | 253199 | 49633 | - | 305 | - | - |  | Resultados están dentro de los rangos aceptables. | Nivel de limpieza en estado de Crítico. | Resultados están dentro de los rangos aceptables. | Identifique las causas del origen y corrija el Codigo ISO alto del aceite. Asegúrese de que la contaminación no está siendo introducida a través de los equipos de manejo de aceite. Retome la muestra en el próximo intervalo programado.
C0017414 | SHOUGANG | CH-06 | CH-06 RDGI CEII | PALA HIDRAULICA | CATERPILLAR | 6050 FS | REDUCTOR DE GIRO CENTRAL II | MOBILGEAR 600 XP 220 | 2020-12-24 | 2021-01-11 | 2021-01-13 | 2021-01-14 | 15476 | 242 | Yes |  | No | Crítico |  | 13.8 | 2 | 56 | 0 | 2 | 0 | 1 | 0 | 0 | 0 | 0 | 0 | 0 | 0 | 0 | 6 | 0 | 1 | 28 | 0 | 34 | 5 | 304 | 25 | 0 |  | 0 | - |  |  | No |  | 32 | 25/23/15 | 221190 | 52718 | - | 204 | - | - |  | Baja viscosidad por posible contaminación con un lubricante de menor viscosidad. | Nivel de limpieza en estado de Crítico. | Resultados están dentro de los rangos aceptables. | Localice y corrija la causa de baja viscosidad del aceite. Una baja viscosidad puede reducir la protección por lubricación. Identifique las causas del origen y corrija el Codigo ISO alto del aceite. Asegúrese de que la contaminación no está siendo introducida a través de los equipos de manejo de aceite. Retome la muestra en el próximo intervalo programado.
C0017415 | SHOUGANG | FC-75 | FC-75 MOT | CAMION | CATERPILLAR | 777F | MOTOR | MOBIL DELVAC 1 5W-40 | 2020-12-28 | 2021-01-11 | 2021-01-13 | 2021-01-14 | 39347 | 248 | Yes | Yes | No | Precaución | 14.8 | 14.5 | 3 | 9 | 0 | 2 | 0 | 1 | 1 | 0 | 0 | 0 | 0 | 0 | 0 | 0 | 10 | 0 | 2 | 54 | 0 | 2464 | 487 | 1028 | 1342 | 0 | 9.5 | 4.6 | 4.8 | 1.2 | 0.2 | No |  | 12 | - | - | - | - | - | - | - |  | Resultados están dentro de los rangos aceptables. | Nivel de Silicio en el límite de precaución. | Resultados están dentro de los rangos aceptables. | Localice la fuente de silicio. Tome acciones correctivas. Retomar la muestra para confirmar condición.
C0017416 | SHOUGANG | FC-103 | FC-103 MOT | CAMION | CATERPILLAR | 785D | MOTOR | CHEVRON 400 MGX 15W40 | 2020-12-28 | 2021-01-11 | 2021-01-13 | 2021-01-14 | 33298 | 579 | Yes | Yes | No | Crítico | 14.6 | 14.1 | 2 | 16 | 1 | 2 | 0 | 0 | 1 | 0 | 0 | 0 | 0 | 0 | 0 | 0 | 5 | 6 | 1 | 80 | 0 | 2525 | 26 | 940 | 1209 | 0 | 6.5 | 11.7 | 12 | 6.9 | 0.2 | No |  | 13 | - | - | - | - | - | - | - |  | Alta oxidación por posible degradación del aceite a altas temperaturas. | Niveles de sodio en el límite de precaución pueden representar fugas de refrigerante hacia el cárter del motor o contaminación por sal del medio ambiente. | Resultados están dentro de los rangos aceptables. | Revisar el sistema de enfriamiento (termostatos, radiador, bomba de agua, mangueras, etc.). Localice la fuente de Sodio. Tome acciones correctivas. Retome la muestra para confirmar condición.
C0017417 | SHOUGANG | FC-103 | FC-103 TRAN | CAMION | CATERPILLAR | 785D | TRANSMISION | MOBILTRANS HD 30 | 2020-12-28 | 2021-01-11 | 2021-01-13 | 2021-01-14 | 33298 | 579 | No | Yes | No | Precaución |  | 11.2 | 1 | 3 | 1 | 0 | 0 | 0 | 0 | 0 | 0 | 0 | 0 | 0 | 0 | 0 | 5 | 2 | 1 | 2 | 0 | 3020 | 10 | 916 | 1226 | 0 |  | 0.6 | - |  |  | No |  | 14 | 21/19/15 | 12593 | 3806 | - | 281 | - | - |  | Resultados están dentro de los rangos aceptables. | Nivel de limpieza en estado de precaución. | Resultados están dentro de los rangos aceptables. | Identifique las causas del origen y corrija el Codigo ISO alto del aceite. Asegúrese de que la contaminación no está siendo introducida a través de los equipos de manejo de aceite. Retome la muestra en el próximo intervalo programado.
C0017418 | SHOUGANG | FC-103 | FC-103 STHI | CAMION | CATERPILLAR | 785D | SISTEMA HIDRAULICO | MOBILTRANS HD 10W | 2020-12-28 | 2021-01-11 | 2021-01-13 | 2021-01-14 | 33298 | 579 | No | Yes | No | Crítico |  | 6.1 | 1 | 13 | 0 | 3 | 0 | 1 | 0 | 1 | 0 | 0 | 0 | 0 | 0 | 0 | 14 | 3 | 2 | 2 | 0 | 2920 | 15 | 923 | 1209 | 0 |  | 0.9 | - |  |  | No |  | 34 | 22/19/15 | 20367 | 3052 | - | 242 | - | - |  | Resultados están dentro de los rangos aceptables. | Nivel de limpieza en estado de Crítico. Niveles de Potasio en el límite de precuación. | Resultados están dentro de los rangos aceptables. | Niveles de Potasio en el límite de precuación. Identifique las causas del origen y corrija el Codigo ISO alto del aceite. Asegúrese de que la contaminación no está siendo introducida a través de los equipos de manejo de aceite. Retome la muestra en el próximo intervalo programado.
C0017419 | SHOUGANG | FC-103 | FC-103 STDI | CAMION | CATERPILLAR | 785D | SISTEMA DIRECCION | MOBILTRANS HD 10W | 2020-12-28 | 2021-01-11 | 2021-01-13 | 2021-01-14 | 33298 | 579 | No | Yes | No | Crítico |  | 6 | 1 | 7 | 9 | 3 | 0 | 0 | 0 | 0 | 0 | 0 | 0 | 0 | 0 | 0 | 12 | 7 | 2 | 2 | 0 | 3002 | 16 | 911 | 1201 | 0 |  | 0.8 | - |  |  | No |  | 14 | 21/18/15 | 16111 | 1680 | - | 189 | - | - |  | Resultados están dentro de los rangos aceptables. | Nivel de limpieza en estado de precaución. Niveles de Sodio mayores que los esperados. Nivel de Silicio en el límite de precaución. | Resultados están dentro de los rangos aceptables. | Localice la fuente de Sodio y Silicio. Identifique las causas del origen y corrija el Codigo ISO alto del aceite. Asegúrese de que la contaminación no está siendo introducida a través de los equipos de manejo de aceite. Retome la muestra en el próximo intervalo programado.
C0017420 | SHOUGANG | FC-103 | FC-103 BM RH | CAMION | CATERPILLAR | 785D | BOCAMAZA RH | MOBILUBE XFD 60 | 2020-12-28 | 2021-01-11 | 2021-01-13 | 2021-01-14 | 33298 | 579 | No |  | No | Precaución |  | 24.8 | 0 | 8 | 0 | 0 | 0 | 0 | 0 | 0 | 0 | 0 | 0 | 0 | 0 | 0 | 6 | 5 | 1 | 97 | 0 | 290 | 3 | 268 | 7 | 0 |  | 0.9 | - |  |  | No |  | 8 | 23/20/15 | 69713 | 5467 | - | 167 | - | - |  | Resultados están dentro de los rangos aceptables. | Nivel de limpieza en estado de precaución. Niveles de Sodio en el límite de precuación. | Resultados están dentro de los rangos aceptables. | Localice la fuente de Sodio. Identifique las causas del origen y corrija el Codigo ISO alto del aceite. Asegúrese de que la contaminación no está siendo introducida a través de los equipos de manejo de aceite. Retome la muestra en el próximo intervalo programado.
C0017421 | SHOUGANG | FC-103 | FC-103 BM LH | CAMION | CATERPILLAR | 785D | BOCAMAZA LH | MOBILUBE XFD 60 | 2020-12-28 | 2021-01-11 | 2021-01-13 | 2021-01-14 | 33298 | 579 | No |  | No | Crítico |  | 25.1 | 0 | 42 | 0 | 0 | 0 | 0 | 0 | 0 | 1 | 0 | 0 | 0 | 0 | 0 | 5 | 1 | 0 | 98 | 0 | 294 | 3 | 276 | 6 | 0 |  | 1 | - |  |  | No |  | 20 | 24/20/15 | 158385 | 8147 | - | 166 | - | - |  | Resultados están dentro de los rangos aceptables. | Nivel de limpieza en estado de Crítico. | Resultados están dentro de los rangos aceptables. | Identifique las causas del origen y corrija el Codigo ISO alto del aceite. Asegúrese de que la contaminación no está siendo introducida a través de los equipos de manejo de aceite. Retome la muestra en el próximo intervalo programado.
C0017422 | SHOUGANG | FC-103 | FC-103 MF RH | CAMION | CATERPILLAR | 785D | MANDO FINAL RH | MOBILUBE XFD 60 | 2020-12-28 | 2021-01-11 | 2021-01-13 | 2021-01-14 | 33298 | 579 | No |  | No | Crítico |  | 25.2 | 9 | 11 | 1 | 0 | 0 | 0 | 0 | 0 | 0 | 0 | 0 | 0 | 0 | 0 | 3 | 8 | 1 | 97 | 0 | 299 | 3 | 280 | 12 | 0 |  | 2.2 | - |  |  | No |  | 12 | 23/18/15 | 71318 | 2485 | - | 189 | - | - |  | Resultados están dentro de los rangos aceptables. | Nivel de limpieza en estado de precaución. Niveles de Sodio mayores que los esperados. | Resultados están dentro de los rangos aceptables. | Localice la fuente de Sodio. Identifique las causas del origen y corrija el Codigo ISO alto del aceite. Asegúrese de que la contaminación no está siendo introducida a través de los equipos de manejo de aceite. Retome la muestra en el próximo intervalo programado.
C0017423 | SHOUGANG | FC-103 | FC-103 MF LH | CAMION | CATERPILLAR | 785D | MANDO FINAL LH | MOBILUBE XFD 60 | 2020-12-28 | 2021-01-11 | 2021-01-13 | 2021-01-14 | 33298 | 579 | No |  | No | Precaución |  | 25.2 | 9 | 11 | 1 | 0 | 0 | 0 | 0 | 0 | 0 | 0 | 0 | 0 | 0 | 0 | 3 | 3 | 0 | 96 | 0 | 303 | 3 | 283 | 12 | 0 |  | 2.4 | - |  |  | No |  | 8 | 23/18/15 | 63005 | 2388 | - | 161 | - | - |  | Resultados están dentro de los rangos aceptables. | Nivel de limpieza en estado de precaución. | Resultados están dentro de los rangos aceptables. | Identifique las causas del origen y corrija el Codigo ISO alto del aceite. Asegúrese de que la contaminación no está siendo introducida a través de los equipos de manejo de aceite. Retome la muestra en el próximo intervalo programado.
C0017424 | SHOUGANG | FC-103 | FC-103 DIFE POS | CAMION | CATERPILLAR | 785D | DIFERENCIAL POSTERIOR | MOBILUBE XFD 60 | 2020-12-28 | 2021-01-11 | 2021-01-13 | 2021-01-14 | 33298 | 579 | No | Yes | No | Crítico |  | 25.3 | 8 | 10 | 1 | 0 | 0 | 0 | 0 | 0 | 0 | 0 | 0 | 0 | 0 | 0 | 3 | 8 | 1 | 97 | 0 | 298 | 3 | 280 | 11 | 0 |  | 2.1 | - |  |  | No |  | 14 | 22/18/15 | 32731 | 1563 | - | 190 | - | - |  | Resultados están dentro de los rangos aceptables. | Nivel de limpieza en estado de precaución. Niveles de Sodio mayores que los esperados. | Resultados están dentro de los rangos aceptables. | Localice la fuente de Sodio. Identifique las causas del origen y corrija el Codigo ISO alto del aceite. Asegúrese de que la contaminación no está siendo introducida a través de los equipos de manejo de aceite. Retome la muestra en el próximo intervalo programado.
C0017425 | SHOUGANG | FC-105 | FC-105 MOT | CAMION | CATERPILLAR | 785D | MOTOR | CHEVRON 400 MGX 15W40 | 2020-12-29 | 2021-01-11 | 2021-01-13 | 2021-01-14 | 25720 | 529 | Yes | Yes | No | Precaución | 14.6 | 14.3 | 2 | 9 | 0 | 1 | 0 | 0 | 1 | 0 | 0 | 0 | 0 | 0 | 0 | 0 | 4 | 0 | 0 | 94 | 0 | 2351 | 26 | 875 | 1150 | 0 | 6.8 | 8.9 | 9.1 | 1.9 | 0.2 | No |  | 12 | - | - | - | - | - | - | - |  | Alta oxidación por posible degradación del aceite a altas temperaturas. | Resultados están dentro de los rangos aceptables. | Resultados están dentro de los rangos aceptables. | Revisar el sistema de enfriamiento (termostatos, radiador, bomba de agua, mangueras, etc.). Tome acciones correctivas. Retome la muestra para confirmar condición.
C0017426 | SHOUGANG | FC-105 | FC-105 TRAN | CAMION | CATERPILLAR | 785D | TRANSMISION | MOBILTRANS HD 30 | 2020-12-29 | 2021-01-11 | 2021-01-13 | 2021-01-14 | 25720 | 529 | No | Yes | No | Precaución |  | 11.1 | 1 | 4 | 0 | 0 | 0 | 0 | 0 | 0 | 0 | 0 | 0 | 0 | 0 | 0 | 5 | 1 | 1 | 2 | 0 | 2983 | 11 | 878 | 1206 | 0 |  | 0.7 | - |  |  | No |  | 14 | 21/19/15 | 17280 | 3253 | - | 313 | - | - |  | Resultados están dentro de los rangos aceptables. | Nivel de limpieza en estado de precaución. | Resultados están dentro de los rangos aceptables. | Identifique las causas del origen y corrija el Codigo ISO alto del aceite. Asegúrese de que la contaminación no está siendo introducida a través de los equipos de manejo de aceite. Retome la muestra en el próximo intervalo programado.
C0017427 | SHOUGANG | FC-105 | FC-105 STHI | CAMION | CATERPILLAR | 785D | SISTEMA HIDRAULICO | MOBILTRANS HD 10W | 2020-12-29 | 2021-01-11 | 2021-01-13 | 2021-01-14 | 25720 | 1623 | No | Yes | No | Precaución |  | 6.2 | 1 | 15 | 0 | 3 | 0 | 1 | 0 | 3 | 0 | 0 | 0 | 0 | 0 | 0 | 16 | 0 | 1 | 1 | 0 | 3001 | 15 | 931 | 1222 | 0 |  | 1.3 | - |  |  | No |  | 16 | 21/19/15 | 17872 | 2587 | - | 218 | - | - |  | Resultados están dentro de los rangos aceptables. | Nivel de limpieza en estado de precaución. | Resultados están dentro de los rangos aceptables. | Identifique las causas del origen y corrija el Codigo ISO alto del aceite. Asegúrese de que la contaminación no está siendo introducida a través de los equipos de manejo de aceite. Retome la muestra en el próximo intervalo programado.
C0017428 | SHOUGANG | FC-105 | FC-105 STDI | CAMION | CATERPILLAR | 785D | SISTEMA DIRECCION | MOBILTRANS HD 10W | 2020-12-29 | 2021-01-11 | 2021-01-13 | 2021-01-14 | 25720 | 1623 | No | Yes | No | Crítico |  | 6 | 2 | 9 | 15 | 4 | 0 | 0 | 0 | 1 | 0 | 0 | 0 | 0 | 0 | 0 | 14 | 5 | 2 | 1 | 0 | 2970 | 17 | 906 | 1197 | 0 |  | 1.6 | - |  |  | No |  | 6 | 21/19/16 | 12142 | 3025 | - | 322 | - | - |  | Resultados están dentro de los rangos aceptables. | Nivel de limpieza en estado de precaución. Contaminación de Silicio en estado crítico. Altos niveles de silicio abrasivo (polvo) causarán alto desgaste. Niveles de Sodio en el límite de precuación. | Resultados están dentro de los rangos aceptables. | Localice la fuente de Sodio y Silicio. Identifique las causas del origen y corrija el Codigo ISO alto del aceite. Asegúrese de que la contaminación no está siendo introducida a través de los equipos de manejo de aceite. Retome la muestra en el próximo intervalo programado.
C0017429 | SHOUGANG | FC-105 | FC-105 BM LH | CAMION | CATERPILLAR | 785D | BOCAMAZA LH | MOBILUBE XFD 60 | 2020-12-29 | 2021-01-11 | 2021-01-13 | 2021-01-14 | 25720 | 529 | No |  | No | Precaución |  | 24.4 | 0 | 11 | 0 | 0 | 0 | 0 | 0 | 0 | 0 | 0 | 0 | 0 | 0 | 0 | 4 | 4 | 1 | 98 | 0 | 321 | 3 | 283 | 21 | 0 |  | 0.6 | - |  |  | No |  | 16 | 23/19/15 | 54737 | 3763 | - | 227 | - | - |  | Resultados están dentro de los rangos aceptables. | Nivel de limpieza en estado de precaución. | Resultados están dentro de los rangos aceptables. | Identifique las causas del origen y corrija el Codigo ISO alto del aceite. Asegúrese de que la contaminación no está siendo introducida a través de los equipos de manejo de aceite. Retome la muestra en el próximo intervalo programado.
C0017430 | SHOUGANG | FC-105 | FC-105 BM RH | CAMION | CATERPILLAR | 785D | BOCAMAZA RH | MOBILUBE XFD 60 | 2020-12-29 | 2021-01-11 | 2021-01-13 | 2021-01-14 | 25720 | 529 | No |  | No | Precaución |  | 25.1 | 0 | 9 | 0 | 0 | 0 | 0 | 0 | 0 | 0 | 0 | 0 | 0 | 0 | 0 | 4 | 6 | 0 | 103 | 0 | 301 | 3 | 275 | 6 | 0 |  | 1.2 | - |  |  | No |  | 14 | 22/19/15 | 22366 | 2558 | - | 164 | - | - |  | Resultados están dentro de los rangos aceptables. | Nivel de limpieza en estado de precaución. Niveles de Sodio en el límite de precuación. | Resultados están dentro de los rangos aceptables. | Localice la fuente de Sodio. Identifique las causas del origen y corrija el Codigo ISO alto del aceite. Asegúrese de que la contaminación no está siendo introducida a través de los equipos de manejo de aceite. Retome la muestra en el próximo intervalo programado.
C0017431 | SHOUGANG | FC-105 | FC-105 MF RH | CAMION | CATERPILLAR | 785D | MANDO FINAL RH | MOBILUBE XFD 60 | 2020-12-29 | 2021-01-11 | 2021-01-13 | 2021-01-14 | 25720 | 1889 | No |  | No | Crítico |  | 23.7 | 26 | 30 | 4 | 0 | 2 | 0 | 0 | 0 | 0 | 0 | 0 | 0 | 0 | 0 | 2 | 6 | 1 | 97 | 0 | 399 | 3 | 297 | 62 | 0 |  | 3.3 | - |  |  | No |  | 13 | 25/22/14 | 215453 | 33568 | - | 106 | - | - |  | Baja viscosidad por posible contaminación con un lubricante de menor viscosidad. | Nivel de limpieza en estado de Crítico. Niveles de Sodio en el límite de precuación. | Elevado desgaste de Plomo y Cobre. | Localice la fuente de Sodio. Localice y corrija la causa de baja viscosidad del aceite. Una baja viscosidad puede reducir la protección por lubricación. Identifique las causas del origen y corrija el Codigo ISO alto del aceite. Asegúrese de que la contaminación no está siendo introducida a través de los equipos de manejo de aceite. Determine la fuente de los metales de desgaste excesivo y tome acciones correctivas. Retomar la muestra para monitorear condición.
C0017432 | SHOUGANG | FC-105 | FC-105 MF LH | CAMION | CATERPILLAR | 785D | MANDO FINAL LH | MOBILUBE XFD 60 | 2020-12-29 | 2021-01-11 | 2021-01-13 | 2021-01-14 | 25720 | 1889 | No |  | No | Crítico |  | 23.9 | 27 | 32 | 5 | 0 | 2 | 0 | 0 | 0 | 0 | 0 | 0 | 0 | 0 | 0 | 2 | 7 | 1 | 99 | 0 | 403 | 3 | 299 | 62 | 0 |  | 4 | - |  |  | No |  | 28 | 25/22/14 | 257798 | 38826 | - | 152 | - | - |  | Baja viscosidad por posible contaminación con un lubricante de menor viscosidad. | Nivel de limpieza en estado de Crítico. Niveles de Sodio mayores que los esperados. | Elevado desgaste de Plomo y Cobre. | Localice la fuente de Sodio. Localice y corrija la causa de baja viscosidad del aceite. Una baja viscosidad puede reducir la protección por lubricación. Identifique las causas del origen y corrija el Codigo ISO alto del aceite. Asegúrese de que la contaminación no está siendo introducida a través de los equipos de manejo de aceite. Determine la fuente de los metales de desgaste excesivo y tome acciones correctivas. Retomar la muestra para monitorear condición.
C0017433 | SHOUGANG | FC-105 | FC-105 DIFE POS | CAMION | CATERPILLAR | 785D | DIFERENCIAL POSTERIOR | MOBILUBE XFD 60 | 2020-12-29 | 2021-01-11 | 2021-01-13 | 2021-01-14 | 25720 | 1889 | No | Yes | No | Crítico |  | 23.8 | 28 | 29 | 4 | 0 | 2 | 0 | 0 | 1 | 0 | 0 | 0 | 0 | 0 | 0 | 2 | 5 | 0 | 101 | 0 | 420 | 4 | 304 | 64 | 0 |  | 3.6 | - |  |  | No |  | 14 | 25/21/14 | 237975 | 19000 | - | 123 | - | - |  | Baja viscosidad por posible contaminación con un lubricante de menor viscosidad. | Nivel de limpieza en estado de Crítico. Niveles de Sodio en el límite de precuación. | Elevado desgaste de Plomo y Cobre. | Localice la fuente de Sodio. Localice y corrija la causa de baja viscosidad del aceite. Una baja viscosidad puede reducir la protección por lubricación. Identifique las causas del origen y corrija el Codigo ISO alto del aceite. Asegúrese de que la contaminación no está siendo introducida a través de los equipos de manejo de aceite. Determine la fuente de los metales de desgaste excesivo y tome acciones correctivas. Retomar la muestra para monitorear condición.
C0017434 | SHOUGANG | RE-40 | RE-40 MOT | RETROEXCAVADORA | CATERPILLAR | 390DL | MOTOR | MOBIL DELVAC ELITE 15W 40 | 2020-12-30 | 2021-01-11 | 2021-01-13 | 2021-01-14 | 23734 | 89 | No | No | No | Precaución | 14.7 | 14.2 | 1 | 7 | 0 | 0 | 0 | 0 | 50 | 0 | 0 | 0 | 0 | 0 | 0 | 0 | 4 | 7 | 2 | 40 | 0 | 1306 | 842 | 927 | 1216 | 0 | 7.7 | 5 | 4.8 | 0 | 0.2 | No |  | 14 | - | - | - | - | - | - | - |  | Baja viscosidad por posible contaminación con un lubricante de menor viscosidad o dilución con combustible. | Niveles de sodio en el límite de precaución pueden representar fugas de refrigerante hacia el cárter del motor o contaminación por sal del medio ambiente. | Resultados están dentro de los rangos aceptables. | Niveles de sodio en el límite de precaución pueden representar fugas de refrigerante hacia el cárter del motor o contaminación por sal del medio ambiente. Localice y corrija la causa de baja viscosidad del aceite. Una baja viscosidad puede reducir la protección por lubricación. Retome la muestra en el próximo intervalo.
C0017435 | SHOUGANG | FC-86 | FC-86 MOT | CAMION | CATERPILLAR | 777F | MOTOR | MOBIL DELVAC 1 5W-40 | 2020-12-30 | 2021-01-11 | 2021-01-13 | 2021-01-14 | 32714 | 546 | Yes | Yes | No | Precaución | 14.8 | 15.3 | 1 | 8 | 1 | 0 | 0 | 0 | 1 | 0 | 0 | 0 | 0 | 0 | 0 | 0 | 7 | 4 | 3 | 43 | 0 | 2586 | 532 | 1052 | 1408 | 0 | 8.7 | 9 | 9.2 | 4.2 | 0.2 | No |  | 8 | - | - | - | - | - | - | - |  | Alta oxidación por posible degradación del aceite a altas temperaturas. | Niveles de sodio en el límite de precaución pueden representar fugas de refrigerante hacia el cárter del motor o contaminación por sal del medio ambiente. | Resultados están dentro de los rangos aceptables. | Revisar el sistema de enfriamiento (termostatos, radiador, bomba de agua, mangueras, etc.). Localice la fuente de Sodio. Tome acciones correctivas. Retome la muestra para confirmar condición.
C0017436 | SHOUGANG | FC-86 | FC-86 TRAN | CAMION | CATERPILLAR | 777F | TRANSMISION | MOBILTRANS HD 30 | 2020-12-30 | 2021-01-11 | 2021-01-13 | 2021-01-14 | 32714 | 546 | No | Yes | No | Precaución |  | 11.1 | 1 | 4 | 0 | 1 | 0 | 0 | 1 | 1 | 0 | 0 | 0 | 0 | 0 | 0 | 6 | 8 | 2 | 10 | 0 | 3066 | 10 | 902 | 1214 | 0 |  | 1.1 | - |  |  | No |  | 15 | 22/18/15 | 22510 | 2459 | - | 268 | - | - |  | Resultados están dentro de los rangos aceptables. | Nivel de limpieza en estado de precaución. Niveles de Sodio en el límite de precuación. | Resultados están dentro de los rangos aceptables. | Localice la fuente de Sodio. Identifique las causas del origen y corrija el Codigo ISO alto del aceite. Asegúrese de que la contaminación no está siendo introducida a través de los equipos de manejo de aceite. Retome la muestra en el próximo intervalo programado.
C0017437 | SHOUGANG | FC-86 | FC-86 STHI | CAMION | CATERPILLAR | 777F | SISTEMA HIDRAULICO | MOBILTRANS HD 10W | 2020-12-30 | 2021-01-11 | 2021-01-13 | 2021-01-14 | 32714 | 546 | No | Yes | No | Crítico |  | 6.1 | 19 | 9 | 1 | 2 | 0 | 1 | 0 | 4 | 0 | 0 | 0 | 0 | 0 | 0 | 15 | 6 | 2 | 2 | 0 | 2927 | 14 | 899 | 1191 | 0 |  | 1.1 | - |  |  | No |  | 16 | 21/19/15 | 12901 | 2768 | - | 255 | - | - |  | Resultados están dentro de los rangos aceptables. | Nivel de limpieza en estado de precaución. Niveles de Sodio y Potasio mayores que los esperados. | Desgaste de Cobre en el límite de precaución. | Localice la fuente de Sodio y Potasio. Identifique las causas del origen y corrija el Codigo ISO alto del aceite. Asegúrese de que la contaminación no está siendo introducida a través de los equipos de manejo de aceite. Determine la fuente del metal de desgaste y tome acciones correctivas. Retomar la muestra para monitorear condición.
C0017438 | SHOUGANG | FC-86 | FC-86 STDI | CAMION | CATERPILLAR | 777F | SISTEMA DIRECCION | MOBILTRANS HD 10W | 2020-12-30 | 2021-01-11 | 2021-01-13 | 2021-01-14 | 32714 | 546 | No | Yes | No | Crítico |  | 6 | 0 | 9 | 0 | 4 | 0 | 0 | 0 | 0 | 0 | 0 | 0 | 0 | 0 | 0 | 14 | 8 | 3 | 2 | 0 | 2997 | 20 | 885 | 1202 | 0 |  | 1.4 | - |  |  | No |  | 8 | 19/18/15 | 4770 | 1646 | - | 221 | - | - |  | Resultados están dentro de los rangos aceptables. | Niveles de Sodio y Potasio mayores que los esperados. | Resultados están dentro de los rangos aceptables. | Localice la fuente de Sodio y Potasio. Tome acciones correctivas. Retome la muestra para confirmar condición.
C0017439 | SHOUGANG | FC-86 | FC-86 BM RH | CAMION | CATERPILLAR | 777F | BOCAMAZA RH | MOBILUBE XFD 60 | 2020-12-30 | 2021-01-11 | 2021-01-13 | 2021-01-14 | 32714 | 546 | Yes |  | No | Precaución |  | 23.4 | 1 | 12 | 0 | 0 | 0 | 1 | 0 | 0 | 0 | 0 | 0 | 0 | 0 | 0 | 11 | 4 | 2 | 2 | 0 | 2981 | 11 | 890 | 1206 | 0 |  | 1.1 | - |  |  | No |  | 17 | 23/20/16 | 72149 | 7552 | - | 340 | - | - |  | Baja viscosidad por posible contaminación con un lubricante de menor viscosidad. | Nivel de limpieza en estado de precaución. | Resultados están dentro de los rangos aceptables. | Localice y corrija la causa de baja viscosidad del aceite. Una baja viscosidad puede reducir la protección por lubricación. Identifique las causas del origen y corrija el Codigo ISO alto del aceite. Asegúrese de que la contaminación no está siendo introducida a través de los equipos de manejo de aceite. Retome la muestra en el próximo intervalo programado.
C0017440 | SHOUGANG | FC-86 | FC-86 BM LH | CAMION | CATERPILLAR | 777F | BOCAMAZA LH | MOBILUBE XFD 60 | 2020-12-30 | 2021-01-11 | 2021-01-13 | 2021-01-14 | 32714 | 546 | Yes |  | No | Crítico |  | 24.7 | 0 | 21 | 0 | 0 | 0 | 1 | 0 | 0 | 0 | 0 | 0 | 0 | 0 | 0 | 10 | 5 | 2 | 2 | 0 | 3015 | 11 | 897 | 1209 | 0 |  | 1.1 | - |  |  | No |  | 16 | 24/20/16 | 98556 | 9407 | - | 348 | - | - |  | Resultados están dentro de los rangos aceptables. | Nivel de limpieza en estado de Crítico. Niveles de Sodio en el límite de precuación. | Resultados están dentro de los rangos aceptables. | Localice la fuente de Sodio. Identifique las causas del origen y corrija el Codigo ISO alto del aceite. Asegúrese de que la contaminación no está siendo introducida a través de los equipos de manejo de aceite. Retome la muestra en el próximo intervalo programado.
C0017441 | SHOUGANG | FC-86 | FC-86 MF RH | CAMION | CATERPILLAR | 777F | MANDO FINAL RH | MOBILUBE XFD 60 | 2020-12-30 | 2021-01-11 | 2021-01-13 | 2021-01-14 | 32714 | 546 | No |  | No | Crítico |  | 25.4 | 1 | 19 | 0 | 0 | 0 | 0 | 0 | 0 | 0 | 0 | 0 | 0 | 0 | 0 | 4 | 3 | 1 | 96 | 0 | 285 | 3 | 269 | 3 | 0 |  | 1.4 | - |  |  | No |  | 24 | 25/23/17 | 232083 | 48343 | - | 1100 | - | - |  | Resultados están dentro de los rangos aceptables. | Nivel de limpieza en estado de Crítico. | Resultados están dentro de los rangos aceptables. | Identifique las causas del origen y corrija el Codigo ISO alto del aceite. Asegúrese de que la contaminación no está siendo introducida a través de los equipos de manejo de aceite. Retome la muestra en el próximo intervalo programado.
C0017442 | SHOUGANG | FC-86 | FC-86 MF LH | CAMION | CATERPILLAR | 777F | MANDO FINAL LH | MOBILUBE XFD 60 | 2020-12-30 | 2021-01-11 | 2021-01-13 | 2021-01-14 | 32714 | 546 | No |  | No | Crítico |  | 25.8 | 1 | 17 | 0 | 0 | 0 | 0 | 0 | 0 | 0 | 0 | 0 | 0 | 0 | 0 | 4 | 5 | 0 | 99 | 0 | 291 | 3 | 270 | 3 | 0 |  | 1.2 | - |  |  | No |  | 26 | 25/23/17 | 246112 | 48673 | - | 1125 | - | - |  | Resultados están dentro de los rangos aceptables. | Nivel de limpieza en estado de Crítico. Niveles de Sodio en el límite de precuación. | Resultados están dentro de los rangos aceptables. | Localice la fuente de Sodio. Identifique las causas del origen y corrija el Codigo ISO alto del aceite. Asegúrese de que la contaminación no está siendo introducida a través de los equipos de manejo de aceite. Retome la muestra en el próximo intervalo programado.
C0017443 | SHOUGANG | FC-86 | FC-86 DIFE POS | CAMION | CATERPILLAR | 777F | DIFERENCIAL POSTERIOR | MOBILUBE XFD 60 | 2020-12-30 | 2021-01-11 | 2021-01-13 | 2021-01-14 | 32714 | 546 | No |  | No | Crítico |  | 25.2 | 1 | 17 | 0 | 0 | 0 | 0 | 0 | 0 | 0 | 0 | 0 | 0 | 0 | 0 | 4 | 6 | 1 | 98 | 0 | 285 | 3 | 266 | 2 | 0 |  | 0.6 | - |  |  | No |  | 28 | 25/23/17 | 234061 | 48383 | - | 1099 | - | - |  | Resultados están dentro de los rangos aceptables. | Nivel de limpieza en estado de Crítico. Niveles de Sodio en el límite de precuación. | Resultados están dentro de los rangos aceptables. | Localice la fuente de Sodio. Identifique las causas del origen y corrija el Codigo ISO alto del aceite. Asegúrese de que la contaminación no está siendo introducida a través de los equipos de manejo de aceite. Retome la muestra en el próximo intervalo programado.
C0017444 | SHOUGANG | EP-29 | EP-29 MOT | PERFORADORA DE ORUGAS | ATLAS COPCO | DML | MOTOR | CHEVRON 400 MGX 15W40 | 2020-12-30 | 2021-01-11 | 2021-01-13 | 2021-01-14 | 34602 | 159 | Yes | Yes | No | Crítico | 14.6 | 14.3 | 3 | 8 | 7 | 1 | 0 | 1 | 3 | 1 | 0 | 0 | 0 | 0 | 0 | 0 | 5 | 0 | 1 | 92 | 0 | 2279 | 75 | 840 | 1160 | 0 | 5.9 | 10 | 9.8 | 5.3 | 0.2 | No |  | 8 | - | - | - | - | - | - | - |  | Alta oxidación por posible degradación del aceite a altas temperaturas. | Resultados están dentro de los rangos aceptables. | Elevado desgaste de Plomo. | Revisar el sistema de enfriamiento (termostatos, radiador, bomba de agua, mangueras, etc.). Determine la fuente del metal de desgaste excesivo y tome acciones correctivas. Retomar la muestra para monitorear condición.
C0017445 | SHOUGANG | EP-29 | EP-29 MDBS | PERFORADORA DE ORUGAS | ATLAS COPCO | DML | MANDO DE BOMBAS | MOBILUBE HD 80W-90 | 2020-12-30 | 2021-01-11 | 2021-01-13 | 2021-01-14 | 34602 | 159 | Yes |  | No | Normal |  | 13.8 | 1 | 174 | 0 | 2 | 0 | 1 | 0 | 1 | 1 | 0 | 0 | 0 | 0 | 0 | 12 | 1 | 2 | 1 | 0 | 15 | 5 | 444 | 33 | 0 |  | 1 | - |  |  | No |  | 92 | - | - | - | - | - | - | - |  | Resultados están dentro de los rangos aceptables. | Muestra oscura no se realizó nivel de limpieza. | Resultados están dentro de los rangos aceptables. | Tome acciones correctivas. Retome la muestra para confirmar condición.
C0017446 | SHOUGANG | EP-29 | EP-29 CJRO | PERFORADORA DE ORUGAS | ATLAS COPCO | DML | CABEZAL DE ROTACION | MOBILUBE HD 80W-90 | 2020-12-30 | 2021-01-11 | 2021-01-13 | 2021-01-14 | 34602 | 159 | Yes |  | No | Crítico |  | 14.3 | 0 | 58 | 0 | 0 | 0 | 0 | 1 | 1 | 1 | 0 | 0 | 0 | 1 | 0 | 3 | 5 | 1 | 4 | 0 | 20 | 3 | 449 | 12 | 0 |  | 1.5 | - |  |  | Si |  | 18 | - | - | - | - | - | - | - |  | Ligera presencia de agua. | Esta muestra contiene agua y por ello no es posible analizar ciertas pruebas. Por favor asegúrese que el agua visible no este contenida al momento de tomar la muestra. Niveles de Sodio mayores que los esperados. | Elevado desgaste de Hierro. | Localice la fuente de Sodio. Identifique y evalúe los componentes a base de este elemento. Determine la fuente del metal de desgaste excesivo y tome acciones correctivas. Retomar la muestra para monitorear condición.
C0017447 | SHOUGANG | EP-29 | EP-29 STHI | PERFORADORA DE ORUGAS | ATLAS COPCO | DML | SISTEMA HIDRAULICO | NUTO H 68 | 2020-12-30 | 2021-01-11 | 2021-01-13 | 2021-01-14 | 34602 | 1354 | No | No | No | Precaución |  | 8.6 | 4 | 2 | 0 | 1 | 0 | 0 | 0 | 0 | 0 | 0 | 0 | 0 | 0 | 0 | 3 | 2 | 1 | 1 | 0 | 49 | 1 | 284 | 393 | 0 |  | 1.3 | - |  |  | No |  | 12 | 20/18/15 | 8007 | 2027 | - | 226 | - | - |  | Resultados están dentro de los rangos aceptables. | Nivel de limpieza en estado de precaución. | Resultados están dentro de los rangos aceptables. | Identifique las causas del origen y corrija el Codigo ISO alto del aceite. Asegúrese de que la contaminación no está siendo introducida a través de los equipos de manejo de aceite. Retome la muestra en el próximo intervalo programado.
C0017448 | SHOUGANG | EP-29 | EP-29 COMP | PERFORADORA DE ORUGAS | ATLAS COPCO | DML | COMPRESOR | MOBIL SHC RARUS 68 | 2020-12-30 | 2021-01-11 | 2021-01-13 | 2021-01-14 | 34602 | 1354 | No | No | No | Precaución |  | 10.3 | 1 | 0 | 0 | 1 | 0 | 0 | 0 | 1 | 0 | 0 | 0 | 0 | 0 | 0 | 2 | 6 | 2 | 0 | 0 | 58 | 1 | 152 | 36 | 0 |  | 1.4 | - |  |  | No |  | 8 | 20/19/15 | 9443 | 2654 | - | 307 | - | - |  | Alta viscosidad por posible contaminación con un lubricante de mayor viscosidad. | Nivel de limpieza en estado de precaución. Niveles de Sodio en el límite de precuación. | Resultados están dentro de los rangos aceptables. | Localice la fuente de Sodio. Localice y corrija la causa de la alta viscosidad del aceite. Viscosidad mayor que la esperada puede restringir el flujo de aceite causando falta de aceite y desgaste. Identifique las causas del origen y corrija el Codigo ISO alto del aceite. Asegúrese de que la contaminación no está siendo introducida a través de los equipos de manejo de aceite. Retome la muestra en el próximo intervalo programado.
C0017449 | SHOUGANG | EP-29 | EP-29 MF LH | PERFORADORA DE ORUGAS | ATLAS COPCO | DML | MANDO FINAL LH | MOBILTRANS HD 60 | 2020-12-30 | 2021-01-11 | 2021-01-13 | 2021-01-14 | 34602 | 773 | Yes |  | No | Crítico |  | 22.8 | 1 | 11 | 0 | 0 | 0 | 0 | 0 | 0 | 0 | 0 | 0 | 0 | 0 | 0 | 5 | 4 | 1 | 79 | 0 | 365 | 4 | 320 | 62 | 0 |  | 0.3 | - |  |  | No |  | 22 | 24/22/17 | 149352 | 29064 | - | 944 | - | - |  | Baja viscosidad por posible contaminación con un lubricante de menor viscosidad. | Nivel de limpieza en estado de Crítico. | Resultados están dentro de los rangos aceptables. | Localice y corrija la causa de baja viscosidad del aceite. Una baja viscosidad puede reducir la protección por lubricación. Identifique las causas del origen y corrija el Codigo ISO alto del aceite. Asegúrese de que la contaminación no está siendo introducida a través de los equipos de manejo de aceite. Retome la muestra en el próximo intervalo programado.
C0017450 | SHOUGANG | EP-29 | EP-29 MF RH | PERFORADORA DE ORUGAS | ATLAS COPCO | DML | MANDO FINAL RH | MOBILTRANS HD 60 | 2020-12-30 | 2021-01-11 | 2021-01-13 | 2021-01-14 | 34602 | 773 | Yes |  | No | Crítico |  | 22.4 | 1 | 9 | 0 | 0 | 0 | 0 | 0 | 0 | 0 | 0 | 0 | 0 | 0 | 0 | 5 | 3 | 1 | 74 | 0 | 350 | 4 | 327 | 58 | 0 |  | 1.1 | - |  |  | No |  | 16 | 25/22/17 | 170163 | 36528 | - | 1177 | - | - |  | Baja viscosidad por posible contaminación con un lubricante de menor viscosidad. | Nivel de limpieza en estado de Crítico. | Resultados están dentro de los rangos aceptables. | Localice y corrija la causa de baja viscosidad del aceite. Una baja viscosidad puede reducir la protección por lubricación. Identifique las causas del origen y corrija el Codigo ISO alto del aceite. Asegúrese de que la contaminación no está siendo introducida a través de los equipos de manejo de aceite. Retome la muestra en el próximo intervalo programado.
C0017451 | SHOUGANG | FC-127 | FC-127 MOT | CAMION | CATERPILLAR | 785D | MOTOR | MOBIL DELVAC 1 5W-40 | 2020-12-30 | 2021-01-11 | 2021-01-13 | 2021-01-14 | 18827 | 527 | Yes | Yes | No | Precaución | 14.8 | 14.5 | 2 | 10 | 1 | 1 | 0 | 0 | 1 | 1 | 0 | 0 | 0 | 0 | 0 | 0 | 5 | 0 | 2 | 45 | 0 | 2463 | 500 | 1012 | 1369 | 0 | 9.2 | 8.2 | 8.2 | 3.5 | 0.2 | No |  | 13 | - | - | - | - | - | - | - |  | Alta oxidación por posible degradación del aceite a altas temperaturas. | Resultados están dentro de los rangos aceptables. | Resultados están dentro de los rangos aceptables. | Revisar el sistema de enfriamiento (termostatos, radiador, bomba de agua, mangueras, etc.). Tome acciones correctivas. Retome la muestra para confirmar condición.
C0017452 | SHOUGANG | FC-127 | FC-127 TRAN | CAMION | CATERPILLAR | 785D | TRANSMISION | MOBILTRANS HD 30 | 2020-12-30 | 2021-01-11 | 2021-01-13 | 2021-01-14 | 18827 | 527 | No | Yes | No | Normal |  | 11.1 | 2 | 2 | 0 | 0 | 0 | 0 | 0 | 0 | 0 | 0 | 0 | 0 | 0 | 0 | 4 | 2 | 1 | 1 | 0 | 2996 | 11 | 899 | 1216 | 0 |  | 0.5 | - |  |  | No |  | 14 | 19/18/15 | 4949 | 1801 | - | 228 | - | - |  | Resultados están dentro de los rangos aceptables. | Resultados están dentro de los rangos aceptables. | Resultados están dentro de los rangos aceptables. | Retome la muestra en el próximo intervalo programado.
C0017453 | SHOUGANG | FC-127 | FC-127 STHI | CAMION | CATERPILLAR | 785D | SISTEMA HIDRAULICO | MOBILTRANS HD 10W | 2020-12-30 | 2021-01-11 | 2021-01-13 | 2021-01-14 | 18827 | 1638 | No | Yes | No | Precaución |  | 6.2 | 2 | 16 | 1 | 4 | 0 | 2 | 0 | 7 | 0 | 0 | 0 | 0 | 0 | 0 | 20 | 5 | 2 | 3 | 0 | 2778 | 14 | 896 | 1171 | 0 |  | 1.2 | - |  |  | No |  | 14 | 21/18/15 | 11529 | 2063 | - | 225 | - | - |  | Resultados están dentro de los rangos aceptables. | Nivel de limpieza en estado de precaución. Niveles de Sodio y Potasio en precaución. | Resultados están dentro de los rangos aceptables. | Localice la fuente de Sodio y Potasio. Identifique las causas del origen y corrija el Codigo ISO alto del aceite. Asegúrese de que la contaminación no está siendo introducida a través de los equipos de manejo de aceite. Retome la muestra en el próximo intervalo programado.
C0017454 | SHOUGANG | FC-127 | FC-127 STDI | CAMION | CATERPILLAR | 785D | SISTEMA DIRECCION | MOBILTRANS HD 10W | 2020-12-30 | 2021-01-11 | 2021-01-13 | 2021-01-14 | 18827 | 1638 | No | Yes | No | Crítico |  | 6 | 3 | 14 | 11 | 8 | 0 | 0 | 0 | 0 | 0 | 0 | 0 | 0 | 0 | 0 | 22 | 8 | 3 | 2 | 0 | 2928 | 20 | 912 | 1191 | 0 |  | 2 | - |  |  | No |  | 16 | 19/18/15 | 4931 | 1608 | - | 193 | - | - |  | Resultados están dentro de los rangos aceptables. | Contaminación de Silicio en estado crítico. Altos niveles de silicio abrasivo (polvo) causarán alto desgaste. Niveles de Sodio y Potasio mayores que los esperados. | Presencia de aluminio mayor que el esperado puede representar contaminación con polvo (silicio abrasivo). | Localice la fuente de Sodio y Potasio. El incremento en silicio y aluminio podría potencialmente indicar una contaminación con polvo/tierra como la causa raíz del problema. Determine la fuente del metal de desgaste excesivo y tome acciones correctivas. Retomar la muestra para monitorear condición.
C0017455 | SHOUGANG | FC-127 | FC-127 BM RH | CAMION | CATERPILLAR | 785D | BOCAMAZA RH | MOBILUBE XFD 60 | 2020-12-30 | 2021-01-11 | 2021-01-13 | 2021-01-14 | 18827 | 527 | No |  | No | Crítico |  | 24.8 | 0 | 14 | 0 | 0 | 0 | 0 | 0 | 0 | 0 | 0 | 0 | 0 | 0 | 0 | 9 | 2 | 0 | 97 | 0 | 291 | 3 | 270 | 9 | 0 |  | 1 | - |  |  | No |  | 15 | 24/20/15 | 84229 | 7221 | - | 252 | - | - |  | Resultados están dentro de los rangos aceptables. | Nivel de limpieza en estado de Crítico. | Resultados están dentro de los rangos aceptables. | Identifique las causas del origen y corrija el Codigo ISO alto del aceite. Asegúrese de que la contaminación no está siendo introducida a través de los equipos de manejo de aceite. Retome la muestra en el próximo intervalo programado.
C0017456 | SHOUGANG | FC-127 | FC-127 BM LH | CAMION | CATERPILLAR | 785D | BOCAMAZA LH | MOBILUBE XFD 60 | 2020-12-30 | 2021-01-11 | 2021-01-13 | 2021-01-14 | 18827 | 527 | No |  | No | Precaución |  | 24.7 | 0 | 13 | 0 | 0 | 0 | 0 | 0 | 1 | 0 | 0 | 0 | 0 | 0 | 0 | 8 | 4 | 1 | 92 | 0 | 293 | 3 | 270 | 12 | 0 |  | 0.9 | - |  |  | No |  | 16 | 23/20/15 | 59606 | 5346 | - | 227 | - | - |  | Resultados están dentro de los rangos aceptables. | Nivel de limpieza en estado de precaución. | Resultados están dentro de los rangos aceptables. | Identifique las causas del origen y corrija el Codigo ISO alto del aceite. Asegúrese de que la contaminación no está siendo introducida a través de los equipos de manejo de aceite. Retome la muestra en el próximo intervalo programado.
C0017457 | SHOUGANG | FC-127 | FC-127 MF RH | CAMION | CATERPILLAR | 785D | MANDO FINAL RH | MOBILUBE XFD 60 | 2020-12-30 | 2021-01-11 | 2021-01-13 | 2021-01-14 | 18827 | 1638 | No |  | No | Crítico |  | 25.3 | 55 | 27 | 4 | 0 | 3 | 0 | 0 | 1 | 0 | 0 | 0 | 0 | 0 | 0 | 2 | 1 | 1 | 98 | 0 | 280 | 3 | 272 | 11 | 0 |  | 9.3 | - |  |  | No |  | 20 | 25/21/15 | 210305 | 11658 | - | 236 | - | - |  | Resultados están dentro de los rangos aceptables. | Nivel de limpieza en estado de Crítico. | Elevado desgaste de Cobre, Plomo y Estaño. | Identifique las causas del origen y corrija el Codigo ISO alto del aceite. Asegúrese de que la contaminación no está siendo introducida a través de los equipos de manejo de aceite. Determine la fuente de los metales de desgaste excesivo y tome acciones correctivas. Retomar la muestra para monitorear condición.
C0017458 | SHOUGANG | FC-127 | FC-127 MF LH | CAMION | CATERPILLAR | 785D | MANDO FINAL LH | MOBILUBE XFD 60 | 2020-12-30 | 2021-01-11 | 2021-01-13 | 2021-01-14 | 18827 | 1638 | No |  | No | Crítico |  | 25.3 | 53 | 27 | 5 | 0 | 3 | 0 | 0 | 1 | 0 | 0 | 0 | 0 | 0 | 0 | 2 | 3 | 1 | 96 | 0 | 274 | 3 | 274 | 11 | 0 |  | 9.5 | - |  |  | No |  | 15 | 25/21/15 | 215444 | 12665 | - | 285 | - | - |  | Resultados están dentro de los rangos aceptables. | Nivel de limpieza en estado de Crítico. | Elevado desgaste de Cobre, Plomo y Estaño. | Identifique las causas del origen y corrija el Codigo ISO alto del aceite. Asegúrese de que la contaminación no está siendo introducida a través de los equipos de manejo de aceite. Determine la fuente de los metales de desgaste excesivo y tome acciones correctivas. Retomar la muestra para monitorear condición.
C0017459 | SHOUGANG | FC-127 | FC-127 DIFE POS | CAMION | CATERPILLAR | 785D | DIFERENCIAL POSTERIOR | MOBILUBE XFD 60 | 2020-12-30 | 2021-01-11 | 2021-01-13 | 2021-01-14 | 18827 | 1638 | No | Yes | No | Crítico |  | 25.2 | 55 | 28 | 5 | 0 | 3 | 0 | 0 | 1 | 0 | 0 | 0 | 0 | 0 | 0 | 2 | 4 | 0 | 99 | 0 | 278 | 3 | 279 | 11 | 0 |  | 9.5 | - |  |  | No |  | 23 | 25/21/15 | 188765 | 13286 | - | 232 | - | - |  | Resultados están dentro de los rangos aceptables. | Nivel de limpieza en estado de Crítico. Niveles de Sodio en el límite de precuación. | Elevado desgaste de Cobre, Plomo y Estaño. | Localice la fuente de Sodio. Identifique las causas del origen y corrija el Codigo ISO alto del aceite. Asegúrese de que la contaminación no está siendo introducida a través de los equipos de manejo de aceite. Determine la fuente de los metales de desgaste excesivo y tome acciones correctivas. Retomar la muestra para monitorear condición.
C0017460 | SHOUGANG | EP-33 | EP-33 MOT | PERFORADORA DE ORUGAS | ATLAS COPCO | DML | MOTOR | MOBIL DELVAC MX 15W-40 | 2020-12-31 | 2021-01-11 | 2021-01-13 | 2021-01-14 | 7970 | 108 | Yes | Yes | No | Crítico | 14.4 | 12.8 | 1 | 13 | 1 | 0 | 0 | 0 | 46 | 0 | 0 | 0 | 0 | 0 | 0 | 0 | 4 | 2 | 1 | 2 | 0 | 1435 | 1171 | 984 | 1291 | 0 | 8.4 | 7.6 | 4.2 | 0 | 0.3 | No |  | 8 | - | - | - | - | - | - | - |  | Alta oxidación por posible degradación del aceite a altas temperaturas. Baja viscosidad por posible contaminación con un lubricante de menor viscosidad o dilución con combustible. | Resultados están dentro de los rangos aceptables. | Resultados están dentro de los rangos aceptables. | Revisar el sistema de enfriamiento (termostatos, radiador, bomba de agua, mangueras, etc.). Localice y corrija la causa de baja viscosidad del aceite. Una baja viscosidad puede reducir la protección por lubricación. Retome la muestra en el próximo intervalo.
C0017461 | SHOUGANG | EP-33 | EP-33 MDBS | PERFORADORA DE ORUGAS | ATLAS COPCO | DML | MANDO DE BOMBAS | MOBILUBE HD 80W-90 | 2020-12-31 | 2021-01-11 | 2021-01-13 | 2021-01-14 | 7970 | 108 | Yes |  | No | Crítico |  | 14.3 | 0 | 145 | 0 | 1 | 0 | 1 | 0 | 1 | 1 | 0 | 0 | 0 | 0 | 0 | 6 | 1 | 1 | 3 | 0 | 21 | 3 | 454 | 12 | 0 |  | 1.2 | - |  |  | Si |  | 66 | 25/22/14 | 202679 | 37207 | - | 131 | - | - |  | Resultados están dentro de los rangos aceptables. | Ligera presencia de agua. Nivel de limpieza en estado de Crítico. | Resultados están dentro de los rangos aceptables. | Identifique las causas del origen y corrija el Codigo ISO alto del aceite. Asegúrese de que la contaminación no está siendo introducida a través de los equipos de manejo de aceite. Retome la muestra en el próximo intervalo programado.
C0017462 | SHOUGANG | EP-33 | EP-33 STHI | PERFORADORA DE ORUGAS | ATLAS COPCO | DML | SISTEMA HIDRAULICO | MOBILTRANS HD 10W | 2020-12-31 | 2021-01-11 | 2021-01-13 | 2021-01-14 | 7970 | 1988 | No | Yes | No | Crítico |  | 6.3 | 4 | 8 | 0 | 3 | 0 | 1 | 1 | 0 | 0 | 0 | 0 | 0 | 0 | 0 | 12 | 3 | 2 | 9 | 0 | 2496 | 19 | 810 | 1062 | 0 |  | 0.6 | - |  |  | No |  | 14 | 18/16/14 | 2315 | 557 | - | 80 | - | - |  | Resultados están dentro de los rangos aceptables. | Contaminación de Silicio en estado crítico. Altos niveles de silicio abrasivo (polvo) causarán alto desgaste. | Resultados están dentro de los rangos aceptables. | Localice la fuente de silicio. Tome acciones correctivas. Retomar la muestra para confirmar condición.
C0017463 | SHOUGANG | EP-33 | EP-33 COMP | PERFORADORA DE ORUGAS | ATLAS COPCO | DML | COMPRESOR | MOBIL SHC RARUS 68 | 2020-12-31 | 2021-01-11 | 2021-01-13 | 2021-01-14 | 7970 | 1988 | No | Yes | No | Precaución |  | 10.1 | 0 | 1 | 0 | 0 | 0 | 0 | 0 | 0 | 0 | 0 | 0 | 0 | 0 | 0 | 0 | 0 | 0 | 0 | 0 | 4 | 0 | 134 | 36 | 0 |  | 0 | - |  |  | No |  | 10 | 22/19/15 | 26028 | 3840 | - | 161 | - | - |  | Alta viscosidad por posible contaminación con un lubricante de mayor viscosidad. | Nivel de limpieza en estado de precaución. | Resultados están dentro de los rangos aceptables. | Localice y corrija la causa de la alta viscosidad del aceite. Viscosidad mayor que la esperada puede restringir el flujo de aceite causando falta de aceite y desgaste. Identifique las causas del origen y corrija el Codigo ISO alto del aceite. Asegúrese de que la contaminación no está siendo introducida a través de los equipos de manejo de aceite. Retome la muestra en el próximo intervalo programado.
C0017464 | SHOUGANG | EP-33 | EP-33 MF RH | PERFORADORA DE ORUGAS | ATLAS COPCO | DML | MANDO FINAL RH | MOBILTRANS HD 60 | 2020-12-31 | 2021-01-11 | 2021-01-13 | 2021-01-14 | 7970 | 108 | Yes |  | No | Crítico |  | 24.8 | 0 | 6 | 0 | 1 | 0 | 0 | 0 | 0 | 0 | 0 | 0 | 0 | 0 | 0 | 9 | 3 | 3 | 10 | 0 | 2689 | 13 | 837 | 1083 | 0 |  | 1.9 | - |  |  | No |  | 12 | 24/22/16 | 153058 | 31534 | - | 498 | - | - |  | Resultados están dentro de los rangos aceptables. | Nivel de limpieza en estado de Crítico. | Resultados están dentro de los rangos aceptables. | Identifique las causas del origen y corrija el Codigo ISO alto del aceite. Asegúrese de que la contaminación no está siendo introducida a través de los equipos de manejo de aceite. Retome la muestra en el próximo intervalo programado.
C0017465 | SHOUGANG | EP-33 | EP-33 MF LH | PERFORADORA DE ORUGAS | ATLAS COPCO | DML | MANDO FINAL LH | MOBILTRANS HD 60 | 2020-12-31 | 2021-01-11 | 2021-01-13 | 2021-01-14 | 7970 | 108 | Yes |  | No | Crítico |  | 24.8 | 0 | 8 | 0 | 0 | 0 | 0 | 0 | 0 | 0 | 0 | 0 | 0 | 0 | 0 | 8 | 8 | 2 | 15 | 0 | 2613 | 13 | 830 | 1033 | 0 |  | 2.8 | - |  |  | No |  | 18 | 24/22/16 | 127731 | 20813 | - | 455 | - | - |  | Resultados están dentro de los rangos aceptables. | Nivel de limpieza en estado de Crítico. Niveles de Sodio mayores que los esperados. | Resultados están dentro de los rangos aceptables. | Localice la fuente de Sodio. Identifique las causas del origen y corrija el Codigo ISO alto del aceite. Asegúrese de que la contaminación no está siendo introducida a través de los equipos de manejo de aceite. Retome la muestra en el próximo intervalo programado.
C0017466 | SHOUGANG | FC-112 | FC-112 MOT | CAMION | CATERPILLAR | 785D | MOTOR | MOBIL DELVAC 1 5W-40 | 2020-12-31 | 2021-01-11 | 2021-01-13 | 2021-01-14 | 32348 | 585 | Yes | Yes | No | Precaución | 14.8 | 14.7 | 6 | 9 | 2 | 1 | 0 | 0 | 1 | 0 | 0 | 0 | 0 | 0 | 0 | 0 | 6 | 0 | 1 | 44 | 0 | 2577 | 497 | 1045 | 1397 | 0 | 9.4 | 9.9 | 10 | 5.6 | 0.2 | No |  | 14 | - | - | - | - | - | - | - |  | Alta oxidación por posible degradación del aceite a altas temperaturas. | Desgaste de Plomo en el límite de precaución. | Resultados están dentro de los rangos aceptables. | Revisar el sistema de enfriamiento (termostatos, radiador, bomba de agua, mangueras, etc.). Identifique y evalúe los componentes a base de este elemento. Determine la fuente del metal de desgaste y tome acciones correctivas. Retomar la muestra para monitorear condición.
C0017467 | SHOUGANG | FC-112 | FC-112 TRAN | CAMION | CATERPILLAR | 785D | TRANSMISION | MOBILTRANS HD 30 | 2020-12-31 | 2021-01-11 | 2021-01-13 | 2021-01-14 | 32348 | 585 | No | Yes | No | Precaución |  | 11 | 11 | 6 | 0 | 0 | 0 | 0 | 0 | 0 | 0 | 0 | 0 | 0 | 0 | 0 | 6 | 0 | 1 | 8 | 0 | 2833 | 11 | 877 | 1142 | 0 |  | 1.7 | - |  |  | No |  | 16 | 23/20/14 | 47946 | 5472 | - | 145 | - | - |  | Resultados están dentro de los rangos aceptables. | Nivel de limpieza en estado de precaución. | Resultados están dentro de los rangos aceptables. | Identifique las causas del origen y corrija el Codigo ISO alto del aceite. Asegúrese de que la contaminación no está siendo introducida a través de los equipos de manejo de aceite. Retome la muestra en el próximo intervalo programado.
C0017468 | SHOUGANG | FC-112 | FC-112 STHI | CAMION | CATERPILLAR | 785D | SISTEMA HIDRAULICO | MOBILTRANS HD 10W | 2020-12-31 | 2021-01-11 | 2021-01-13 | 2021-01-14 | 32348 | 1197 | No | Yes | No | Crítico |  | 6.2 | 72 | 13 | 1 | 2 | 0 | 0 | 0 | 1 | 0 | 0 | 0 | 0 | 0 | 0 | 13 | 5 | 1 | 2 | 0 | 3011 | 16 | 952 | 1206 | 0 |  | 0.8 | - |  |  | No |  | 14 | 24/21/15 | 121430 | 15776 | - | 320 | - | - |  | Resultados están dentro de los rangos aceptables. | Nivel de limpieza en estado de Crítico. Niveles de Sodio en el límite de precuación. | Elevado desgaste de Cobre. | Localice la fuente de Sodio. Identifique las causas del origen y corrija el Codigo ISO alto del aceite. Asegúrese de que la contaminación no está siendo introducida a través de los equipos de manejo de aceite. Determine la fuente del metal de desgaste excesivo y tome acciones correctivas. Retomar la muestra para monitorear condición.
C0017469 | SHOUGANG | FC-112 | FC-112 STDI | CAMION | CATERPILLAR | 785D | SISTEMA DIRECCION | MOBILTRANS HD 10W | 2020-12-31 | 2021-01-11 | 2021-01-13 | 2021-01-14 | 32348 | 1788 | No | Yes | No | Crítico |  | 6 | 2 | 9 | 14 | 4 | 0 | 0 | 0 | 1 | 0 | 0 | 0 | 0 | 0 | 0 | 16 | 0 | 1 | 1 | 0 | 3033 | 19 | 907 | 1214 | 0 |  | 1.4 | - |  |  | No |  | 10 | 21/17/14 | 12287 | 852 | - | 104 | - | - |  | Resultados están dentro de los rangos aceptables. | Nivel de limpieza en estado de precaución. Contaminación de Silicio en estado crítico. Altos niveles de silicio abrasivo (polvo) causarán alto desgaste. | Resultados están dentro de los rangos aceptables. | Localice la fuente de silicio. Identifique las causas del origen y corrija el Codigo ISO alto del aceite. Asegúrese de que la contaminación no está siendo introducida a través de los equipos de manejo de aceite. Retome la muestra en el próximo intervalo programado.
C0017470 | SHOUGANG | FC-112 | FC-112 BM RH | CAMION | CATERPILLAR | 785D | BOCAMAZA RH | MOBILUBE XFD 60 | 2020-12-31 | 2021-01-11 | 2021-01-13 | 2021-01-14 | 32348 | 585 | No |  | No | Crítico |  | 24.7 | 0 | 20 | 0 | 0 | 0 | 0 | 0 | 0 | 0 | 0 | 0 | 0 | 0 | 0 | 4 | 7 | 1 | 96 | 0 | 299 | 6 | 272 | 12 | 0 |  | 1.2 | - |  |  | No |  | 20 | 25/21/15 | 175061 | 17610 | - | 282 | - | - |  | Resultados están dentro de los rangos aceptables. | Niveles de Sodio mayores que los esperados. Nivel de limpieza en estado de Crítico. | Resultados están dentro de los rangos aceptables. | Localice la fuente de Sodio. Identifique las causas del origen y corrija el Codigo ISO alto del aceite. Asegúrese de que la contaminación no está siendo introducida a través de los equipos de manejo de aceite. Retome la muestra en el próximo intervalo programado.
C0017471 | SHOUGANG | FC-112 | FC-112 BM LH | CAMION | CATERPILLAR | 785D | BOCAMAZA LH | MOBILUBE XFD 60 | 2020-12-31 | 2021-01-11 | 2021-01-13 | 2021-01-14 | 32348 | 585 | No |  | No | Crítico |  | 24.6 | 1 | 61 | 0 | 0 | 0 | 0 | 0 | 0 | 1 | 0 | 0 | 0 | 0 | 0 | 6 | 5 | 0 | 97 | 0 | 316 | 3 | 274 | 19 | 0 |  | 2.5 | - |  |  | No |  | 29 | 25/22/15 | 236130 | 24239 | - | 227 | - | - |  | Resultados están dentro de los rangos aceptables. | Nivel de limpieza en estado de Crítico. | Desgaste de Hierro en el límite de precaución. | Identifique las causas del origen y corrija el Codigo ISO alto del aceite. Asegúrese de que la contaminación no está siendo introducida a través de los equipos de manejo de aceite. Determine la fuente del metal de desgaste y tome acciones correctivas. Retomar la muestra para monitorear condición.
C0017472 | SHOUGANG | FC-112 | FC-112 MF RH | CAMION | CATERPILLAR | 785D | MANDO FINAL RH | MOBILUBE XFD 60 | 2020-12-31 | 2021-01-11 | 2021-01-13 | 2021-01-14 | 32348 | 1788 | No |  | No | Crítico |  | 20.7 | 64 | 37 | 4 | 0 | 3 | 0 | 0 | 1 | 0 | 0 | 0 | 0 | 0 | 0 | 3 | 5 | 0 | 91 | 0 | 602 | 4 | 368 | 157 | 0 |  | 2.6 | - |  |  | No |  | 23 | 25/21/14 | 216314 | 11154 | - | 95 | - | - |  | Baja viscosidad por posible contaminación con un lubricante de menor viscosidad. | Nivel de limpieza en estado de Crítico. Niveles de Sodio en el límite de precuación. | Elevado desgaste de Cobre, Plomo y Estaño. | Localice la fuente de Sodio. Localice y corrija la causa de baja viscosidad del aceite. Una baja viscosidad puede reducir la protección por lubricación. Identifique las causas del origen y corrija el Codigo ISO alto del aceite. Asegúrese de que la contaminación no está siendo introducida a través de los equipos de manejo de aceite. Determine la fuente de los metales de desgaste excesivo y tome acciones correctivas. Retomar la muestra para monitorear condición.
C0017473 | SHOUGANG | FC-112 | FC-112 MF LH | CAMION | CATERPILLAR | 785D | MANDO FINAL LH | MOBILUBE XFD 60 | 2020-12-31 | 2021-01-11 | 2021-01-13 | 2021-01-14 | 32348 | 1788 | No |  | No | Crítico |  | 20.9 | 64 | 37 | 4 | 0 | 3 | 0 | 0 | 0 | 0 | 0 | 0 | 0 | 0 | 0 | 3 | 5 | 0 | 90 | 0 | 604 | 4 | 355 | 158 | 0 |  | 2.6 | - |  |  | No |  | 22 | 25/21/14 | 201135 | 17204 | - | 89 | - | - |  | Baja viscosidad por posible contaminación con un lubricante de menor viscosidad. | Nivel de limpieza en estado de Crítico. Niveles de Sodio en el límite de precuación. | Elevado desgaste de Cobre, Plomo y Estaño. | Localice la fuente de Sodio. Localice y corrija la causa de baja viscosidad del aceite. Una baja viscosidad puede reducir la protección por lubricación. Identifique las causas del origen y corrija el Codigo ISO alto del aceite. Asegúrese de que la contaminación no está siendo introducida a través de los equipos de manejo de aceite. Determine la fuente de los metales de desgaste excesivo y tome acciones correctivas. Retomar la muestra para monitorear condición.
C0017474 | SHOUGANG | FC-112 | FC-112 DIFE POS | CAMION | CATERPILLAR | 785D | DIFERENCIAL POSTERIOR | MOBILUBE XFD 60 | 2020-12-31 | 2021-01-11 | 2021-01-13 | 2021-01-14 | 32348 | 1788 | No | Yes | No | Crítico |  | 20.7 | 64 | 37 | 4 | 0 | 3 | 0 | 0 | 0 | 0 | 0 | 0 | 0 | 0 | 0 | 3 | 5 | 0 | 91 | 0 | 608 | 5 | 364 | 158 | 0 |  | 2.7 | - |  |  | No |  | 22 | 25/21/14 | 180467 | 11423 | - | 122 | - | - |  | Baja viscosidad por posible contaminación con un lubricante de menor viscosidad. | Nivel de limpieza en estado de Crítico. Niveles de Sodio en el límite de precuación. | Elevado desgaste de Cobre, Plomo y Estaño. | Localice la fuente de Sodio. Localice y corrija la causa de baja viscosidad del aceite. Una baja viscosidad puede reducir la protección por lubricación. Identifique las causas del origen y corrija el Codigo ISO alto del aceite. Asegúrese de que la contaminación no está siendo introducida a través de los equipos de manejo de aceite. Determine la fuente de los metales de desgaste excesivo y tome acciones correctivas. Retomar la muestra para monitorear condición.
C0017475 | SHOUGANG | FC-117 | FC-117 MOT | CAMION | CATERPILLAR | 785D | MOTOR | CHEVRON 400 MGX 15W40 | 2021-01-01 | 2021-01-11 | 2021-01-13 | 2021-01-14 | 16102 | 590 | Yes | Yes | No | Normal | 14.6 | 14.2 | 4 | 12 | 1 | 2 | 0 | 0 | 5 | 1 | 0 | 0 | 0 | 0 | 0 | 0 | 4 | 0 | 1 | 88 | 0 | 2204 | 25 | 810 | 1103 | 0 | 6.5 | 7.3 | 7.4 | 0 | 0.2 | No |  | 12 | - | - | - | - | - | - | - |  | Resultados están dentro de los rangos aceptables. | Resultados están dentro de los rangos aceptables. | Resultados están dentro de los rangos aceptables. | Retome la muestra en el próximo intervalo programado.
C0017476 | SHOUGANG | FC-117 | FC-117 TRAN | CAMION | CATERPILLAR | 785D | TRANSMISION | MOBILTRANS HD 30 | 2021-01-01 | 2021-01-11 | 2021-01-13 | 2021-01-14 | 16102 | 1189 | Yes | Yes | No | Crítico |  | 7.8 | 2 | 5 | 0 | 1 | 0 | 0 | 0 | 4 | 0 | 0 | 0 | 0 | 0 | 0 | 7 | 1 | 2 | 1 | 0 | 2918 | 12 | 900 | 1204 | 0 |  | 0.9 | - |  |  | No |  | 12 | 20/18/15 | 8188 | 2309 | - | 249 | - | - |  | Resultados están dentro de los rangos aceptables. | Baja viscosidad por posible contaminación con un lubricante de menor viscosidad. | Resultados están dentro de los rangos aceptables. | Localice y corrija la causa de baja viscosidad del aceite. Una baja viscosidad puede reducir la protección por lubricación. Retome la muestra en el próximo intervalo.
C0017477 | SHOUGANG | FC-117 | FC-117 STHI | CAMION | CATERPILLAR | 785D | SISTEMA HIDRAULICO | MOBILTRANS HD 10W | 2021-01-01 | 2021-01-11 | 2021-01-13 | 2021-01-14 | 16102 | 2291 | Yes | Yes | No | Crítico |  | 6 | 1 | 7 | 1 | 2 | 0 | 1 | 0 | 7 | 0 | 0 | 0 | 0 | 0 | 0 | 12 | 0 | 2 | 1 | 0 | 2986 | 14 | 908 | 1219 | 0 |  | 1.3 | - |  |  | No |  | 72 | 23/20/16 | 50190 | 9438 | - | 481 | - | - |  | Resultados están dentro de los rangos aceptables. | Nivel de limpieza en estado de Crítico. Niveles de Potasio en el límite de precuación. | Resultados están dentro de los rangos aceptables. | Localice la fuente de Potasio. Identifique las causas del origen y corrija el Codigo ISO alto del aceite. Asegúrese de que la contaminación no está siendo introducida a través de los equipos de manejo de aceite. Retome la muestra en el próximo intervalo programado.
C0017478 | SHOUGANG | FC-117 | FC-117 STDI | CAMION | CATERPILLAR | 785D | SISTEMA DIRECCION | MOBILTRANS HD 10W | 2021-01-01 | 2021-01-11 | 2021-01-13 | 2021-01-14 | 16102 | 2291 | Yes | Yes | No | Crítico |  | 6 | 3 | 12 | 13 | 5 | 0 | 0 | 0 | 0 | 0 | 0 | 0 | 0 | 0 | 0 | 19 | 8 | 2 | 2 | 0 | 3048 | 19 | 932 | 1217 | 0 |  | 1.8 | - |  |  | No |  | 25 | 23/19/14 | 51007 | 2850 | - | 116 | - | - |  | Resultados están dentro de los rangos aceptables. | Nivel de limpieza en estado de precaución. Contaminación de Silicio en estado crítico. Altos niveles de silicio abrasivo (polvo) causarán alto desgaste. Niveles de Sodio mayores que los esperados. | Resultados están dentro de los rangos aceptables. | Localice la fuente de Silicio y Sodio. Identifique las causas del origen y corrija el Codigo ISO alto del aceite. Asegúrese de que la contaminación no está siendo introducida a través de los equipos de manejo de aceite. Retome la muestra en el próximo intervalo programado.
C0017479 | SHOUGANG | FC-117 | FC-117 BM RH | CAMION | CATERPILLAR | 785D | BOCAMAZA RH | MOBILUBE XFD 60 | 2021-01-01 | 2021-01-11 | 2021-01-13 | 2021-01-14 | 16102 | 1189 | Yes |  | No | Crítico |  | 24.6 | 0 | 6 | 0 | 0 | 0 | 0 | 0 | 0 | 0 | 0 | 0 | 0 | 0 | 0 | 9 | 8 | 0 | 98 | 0 | 290 | 2 | 266 | 5 | 0 |  | 1 | - |  |  | No |  | 14 | 22/19/15 | 22315 | 3218 | - | 183 | - | - |  | Resultados están dentro de los rangos aceptables. | Nivel de limpieza en estado de Crítico. Niveles de Sodio mayores que los esperados. | Resultados están dentro de los rangos aceptables. | Localice la fuente de Sodio. Identifique las causas del origen y corrija el Codigo ISO alto del aceite. Asegúrese de que la contaminación no está siendo introducida a través de los equipos de manejo de aceite. Retome la muestra en el próximo intervalo programado.
C0017480 | SHOUGANG | FC-117 | FC-117 BM LH | CAMION | CATERPILLAR | 785D | BOCAMAZA LH | MOBILUBE XFD 60 | 2021-01-01 | 2021-01-11 | 2021-01-13 | 2021-01-14 | 16102 | 1189 | Yes |  | No | Crítico |  | 24.4 | 0 | 11 | 0 | 0 | 0 | 0 | 0 | 0 | 0 | 0 | 0 | 0 | 0 | 0 | 10 | 9 | 0 | 97 | 0 | 296 | 2 | 269 | 8 | 0 |  | 1.1 | - |  |  | No |  | 14 | 22/19/14 | 39031 | 3276 | - | 148 | - | - |  | Resultados están dentro de los rangos aceptables. | Nivel de limpieza en estado de precaución. Niveles de Sodio mayores que los esperados. | Resultados están dentro de los rangos aceptables. | Localice la fuente de Sodio. Identifique las causas del origen y corrija el Codigo ISO alto del aceite. Asegúrese de que la contaminación no está siendo introducida a través de los equipos de manejo de aceite. Retome la muestra en el próximo intervalo programado.
C0017481 | SHOUGANG | FC-117 | FC-117 MF RH | CAMION | CATERPILLAR | 785D | MANDO FINAL RH | MOBILUBE XFD 60 | 2021-01-01 | 2021-01-11 | 2021-01-13 | 2021-01-14 | 16102 | 2291 | Yes |  | No | Crítico |  | 25.5 | 77 | 52 | 8 | 0 | 5 | 0 | 0 | 0 | 1 | 0 | 0 | 0 | 0 | 0 | 3 | 10 | 1 | 98 | 0 | 286 | 3 | 272 | 11 | 0 |  | 12.4 | - |  |  | No |  | 42 | 25/22/16 | 233598 | 39756 | - | 469 | - | - |  | Resultados están dentro de los rangos aceptables. | Nivel de limpieza en estado de Crítico. Niveles de Sodio mayores que los esperados. | Elevado desgaste de Hierro, Cobre, Plomo y Estaño. | Localice la fuente de Sodio. Identifique las causas del origen y corrija el Codigo ISO alto del aceite. Asegúrese de que la contaminación no está siendo introducida a través de los equipos de manejo de aceite. Determine la fuente de los metales de desgaste excesivo y tome acciones correctivas. Retomar la muestra para monitorear condición.
C0017482 | SHOUGANG | FC-117 | FC-117 MF LH | CAMION | CATERPILLAR | 785D | MANDO FINAL LH | MOBILUBE XFD 60 | 2021-01-01 | 2021-01-11 | 2021-01-13 | 2021-01-14 | 16102 | 2291 | Yes |  | No | Crítico |  | 25.6 | 75 | 49 | 8 | 0 | 5 | 0 | 0 | 0 | 1 | 0 | 0 | 0 | 0 | 0 | 2 | 8 | 1 | 94 | 0 | 281 | 3 | 274 | 11 | 0 |  | 12.9 | - |  |  | No |  | 22 | 25/22/15 | 234488 | 27708 | - | 175 | - | - |  | Resultados están dentro de los rangos aceptables. | Nivel de limpieza en estado de Crítico. Niveles de Sodio mayores que los esperados. | Elevado desgaste de Hierro, Cobre, Plomo y Estaño. | Localice la fuente de Sodio. Identifique las causas del origen y corrija el Codigo ISO alto del aceite. Asegúrese de que la contaminación no está siendo introducida a través de los equipos de manejo de aceite. Determine la fuente de los metales de desgaste excesivo y tome acciones correctivas. Retomar la muestra para monitorear condición.
C0017483 | SHOUGANG | FC-117 | FC-117 DIFE POS | CAMION | CATERPILLAR | 785D | DIFERENCIAL POSTERIOR | MOBILUBE XFD 60 | 2021-01-01 | 2021-01-11 | 2021-01-13 | 2021-01-14 | 16102 | 2291 | Yes | Yes | No | Crítico |  | 25.7 | 79 | 56 | 8 | 0 | 5 | 0 | 0 | 0 | 1 | 0 | 0 | 0 | 0 | 0 | 2 | 8 | 1 | 97 | 0 | 286 | 3 | 276 | 11 | 0 |  | 13.1 | - |  |  | No |  | 28 | 25/23/14 | 262493 | 61375 | - | 147 | - | - |  | Resultados están dentro de los rangos aceptables. | Nivel de limpieza en estado de Crítico. Niveles de Sodio mayores que los esperados. | Elevado desgaste de Hierro, Cobre, Plomo y Estaño. | Localice la fuente de Sodio. Identifique las causas del origen y corrija el Codigo ISO alto del aceite. Asegúrese de que la contaminación no está siendo introducida a través de los equipos de manejo de aceite. Determine la fuente de los metales de desgaste excesivo y tome acciones correctivas. Retomar la muestra para monitorear condición.
C0017484 | SHOUGANG | CH-05 | CH-05 MOT LH | PALA HIDRAULICA | CATERPILLAR | 6040 FS | MOTOR LH | MOBIL DELVAC MX 15W-40 | 2021-01-01 | 2021-01-11 | 2021-01-13 | 2021-01-14 | 30597 | 278 | Yes | Yes | No | Crítico | 14.4 | 14.2 | 1 | 6 | 2 | 0 | 0 | 0 | 49 | 0 | 0 | 0 | 0 | 0 | 0 | 0 | 4 | 0 | 1 | 2 | 0 | 1531 | 1243 | 1003 | 1373 | 0 | 8.3 | 9.4 | 11.4 | 9.9 | 0.1 | No |  | 18 | - | - | - | - | - | - | - |  | Alta oxidación por posible degradación del aceite a altas temperaturas. | Resultados están dentro de los rangos aceptables. | Desgaste de Plomo en el límite de precaución. | Revisar el sistema de enfriamiento (termostatos, radiador, bomba de agua, mangueras, etc.). Identifique y evalúe los componentes a base de este elemento. Determine la fuente del metal de desgaste y tome acciones correctivas. Retomar la muestra para monitorear condición.
C0017485 | SHOUGANG | CH-05 | CH-05 MOT RH | PALA HIDRAULICA | CATERPILLAR | 6040 FS | MOTOR RH | MOBIL DELVAC MX 15W-40 | 2021-01-01 | 2021-01-11 | 2021-01-13 | 2021-01-14 | 30597 | 278 | Yes | Yes | No | Precaución | 14.4 | 13.5 | 2 | 7 | 1 | 0 | 0 | 0 | 47 | 0 | 0 | 0 | 0 | 0 | 0 | 0 | 4 | 0 | 1 | 4 | 0 | 1495 | 1186 | 987 | 1328 | 0 | 8.5 | 6.3 | 7.5 | 4.5 | 0.2 | No |  | 15 | - | - | - | - | - | - | - |  | Baja viscosidad por posible contaminación con un lubricante de menor viscosidad o dilución con combustible. | Resultados están dentro de los rangos aceptables. | Resultados están dentro de los rangos aceptables. | Localice y corrija la causa de baja viscosidad del aceite. Una baja viscosidad puede reducir la protección por lubricación. Retome la muestra en el próximo intervalo.
C0017486 | SHOUGANG | CH-05 | CH-05 MDBS AXI | PALA HIDRAULICA | CATERPILLAR | 6040 FS | MANDO DE BOMBAS AUXILIAR | MOBILGEAR 600 XP 220 | 2021-01-01 | 2021-01-11 | 2021-01-13 | 2021-01-14 | 30597 | 1166 | Yes | Yes | No | Precaución |  | 18.1 | 13 | 9 | 0 | 0 | 0 | 0 | 0 | 0 | 0 | 0 | 0 | 0 | 0 | 0 | 4 | 2 | 1 | 26 | 0 | 26 | 5 | 282 | 20 | 0 |  | 1.1 | - |  |  | No |  | 14 | 23/19/15 | 57025 | 4802 | - | 200 | - | - |  | Resultados están dentro de los rangos aceptables. | Nivel de limpieza en estado de precaución. | Resultados están dentro de los rangos aceptables. | Identifique las causas del origen y corrija el Codigo ISO alto del aceite. Asegúrese de que la contaminación no está siendo introducida a través de los equipos de manejo de aceite. Retome la muestra en el próximo intervalo programado.
C0017487 | SHOUGANG | CH-05 | CH-05 MDBS PRIN | PALA HIDRAULICA | CATERPILLAR | 6040 FS | MANDO DE BOMBAS PRINCIPAL | MOBILGEAR 600 XP 220 | 2021-01-01 | 2021-01-11 | 2021-01-13 | 2021-01-14 | 30597 | 1166 | Yes | Yes | No | Crítico |  | 18.4 | 4 | 6 | 0 | 0 | 0 | 0 | 0 | 0 | 0 | 0 | 0 | 0 | 0 | 0 | 4 | 0 | 1 | 20 | 0 | 22 | 4 | 273 | 16 | 0 |  | 1.4 | - |  |  | No |  | 15 | 24/20/15 | 102867 | 9398 | - | 226 | - | - |  | Resultados están dentro de los rangos aceptables. | Nivel de limpieza en estado de Crítico. | Resultados están dentro de los rangos aceptables. | Identifique las causas del origen y corrija el Codigo ISO alto del aceite. Asegúrese de que la contaminación no está siendo introducida a través de los equipos de manejo de aceite. Retome la muestra en el próximo intervalo programado.
C0017488 | SHOUGANG | CH-05 | CH-05 RDGI LH | PALA HIDRAULICA | CATERPILLAR | 6040 FS | REDUCTOR DE GIRO LH | MOBILGEAR 600 XP 220 | 2021-01-01 | 2021-01-11 | 2021-01-13 | 2021-01-14 | 30597 | 278 | Yes |  | No | Crítico |  | 18.7 | 5 | 57 | 0 | 0 | 0 | 0 | 0 | 0 | 0 | 0 | 0 | 0 | 0 | 0 | 3 | 2 | 1 | 37 | 0 | 5 | 3 | 289 | 5 | 0 |  | 0.7 | - |  |  | No |  | 42 | 25/23/16 | 294791 | 71367 | - | 494 | - | - |  | Resultados están dentro de los rangos aceptables. | Nivel de limpieza en estado de Crítico. | Resultados están dentro de los rangos aceptables. | Identifique las causas del origen y corrija el Codigo ISO alto del aceite. Asegúrese de que la contaminación no está siendo introducida a través de los equipos de manejo de aceite. Retome la muestra en el próximo intervalo programado.
C0017489 | SHOUGANG | CH-05 | CH-05 RDGI RH | PALA HIDRAULICA | CATERPILLAR | 6040 FS | REDUCTOR DE GIRO RH | MOBILGEAR 600 XP 220 | 2021-01-01 | 2021-01-11 | 2021-01-13 | 2021-01-14 | 30597 | 278 | Yes |  | No | Crítico |  | 18.7 | 5 | 85 | 0 | 0 | 0 | 1 | 0 | 0 | 1 | 0 | 0 | 0 | 0 | 0 | 2 | 1 | 1 | 37 | 0 | 5 | 3 | 287 | 6 | 0 |  | 0.6 | - |  |  | No |  | 52 | 26/24/16 | 326698 | 126513 | - | 442 | - | - |  | Resultados están dentro de los rangos aceptables. | Nivel de limpieza en estado de Crítico. | Desgaste de Hierro en el límite de precaución. | Identifique las causas del origen y corrija el Codigo ISO alto del aceite. Asegúrese de que la contaminación no está siendo introducida a través de los equipos de manejo de aceite. Determine la fuente del metal de desgaste y tome acciones correctivas. Retomar la muestra para monitorear condición.
C0017490 | SHOUGANG | CH-05 | CH-05 RDGI CE | PALA HIDRAULICA | CATERPILLAR | 6040 FS | REDUCTOR DE GIRO CENTRAL | MOBILGEAR 600 XP 220 | 2021-01-01 | 2021-01-11 | 2021-01-13 | 2021-01-14 | 30597 | 180 | Yes |  | No | Crítico |  | 16.2 | 4 | 30 | 0 | 1 | 0 | 0 | 0 | 0 | 0 | 0 | 0 | 0 | 0 | 0 | 4 | 2 | 1 | 33 | 0 | 21 | 7 | 291 | 27 | 0 |  | 6.2 | - |  |  | No |  | 24 | 25/22/15 | 198995 | 30367 | - | 211 | - | - |  | Baja viscosidad por posible contaminación con un lubricante de menor viscosidad. | Nivel de limpieza en estado de Crítico. | Resultados están dentro de los rangos aceptables. | Localice y corrija la causa de baja viscosidad del aceite. Una baja viscosidad puede reducir la protección por lubricación. Identifique las causas del origen y corrija el Codigo ISO alto del aceite. Asegúrese de que la contaminación no está siendo introducida a través de los equipos de manejo de aceite. Retome la muestra en el próximo intervalo programado.
C0017491 | SHOUGANG | CH-05 | CH-05 STHI | PALA HIDRAULICA | CATERPILLAR | 6040 FS | SISTEMA HIDRAULICO | MOBIL DTE 10 EXCEL 46 | 2021-01-01 | 2021-01-11 | 2021-01-13 | 2021-01-14 | 30597 | 19696 | No | No | No | Crítico |  | 8.1 | 17 | 16 | 1 | 6 | 0 | 1 | 0 | 1 | 0 | 0 | 0 | 0 | 0 | 0 | 24 | 1 | 2 | 0 | 0 | 106 | 17 | 323 | 154 | 0 |  | 4.2 | - |  |  | No |  | 16 | 22/19/15 | 23893 | 3484 | - | 319 | - | - |  | Baja viscosidad por posible contaminación con un lubricante de menor viscosidad. | Nivel de limpieza en estado de Crítico. Contaminación de Silicio en estado crítico. Altos niveles de silicio abrasivo (polvo) causarán alto desgaste. | Elevado desgaste de Hierro, Aluminio y Cobre. | Localice la fuente de silicio. Localice y corrija la causa de baja viscosidad del aceite. Una baja viscosidad puede reducir la protección por lubricación. Determine la fuente de los metales de desgaste excesivo y tome acciones correctivas. Identifique las causas del origen y corrija el Codigo ISO alto del aceite. Asegúrese de que la contaminación no está siendo introducida a través de los equipos de manejo de aceite. Retomar la muestra para monitorear condición.
C0017492 | SHOUGANG | CH-05 | CH-05 PREC RH | PALA HIDRAULICA | CATERPILLAR | 6040 FS | PRE CAMARA RH | MOBILGEAR 600 XP 220 | 2021-01-01 | 2021-01-11 | 2021-01-13 | 2021-01-14 | 30597 | 1166 | Yes |  | No | Normal |  | 18.5 | 1 | 489 | 0 | 0 | 0 | 5 | 1 | 1 | 5 | 0 | 0 | 0 | 0 | 0 | 3 | 3 | 1 | 31 | 0 | 15 | 6 | 298 | 15 | 0 |  | 0.7 | - |  |  | No |  | 368 | - | - | - | - | - | - | - |  | Resultados están dentro de los rangos aceptables. | No se realizó nivel de limpieza por particulas visibles mayores a 40 micras. | Resultados están dentro de los rangos aceptables. | Tome acciones correctivas. Retome la muestra para confirmar condición.
C0017493 | SHOUGANG | CH-05 | CH-05 PREC LH | PALA HIDRAULICA | CATERPILLAR | 6040 FS | PRE CAMARA LH | MOBILGEAR 600 XP 220 | 2021-01-01 | 2021-01-11 | 2021-01-13 | 2021-01-14 | 30597 | 1166 | Yes |  | No | Normal |  | 18.4 | 0 | 469 | 0 | 0 | 0 | 5 | 1 | 0 | 5 | 0 | 0 | 0 | 0 | 0 | 3 | 2 | 1 | 28 | 0 | 13 | 1 | 293 | 9 | 0 |  | 0.7 | - |  |  | No |  | 302 | - | - | - | - | - | - | - |  | Resultados están dentro de los rangos aceptables. | No se realizó nivel de limpieza por particulas visibles mayores a 40 micras. | Resultados están dentro de los rangos aceptables. | Tome acciones correctivas. Retome la muestra para confirmar condición.
C0017494 | SHOUGANG | CH-05 | CH-05 MF RH | PALA HIDRAULICA | CATERPILLAR | 6040 FS | MANDO FINAL RH | MOBILGEAR 600 XP 220 | 2021-01-01 | 2021-01-11 | 2021-01-13 | 2021-01-14 | 30597 | 1166 | Yes |  | No | Crítico |  | 18.6 | 0 | 19 | 0 | 0 | 0 | 0 | 0 | 1 | 0 | 0 | 0 | 0 | 0 | 0 | 1 | 1 | 1 | 35 | 0 | 4 | 0 | 270 | 2 | 0 |  | 0.5 | - |  |  | No |  | 26 | 25/22/16 | 249696 | 29093 | - | 581 | - | - |  | Resultados están dentro de los rangos aceptables. | Nivel de limpieza en estado de Crítico. | Resultados están dentro de los rangos aceptables. | Identifique las causas del origen y corrija el Codigo ISO alto del aceite. Asegúrese de que la contaminación no está siendo introducida a través de los equipos de manejo de aceite. Retome la muestra en el próximo intervalo programado.
C0017495 | SHOUGANG | CH-05 | CH-05 MF LH | PALA HIDRAULICA | CATERPILLAR | 6040 FS | MANDO FINAL LH | MOBILGEAR 600 XP 220 | 2021-01-01 | 2021-01-11 | 2021-01-13 | 2021-01-14 | 30597 | 1166 | No |  | No | Crítico |  | 18.6 | 0 | 35 | 0 | 0 | 0 | 0 | 0 | 1 | 0 | 0 | 0 | 0 | 0 | 0 | 1 | 0 | 1 | 34 | 0 | 6 | 4 | 275 | 7 | 0 |  | 0.6 | - |  |  | No |  | 38 | 25/23/16 | 306277 | 66102 | - | 465 | - | - |  | Resultados están dentro de los rangos aceptables. | Nivel de limpieza en estado de Crítico. | Resultados están dentro de los rangos aceptables. | Identifique las causas del origen y corrija el Codigo ISO alto del aceite. Asegúrese de que la contaminación no está siendo introducida a través de los equipos de manejo de aceite. Retome la muestra en el próximo intervalo programado.
C0017496 | SHOUGANG | TV-34 | TV-34 MOT | CAMION PARA ANFO | KENWORTH | T800 | MOTOR | MOBIL DELVAC MX 15W-40 | 2020-12-31 | 2021-01-11 | 2021-01-13 | 2021-01-14 | 7050 | 312 | Yes | Yes | No | Crítico | 14.4 | 13.3 | 1 | 5 | 2 | 0 | 0 | 1 | 47 | 0 | 0 | 0 | 0 | 0 | 0 | 0 | 4 | 0 | 1 | 16 | 0 | 1538 | 1140 | 1011 | 1325 | 0 | 8.4 | 5.5 | 5.9 | 2.2 | 0.2 | No |  | 14 | - | - | - | - | - | - | - |  | Baja viscosidad por posible contaminación con un lubricante de menor viscosidad o dilución con combustible. | Resultados están dentro de los rangos aceptables. | Resultados están dentro de los rangos aceptables. | Localice y corrija la causa de baja viscosidad del aceite. Una baja viscosidad puede reducir la protección por lubricación. Retome la muestra en el próximo intervalo.
C0017497 | SHOUGANG | TV-34 | TV-34 STDI | CAMION PARA ANFO | KENWORTH | T800 | SISTEMA DIRECCION | MOBIL ATF 220 | 2020-12-31 | 2021-01-11 | 2021-01-13 | 2021-01-14 | 7050 | 2064 | Yes | Yes | No | Crítico |  | 5.4 | 1 | 8 | 38 | 1 | 1 | 0 | 0 | 0 | 0 | 0 | 0 | 0 | 0 | 0 | 3 | 8 | 2 | 51 | 0 | 64 | 37 | 276 | 176 | 0 |  | 12.9 | - |  |  | No |  | 20 | 20/18/15 | 8029 | 2082 | - | 226 | - | - |  | Baja viscosidad por posible contaminación con un lubricante de menor viscosidad. | Resultados están dentro de los rangos aceptables. | Resultados están dentro de los rangos aceptables. | Localice y corrija la causa de baja viscosidad del aceite. Una baja viscosidad puede reducir la protección por lubricación. Retome la muestra en el próximo intervalo.
C0017498 | SHOUGANG | TV-34 | TV-34 DIFE DEL | CAMION PARA ANFO | KENWORTH | T800 | DIFERENCIAL DELANTERO | SHELL SPIRAX S2 A 85W-140 | 2020-12-31 | 2021-01-11 | 2021-01-13 | 2021-01-14 | 7050 | 1039 | Yes |  | No | Crítico |  | 24.9 | 5 | 56 | 1 | 2 | 0 | 1 | 0 | 1 | 2 | 0 | 0 | 0 | 0 | 0 | 12 | 2 | 1 | 2 | 0 | 34 | 3 | 484 | 53 | 0 |  | 2 | - |  |  | No |  | 22 | 25/21/15 | 186753 | 17597 | - | 247 | - | - |  | Resultados están dentro de los rangos aceptables. | Nivel de limpieza en estado de Crítico. | Límites para metales de desgaste no definidos. | Identifique las causas del origen y corrija el Codigo ISO alto del aceite. Asegúrese de que la contaminación no está siendo introducida a través de los equipos de manejo de aceite. Retome la muestra en el próximo intervalo programado.
C0017499 | SHOUGANG | TV-34 | TV-34 DIFE POS | CAMION PARA ANFO | KENWORTH | T800 | DIFERENCIAL POSTERIOR | SHELL SPIRAX S2 A 85W-140 | 2020-12-31 | 2021-01-11 | 2021-01-13 | 2021-01-14 | 7050 | 1039 | Yes |  | No | Crítico |  | 25.2 | 2 | 67 | 1 | 2 | 0 | 0 | 0 | 0 | 1 | 0 | 0 | 0 | 0 | 0 | 11 | 6 | 1 | 2 | 0 | 27 | 4 | 473 | 38 | 0 |  | 1.8 | - |  |  | No |  | 33 | 25/22/16 | 250078 | 38561 | - | 464 | - | - |  | Resultados están dentro de los rangos aceptables. | Nivel de limpieza en estado de Crítico. | Límites para metales de desgaste no definidos. | Identifique las causas del origen y corrija el Codigo ISO alto del aceite. Asegúrese de que la contaminación no está siendo introducida a través de los equipos de manejo de aceite. Retome la muestra en el próximo intervalo programado.
C0017500 | SHOUGANG | C-56 | C-56 MOT | CARGADOR FRONTAL | CATERPILLAR | 992K | MOTOR | MOBIL DELVAC 1 5W-40 | 2020-01-02 | 2021-01-11 | 2021-01-13 | 2021-01-14 | 32590 | 340 | No | No | No | Normal | 14.8 | 14.5 | 1 | 5 | 0 | 1 | 0 | 0 | 4 | 0 | 0 | 0 | 0 | 0 | 0 | 0 | 5 | 0 | 2 | 52 | 0 | 2262 | 529 | 991 | 1295 | 0 | 9.6 | 4.7 | 4.6 | 1.8 | 0.2 | No |  | 13 | - | - | - | - | - | - | - |  | Resultados están dentro de los rangos aceptables. | Resultados están dentro de los rangos aceptables. | Resultados están dentro de los rangos aceptables. | Retome la muestra en el próximo intervalo programado.
C0017501 | SHOUGANG | C-56 | C-56 STDI | CARGADOR FRONTAL | CATERPILLAR | 992K | SISTEMA DIRECCION | MOBILTRANS HD 10W | 2020-01-02 | 2021-01-11 | 2021-01-13 | 2021-01-14 | 32590 | 456 | No | No | No | Crítico |  | 6.1 | 0 | 11 | 0 | 5 | 0 | 0 | 0 | 0 | 0 | 0 | 0 | 0 | 0 | 0 | 16 | 0 | 3 | 1 | 0 | 3128 | 18 | 928 | 1243 | 0 |  | 0.5 | - |  |  | No |  | 8 | 21/19/15 | 15281 | 2665 | - | 258 | - | - |  | Resultados están dentro de los rangos aceptables. | Nivel de limpieza en estado de precaución. Contaminación de Silicio en estado crítico. Altos niveles de silicio abrasivo (polvo) causarán alto desgaste. | Resultados están dentro de los rangos aceptables. | Localice la fuente de silicio. Identifique las causas del origen y corrija el Codigo ISO alto del aceite. Asegúrese de que la contaminación no está siendo introducida a través de los equipos de manejo de aceite. Retome la muestra en el próximo intervalo programado.
C0017502 | SHOUGANG | FC-71 | FC-71 MOT | CAMION | CATERPILLAR | 777F | MOTOR | MOBIL DELVAC 1 5W-40 | 2020-01-02 | 2021-01-11 | 2021-01-13 | 2021-01-14 | 39176 | 356 | No | No | No | Precaución | 14.8 | 14.8 | 1 | 10 | 1 | 2 | 0 | 1 | 1 | 0 | 0 | 0 | 0 | 0 | 0 | 0 | 11 | 0 | 2 | 47 | 0 | 2485 | 514 | 1046 | 1386 | 0 | 9.6 | 8.7 | 8.8 | 4.8 | 0.2 | No |  | 12 | - | - | - | - | - | - | - |  | Alta oxidación por posible degradación del aceite a altas temperaturas. | Nivel de Silicio en el límite de precaución. | Resultados están dentro de los rangos aceptables. | Revisar el sistema de enfriamiento (termostatos, radiador, bomba de agua, mangueras, etc.). Localice la fuente de silicio. Tome acciones correctivas. Retomar la muestra para confirmar condición.
C0017503 | SHOUGANG | EP-15 | EP-15 MOT | PERFORADORA DE ORUGAS | DRILLTECH | D75KS | MOTOR | MOBIL DELVAC MX 15W-40 | 2021-01-02 | 2021-01-11 | 2021-01-13 | 2021-01-14 | 63347 | 296 | Yes | Yes | No | Precaución | 14.4 | 13.8 | 2 | 23 | 2 | 1 | 0 | 1 | 54 | 1 | 0 | 0 | 0 | 0 | 0 | 0 | 6 | 3 | 1 | 4 | 0 | 1622 | 1311 | 1050 | 1414 | 0 | 8 | 9.2 | 11.8 | 3 | 0.5 | No |  | 17 | - | - | - | - | - | - | - |  | Baja viscosidad por posible contaminación con un lubricante de menor viscosidad o dilución con combustible. | La tasa de nitración aumenta debido a condiciones inadecuadas de combustión e ignición. Nivel de Silicio en el límite de precaución. | Desgaste de Plomo en el límite de precaución. | Localice la fuente de silicio. Localice y corrija causa de nitración. Localice y corrija la causa de baja viscosidad del aceite. Una baja viscosidad puede reducir la protección por lubricación. Determine la fuente del metal de desgaste y tome acciones correctivas. Retomar la muestra para monitorear condición.
C0017504 | SHOUGANG | EP-15 | EP-15 MDBS PRIN | PERFORADORA DE ORUGAS | DRILLTECH | D75KS | MANDO DE BOMBAS PRINCIPAL | MOBILUBE HD 80W-90 | 2021-01-02 | 2021-01-11 | 2021-01-13 | 2021-01-14 | 63347 | 296 | Yes |  | No | Precaución |  | 13.2 | 0 | 60 | 0 | 5 | 0 | 1 | 0 | 1 | 0 | 0 | 0 | 0 | 0 | 0 | 19 | 1 | 2 | 2 | 0 | 56 | 5 | 449 | 95 | 0 |  | 0.7 | - |  |  | No |  | 108 | - | - | - | - | - | - | - |  | Baja viscosidad por posible contaminación con un lubricante de menor viscosidad. | Muestra oscura no se realizó nivel de limpieza. | Resultados están dentro de los rangos aceptables. | Localice y corrija la causa de baja viscosidad del aceite. Una baja viscosidad puede reducir la protección por lubricación. Retome la muestra en el próximo intervalo.
C0017505 | SHOUGANG | EP-15 | EP-15 MDBS AXI | PERFORADORA DE ORUGAS | DRILLTECH | D75KS | MANDO DE BOMBAS AUXILIAR | MOBILUBE HD 80W-90 | 2021-01-02 | 2021-01-11 | 2021-01-13 | 2021-01-14 | 63347 | 296 | Yes |  | No | Crítico |  | 13.9 | 0 | 108 | 0 | 13 | 0 | 1 | 0 | 1 | 1 | 1 | 0 | 0 | 0 | 0 | 48 | 0 | 5 | 2 | 0 | 21 | 8 | 462 | 37 | 0 |  | 1 | - |  |  | No |  | 90 | - | - | - | - | - | - | - |  | Resultados están dentro de los rangos aceptables. | Muestra oscura no se realizó nivel de limpieza. Contaminación de Silicio en estado crítico. Altos niveles de silicio abrasivo (polvo) causarán alto desgaste. | Presencia de aluminio mayor que el esperado puede representar contaminación con polvo (silicio abrasivo). | El incremento en silicio y aluminio podría potencialmente indicar una contaminación con polvo/tierra como la causa raíz del problema. Determine la fuente del metal de desgaste excesivo y tome acciones correctivas. Retomar la muestra para monitorear condición.
C0017506 | SHOUGANG | EP-15 | EP-15 MF LH | PERFORADORA DE ORUGAS | DRILLTECH | D75KS | MANDO FINAL LH | MOBILTRANS HD 60 | 2021-01-02 | 2021-01-11 | 2021-01-13 | 2021-01-14 | 63347 | 296 | Yes |  | No | Crítico |  | 18.8 | 3 | 11 | 0 | 1 | 0 | 0 | 0 | 0 | 0 | 0 | 0 | 0 | 0 | 0 | 7 | 0 | 2 | 3 | 0 | 2996 | 11 | 920 | 1182 | 0 |  | 1.9 | - |  |  | No |  | 18 | 24/21/16 | 122857 | 14253 | - | 470 | - | - |  | Baja viscosidad por posible contaminación con un lubricante de menor viscosidad. | Nivel de limpieza en estado de Crítico. | Resultados están dentro de los rangos aceptables. | Localice y corrija la causa de baja viscosidad del aceite. Una baja viscosidad puede reducir la protección por lubricación. Identifique las causas del origen y corrija el Codigo ISO alto del aceite. Asegúrese de que la contaminación no está siendo introducida a través de los equipos de manejo de aceite. Retome la muestra en el próximo intervalo programado.
C0017507 | SHOUGANG | EP-15 | EP-15 MF RH | PERFORADORA DE ORUGAS | DRILLTECH | D75KS | MANDO FINAL RH | MOBILTRANS HD 60 | 2021-01-02 | 2021-01-11 | 2021-01-13 | 2021-01-14 | 63347 | 296 | Yes |  | No | Crítico |  | 19.2 | 2 | 18 | 0 | 0 | 0 | 0 | 0 | 0 | 0 | 0 | 0 | 0 | 0 | 0 | 6 | 0 | 1 | 3 | 0 | 2898 | 11 | 889 | 1152 | 0 |  | 1.7 | - |  |  | No |  | 30 | 25/23/17 | 230887 | 45104 | - | 782 | - | - |  | Baja viscosidad por posible contaminación con un lubricante de menor viscosidad. | Nivel de limpieza en estado de Crítico. | Resultados están dentro de los rangos aceptables. | Localice y corrija la causa de baja viscosidad del aceite. Una baja viscosidad puede reducir la protección por lubricación. Identifique las causas del origen y corrija el Codigo ISO alto del aceite. Asegúrese de que la contaminación no está siendo introducida a través de los equipos de manejo de aceite. Retome la muestra en el próximo intervalo programado.
C0017508 | SHOUGANG | FC-106 | FC-106 MOT | CAMION | CATERPILLAR | 785D | MOTOR | MOBIL DELVAC 1 5W-40 | 2021-01-02 | 2021-01-11 | 2021-01-13 | 2021-01-14 | 30057 | 383 | No | No | No | Precaución | 14.8 | 14.4 | 9 | 13 | 1 | 1 | 1 | 0 | 1 | 0 | 1 | 0 | 0 | 0 | 0 | 0 | 5 | 3 | 2 | 52 | 0 | 2468 | 502 | 1009 | 1356 | 0 | 10 | 7.6 | 7.7 | 2.4 | 0.2 | No |  | 11 | - | - | - | - | - | - | - |  | Alta oxidación por posible degradación del aceite a altas temperaturas. | Resultados están dentro de los rangos aceptables. | Resultados están dentro de los rangos aceptables. | Revisar el sistema de enfriamiento (termostatos, radiador, bomba de agua, mangueras, etc.). Tome acciones correctivas. Retome la muestra para confirmar condición.
C0017509 | SHOUGANG | EP-128-AL | EP-128-AL MOT | PERFORADORA DE ORUGAS | SANDVIK | DR460 | MOTOR | MOBIL DELVAC MX 15W-40 | 2021-01-02 | 2021-01-11 | 2021-01-13 | 2021-01-14 | 9055 | 265 | Yes | No | No | Crítico | 14.4 | 13.1 | 1 | 7 | 2 | 0 | 0 | 1 | 33 | 0 | 0 | 0 | 0 | 0 | 0 | 0 | 9 | 0 | 2 | 21 | 0 | 1389 | 1002 | 861 | 1145 | 0 | 8.4 | 11.1 | 10 | 7.9 | 0.2 | No |  | 5 | - | - | - | - | - | - | - |  | Alta oxidación por posible degradación del aceite a altas temperaturas. Baja viscosidad por posible contaminación con un lubricante de menor viscosidad o dilución con combustible. | Contaminación de Silicio en estado crítico. Altos niveles de silicio abrasivo (polvo) causarán alto desgaste. La tasa de nitración aumenta debido a condiciones inadecuadas de combustión e ignición. | Desgaste de Plomo en el límite de precaución. | Localice y corrija causa de nitración. Revisar el sistema de enfriamiento (termostatos, radiador, bomba de agua, mangueras, etc.). Localice y corrija la causa de baja viscosidad del aceite. Una baja viscosidad puede reducir la protección por lubricación. Determine la fuente del metal de desgaste y tome acciones correctivas. Retomar la muestra para monitorear condición.
C0017510 | SHOUGANG | FC-70 | FC-70 MOT | CAMION | CATERPILLAR | 777F | MOTOR | MOBIL DELVAC 1 5W-40 | 2021-01-04 | 2021-01-11 | 2021-01-13 | 2021-01-14 | 44160 | 530 | Yes | Yes | No | Crítico | 14.8 | 14.9 | 3 | 14 | 1 | 1 | 0 | 1 | 1 | 0 | 0 | 0 | 0 | 0 | 0 | 0 | 7 | 0 | 2 | 41 | 0 | 2670 | 530 | 1088 | 1463 | 0 | 8.8 | 11 | 11.2 | 6.6 | 0.2 | No |  | 11 | - | - | - | - | - | - | - |  | Alta oxidación por posible degradación del aceite a altas temperaturas. | Resultados están dentro de los rangos aceptables. | Resultados están dentro de los rangos aceptables. | Revisar el sistema de enfriamiento (termostatos, radiador, bomba de agua, mangueras, etc.). Tome acciones correctivas. Retome la muestra para confirmar condición.
C0017511 | SHOUGANG | FC-70 | FC-70 TRAN | CAMION | CATERPILLAR | 777F | TRANSMISION | MOBILTRANS HD 30 | 2021-01-04 | 2021-01-11 | 2021-01-13 | 2021-01-14 | 44160 | 1154 | Yes | Yes | No | Precaución |  | 10.8 | 3 | 7 | 1 | 0 | 0 | 0 | 0 | 1 | 0 | 0 | 0 | 0 | 0 | 0 | 5 | 0 | 1 | 2 | 0 | 2927 | 10 | 904 | 1206 | 0 |  | 1.1 | - |  |  | No |  | 12 | 21/18/15 | 18749 | 2430 | - | 252 | - | - |  | Resultados están dentro de los rangos aceptables. | Nivel de limpieza en estado de precaución. | Resultados están dentro de los rangos aceptables. | Identifique las causas del origen y corrija el Codigo ISO alto del aceite. Asegúrese de que la contaminación no está siendo introducida a través de los equipos de manejo de aceite. Retome la muestra en el próximo intervalo programado.
C0017512 | SHOUGANG | FC-70 | FC-70 STHI | CAMION | CATERPILLAR | 777F | SISTEMA HIDRAULICO | MOBILTRANS HD 10W | 2021-01-04 | 2021-01-11 | 2021-01-13 | 2021-01-14 | 44160 | 1154 | Yes | Yes | No | Crítico |  | 6.1 | 1 | 5 | 0 | 1 | 0 | 0 | 0 | 0 | 0 | 0 | 0 | 0 | 0 | 0 | 7 | 0 | 1 | 2 | 0 | 3050 | 13 | 898 | 1220 | 0 |  | 0.6 | - |  |  | No |  | 16 | 22/20/16 | 25967 | 5717 | - | 338 | - | - |  | Resultados están dentro de los rangos aceptables. | Nivel de limpieza en estado de Crítico. | Resultados están dentro de los rangos aceptables. | Identifique las causas del origen y corrija el Codigo ISO alto del aceite. Asegúrese de que la contaminación no está siendo introducida a través de los equipos de manejo de aceite. Retome la muestra en el próximo intervalo programado.
C0017513 | SHOUGANG | FC-70 | FC-70 STDI | CAMION | CATERPILLAR | 777F | SISTEMA DIRECCION | MOBILTRANS HD 10W | 2021-01-04 | 2021-01-11 | 2021-01-13 | 2021-01-14 | 44160 | 1154 | No | Yes | No | Precaución |  | 6 | 1 | 12 | 0 | 4 | 0 | 0 | 0 | 0 | 0 | 0 | 0 | 0 | 0 | 0 | 15 | 5 | 2 | 1 | 0 | 3084 | 18 | 929 | 1233 | 0 |  | 1.3 | - |  |  | No |  | 12 | 20/18/15 | 7194 | 2207 | - | 267 | - | - |  | Resultados están dentro de los rangos aceptables. | Niveles de Sodio en el límite de precuación. | Desgaste de Hierro en el límite de precaución. | Localice la fuente de Sodio. Identifique y evalúe los componentes a base de este elemento. Determine la fuente del metal de desgaste y tome acciones correctivas. Retomar la muestra para monitorear condición.
C0017514 | SHOUGANG | FC-70 | FC-70 BM RH | CAMION | CATERPILLAR | 777F | BOCAMAZA RH | MOBILTRANS HD 60 | 2021-01-04 | 2021-01-11 | 2021-01-13 | 2021-01-14 | 44160 | 530 | Yes |  | No | Crítico |  | 25.2 | 0 | 66 | 0 | 1 | 0 | 0 | 0 | 0 | 1 | 0 | 0 | 0 | 0 | 0 | 9 | 0 | 2 | 2 | 0 | 3056 | 11 | 915 | 1234 | 0 |  | 1.2 | - |  |  | No |  | 26 | 24/21/16 | 123407 | 11715 | - | 404 | - | - |  | Resultados están dentro de los rangos aceptables. | Nivel de limpieza en estado de Crítico. | Elevado desgaste de Hierro. | Identifique las causas del origen y corrija el Codigo ISO alto del aceite. Asegúrese de que la contaminación no está siendo introducida a través de los equipos de manejo de aceite. Determine la fuente del metal de desgaste excesivo y tome acciones correctivas. Retomar la muestra para monitorear condición.
C0017515 | SHOUGANG | FC-70 | FC-70 BM LH | CAMION | CATERPILLAR | 777F | BOCAMAZA LH | MOBILTRANS HD 60 | 2021-01-04 | 2021-01-11 | 2021-01-13 | 2021-01-14 | 44160 | 530 | Yes |  | No | Crítico |  | 12.7 | 1 | 24 | 0 | 1 | 0 | 0 | 0 | 2 | 0 | 0 | 0 | 0 | 0 | 0 | 9 | 0 | 2 | 1 | 0 | 3113 | 12 | 939 | 1250 | 0 |  | 0.9 | - |  |  | No |  | 22 | 25/21/16 | 160253 | 12033 | - | 347 | - | - |  | Baja viscosidad por posible contaminación con un lubricante de menor viscosidad. | Nivel de limpieza en estado de Crítico. | Resultados están dentro de los rangos aceptables. | Localice y corrija la causa de baja viscosidad del aceite. Una baja viscosidad puede reducir la protección por lubricación. Identifique las causas del origen y corrija el Codigo ISO alto del aceite. Asegúrese de que la contaminación no está siendo introducida a través de los equipos de manejo de aceite. Retome la muestra en el próximo intervalo programado.
C0017516 | SHOUGANG | FC-70 | FC-70 DIFE POS | CAMION | CATERPILLAR | 777F | DIFERENCIAL POSTERIOR | MOBILUBE XFD 60 | 2021-01-04 | 2021-01-11 | 2021-01-13 | 2021-01-14 | 44160 | 1154 | No |  | No | Crítico |  | 25.3 | 84 | 26 | 8 | 0 | 7 | 0 | 0 | 1 | 0 | 0 | 0 | 0 | 0 | 0 | 3 | 3 | 1 | 95 | 0 | 295 | 2 | 288 | 16 | 0 |  | 6.2 | - |  |  | No |  | 28 | 25/24/18 | 319434 | 118176 | - | 2252 | - | - |  | Resultados están dentro de los rangos aceptables. | Nivel de limpieza en estado de Crítico. | Elevado desgaste de Cobre, Plomo y Estaño. | Identifique las causas del origen y corrija el Codigo ISO alto del aceite. Asegúrese de que la contaminación no está siendo introducida a través de los equipos de manejo de aceite. Determine la fuente de los metales de desgaste excesivo y tome acciones correctivas. Retomar la muestra para monitorear condición.
C0017517 | SHOUGANG | FC-70 | FC-70 MF RH | CAMION | CATERPILLAR | 777F | MANDO FINAL RH | MOBILUBE XFD 60 | 2021-01-04 | 2021-01-11 | 2021-01-13 | 2021-01-14 | 44160 | 1154 | No |  | No | Crítico |  | 25.5 | 89 | 27 | 8 | 0 | 7 | 0 | 0 | 1 | 0 | 0 | 0 | 0 | 0 | 0 | 3 | 3 | 1 | 97 | 0 | 303 | 3 | 287 | 15 | 0 |  | 5.9 | - |  |  | No |  | 32 | 25/24/18 | 289428 | 113307 | - | 2211 | - | - |  | Resultados están dentro de los rangos aceptables. | Nivel de limpieza en estado de Crítico. | Elevado desgaste de Cobre, Plomo y Estaño. | Identifique las causas del origen y corrija el Codigo ISO alto del aceite. Asegúrese de que la contaminación no está siendo introducida a través de los equipos de manejo de aceite. Determine la fuente de los metales de desgaste excesivo y tome acciones correctivas. Retomar la muestra para monitorear condición.
C0017518 | SHOUGANG | FC-70 | FC-70 MF LH | CAMION | CATERPILLAR | 777F | MANDO FINAL LH | MOBILUBE XFD 60 | 2021-01-04 | 2021-01-11 | 2021-01-13 | 2021-01-14 | 44160 | 1154 | No |  | No | Crítico |  | 25.4 | 93 | 29 | 8 | 0 | 6 | 0 | 0 | 1 | 0 | 0 | 0 | 0 | 0 | 0 | 4 | 1 | 0 | 102 | 0 | 318 | 3 | 291 | 16 | 0 |  | 6.3 | - |  |  | No |  | 22 | 25/24/18 | 318053 | 116083 | - | 2188 | - | - |  | Resultados están dentro de los rangos aceptables. | Nivel de limpieza en estado de Crítico. | Elevado desgaste de Cobre, Plomo y Estaño. | Identifique las causas del origen y corrija el Codigo ISO alto del aceite. Asegúrese de que la contaminación no está siendo introducida a través de los equipos de manejo de aceite. Determine la fuente de los metales de desgaste excesivo y tome acciones correctivas. Retomar la muestra para monitorear condición.
C0017519 | SHOUGANG | EP-15 | EP-15 CJRO | PERFORADORA DE ORUGAS | DRILLTECH | D75KS | CABEZAL DE ROTACION | MOBILUBE HD 80W-90 | 2021-01-04 | 2021-01-11 | 2021-01-13 | 2021-01-14 | 63348 | 297 | Yes |  | No | Crítico |  | 9.8 | 1 | 17 | 0 | 1 | 0 | 0 | 0 | 0 | 0 | 0 | 0 | 0 | 0 | 0 | 7 | 1 | 0 | 1 | 0 | 126 | 4 | 359 | 341 | 0 |  | 0 | - |  |  | No |  | 26 | 25/23/17 | 209163 | 41553 | - | 1086 | - | - |  | Baja viscosidad por posible contaminación con un lubricante de menor viscosidad. | Nivel de limpieza en estado de Crítico. | Resultados están dentro de los rangos aceptables. | Localice y corrija la causa de baja viscosidad del aceite. Una baja viscosidad puede reducir la protección por lubricación. Identifique las causas del origen y corrija el Codigo ISO alto del aceite. Asegúrese de que la contaminación no está siendo introducida a través de los equipos de manejo de aceite. Retome la muestra en el próximo intervalo programado.
C0017520 | LA ZANJA | RE-59 | RE-59 MOT | EXCAVADORA DE ORUGAS | CATERPILLAR | 374FL | MOTOR | MOBIL DELVAC MX 15W-40 | 2020-12-17 | 2021-01-07 | 2021-01-11 | 2021-01-12 | 7685 | 255 | Yes | Yes | No | Crítico | 14.4 | 12.9 | 1 | 24 | 0 | 0 | 0 | 1 | 44 | 0 | 0 | 0 | 0 | 0 | 0 | 0 | 4 | 4 | 1 | 3 | 0 | 1384 | 1145 | 944 | 1259 | 0 | 8.4 | 5.5 | 3.7 | 0 | 0.8 | No |  | 12 | - | - | - | - | - | - | - |  | Baja viscosidad por posible contaminación con un lubricante de menor viscosidad o dilución con combustible. | Niveles de Sodio en el límite de precuación. | Resultados están dentro de los rangos aceptables. | Localice la fuente de Sodio. Localice y corrija la causa de baja viscosidad del aceite. Una baja viscosidad puede reducir la protección por lubricación. Retome la muestra en el próximo intervalo.
C0017521 | LA ZANJA | RE-59 | RE-59 RDGI RH | EXCAVADORA DE ORUGAS | CATERPILLAR | 374FL | REDUCTOR DE GIRO RH | MOBILTRANS HD 50 | 2020-12-17 | 2021-01-07 | 2021-01-11 | 2021-01-12 | 7685 | 514 | No | No | No | Crítico |  | 13.3 | 2 | 139 | 0 | 1 | 0 | 1 | 0 | 0 | 1 | 0 | 0 | 0 | 0 | 0 | 6 | 0 | 0 | 6 | 0 | 1064 | 12 | 477 | 468 | 0 |  | 22.7 | - |  |  | No |  | 39 | 25/23/17 | 282889 | 59737 | - | 754 | - | - |  | Baja viscosidad por posible contaminación con un lubricante de menor viscosidad. | Nivel de limpieza en estado de Crítico. | Resultados están dentro de los rangos aceptables. | Localice y corrija la causa de baja viscosidad del aceite. Una baja viscosidad puede reducir la protección por lubricación. Identifique las causas del origen y corrija el Codigo ISO alto del aceite. Asegúrese de que la contaminación no está siendo introducida a través de los equipos de manejo de aceite. Retome la muestra en el próximo intervalo programado.
C0017522 | LA ZANJA | RE-59 | RE-59 RDGI LH | EXCAVADORA DE ORUGAS | CATERPILLAR | 374FL | REDUCTOR DE GIRO LH | MOBILTRANS HD 50 | 2020-12-17 | 2021-01-07 | 2021-01-11 | 2021-01-12 | 7685 | 514 | No | No | No | Crítico |  | 14 | 1 | 193 | 0 | 1 | 0 | 1 | 1 | 0 | 1 | 0 | 0 | 0 | 0 | 0 | 9 | 2 | 1 | 7 | 0 | 1015 | 11 | 458 | 462 | 0 |  | 23.4 | - |  |  | No |  | 74 | 26/24/19 | 337382 | 129365 | - | 3074 | - | - |  | Baja viscosidad por posible contaminación con un lubricante de menor viscosidad. | Nivel de limpieza en estado de Crítico. | Resultados están dentro de los rangos aceptables. | Localice y corrija la causa de baja viscosidad del aceite. Una baja viscosidad puede reducir la protección por lubricación. Identifique las causas del origen y corrija el Codigo ISO alto del aceite. Asegúrese de que la contaminación no está siendo introducida a través de los equipos de manejo de aceite. Retome la muestra en el próximo intervalo programado.
C0017523 | LA ZANJA | RE-59 | RE-59 MF RH | EXCAVADORA DE ORUGAS | CATERPILLAR | 374FL | MANDO FINAL RH | MOBILTRANS HD 50 | 2020-12-17 | 2021-01-07 | 2021-01-11 | 2021-01-12 | 7685 | 514 | No | No | No | Crítico |  | 14.1 | 32 | 44 | 0 | 1 | 1 | 1 | 0 | 1 | 1 | 0 | 0 | 0 | 0 | 0 | 7 | 0 | 0 | 6 | 0 | 974 | 11 | 485 | 438 | 0 |  | 21.6 | - |  |  | No |  | 43 | 26/24/18 | 323560 | 107613 | - | 1786 | - | - |  | Baja viscosidad por posible contaminación con un lubricante de menor viscosidad. | Nivel de limpieza en estado de Crítico. | Resultados están dentro de los rangos aceptables. | Localice y corrija la causa de baja viscosidad del aceite. Una baja viscosidad puede reducir la protección por lubricación. Identifique las causas del origen y corrija el Codigo ISO alto del aceite. Asegúrese de que la contaminación no está siendo introducida a través de los equipos de manejo de aceite. Retome la muestra en el próximo intervalo programado.
C0017524 | LA ZANJA | RE-59 | RE-59 MF LH | EXCAVADORA DE ORUGAS | CATERPILLAR | 374FL | MANDO FINAL LH | MOBILTRANS HD 50 | 2020-12-17 | 2021-01-07 | 2021-01-11 | 2021-01-12 | 7685 | 514 | No | No | No | Crítico |  | 13.5 | 14 | 49 | 0 | 1 | 0 | 1 | 0 | 2 | 1 | 0 | 0 | 0 | 0 | 0 | 7 | 0 | 0 | 6 | 0 | 1043 | 12 | 479 | 458 | 0 |  | 23.6 | - |  |  | No |  | 49 | 26/24/19 | 378644 | 132145 | - | 3459 | - | - |  | Baja viscosidad por posible contaminación con un lubricante de menor viscosidad. | Nivel de limpieza en estado de Crítico. | Resultados están dentro de los rangos aceptables. | Localice y corrija la causa de baja viscosidad del aceite. Una baja viscosidad puede reducir la protección por lubricación. Identifique las causas del origen y corrija el Codigo ISO alto del aceite. Asegúrese de que la contaminación no está siendo introducida a través de los equipos de manejo de aceite. Retome la muestra en el próximo intervalo programado.
C0017525 | LA ZANJA | RE-59 | RE-59 STHI | EXCAVADORA DE ORUGAS | CATERPILLAR | 374FL | SISTEMA HIDRAULICO | MOBILTRANS HD 10W | 2020-12-17 | 2021-01-07 | 2021-01-11 | 2021-01-12 | 7685 | 1492 | No | No | No | Precaución |  | 5.9 | 6 | 15 | 0 | 2 | 0 | 1 | 0 | 0 | 0 | 0 | 0 | 0 | 0 | 0 | 6 | 2 | 0 | 3 | 0 | 2613 | 24 | 864 | 1183 | 0 |  | 1.4 | - |  |  | No |  | 18 | 21/19/15 | 15237 | 3624 | - | 203 | - | - |  | Resultados están dentro de los rangos aceptables. | Nivel de limpieza en estado de precaución. | Resultados están dentro de los rangos aceptables. | Identifique las causas del origen y corrija el Codigo ISO alto del aceite. Asegúrese de que la contaminación no está siendo introducida a través de los equipos de manejo de aceite. Retome la muestra en el próximo intervalo programado.
C0017526 | LA ZANJA | LN-LZ | LN-LZ MDESP 15W40 | LUBRICANTE NUEVO | MOBIL | MOBIL | ACEITE NUEVO | MOBIL DELVAC MX 15W-40 | 2020-12-17 | 2021-01-07 | 2021-01-11 | 2021-01-12 |  |  |  |  | No | Normal | 14.4 | 14.8 | 0 | 1 | 0 | 0 | 0 | 0 | 41 | 0 | 0 | 0 | 0 | 0 | 0 | 0 | 8 | 0 | 0 | 2 | 0 | 1278 | 1090 | 955 | 1267 | 0 | 10.6 | 1.2 | 0.2 | 0.2 | 0.1 | No |  | 12 | - | - | - | - | - | - | - |  | Resultados están dentro de los rangos aceptables. | Resultados están dentro de los rangos aceptables. |  | Retome la muestra en el próximo intervalo programado.
C0017527 | LA ZANJA | LN-LZ | LN-LZ MDTE 26 | LUBRICANTE NUEVO | MOBIL | MOBIL | ACEITE NUEVO | MOBIL DTE 26 | 2020-12-17 | 2021-01-07 | 2021-01-11 | 2021-01-12 |  |  |  |  | No | Normal |  | 8.5 | 0 | 0 | 0 | 0 | 0 | 0 | 0 | 0 | 0 | 0 | 0 | 0 | 0 | 0 | 3 | 6 | 1 | 2 | 0 | 128 | 0 | 403 | 680 | 0 |  | 0.3 | - |  |  | No |  | 14 | 20/18/14 | 5653 | 1475 | - | 109 | - | - |  | Resultados están dentro de los rangos aceptables. | Resultados están dentro de los rangos aceptables. |  | Retome la muestra en el próximo intervalo programado.
C0017528 | LA ZANJA | LN-LZ | LN-LZ MATF 220 | LUBRICANTE NUEVO | MOBIL | MOBIL | ACEITE NUEVO | MOBIL ATF 220 | 2020-12-17 | 2021-01-07 | 2021-01-11 | 2021-01-12 |  |  |  |  | No | Precaución |  | 7.2 | 0 | 2 | 0 | 0 | 0 | 0 | 2 | 0 | 0 | 0 | 0 | 0 | 0 | 0 | 3 | 4 | 1 | 56 | 0 | 202 | 26 | 223 | 46 | 0 |  | 59.9 | - |  |  | No |  | 12 | 22/19/13 | 30111 | 3320 | - | 42 | - | - |  | Resultados están dentro de los rangos aceptables. | Nivel de limpieza en estado de precaución. |  | Identifique las causas del origen y corrija el Codigo ISO alto del aceite. Asegúrese de que la contaminación no está siendo introducida a través de los equipos de manejo de aceite. Retome la muestra en el próximo intervalo programado.
C0017529 | LA ZANJA | LN-LZ | LN-LZ MHD 80W90 | LUBRICANTE NUEVO | MOBIL | MOBIL | ACEITE NUEVO | MOBILUBE HD 80W-90 | 2020-12-17 | 2021-01-07 | 2021-01-11 | 2021-01-12 |  |  |  |  | No | Precaución |  | 14.7 | 0 | 0 | 0 | 0 | 0 | 0 | 0 | 0 | 0 | 0 | 0 | 0 | 0 | 0 | 2 | 0 | 0 | 2 | 0 | 12 | 1 | 460 | 16 | 0 |  | 1.8 | - |  |  | No |  | 10 | 21/19/15 | 11672 | 3312 | - | 269 | - | - |  | Resultados están dentro de los rangos aceptables. | Nivel de limpieza en estado de precaución. |  | Identifique las causas del origen y corrija el Codigo ISO alto del aceite. Asegúrese de que la contaminación no está siendo introducida a través de los equipos de manejo de aceite. Retome la muestra en el próximo intervalo programado.
C0017530 | LA ZANJA | LN-LZ | LN-LZ MHD 85W140 | LUBRICANTE NUEVO | MOBIL | MOBIL | ACEITE NUEVO | MOBILUBE HD 85W-140 | 2020-12-17 | 2021-01-07 | 2021-01-11 | 2021-01-12 |  |  |  |  | No | Precaución |  | 25.4 | 0 | 0 | 0 | 0 | 0 | 0 | 0 | 0 | 0 | 0 | 0 | 0 | 0 | 0 | 2 | 0 | 0 | 2 | 0 | 3 | 0 | 457 | 6 | 0 |  | 1 | - |  |  | No |  | 10 | 21/19/15 | 13694 | 3488 | - | 264 | - | - |  | Resultados están dentro de los rangos aceptables. | Nivel de limpieza en estado de precaución. |  | Identifique las causas del origen y corrija el Codigo ISO alto del aceite. Asegúrese de que la contaminación no está siendo introducida a través de los equipos de manejo de aceite. Retome la muestra en el próximo intervalo programado.
C0017531 | LA ZANJA | V-320 | V-320 MOT | CAMION VOLQUETE | VOLVO | FMX 8X4R | MOTOR | MOBIL DELVAC MX 15W-40 | 2020-12-19 | 2021-01-07 | 2021-01-11 | 2021-01-12 | 11918 | 263 | Yes | Yes | No | Crítico | 14.4 | 13.3 | 3 | 10 | 2 | 1 | 0 | 0 | 45 | 0 | 0 | 0 | 0 | 0 | 0 | 0 | 8 | 5 | 3 | 3 | 0 | 1402 | 1151 | 941 | 1280 | 0 | 8.3 | 5.4 | 5.1 | 0 | 0.4 | No |  | 10 | - | - | - | - | - | - | - |  | Baja viscosidad por posible contaminación con un lubricante de menor viscosidad o dilución con combustible. | Resultados están dentro de los rangos aceptables. | Resultados están dentro de los rangos aceptables. | Localice y corrija la causa de baja viscosidad del aceite. Una baja viscosidad puede reducir la protección por lubricación. Retome la muestra en el próximo intervalo.
C0017532 | LA ZANJA | V-320 | V-320 STHI | CAMION VOLQUETE | VOLVO | FMX 8X4R | SISTEMA HIDRAULICO | MOBIL DTE 26 | 2020-12-19 | 2021-01-07 | 2021-01-11 | 2021-01-12 | 11918 | 263 | No | No | No | Crítico |  | 8.5 | 0 | 14 | 0 | 1 | 0 | 1 | 0 | 0 | 0 | 0 | 0 | 0 | 0 | 0 | 4 | 6 | 1 | 2 | 0 | 142 | 2 | 391 | 645 | 0 |  | 0.9 | - |  |  | No |  | 18 | 25/23/16 | 184385 | 47480 | - | 551 | - | - |  | Resultados están dentro de los rangos aceptables. | Nivel de limpieza en estado de Crítico. | Resultados están dentro de los rangos aceptables. | Identifique las causas del origen y corrija el Codigo ISO alto del aceite. Asegúrese de que la contaminación no está siendo introducida a través de los equipos de manejo de aceite. Retome la muestra en el próximo intervalo programado.
C0017533 | LA ZANJA | V-320 | V-320 STDI | CAMION VOLQUETE | VOLVO | FMX 8X4R | SISTEMA DIRECCION | MOBIL ATF 220 | 2020-12-19 | 2021-01-07 | 2021-01-11 | 2021-01-12 | 11918 | 263 | Yes | Yes | No | Crítico |  | 5.8 | 1 | 17 | 0 | 8 | 0 | 2 | 0 | 0 | 0 | 0 | 0 | 0 | 0 | 0 | 12 | 0 | 0 | 44 | 0 | 80 | 43 | 275 | 189 | 0 |  | 21.6 | - |  |  | No |  | 10 | 21/18/14 | 13198 | 1737 | - | 129 | - | - |  | Alta oxidación por posible degradación del aceite. Baja viscosidad por posible contaminación con un lubricante de menor viscosidad. | Nivel de limpieza en estado de precaución. | Resultados están dentro de los rangos aceptables. | Localice y corrija la causa de baja viscosidad del aceite. Una baja viscosidad puede reducir la protección por lubricación. Identifique las causas del origen y corrija el Codigo ISO alto del aceite. Asegúrese de que la contaminación no está siendo introducida a través de los equipos de manejo de aceite. Retome la muestra en el próximo intervalo programado.
C0017534 | LA ZANJA | V-320 | V-320 TRAN | CAMION VOLQUETE | VOLVO | FMX 8X4R | TRANSMISION | MOBILUBE HD 80W-90 | 2020-12-19 | 2021-01-07 | 2021-01-11 | 2021-01-12 | 11918 | 263 | Yes | Yes | No | Precaución |  | 13.8 | 30 | 5 | 0 | 0 | 0 | 0 | 0 | 0 | 0 | 0 | 0 | 0 | 0 | 0 | 5 | 6 | 1 | 2 | 0 | 97 | 2 | 562 | 335 | 0 |  | 0.5 | - |  |  | No |  | 14 | 23/20/15 | 71870 | 9003 | - | 173 | - | - |  | Resultados están dentro de los rangos aceptables. | Nivel de limpieza en estado de precaución. | Resultados están dentro de los rangos aceptables. | Identifique las causas del origen y corrija el Codigo ISO alto del aceite. Asegúrese de que la contaminación no está siendo introducida a través de los equipos de manejo de aceite. Retome la muestra en el próximo intervalo programado.
C0017535 | LA ZANJA | V-320 | V-320 DIFE DEL | CAMION VOLQUETE | VOLVO | FMX 8X4R | DIFERENCIAL DELANTERO | MOBILUBE HD 85W-140 | 2020-12-19 | 2021-01-07 | 2021-01-11 | 2021-01-12 | 11918 | 263 | No | No | No | Crítico |  | 25.1 | 3 | 142 | 0 | 0 | 0 | 1 | 1 | 0 | 4 | 0 | 0 | 0 | 0 | 0 | 18 | 3 | 1 | 5 | 0 | 10 | 5 | 202 | 15 | 0 |  | 1.2 | - |  |  | No |  | 27 | 25/22/16 | 227732 | 26997 | - | 390 | - | - |  | Resultados están dentro de los rangos aceptables. | Nivel de limpieza en estado de Crítico. | Resultados están dentro de los rangos aceptables. | Identifique las causas del origen y corrija el Codigo ISO alto del aceite. Asegúrese de que la contaminación no está siendo introducida a través de los equipos de manejo de aceite. Retome la muestra en el próximo intervalo programado.
C0017536 | LA ZANJA | V-320 | V-320 DIFE POS | CAMION VOLQUETE | VOLVO | FMX 8X4R | DIFERENCIAL POSTERIOR | MOBILUBE HD 85W-140 | 2020-12-19 | 2021-01-07 | 2021-01-11 | 2021-01-12 | 11918 | 263 | No | No | No | Crítico |  | 24.3 | 16 | 222 | 0 | 1 | 0 | 1 | 1 | 0 | 4 | 0 | 0 | 0 | 0 | 0 | 10 | 0 | 0 | 4 | 0 | 6 | 7 | 238 | 60 | 0 |  | 1 | - |  |  | No |  | 82 | 25/25/20 | 285959 | 183784 | - | 7005 | - | - |  | Resultados están dentro de los rangos aceptables. | Nivel de limpieza en estado de Crítico. | Elevado desgaste de Hierro. | Identifique las causas del origen y corrija el Codigo ISO alto del aceite. Asegúrese de que la contaminación no está siendo introducida a través de los equipos de manejo de aceite. Determine la fuente del metal de desgaste excesivo y tome acciones correctivas. Retomar la muestra para monitorear condición.
C0017537 | LA ZANJA | V-320 | V-320 CUDE RH | CAMION VOLQUETE | VOLVO | FMX 8X4R | CUBO DEL. RH | MOBILUBE HD 85W-140 | 2020-12-19 | 2021-01-07 | 2021-01-11 | 2021-01-12 | 11918 | 263 | No | No | No | Crítico |  | 25.2 | 3 | 146 | 0 | 0 | 0 | 1 | 1 | 0 | 4 | 0 | 0 | 0 | 0 | 0 | 18 | 4 | 1 | 5 | 0 | 10 | 5 | 210 | 14 | 0 |  | 1.3 | - |  |  | No |  | 26 | 25/22/16 | 200129 | 24943 | - | 412 | - | - |  | Resultados están dentro de los rangos aceptables. | Nivel de limpieza en estado de Crítico. | Resultados están dentro de los rangos aceptables. | Identifique las causas del origen y corrija el Codigo ISO alto del aceite. Asegúrese de que la contaminación no está siendo introducida a través de los equipos de manejo de aceite. Retome la muestra en el próximo intervalo programado.
C0017538 | LA ZANJA | V-320 | V-320 CUDE LH | CAMION VOLQUETE | VOLVO | FMX 8X4R | CUBO DEL. LH | MOBILUBE HD 85W-140 | 2020-12-19 | 2021-01-07 | 2021-01-11 | 2021-01-12 | 11918 | 263 | No | No | No | Crítico |  | 25 | 3 | 138 | 0 | 0 | 0 | 1 | 1 | 0 | 4 | 0 | 0 | 0 | 0 | 0 | 18 | 5 | 1 | 5 | 0 | 9 | 4 | 199 | 13 | 0 |  | 1.3 | - |  |  | No |  | 17 | 25/22/16 | 215643 | 30881 | - | 552 | - | - |  | Resultados están dentro de los rangos aceptables. | Nivel de limpieza en estado de Crítico. | Resultados están dentro de los rangos aceptables. | Identifique las causas del origen y corrija el Codigo ISO alto del aceite. Asegúrese de que la contaminación no está siendo introducida a través de los equipos de manejo de aceite. Retome la muestra en el próximo intervalo programado.
C0017539 | LA ZANJA | V-320 | V-320 CUPO RH | CAMION VOLQUETE | VOLVO | FMX 8X4R | CUBO POST. RH | MOBILUBE HD 85W-140 | 2020-12-19 | 2021-01-07 | 2021-01-11 | 2021-01-12 | 11918 | 263 | No | No | No | Crítico |  | 24.1 | 16 | 212 | 0 | 1 | 0 | 1 | 1 | 0 | 4 | 0 | 0 | 0 | 0 | 0 | 9 | 4 | 1 | 4 | 0 | 5 | 6 | 229 | 56 | 0 |  | 1 | - |  |  | No |  | 80 | 26/25/20 | 332224 | 199536 | - | 5315 | - | - |  | Resultados están dentro de los rangos aceptables. | Nivel de limpieza en estado de Crítico. | Desgaste de Hierro en el límite de precaución. | Identifique las causas del origen y corrija el Codigo ISO alto del aceite. Asegúrese de que la contaminación no está siendo introducida a través de los equipos de manejo de aceite. Determine la fuente del metal de desgaste y tome acciones correctivas. Retomar la muestra para monitorear condición.
C0017540 | LA ZANJA | V-320 | V-320 CUPO LH | CAMION VOLQUETE | VOLVO | FMX 8X4R | CUBO POST. LH | MOBILUBE HD 85W-140 | 2020-12-19 | 2021-01-07 | 2021-01-11 | 2021-01-12 | 11918 | 263 | No | No | No | Crítico |  | 24.3 | 16 | 230 | 0 | 1 | 0 | 1 | 0 | 0 | 4 | 0 | 0 | 0 | 0 | 0 | 10 | 4 | 0 | 4 | 0 | 5 | 7 | 243 | 57 | 0 |  | 1 | - |  |  | No |  | 82 | 26/25/19 | 436456 | 235002 | - | 4292 | - | - |  | Resultados están dentro de los rangos aceptables. | Nivel de limpieza en estado de Crítico. | Elevado desgaste de Hierro. | Identifique las causas del origen y corrija el Codigo ISO alto del aceite. Asegúrese de que la contaminación no está siendo introducida a través de los equipos de manejo de aceite. Determine la fuente del metal de desgaste excesivo y tome acciones correctivas. Retomar la muestra para monitorear condición.
C0017541 | TEMBLADERA | V-348 | V-348 MOT | CAMION VOLQUETE | VOLVO | FMX 6X4R | MOTOR | MOBIL DELVAC 1 ESP 5W-40 | 2020-12-19 | 2021-01-07 | 2021-01-08 | 2021-01-12 | 21208 | 1008 | Yes | Yes | No | Precaución | 13.8 | 12.9 | 2 | 26 | 5 | 1 | 1 | 0 | 45 | 0 | 0 | 0 | 0 | 0 | 0 | 0 | 11 | 1 | 2 | 41 | 0 | 896 | 853 | 818 | 1123 | 0 | 7.7 | 14.4 | 13.5 | 52.6 | 0.7 | No |  | 4 | - | - | - | - | - | - | - |  | Alta oxidación por posible degradación del aceite a altas temperaturas. Baja viscosidad por posible contaminación con un lubricante de menor viscosidad o dilución con combustible. | La tasa de nitración aumenta debido a condiciones inadecuadas de combustión e ignición. | Desgaste de Plomo en el límite de precaución. | Localice y corrija causa de nitración. Revisar el sistema de enfriamiento (termostatos, radiador, bomba de agua, mangueras, etc.). Localice y corrija la causa de baja viscosidad del aceite. Una baja viscosidad puede reducir la protección por lubricación. Determine la fuente del metal de desgaste y tome acciones correctivas. Retomar la muestra para monitorear condición.
C0017542 | TEMBLADERA | V-348 | V-348 TRAN | CAMION VOLQUETE | VOLVO | FMX 6X4R | TRANSMISION | MOBILUBE HD 80W-90 | 2020-12-19 | 2021-01-07 | 2021-01-08 | 2021-01-12 | 21208 | 1008 | Yes | Yes | No | Precaución |  | 13.9 | 6 | 8 | 0 | 0 | 0 | 0 | 2 | 0 | 1 | 0 | 0 | 0 | 0 | 0 | 11 | 1 | 1 | 3 | 0 | 6 | 1 | 439 | 6 | 0 |  | 1 | - |  |  | No |  | 5 | 23/20/15 | 77032 | 7407 | - | 277 | - | - |  | Resultados están dentro de los rangos aceptables. | Nivel de limpieza en estado de precaución. | Resultados están dentro de los rangos aceptables. | Identifique las causas del origen y corrija el Codigo ISO alto del aceite. Asegúrese de que la contaminación no está siendo introducida a través de los equipos de manejo de aceite. Retome la muestra en el próximo intervalo programado.
C0017543 | TEMBLADERA | V-348 | V-348 STDI | CAMION VOLQUETE | VOLVO | FMX 6X4R | SISTEMA DIRECCION | MOBIL ATF 220 | 2020-12-19 | 2021-01-07 | 2021-01-08 | 2021-01-12 | 21208 | 133 | Yes | Yes | No | Crítico |  | 5.6 | 0 | 14 | 0 | 1 | 0 | 0 | 0 | 0 | 0 | 0 | 0 | 0 | 0 | 0 | 3 | 0 | 0 | 39 | 0 | 11 | 61 | 310 | 287 | 0 |  | 2.2 | - |  |  | No |  | 12 | 23/19/14 | 72433 | 3165 | - | 111 | - | - |  | Baja viscosidad por posible contaminación con un lubricante de menor viscosidad. | Nivel de limpieza en estado de precaución. | Resultados están dentro de los rangos aceptables. | Localice y corrija la causa de baja viscosidad del aceite. Una baja viscosidad puede reducir la protección por lubricación. Identifique las causas del origen y corrija el Codigo ISO alto del aceite. Asegúrese de que la contaminación no está siendo introducida a través de los equipos de manejo de aceite. Retome la muestra en el próximo intervalo programado.
C0017544 | TEMBLADERA | V-348 | V-348 STHI | CAMION VOLQUETE | VOLVO | FMX 6X4R | SISTEMA HIDRAULICO | MOBIL DTE 24 | 2020-12-19 | 2021-01-07 | 2021-01-08 | 2021-01-12 | 21208 | 2021 | Yes | Yes | No | Crítico |  | 5.3 | 0 | 17 | 0 | 3 | 0 | 1 | 0 | 0 | 0 | 0 | 0 | 0 | 0 | 0 | 9 | 0 | 1 | 2 | 0 | 161 | 3 | 417 | 696 | 0 |  | 0.4 | - |  |  | No |  | 20 | 25/21/15 | 184841 | 18484 | - | 174 | - | - |  | Baja viscosidad por posible contaminación con un lubricante de menor viscosidad. | Nivel de limpieza en estado de Crítico. | Resultados están dentro de los rangos aceptables. | Localice y corrija la causa de baja viscosidad del aceite. Una baja viscosidad puede reducir la protección por lubricación. Identifique las causas del origen y corrija el Codigo ISO alto del aceite. Asegúrese de que la contaminación no está siendo introducida a través de los equipos de manejo de aceite. Retome la muestra en el próximo intervalo programado.
C0017545 | TEMBLADERA | V-348 | V-348 DIFE DEL | CAMION VOLQUETE | VOLVO | FMX 6X4R | DIFERENCIAL DELANTERO | MOBILUBE HD 85W-140 | 2020-12-19 | 2021-01-07 | 2021-01-08 | 2021-01-12 | 21208 | 645 | No | No | No | Crítico |  | 25 | 0 | 40 | 0 | 0 | 0 | 0 | 0 | 0 | 0 | 0 | 0 | 0 | 0 | 0 | 1 | 0 | 0 | 3 | 0 | 2 | 0 | 461 | 2 | 0 |  | 0.8 | - |  |  | No |  | 38 | 24/20/15 | 111310 | 6993 | - | 248 | - | - |  | Resultados están dentro de los rangos aceptables. | Nivel de limpieza en estado de Crítico. | Resultados están dentro de los rangos aceptables. | Identifique las causas del origen y corrija el Codigo ISO alto del aceite. Asegúrese de que la contaminación no está siendo introducida a través de los equipos de manejo de aceite. Retome la muestra en el próximo intervalo programado.
C0017546 | TEMBLADERA | V-348 | V-348 DIFE POS | CAMION VOLQUETE | VOLVO | FMX 6X4R | DIFERENCIAL POSTERIOR | MOBILUBE HD 85W-140 | 2020-12-19 | 2021-01-07 | 2021-01-08 | 2021-01-12 | 21208 | 2021 | No | No | No | Precaución |  | 25.2 | 1 | 26 | 0 | 0 | 0 | 0 | 0 | 0 | 1 | 0 | 0 | 0 | 1 | 0 | 1 | 0 | 0 | 3 | 0 | 5 | 0 | 451 | 4 | 0 |  | 0.7 | - |  |  | No |  | 13 | 23/19/15 | 68736 | 3911 | - | 194 | - | - |  | Resultados están dentro de los rangos aceptables. | Nivel de limpieza en estado de precaución. | Resultados están dentro de los rangos aceptables. | Identifique las causas del origen y corrija el Codigo ISO alto del aceite. Asegúrese de que la contaminación no está siendo introducida a través de los equipos de manejo de aceite. Retome la muestra en el próximo intervalo programado.
C0017547 | TEMBLADERA | V-348 | V-348 CUDE RH | CAMION VOLQUETE | VOLVO | FMX 6X4R | CUBO DEL. RH | MOBILUBE HD 85W-140 | 2020-12-19 | 2021-01-07 | 2021-01-08 | 2021-01-12 | 21208 | 2021 | No | No | No | Crítico |  | 24.9 | 1 | 39 | 0 | 0 | 0 | 0 | 0 | 0 | 1 | 0 | 0 | 0 | 1 | 0 | 2 | 3 | 1 | 3 | 0 | 4 | 0 | 441 | 4 | 0 |  | 0.9 | - |  |  | No |  | 33 | 24/21/16 | 113526 | 14500 | - | 492 | - | - |  | Resultados están dentro de los rangos aceptables. | Nivel de limpieza en estado de Crítico. | Resultados están dentro de los rangos aceptables. | Identifique las causas del origen y corrija el Codigo ISO alto del aceite. Asegúrese de que la contaminación no está siendo introducida a través de los equipos de manejo de aceite. Retome la muestra en el próximo intervalo programado.
C0017548 | TEMBLADERA | V-348 | V-348 CUDE LH | CAMION VOLQUETE | VOLVO | FMX 6X4R | CUBO DEL. LH | MOBILUBE HD 85W-140 | 2020-12-19 | 2021-01-07 | 2021-01-08 | 2021-01-12 | 21208 | 2021 | No | No | No | Crítico |  | 24.6 | 0 | 40 | 0 | 0 | 0 | 0 | 0 | 0 | 0 | 0 | 0 | 0 | 0 | 0 | 2 | 0 | 1 | 2 | 0 | 2 | 0 | 457 | 3 | 0 |  | 0.9 | - |  |  | No |  | 42 | 24/20/15 | 89327 | 7550 | - | 280 | - | - |  | Resultados están dentro de los rangos aceptables. | Nivel de limpieza en estado de Crítico. | Resultados están dentro de los rangos aceptables. | Identifique las causas del origen y corrija el Codigo ISO alto del aceite. Asegúrese de que la contaminación no está siendo introducida a través de los equipos de manejo de aceite. Retome la muestra en el próximo intervalo programado.
C0017549 | TEMBLADERA | V-348 | V-348 CUPO RH | CAMION VOLQUETE | VOLVO | FMX 6X4R | CUBO POST. RH | MOBILUBE HD 85W-140 | 2020-12-19 | 2021-01-07 | 2021-01-08 | 2021-01-12 | 21208 | 2021 | No | No | No | Crítico |  | 25.1 | 1 | 26 | 0 | 0 | 0 | 0 | 0 | 0 | 0 | 0 | 0 | 0 | 0 | 0 | 2 | 0 | 1 | 3 | 0 | 4 | 0 | 443 | 2 | 0 |  | 0.7 | - |  |  | No |  | 16 | 24/20/15 | 89284 | 6508 | - | 234 | - | - |  | Resultados están dentro de los rangos aceptables. | Nivel de limpieza en estado de Crítico. | Resultados están dentro de los rangos aceptables. | Identifique las causas del origen y corrija el Codigo ISO alto del aceite. Asegúrese de que la contaminación no está siendo introducida a través de los equipos de manejo de aceite. Retome la muestra en el próximo intervalo programado.
C0017550 | TEMBLADERA | V-348 | V-348 CUPO LH | CAMION VOLQUETE | VOLVO | FMX 6X4R | CUBO POST. LH | MOBILUBE HD 85W-140 | 2020-12-19 | 2021-01-07 | 2021-01-08 | 2021-01-12 | 21208 | 2021 | No | No | No | Crítico |  | 25 | 1 | 27 | 0 | 0 | 0 | 0 | 0 | 0 | 0 | 0 | 0 | 0 | 0 | 0 | 1 | 0 | 1 | 3 | 0 | 4 | 0 | 446 | 2 | 0 |  | 0.7 | - |  |  | No |  | 14 | 24/20/15 | 82822 | 5746 | - | 251 | - | - |  | Resultados están dentro de los rangos aceptables. | Nivel de limpieza en estado de Crítico. | Resultados están dentro de los rangos aceptables. | Identifique las causas del origen y corrija el Codigo ISO alto del aceite. Asegúrese de que la contaminación no está siendo introducida a través de los equipos de manejo de aceite. Retome la muestra en el próximo intervalo programado.
C0017551 | TEMBLADERA | CI-31 | CI-31 MOT | CAMION CISTERNA DE COMBUSTIBLE | VOLKSWAGEN | WORKER17-220 | MOTOR | MOBIL DELVAC MX 15W-40 | 2020-12-17 | 2021-01-07 | 2021-01-08 | 2021-01-12 | 11014 | 126 | No | Yes | No | Crítico | 14.4 | 13.1 | 1 | 4 | 0 | 0 | 0 | 0 | 44 | 0 | 0 | 0 | 0 | 0 | 0 | 0 | 2 | 0 | 1 | 10 | 0 | 1343 | 1118 | 982 | 1265 | 0 | 8.2 | 9.5 | 1 | 0 | 0.1 | No |  | 12 | - | - | - | - | - | - | - |  | Baja viscosidad por posible contaminación con un lubricante de menor viscosidad o dilución con combustible. | Resultados están dentro de los rangos aceptables. | Resultados están dentro de los rangos aceptables. | Localice y corrija la causa de baja viscosidad del aceite. Una baja viscosidad puede reducir la protección por lubricación. Retome la muestra en el próximo intervalo.
C0017552 | TEMBLADERA | CI-31 | CI-31 TRAN | CAMION CISTERNA DE COMBUSTIBLE | VOLKSWAGEN | WORKER17-220 | TRANSMISION | MOBILUBE HD 80W-90 | 2020-12-17 | 2021-01-07 | 2021-01-08 | 2021-01-12 | 11014 | 351 | No | Yes | No | Crítico |  | 14.2 | 4 | 12 | 0 | 0 | 0 | 0 | 0 | 0 | 0 | 0 | 0 | 0 | 0 | 0 | 5 | 1 | 1 | 2 | 0 | 12 | 1 | 454 | 5 | 0 |  | 0.3 | - |  |  | No |  | 7 | 24/21/15 | 102396 | 11330 | - | 313 | - | - |  | Resultados están dentro de los rangos aceptables. | Nivel de limpieza en estado de Crítico. | Resultados están dentro de los rangos aceptables. | Identifique las causas del origen y corrija el Codigo ISO alto del aceite. Asegúrese de que la contaminación no está siendo introducida a través de los equipos de manejo de aceite. Retome la muestra en el próximo intervalo programado.
C0017553 | TEMBLADERA | CI-31 | CI-31 STDI | CAMION CISTERNA DE COMBUSTIBLE | VOLKSWAGEN | WORKER17-220 | SISTEMA DIRECCION | MOBIL ATF 220 | 2020-12-17 | 2021-01-07 | 2021-01-08 | 2021-01-12 | 11014 | 46 | No | Yes | No | Crítico |  | 6 | 1 | 4 | 0 | 0 | 0 | 0 | 1 | 0 | 7 | 0 | 0 | 0 | 0 | 0 | 3 | 2 | 0 | 59 | 2 | 31 | 49 | 336 | 240 | 0 |  | 15.5 | - |  |  | No |  | 12 | 21/18/14 | 12762 | 1836 | - | 128 | - | - |  | Baja viscosidad por posible contaminación con un lubricante de menor viscosidad. | Nivel de limpieza en estado de precaución. | Resultados están dentro de los rangos aceptables. | Localice y corrija la causa de baja viscosidad del aceite. Una baja viscosidad puede reducir la protección por lubricación. Identifique las causas del origen y corrija el Codigo ISO alto del aceite. Asegúrese de que la contaminación no está siendo introducida a través de los equipos de manejo de aceite. Retome la muestra en el próximo intervalo programado.
C0017554 | TEMBLADERA | RE-58 | RE-58 MF LH | EXCAVADORA DE ORUGAS | VOLVO | EC380DL | MANDO FINAL LH | VOLVO AXLE OIL 85W-140 | 2020-12-16 | 2021-01-07 | 2021-01-08 | 2021-01-12 | 7371 | 1390 | Yes | No | No | Crítico |  | 25.2 | 0 | 48 | 0 | 0 | 0 | 0 | 0 | 0 | 0 | 0 | 0 | 0 | 0 | 0 | 2 | 0 | 0 | 3 | 0 | 9 | 1 | 451 | 6 | 0 |  | 1 | - |  |  | No |  | 42 | 25/23/18 | 247569 | 68652 | - | 1607 | - | - |  | Resultados están dentro de los rangos aceptables. | Nivel de limpieza en estado de Crítico. | Resultados están dentro de los rangos aceptables. | Identifique las causas del origen y corrija el Codigo ISO alto del aceite. Asegúrese de que la contaminación no está siendo introducida a través de los equipos de manejo de aceite. Retome la muestra en el próximo intervalo programado.
C0017555 | TEMBLADERA | RE-58 | RE-58 MF RH | EXCAVADORA DE ORUGAS | VOLVO | EC380DL | MANDO FINAL RH | VOLVO AXLE OIL 85W-140 | 2020-12-16 | 2021-01-07 | 2021-01-08 | 2021-01-12 | 7371 | 1390 | Yes | No | No | Crítico |  | 24.9 | 0 | 44 | 0 | 0 | 0 | 0 | 0 | 0 | 0 | 0 | 0 | 0 | 0 | 0 | 2 | 0 | 0 | 3 | 0 | 11 | 1 | 462 | 6 | 0 |  | 0.9 | - |  |  | No |  | 26 | 26/24/18 | 352121 | 97750 | - | 2121 | - | - |  | Resultados están dentro de los rangos aceptables. | Nivel de limpieza en estado de Crítico. | Resultados están dentro de los rangos aceptables. | Identifique las causas del origen y corrija el Codigo ISO alto del aceite. Asegúrese de que la contaminación no está siendo introducida a través de los equipos de manejo de aceite. Retome la muestra en el próximo intervalo programado.
C0017556 | TEMBLADERA | V-355 | V-355 MOT | CAMION VOLQUETE | VOLVO | FMX 6X4R | MOTOR | MOBIL DELVAC 1 ESP 5W-40 | 2020-12-27 | 2021-01-08 | 2021-01-12 | 2021-01-12 | 26265 | 985 | Yes | Yes | No | Precaución | 13.8 | 13.4 | 1 | 28 | 7 | 1 | 1 | 1 | 48 | 1 | 0 | 0 | 0 | 0 | 0 |  | 3 | 4 | 1 | 45 | 0 | 1009 | 935 | 939 | 1253 |  | 7.4 | 12.5 | 12.3 | 46.7 | 0.8 | No |  | 13 | [8 empty] | Alta oxidación por posible degradación del aceite a altas temperaturas. | La tasa de nitración aumenta debido a condiciones inadecuadas de combustión e ignición. | Desgaste de Plomo en el límite de precaución. | Localice y corrija causa de nitración. Revisar el sistema de enfriamiento (termostatos, radiador, bomba de agua, mangueras, etc.). Determine la fuente del metal de desgaste y tome acciones correctivas. Retomar la muestra para monitorear condición.
C0017557 | TEMBLADERA | V-355 | V-355 TRAN | CAMION VOLQUETE | VOLVO | FMX 6X4R | TRANSMISION | MOBILUBE HD 80W-90 | 2020-12-27 | 2021-01-08 | 2021-01-12 | 2021-01-12 | 26265 | 985 | Yes | Yes | No | Crítico |  | 13.8 | 27 | 27 | 0 | 2 | 0 | 0 | 6 | 0 | 5 | 0 | 0 | 0 | 0 |  | 67 | 3 | 0 | 2 | 0 | 4 | 1 | 444 | 14 |  |  | 1.7 | - |  |  | No |  | 12 | 24/21/15 | 144479 | 19444 | - | 221 | - |  |  | Resultados están dentro de los rangos aceptables. | Nivel de limpieza en estado de Crítico. Contaminación de Silicio en estado crítico. Altos niveles de silicio abrasivo (polvo) causarán alto desgaste. | Resultados están dentro de los rangos aceptables. | Localice la fuente de silicio. Identifique las causas del origen y corrija el Codigo ISO alto del aceite. Asegúrese de que la contaminación no está siendo introducida a través de los equipos de manejo de aceite. Retome la muestra en el próximo intervalo programado.
C0017558 | TEMBLADERA | V-355 | V-355 STDI | CAMION VOLQUETE | VOLVO | FMX 6X4R | SISTEMA DIRECCION | MOBIL ATF 220 | 2020-12-27 | 2021-01-08 | 2021-01-12 | 2021-01-12 | 26265 | 985 | Yes | Yes | No | Crítico |  | 5.5 | 1 | 26 | 0 | 0 | 0 | 0 | 0 | 1 | 0 | 0 | 0 | 0 | 0 |  | 4 | 5 | 0 | 40 | 0 | 14 | 58 | 291 | 250 |  |  | 3.2 | - |  |  | No |  | 20 | 21/18/13 | 16310 | 1757 | - | 49 | - |  |  | Baja viscosidad por posible contaminación con un lubricante de menor viscosidad. | Nivel de limpieza en estado de precaución. | Resultados están dentro de los rangos aceptables. | Localice y corrija la causa de baja viscosidad del aceite. Una baja viscosidad puede reducir la protección por lubricación. Identifique las causas del origen y corrija el Codigo ISO alto del aceite. Asegúrese de que la contaminación no está siendo introducida a través de los equipos de manejo de aceite. Retome la muestra en el próximo intervalo programado.
C0017559 | TEMBLADERA | V-355 | V-355 STHI | CAMION VOLQUETE | VOLVO | FMX 6X4R | SISTEMA HIDRAULICO | MOBIL DTE 24 | 2020-12-27 | 2021-01-08 | 2021-01-12 | 2021-01-12 | 26265 | 985 | No | Yes | No | Crítico |  | 5.4 | 0 | 10 | 0 | 1 | 0 | 1 | 0 | 0 | 0 | 0 | 0 | 0 | 0 |  | 8 | 6 | 0 | 2 | 4 | 142 | 3 | 415 | 665 |  |  | 0.5 | - |  |  | No |  | 12 | 25/22/15 | 252500 | 39170 | - | 192 | - |  |  | Baja viscosidad por posible contaminación con un lubricante de menor viscosidad. | Nivel de limpieza en estado de Crítico. | Resultados están dentro de los rangos aceptables. | Localice y corrija la causa de baja viscosidad del aceite. Una baja viscosidad puede reducir la protección por lubricación. Identifique las causas del origen y corrija el Codigo ISO alto del aceite. Asegúrese de que la contaminación no está siendo introducida a través de los equipos de manejo de aceite. Retome la muestra en el próximo intervalo programado.
C0017560 | TEMBLADERA | V-355 | V-355 DIFE DEL | CAMION VOLQUETE | VOLVO | FMX 6X4R | DIFERENCIAL DELANTERO | MOBILUBE HD 85W-140 | 2020-12-27 | 2021-01-08 | 2021-01-12 | 2021-01-12 | 26265 | 985 | No | No | No | Crítico |  | 24.1 | 0 | 38 | 0 | 0 | 0 | 0 | 0 | 0 | 0 | 0 | 0 | 0 | 0 |  | 7 | 2 | 0 | 2 | 0 | 15 | 1 | 457 | 6 |  |  | 0.9 | - |  |  | No |  | 32 | 25/21/14 | 215721 | 13614 | - | 138 | - |  |  | Resultados están dentro de los rangos aceptables. | Nivel de limpieza en estado de Crítico. | Resultados están dentro de los rangos aceptables. | Identifique las causas del origen y corrija el Codigo ISO alto del aceite. Asegúrese de que la contaminación no está siendo introducida a través de los equipos de manejo de aceite. Retome la muestra en el próximo intervalo programado.
C0017561 | TEMBLADERA | V-355 | V-355 DIFE POS | CAMION VOLQUETE | VOLVO | FMX 6X4R | DIFERENCIAL POSTERIOR | MOBILUBE HD 85W-140 | 2020-12-27 | 2021-01-08 | 2021-01-12 | 2021-01-12 | 26265 | 985 | No | No | No | Crítico |  | 24.2 | 1 | 125 | 0 | 0 | 0 | 1 | 0 | 0 | 2 | 0 | 0 | 0 | 0 |  | 4 | 1 | 0 | 3 | 0 | 5 | 1 | 462 | 4 |  |  | 1 | - |  |  | No |  | 82 | 25/21/15 | 214527 | 14890 | - | 174 | - |  |  | Resultados están dentro de los rangos aceptables. | Nivel de limpieza en estado de Crítico. | Resultados están dentro de los rangos aceptables. | Identifique las causas del origen y corrija el Codigo ISO alto del aceite. Asegúrese de que la contaminación no está siendo introducida a través de los equipos de manejo de aceite. Retome la muestra en el próximo intervalo programado.
C0017562 | TEMBLADERA | V-355 | V-355 CUDE RH | CAMION VOLQUETE | VOLVO | FMX 6X4R | CUBO DEL. RH | MOBILUBE HD 85W-140 | 2020-12-27 | 2021-01-08 | 2021-01-12 | 2021-01-12 | 26265 | 985 | No | No | No | Crítico |  | 24.5 | 0 | 39 | 0 | 0 | 0 | 0 | 0 | 0 | 0 | 0 | 0 | 0 | 0 |  | 7 | 3 | 0 | 2 | 0 | 15 | 1 | 459 | 6 |  |  | 0.9 | - |  |  | No |  | 29 | 25/21/14 | 195738 | 12413 | - | 86 | - |  |  | Resultados están dentro de los rangos aceptables. | Nivel de limpieza en estado de Crítico. | Resultados están dentro de los rangos aceptables. | Identifique las causas del origen y corrija el Codigo ISO alto del aceite. Asegúrese de que la contaminación no está siendo introducida a través de los equipos de manejo de aceite. Retome la muestra en el próximo intervalo programado.
C0017563 | TEMBLADERA | V-355 | V-355 CUDE LH | CAMION VOLQUETE | VOLVO | FMX 6X4R | CUBO DEL. LH | MOBILUBE HD 85W-140 | 2020-12-27 | 2021-01-08 | 2021-01-12 | 2021-01-12 | 26265 | 985 | No | No | No | Crítico |  | 24.3 | 0 | 37 | 0 | 0 | 0 | 0 | 0 | 0 | 1 | 0 | 0 | 0 | 0 |  | 7 | 0 | 0 | 3 | 0 | 15 | 0 | 453 | 6 |  |  | 0.9 | - |  |  | No |  | 25 | 25/21/14 | 228595 | 12149 | - | 92 | - |  |  | Resultados están dentro de los rangos aceptables. | Nivel de limpieza en estado de Crítico. | Resultados están dentro de los rangos aceptables. | Identifique las causas del origen y corrija el Codigo ISO alto del aceite. Asegúrese de que la contaminación no está siendo introducida a través de los equipos de manejo de aceite. Retome la muestra en el próximo intervalo programado.
C0017564 | TEMBLADERA | V-355 | V-355 CUPO RH | CAMION VOLQUETE | VOLVO | FMX 6X4R | CUBO POST. RH | MOBILUBE HD 85W-140 | 2020-12-27 | 2021-01-08 | 2021-01-12 | 2021-01-12 | 26265 | 985 | No | No | No | Crítico |  | 24.7 | 1 | 129 | 0 | 0 | 0 | 1 | 0 | 0 | 2 | 0 | 0 | 0 | 0 |  | 4 | 2 | 0 | 2 | 0 | 6 | 2 | 462 | 4 |  |  | 1 | - |  |  | No |  | 50 | 25/21/14 | 209014 | 13325 | - | 104 | - |  |  | Resultados están dentro de los rangos aceptables. | Nivel de limpieza en estado de Crítico. | Resultados están dentro de los rangos aceptables. | Identifique las causas del origen y corrija el Codigo ISO alto del aceite. Asegúrese de que la contaminación no está siendo introducida a través de los equipos de manejo de aceite. Retome la muestra en el próximo intervalo programado.
C0017565 | TEMBLADERA | V-355 | V-355 CUPO LH | CAMION VOLQUETE | VOLVO | FMX 6X4R | CUBO POST. LH | MOBILUBE HD 85W-140 | 2020-12-27 | 2021-01-08 | 2021-01-12 | 2021-01-12 | 26265 | 985 | No | No | No | Crítico |  | 24.2 | 1 | 128 | 0 | 0 | 0 | 1 | 0 | 0 | 2 | 0 | 0 | 0 | 0 |  | 4 | 3 | 0 | 2 | 0 | 5 | 1 | 459 | 3 |  |  | 1 | - |  |  | No |  | 84 | 25/21/14 | 209566 | 12981 | - | 124 | - |  |  | Resultados están dentro de los rangos aceptables. | Nivel de limpieza en estado de Crítico. | Resultados están dentro de los rangos aceptables. | Identifique las causas del origen y corrija el Codigo ISO alto del aceite. Asegúrese de que la contaminación no está siendo introducida a través de los equipos de manejo de aceite. Retome la muestra en el próximo intervalo programado.
C0017566 | TEMBLADERA | CI-30 | CI-30 MOT | CAMION CISTERNA DE AGUA | VOLVO | FMX 6X4R | MOTOR | MOBIL DELVAC 1 ESP 5W-40 | 2020-12-30 | 2021-01-08 | 2021-01-12 | 2021-01-12 | 5200 | 90 | No | Yes | No | Precaución | 13.8 | 13 | 4 | 6 | 2 | 1 | 1 | 0 | 45 | 1 | 0 | 0 | 0 | 0 | 0 |  | 3 | 3 | 1 | 120 | 0 | 930 | 871 | 928 | 1155 |  | 8.1 | 7.9 | 2.4 | 0 | 0.2 | No |  | 14 | - | - | - | - | - | - |  |  | Baja viscosidad por posible contaminación con un lubricante de menor viscosidad o dilución con combustible. | Resultados están dentro de los rangos aceptables. | Resultados están dentro de los rangos aceptables. | Localice y corrija la causa de baja viscosidad del aceite. Una baja viscosidad puede reducir la protección por lubricación. Retome la muestra en el próximo intervalo.
C0017567 | TEMBLADERA | CI-30 | CI-30 STDI | CAMION CISTERNA DE AGUA | VOLVO | FMX 6X4R | SISTEMA DIRECCION | MOBIL ATF 220 | 2020-12-30 | 2021-01-08 | 2021-01-12 | 2021-01-12 | 5200 | 637 | No | Yes | No | Crítico |  | 5.6 | 2 | 111 | 0 | 1 | 0 | 1 | 0 | 0 | 1 | 0 | 0 | 0 | 0 |  | 4 | 8 | 1 | 23 | 0 | 18 | 62 | 306 | 273 |  |  | 4.1 | - |  |  | No |  | 66 | 21/18/13 | 19270 | 1960 | - | 59 | - |  |  | Baja viscosidad por posible contaminación con un lubricante de menor viscosidad. | Nivel de limpieza en estado de precaución. | Resultados están dentro de los rangos aceptables. | Localice y corrija la causa de baja viscosidad del aceite. Una baja viscosidad puede reducir la protección por lubricación. Identifique las causas del origen y corrija el Codigo ISO alto del aceite. Asegúrese de que la contaminación no está siendo introducida a través de los equipos de manejo de aceite. Retome la muestra en el próximo intervalo programado.
C0017568 | TEMBLADERA | RE-57 | RE-57 MOT | EXCAVADORA DE ORUGAS | VOLVO | EC380DL | MOTOR | VOLVO VDS-4.5 15W-40 | 2020-12-29 | 2021-01-08 | 2021-01-12 | 2021-01-12 | 6178 | 420 | Yes | Yes | No | Crítico | 15.3 | 12.9 | 0 | 4 | 0 | 0 | 0 | 0 | 6 | 0 | 0 | 0 | 0 | 0 | 0 |  | 3 | 4 | 2 | 54 | 0 | 1261 | 734 | 652 | 805 |  | 6.4 | 4.3 | 4.5 | 0 | 0.3 | No |  | 3 | - | - | - | - | - | - |  |  | Baja viscosidad por posible contaminación con un lubricante de menor viscosidad o dilución con combustible. | Niveles de sodio en el límite de precaución pueden representar fugas de refrigerante hacia el cárter del motor o contaminación por sal del medio ambiente. | Resultados están dentro de los rangos aceptables. | Localice la fuente de Sodio. Localice y corrija la causa de baja viscosidad del aceite. Una baja viscosidad puede reducir la protección por lubricación. Retome la muestra en el próximo intervalo.
C0017569 | ATOCONGO | C-71 | C-71 MOT | CARGADOR FRONTAL | KOMATSU | WA500 | MOTOR | MOBIL DELVAC MX 15W-40 | 2021-01-02 | 2021-01-08 | 2021-01-11 | 2021-01-13 | 22228 | 278 | Yes | Yes | No | Crítico | 14.4 | 13.4 | 1 | 6 | 13 | 1 | 0 | 0 | 49 | 0 | 0 | 0 | 0 | 0 | 0 |  | 4 | 0 | 1 | 2 | 0 | 1460 | 1248 | 1084 | 1400 |  | 8.1 | 8.6 | 10.8 | 5.4 | 0.2 | No |  | 12 | - | - | - | - | - | - | - |  | Baja viscosidad por posible contaminación con un lubricante de menor viscosidad o dilución con combustible. | La tasa de nitración aumenta debido a condiciones inadecuadas de combustión e ignición. | Elevado desgaste de Plomo. | Localice y corrija causa de nitración. Localice y corrija la causa de baja viscosidad del aceite. Una baja viscosidad puede reducir la protección por lubricación. Determine la fuente del metal de desgaste excesivo y tome acciones correctivas. Retomar la muestra para monitorear condición.
C0017570 | ATOCONGO | C-71 | C-71 TRAN | CARGADOR FRONTAL | KOMATSU | WA500 | TRANSMISION | MOBILTRANS HD 30 | 2021-01-02 | 2021-01-08 | 2021-01-11 | 2021-01-13 | 22228 | 558 | No | Yes | No | Precaución |  | 10.9 | 4 | 6 | 1 | 1 | 0 | 0 | 0 | 0 | 0 | 0 | 0 | 0 | 0 |  | 5 | 1 | 1 | 1 | 0 | 2948 | 10 | 934 | 1210 |  |  | 0.8 | - |  |  | No |  | 11 | 21/18/13 | 12619 | 1387 | - | 49 | - | - |  | Resultados están dentro de los rangos aceptables. | Nivel de limpieza en estado de precaución. | Resultados están dentro de los rangos aceptables. | Identifique las causas del origen y corrija el Codigo ISO alto del aceite. Asegúrese de que la contaminación no está siendo introducida a través de los equipos de manejo de aceite. Retome la muestra en el próximo intervalo programado.
C0017571 | ATOCONGO | C-71 | C-71 STHI | CARGADOR FRONTAL | KOMATSU | WA500 | SISTEMA HIDRAULICO | MOBILTRANS HD 10W | 2021-01-02 | 2021-01-08 | 2021-01-11 | 2021-01-13 | 22228 | 3904 | No | No | No | Crítico |  | 6.1 | 6 | 14 | 0 | 5 | 0 | 0 | 1 | 0 | 0 | 0 | 0 | 0 | 0 |  | 13 | 5 | 5 | 2 | 0 | 2867 | 24 | 933 | 1179 |  |  | 1.1 | - |  |  | No |  | 12 | 24/18/13 | 88809 | 1508 | - | 43 | - | - |  | Resultados están dentro de los rangos aceptables. | Nivel de limpieza en estado de Crítico. Niveles de sodio, Potasio y Silicio mayores que los esperados. | Desgaste de Aluminio en el límite de precaución. | Localice la fuente de Silicio, Sodio y Potasio. Identifique las causas del origen y corrija el Codigo ISO alto del aceite. Asegúrese de que la contaminación no está siendo introducida a través de los equipos de manejo de aceite. Determine la fuente del metal de desgaste y tome acciones correctivas. Retomar la muestra para monitorear condición.
C0017572 | ATOCONGO | C-71 | C-71 DIFE DEL | CARGADOR FRONTAL | KOMATSU | WA500 | DIFERENCIAL DELANTERO | MOBILTRANS HD 50 | 2021-01-02 | 2021-01-08 | 2021-01-11 | 2021-01-13 | 22228 | 558 | No | No | No | Crítico |  | 17.8 | 0 | 42 | 0 | 1 | 0 | 0 | 0 | 0 | 0 | 0 | 0 | 0 | 0 |  | 6 | 1 | 1 | 1 | 0 | 2873 | 11 | 931 | 1205 |  |  | 0.4 | - |  |  | No |  | 41 | 25/22/16 | 186547 | 30592 | - | 554 | - | - |  | Resultados están dentro de los rangos aceptables. | Nivel de limpieza en estado de Crítico. | Resultados están dentro de los rangos aceptables. | Identifique las causas del origen y corrija el Codigo ISO alto del aceite. Asegúrese de que la contaminación no está siendo introducida a través de los equipos de manejo de aceite. Retome la muestra en el próximo intervalo programado.
C0017573 | ATOCONGO | C-71 | C-71 DIFE POS | CARGADOR FRONTAL | KOMATSU | WA500 | DIFERENCIAL POSTERIOR | MOBILTRANS HD 50 | 2021-01-02 | 2021-01-08 | 2021-01-11 | 2021-01-13 | 22228 | 558 | No | No | No | Crítico |  | 17.9 | 1 | 45 | 0 | 1 | 0 | 0 | 0 | 0 | 0 | 0 | 0 | 0 | 0 |  | 6 | 0 | 1 | 2 | 0 | 2757 | 11 | 929 | 1194 |  |  | 0.4 | - |  |  | No |  | 38 | 25/22/16 | 206123 | 31990 | - | 569 | - | - |  | Resultados están dentro de los rangos aceptables. | Nivel de limpieza en estado de Crítico. | Resultados están dentro de los rangos aceptables. | Identifique las causas del origen y corrija el Codigo ISO alto del aceite. Asegúrese de que la contaminación no está siendo introducida a través de los equipos de manejo de aceite. Retome la muestra en el próximo intervalo programado.
C0017574 | ATOCONGO | C-71 | C-71 MFDEL RH | CARGADOR FRONTAL | KOMATSU | WA500 | MANDO FINAL DEL. RH | MOBILTRANS HD 50 | 2021-01-02 | 2021-01-08 | 2021-01-11 | 2021-01-13 | 22228 | 558 | No | No | No | Crítico |  | 17.8 | 0 | 48 | 1 | 1 | 0 | 0 | 0 | 0 | 0 | 0 | 0 | 0 | 0 |  | 7 | 1 | 1 | 2 | 0 | 2994 | 12 | 934 | 1219 |  |  | 0.4 | - |  |  | No |  | 43 | 25/22/16 | 208308 | 36002 | - | 612 | - | - |  | Resultados están dentro de los rangos aceptables. | Nivel de limpieza en estado de Crítico. | Resultados están dentro de los rangos aceptables. | Identifique las causas del origen y corrija el Codigo ISO alto del aceite. Asegúrese de que la contaminación no está siendo introducida a través de los equipos de manejo de aceite. Retome la muestra en el próximo intervalo programado.
C0017575 | ATOCONGO | C-71 | C-71 MFDEL LH | CARGADOR FRONTAL | KOMATSU | WA500 | MANDO FINAL DEL. LH | MOBILTRANS HD 50 | 2021-01-02 | 2021-01-08 | 2021-01-11 | 2021-01-13 | 22228 | 558 | No | No | No | Crítico |  | 17.8 | 0 | 43 | 0 | 1 | 0 | 0 | 0 | 0 | 0 | 0 | 0 | 0 | 0 |  | 6 | 0 | 1 | 2 | 0 | 2826 | 11 | 929 | 1215 |  |  | 0.5 | - |  |  | No |  | 40 | 25/22/16 | 199425 | 30389 | - | 570 | - | - |  | Resultados están dentro de los rangos aceptables. | Nivel de limpieza en estado de Crítico. | Resultados están dentro de los rangos aceptables. | Identifique las causas del origen y corrija el Codigo ISO alto del aceite. Asegúrese de que la contaminación no está siendo introducida a través de los equipos de manejo de aceite. Retome la muestra en el próximo intervalo programado.
C0017576 | ATOCONGO | C-71 | C-71 MFPOS RH | CARGADOR FRONTAL | KOMATSU | WA500 | MANDO FINAL POST. RH | MOBILTRANS HD 50 | 2021-01-02 | 2021-01-08 | 2021-01-11 | 2021-01-13 | 22228 | 558 | No | No | No | Crítico |  | 18 | 0 | 25 | 0 | 1 | 0 | 0 | 0 | 0 | 0 | 0 | 0 | 0 | 0 |  | 8 | 0 | 1 | 1 | 0 | 2743 | 12 | 941 | 1213 |  |  | 0.5 | - |  |  | No |  | 21 | 24/21/15 | 155508 | 15360 | - | 222 | - | - |  | Resultados están dentro de los rangos aceptables. | Nivel de limpieza en estado de Crítico. | Resultados están dentro de los rangos aceptables. | Identifique las causas del origen y corrija el Codigo ISO alto del aceite. Asegúrese de que la contaminación no está siendo introducida a través de los equipos de manejo de aceite. Retome la muestra en el próximo intervalo programado.
C0017577 | ATOCONGO | C-71 | C-71 MFPOS LH | CARGADOR FRONTAL | KOMATSU | WA500 | MANDO FINAL POST. LH | MOBILTRANS HD 50 | 2021-01-02 | 2021-01-08 | 2021-01-11 | 2021-01-13 | 22228 | 558 | No | No | No | Crítico |  | 17.8 | 0 | 24 | 0 | 1 | 0 | 0 | 0 | 0 | 0 | 0 | 0 | 0 | 0 |  | 7 | 1 | 1 | 2 | 0 | 2719 | 11 | 932 | 1190 |  |  | 0.5 | - |  |  | No |  | 29 | 24/21/15 | 149934 | 15207 | - | 238 | - | - |  | Resultados están dentro de los rangos aceptables. | Nivel de limpieza en estado de Crítico. | Resultados están dentro de los rangos aceptables. | Identifique las causas del origen y corrija el Codigo ISO alto del aceite. Asegúrese de que la contaminación no está siendo introducida a través de los equipos de manejo de aceite. Retome la muestra en el próximo intervalo programado.
C0017578 | ATOCONGO | V-321 | V-321 MOT | CAMION VOLQUETE | VOLVO | FMX 8X4R | MOTOR | MOBIL DELVAC MX 15W-40 | 2020-12-31 | 2021-01-08 | 2021-01-11 | 2021-01-13 | 13398 | 424 | Yes | Yes | No | Crítico | 14.4 | 12.9 | 43 | 12 | 14 | 2 | 1 | 0 | 45 | 1 | 0 | 0 | 0 | 0 | 0 |  | 3 | 0 | 2 | 4 | 0 | 1441 | 1159 | 986 | 1296 |  | 8.6 | 8.9 | 4.7 | 0 | 0.3 | No |  | 14 | - | - | - | - | - | - | - |  | Baja viscosidad por posible contaminación con un lubricante de menor viscosidad o dilución con combustible. | Resultados están dentro de los rangos aceptables. | Elevado desgaste de Cobre y Plomo. | Localice y corrija la causa de baja viscosidad del aceite. Una baja viscosidad puede reducir la protección por lubricación. Determine la fuente de los metales de desgaste excesivo y tome acciones correctivas. Retomar la muestra para monitorear condición.
C0017579 | ATOCONGO | V-321 | V-321 TRAN | CAMION VOLQUETE | VOLVO | FMX 8X4R | TRANSMISION | MOBILUBE HD 80W-90 | 2020-12-31 | 2021-01-08 | 2021-01-11 | 2021-01-13 | 13398 | 1542 | Yes | Yes | No | Precaución |  | 13.8 | 18 | 4 | 0 | 1 | 0 | 0 | 0 | 0 | 0 | 0 | 0 | 0 | 0 |  | 6 | 0 | 0 | 1 | 0 | 11 | 1 | 499 | 43 |  |  | 2 | - |  |  | No |  | 14 | 23/20/14 | 59778 | 7567 | - | 129 | - | - |  | Resultados están dentro de los rangos aceptables. | Nivel de limpieza en estado de precaución. | Resultados están dentro de los rangos aceptables. | Identifique las causas del origen y corrija el Codigo ISO alto del aceite. Asegúrese de que la contaminación no está siendo introducida a través de los equipos de manejo de aceite. Retome la muestra en el próximo intervalo programado.
C0017580 | ATOCONGO | V-321 | V-321 STDI | CAMION VOLQUETE | VOLVO | FMX 8X4R | SISTEMA DIRECCION | MOBIL ATF 220 | 2020-12-31 | 2021-01-08 | 2021-01-11 | 2021-01-13 | 13398 | 1542 | Yes | Yes | No | Crítico |  | 5.8 | 1 | 7 | 0 | 4 | 0 | 0 | 0 | 0 | 0 | 0 | 0 | 0 | 0 |  | 10 | 2 | 1 | 41 | 0 | 39 | 48 | 282 | 213 |  |  | 3 | - |  |  | No |  | 14 | 21/18/14 | 11967 | 1913 | - | 95 | - | - |  | Baja viscosidad por posible contaminación con un lubricante de menor viscosidad. | Nivel de limpieza en estado de precaución. | Resultados están dentro de los rangos aceptables. | Localice y corrija la causa de baja viscosidad del aceite. Una baja viscosidad puede reducir la protección por lubricación. Identifique las causas del origen y corrija el Codigo ISO alto del aceite. Asegúrese de que la contaminación no está siendo introducida a través de los equipos de manejo de aceite. Retome la muestra en el próximo intervalo programado.
C0017581 | ATOCONGO | V-321 | V-321 DIFE DEL | CAMION VOLQUETE | VOLVO | FMX 8X4R | DIFERENCIAL DELANTERO | MOBILUBE HD 85W-140 | 2020-12-31 | 2021-01-08 | 2021-01-11 | 2021-01-13 | 13398 | 1542 | Yes | No | No | Crítico |  | 25.3 | 4 | 39 | 0 | 0 | 0 | 0 | 0 | 0 | 1 | 0 | 0 | 0 | 0 |  | 3 | 0 | 0 | 2 | 0 | 10 | 2 | 482 | 7 |  |  | 0.7 | - |  |  | No |  | 24 | 25/21/15 | 161824 | 14896 | - | 194 | - | - |  | Resultados están dentro de los rangos aceptables. | Nivel de limpieza en estado de Crítico. | Resultados están dentro de los rangos aceptables. | Identifique las causas del origen y corrija el Codigo ISO alto del aceite. Asegúrese de que la contaminación no está siendo introducida a través de los equipos de manejo de aceite. Retome la muestra en el próximo intervalo programado.
C0017582 | ATOCONGO | V-321 | V-321 DIFE POS | CAMION VOLQUETE | VOLVO | FMX 8X4R | DIFERENCIAL POSTERIOR | MOBILUBE HD 85W-140 | 2020-12-31 | 2021-01-08 | 2021-01-11 | 2021-01-13 | 13398 | 1542 | Yes | No | No | Crítico |  | 25.5 | 5 | 47 | 0 | 0 | 0 | 0 | 0 | 0 | 1 | 0 | 0 | 0 | 0 |  | 2 | 0 | 0 | 2 | 0 | 5 | 1 | 474 | 4 |  |  | 0.8 | - |  |  | No |  | 18 | 25/22/14 | 171386 | 20001 | - | 131 | - | - |  | Resultados están dentro de los rangos aceptables. | Nivel de limpieza en estado de Crítico. | Resultados están dentro de los rangos aceptables. | Identifique las causas del origen y corrija el Codigo ISO alto del aceite. Asegúrese de que la contaminación no está siendo introducida a través de los equipos de manejo de aceite. Retome la muestra en el próximo intervalo programado.
C0017583 | ATOCONGO | V-321 | V-321 STHI | CAMION VOLQUETE | VOLVO | FMX 8X4R | SISTEMA HIDRAULICO | MOBILTRANS HD 10W | 2020-12-31 | 2021-01-08 | 2021-01-11 | 2021-01-13 | 13398 | 2976 | Yes | No | No | Crítico |  | 6.5 | 0 | 31 | 0 | 3 | 0 | 1 | 0 | 0 | 0 | 0 | 0 | 0 | 0 |  | 11 | 6 | 2 | 1 | 0 | 2202 | 10 | 734 | 978 |  |  | 0.7 | - |  |  | No |  | 36 | 25/24/18 | 273739 | 133550 | - | 2278 | - | - |  | Resultados están dentro de los rangos aceptables. | Nivel de limpieza en estado de Crítico. | Elevado desgaste de Hierro. | Identifique las causas del origen y corrija el Codigo ISO alto del aceite. Asegúrese de que la contaminación no está siendo introducida a través de los equipos de manejo de aceite. Determine la fuente del metal de desgaste excesivo y tome acciones correctivas. Retomar la muestra para monitorear condición.
C0017584 | ATOCONGO | V-321 | V-321 CUPO RH | CAMION VOLQUETE | VOLVO | FMX 8X4R | CUBO POST. RH | MOBILUBE HD 85W-140 | 2020-12-31 | 2021-01-08 | 2021-01-11 | 2021-01-13 | 13398 | 1542 | Yes | No | No | Crítico |  | 25.4 | 5 | 47 | 0 | 0 | 0 | 0 | 0 | 0 | 1 | 0 | 0 | 0 | 0 |  | 2 | 0 | 0 | 2 | 0 | 5 | 1 | 472 | 4 |  |  | 0.8 | - |  |  | No |  | 16 | 25/22/14 | 177285 | 20549 | - | 142 | - | - |  | Resultados están dentro de los rangos aceptables. | Nivel de limpieza en estado de Crítico. | Resultados están dentro de los rangos aceptables. | Identifique las causas del origen y corrija el Codigo ISO alto del aceite. Asegúrese de que la contaminación no está siendo introducida a través de los equipos de manejo de aceite. Retome la muestra en el próximo intervalo programado.
C0017585 | ATOCONGO | V-321 | V-321 CUPO LH | CAMION VOLQUETE | VOLVO | FMX 8X4R | CUBO POST. LH | MOBILUBE HD 85W-140 | 2020-12-31 | 2021-01-08 | 2021-01-11 | 2021-01-13 | 13398 | 1542 | Yes | No | No | Crítico |  | 25.1 | 5 | 47 | 0 | 0 | 0 | 0 | 0 | 0 | 1 | 0 | 0 | 0 | 0 |  | 2 | 0 | 0 | 1 | 0 | 6 | 1 | 474 | 5 |  |  | 0.8 | - |  |  | No |  | 14 | 25/22/15 | 177089 | 21451 | - | 186 | - | - |  | Resultados están dentro de los rangos aceptables. | Nivel de limpieza en estado de Crítico. | Resultados están dentro de los rangos aceptables. | Identifique las causas del origen y corrija el Codigo ISO alto del aceite. Asegúrese de que la contaminación no está siendo introducida a través de los equipos de manejo de aceite. Retome la muestra en el próximo intervalo programado.
C0017586 | ATOCONGO | V-321 | V-321 CUDE RH | CAMION VOLQUETE | VOLVO | FMX 8X4R | CUBO DEL. RH | MOBILUBE HD 85W-140 | 2020-12-31 | 2021-01-08 | 2021-01-11 | 2021-01-13 | 13398 | 1542 | Yes | No | No | Crítico |  | 25.2 | 4 | 38 | 0 | 0 | 0 | 0 | 1 | 0 | 1 | 0 | 0 | 0 | 0 |  | 3 | 0 | 1 | 2 | 0 | 9 | 1 | 473 | 6 |  |  | 0.8 | - |  |  | No |  | 18 | 25/21/16 | 162425 | 19439 | - | 363 | - | - |  | Resultados están dentro de los rangos aceptables. | Nivel de limpieza en estado de Crítico. | Resultados están dentro de los rangos aceptables. | Identifique las causas del origen y corrija el Codigo ISO alto del aceite. Asegúrese de que la contaminación no está siendo introducida a través de los equipos de manejo de aceite. Retome la muestra en el próximo intervalo programado.
C0017587 | ATOCONGO | V-321 | V-321 CUDE LH | CAMION VOLQUETE | VOLVO | FMX 8X4R | CUBO DEL. LH | MOBILUBE HD 85W-140 | 2020-12-31 | 2021-01-08 | 2021-01-11 | 2021-01-13 | 13398 | 1542 | Yes | No | No | Crítico |  | 25.4 | 3 | 40 | 0 | 0 | 0 | 0 | 1 | 0 | 1 | 0 | 0 | 0 | 0 |  | 3 | 0 | 1 | 1 | 0 | 11 | 1 | 475 | 7 |  |  | 0.7 | - |  |  | No |  | 18 | 25/22/17 | 176938 | 28081 | - | 695 | - | - |  | Resultados están dentro de los rangos aceptables. | Nivel de limpieza en estado de Crítico. | Resultados están dentro de los rangos aceptables. | Identifique las causas del origen y corrija el Codigo ISO alto del aceite. Asegúrese de que la contaminación no está siendo introducida a través de los equipos de manejo de aceite. Retome la muestra en el próximo intervalo programado.
C0017588 | ATOCONGO | V-415 | V-415 MOT | CAMION VOLQUETE | VOLVO | FMX 8X4R | MOTOR | MOBIL DELVAC MX 15W-40 | 2020-12-30 | 2021-01-08 | 2021-01-11 | 2021-01-13 | 9771 | 461 | Yes | Yes | No | Crítico | 14.4 | 12.4 | 39 | 239 | 4 | 3 | 1 | 1 | 46 | 0 | 4 | 0 | 0 | 0 | 0 |  | 12 | 1 | 2 | 2 | 3 | 1438 | 1160 | 1013 | 1311 |  | 8.3 | 12 | 6.4 | 0.1 | 0.4 | No |  | 76 | - | - | - | - | - | - | - |  | Alta oxidación por posible degradación del aceite a altas temperaturas. Baja viscosidad por posible contaminación con un lubricante de menor viscosidad o dilución con combustible. | Resultados están dentro de los rangos aceptables. | Elevado desgaste de Hierro y Cobre. | Revisar el sistema de enfriamiento (termostatos, radiador, bomba de agua, mangueras, etc.). Localice y corrija la causa de baja viscosidad del aceite. Una baja viscosidad puede reducir la protección por lubricación. Determine la fuente de los metales de desgaste excesivo y tome acciones correctivas. Retomar la muestra para monitorear condición.
C0017589 | ATOCONGO | V-364 | V-364 MOT | CAMION VOLQUETE | VOLVO | FMX 8X4R | MOTOR | MOBIL DELVAC MX 15W-40 | 2020-12-29 | 2021-01-08 | 2021-01-11 | 2021-01-13 | 12328 | 385 | Yes | Yes | No | Crítico | 14.4 | 11.6 | 3 | 4 | 1 | 1 | 0 | 0 | 43 | 0 | 0 | 0 | 0 | 0 | 0 |  | 3 | 0 | 1 | 1 | 0 | 1280 | 1099 | 997 | 1256 |  | 8.8 | 15.5 | 3.8 | 1.4 | 0.2 | No | 5 | 14 | - | - | - | - | - | - | - |  | Alta oxidación por posible degradación del aceite a altas temperaturas. Baja viscosidad por posible contaminación con un lubricante de menor viscosidad o dilución con combustible. | Causas posibles de dilución con combustible: Lineas de combustible con fugas, patron de pulverización defectuoso, Inyector goteando, fugas en sellos de bombas de transferencia, bomba de inyección defectuosa, Anillos de sellos ("O-rings") de inyector gastados. | Resultados están dentro de los rangos aceptables. | Revisar el sistema de enfriamiento (termostatos, radiador, bomba de agua, mangueras, etc.). Localice y corrija la causa de baja viscosidad del aceite. Una baja viscosidad puede reducir la protección por lubricación. Retome la muestra en el próximo intervalo.
C0017590 | ATOCONGO | V-367 | V-367 MOT | CAMION VOLQUETE | VOLVO | FMX 8X4R | MOTOR | MOBIL DELVAC MX 15W-40 | 2021-01-02 | 2021-01-08 | 2021-01-11 | 2021-01-13 | 11564 | 431 | Yes | Yes | No | Crítico | 14.4 | 11 | 7 | 34 | 1 | 0 | 0 | 0 | 44 | 0 | 1 | 0 | 0 | 0 | 0 |  | 4 | 0 | 0 | 2 | 0 | 1310 | 1086 | 977 | 1223 |  | 8.4 | 23.9 | 4.3 | 2.3 | 0.2 | No | 7.6 | 19 | - | - | - | - | - | - | - |  | Alta oxidación por posible degradación del aceite a altas temperaturas. Baja viscosidad por posible contaminación con un lubricante de menor viscosidad o dilución con combustible. | Causas posibles de dilución con combustible: Lineas de combustible con fugas, patron de pulverización defectuoso, Inyector goteando, fugas en sellos de bombas de transferencia, bomba de inyección defectuosa, Anillos de sellos ("O-rings") de inyector gastados. | Resultados están dentro de los rangos aceptables. | Revisar el sistema de enfriamiento (termostatos, radiador, bomba de agua, mangueras, etc.). Localice y corrija la causa de baja viscosidad del aceite. Una baja viscosidad puede reducir la protección por lubricación. Retome la muestra en el próximo intervalo.
C0017591 | ATOCONGO | C-46 | C-46 MOT | CARGADOR FRONTAL | CATERPILLAR | 988H | MOTOR | MOBIL DELVAC MX 15W-40 | 2021-01-03 | 2021-01-08 | 2021-01-11 | 2021-01-13 | 7477 | 349 | Yes | Yes | No | Crítico | 14.4 | 13.2 | 11 | 20 | 2 | 0 | 0 | 1 | 46 | 0 | 0 | 0 | 0 | 0 | 0 |  | 4 | 0 | 1 | 2 | 0 | 1362 | 1164 | 1026 | 1320 |  | 8.8 | 6.2 | 5.8 | 0 | 0.3 | No |  | 16 | - | - | - | - | - | - | - |  | Baja viscosidad por posible contaminación con un lubricante de menor viscosidad o dilución con combustible. | Resultados están dentro de los rangos aceptables. | Elevado desgaste de Cobre y Plomo. | Localice y corrija la causa de baja viscosidad del aceite. Una baja viscosidad puede reducir la protección por lubricación. Determine la fuente de los metales de desgaste excesivo y tome acciones correctivas. Retomar la muestra para monitorear condición.
C0017592 | ATOCONGO | V-410 | V-410 MOT | CAMION VOLQUETE | VOLVO | FMX 8X4R | MOTOR | MOBIL DELVAC MX 15W-40 | 2021-01-04 | 2021-01-08 | 2021-01-11 | 2021-01-13 | 10139 | 459 | Yes | Yes | No | Crítico | 14.4 | 11.8 | 2 | 14 | 4 | 3 | 1 | 0 | 45 | 0 | 0 | 0 | 0 | 0 | 0 |  | 6 | 3 | 8 | 2 | 0 | 1358 | 1156 | 1003 | 1279 |  | 7.9 | 18.8 | 6.7 | 0 | 0.5 | No | 4.7 | 14 | - | - | - | - | - | - | - |  | Alta oxidación por posible degradación del aceite a altas temperaturas. Baja viscosidad por posible contaminación con un lubricante de menor viscosidad o dilución con combustible. | Causas posibles de dilución con combustible: Lineas de combustible con fugas, patron de pulverización defectuoso, Inyector goteando, fugas en sellos de bombas de transferencia, bomba de inyección defectuosa, Anillos de sellos ("O-rings") de inyector gastados. | Resultados están dentro de los rangos aceptables. | Revisar el sistema de enfriamiento (termostatos, radiador, bomba de agua, mangueras, etc.). Localice y corrija la causa de baja viscosidad del aceite. Una baja viscosidad puede reducir la protección por lubricación. Retome la muestra en el próximo intervalo.
C0017593 | ATOCONGO | C-72 | C-72 MOT | CARGADOR FRONTAL | CATERPILLAR | 966H | MOTOR | MOBIL DELVAC 1 5W-40 | 2021-01-04 | 2021-01-08 | 2021-01-11 | 2021-01-13 | 24520 | 1038 | Yes | Yes | No | Crítico | 14.8 | 14.1 | 6 | 82 | 5 | 20 | 1 | 3 | 1 | 0 | 1 | 2 | 0 | 0 | 0 |  | 117 | 3 | 8 | 33 | 0 | 2609 | 509 | 1032 | 1318 |  | 9.1 | 20.3 | 17.1 | 0 | 0.7 | No |  | 16 | - | - | - | - | - | - | - |  | Alta oxidación por posible degradación del aceite a altas temperaturas. | La tasa de nitración aumenta debido a condiciones inadecuadas de combustión e ignición. Contaminación de Silicio en estado crítico. Altos niveles de silicio abrasivo (polvo) causarán alto desgaste. Niveles de Potasio mayores que los esperados. | Elevado desgaste de Hierro, Cromo, Aluminio y Plomo. | Localice la fuente de Potasio y Silicio. Localice y corrija causa de nitración. Revisar el sistema de enfriamiento (termostatos, radiador, bomba de agua, mangueras, etc.). Determine la fuente de los metales de desgaste excesivo y tome acciones correctivas. Retomar la muestra para monitorear condición.
C0017594 | ATOCONGO | C-72 | C-72 TRAN | CARGADOR FRONTAL | CATERPILLAR | 966H | TRANSMISION | MOBILTRANS HD 30 | 2021-01-04 | 2021-01-08 | 2021-01-11 | 2021-01-13 | 24520 | 723 | No | Yes | No | Normal |  | 11.2 | 4 | 8 | 0 | 1 | 0 | 0 | 0 | 0 | 0 | 0 | 0 | 0 | 0 |  | 4 | 3 | 1 | 1 | 0 | 2906 | 10 | 907 | 1166 |  |  | 0.9 | - |  |  | No |  | 15 | 19/17/13 | 3134 | 726 | - | 59 | - | - |  | Resultados están dentro de los rangos aceptables. | Resultados están dentro de los rangos aceptables. | Resultados están dentro de los rangos aceptables. | Retome la muestra en el próximo intervalo programado.
C0017595 | ATOCONGO | C-72 | C-72 STHI | CARGADOR FRONTAL | CATERPILLAR | 966H | SISTEMA HIDRAULICO | MOBILTRANS HD 10W | 2021-01-04 | 2021-01-08 | 2021-01-11 | 2021-01-13 | 24520 | 4083 | No | Yes | No | Crítico |  | 6.3 | 6 | 13 | 0 | 8 | 0 | 1 | 0 | 0 | 0 | 0 | 0 | 0 | 0 |  | 21 | 4 | 7 | 2 | 0 | 2851 | 15 | 930 | 1174 |  |  | 2.4 | - |  |  | No |  | 14 | 24/19/13 | 93001 | 4618 | - | 67 | - | - |  | Resultados están dentro de los rangos aceptables. | Nivel de limpieza en estado de Crítico. Contaminación de Silicio en estado crítico. Altos niveles de silicio abrasivo (polvo) causarán alto desgaste. | Presencia de aluminio mayor que el esperado puede representar contaminación con polvo (silicio abrasivo). | El incremento en silicio y aluminio podría potencialmente indicar una contaminación con polvo/tierra como la causa raíz del problema. Identifique las causas del origen y corrija el Codigo ISO alto del aceite. Asegúrese de que la contaminación no está siendo introducida a través de los equipos de manejo de aceite. Retome la muestra en el próximo intervalo programado.
C0017596 | ATOCONGO | C-72 | C-72 DIFE DEL | CARGADOR FRONTAL | CATERPILLAR | 966H | DIFERENCIAL DELANTERO | MOBILTRANS HD 50 | 2021-01-04 | 2021-01-08 | 2021-01-11 | 2021-01-13 | 24520 | 723 | No | No | No | Crítico |  | 17.9 | 0 | 7 | 0 | 1 | 0 | 0 | 0 | 0 | 0 | 0 | 0 | 0 | 0 |  | 8 | 0 | 1 | 1 | 0 | 2908 | 13 | 961 | 1249 |  |  | 0.3 | - |  |  | No |  | 16 | 24/22/17 | 117443 | 21989 | - | 644 | - | - |  | Resultados están dentro de los rangos aceptables. | Nivel de limpieza en estado de Crítico. | Resultados están dentro de los rangos aceptables. | Identifique las causas del origen y corrija el Codigo ISO alto del aceite. Asegúrese de que la contaminación no está siendo introducida a través de los equipos de manejo de aceite. Retome la muestra en el próximo intervalo programado.
C0017597 | ATOCONGO | C-72 | C-72 DIFE POS | CARGADOR FRONTAL | CATERPILLAR | 966H | DIFERENCIAL POSTERIOR | MOBILTRANS HD 50 | 2021-01-04 | 2021-01-08 | 2021-01-11 | 2021-01-13 | 24520 | 723 | No | No | No | Crítico |  | 18.1 | 1 | 19 | 0 | 1 | 0 | 0 | 0 | 0 | 0 | 0 | 0 | 0 | 0 |  | 7 | 1 | 2 | 2 | 0 | 2837 | 13 | 921 | 1194 |  |  | 0.3 | - |  |  | No |  | 16 | 24/20/14 | 106500 | 9139 | - | 150 | - | - |  | Resultados están dentro de los rangos aceptables. | Nivel de limpieza en estado de Crítico. | Resultados están dentro de los rangos aceptables. | Identifique las causas del origen y corrija el Codigo ISO alto del aceite. Asegúrese de que la contaminación no está siendo introducida a través de los equipos de manejo de aceite. Retome la muestra en el próximo intervalo programado.
C0017598 | ATOCONGO | RE-33 | RE-33 STHI | EXCAVADORA DE ORUGAS | CATERPILLAR | 374DL | SISTEMA HIDRAULICO | MOBILTRANS HD 10W | 2021-01-05 | 2021-01-08 | 2021-01-11 | 2021-01-13 | 24284 | 2039 | No | No | No | Crítico |  | 6 | 2 | 11 | 0 | 3 | 0 | 1 | 1 | 0 | 0 | 0 | 0 | 0 | 0 |  | 10 | 6 | 2 | 2 | 0 | 2802 | 31 | 929 | 1176 |  |  | 1.8 | - |  |  | No |  | 18 | 19/16/13 | 2717 | 635 | - | 56 | - | - |  | Resultados están dentro de los rangos aceptables. | Nivel de limpieza en estado de precaución. Contaminación de Silicio en estado crítico. Altos niveles de silicio abrasivo (polvo) causarán alto desgaste. | Presencia de aluminio mayor que el esperado puede representar contaminación con polvo (silicio abrasivo). | El incremento en silicio y aluminio podría potencialmente indicar una contaminación con polvo/tierra como la causa raíz del problema. Identifique las causas del origen y corrija el Codigo ISO alto del aceite. Asegúrese de que la contaminación no está siendo introducida a través de los equipos de manejo de aceite. Retome la muestra en el próximo intervalo programado.
C0017599 | ATOCONGO | C-55 | C-55 MOT | CARGADOR FRONTAL | CATERPILLAR | 988H | MOTOR | MOBIL DELVAC MX 15W-40 | 2021-01-05 | 2021-01-08 | 2021-01-11 | 2021-01-13 | 4631 | 277 | Yes | Yes | No | Crítico | 14.4 | 13.5 | 36 | 15 | 6 | 0 | 0 | 1 | 48 | 0 | 0 | 0 | 0 | 0 | 0 |  | 5 | 0 | 1 | 2 | 0 | 1421 | 1213 | 1023 | 1340 |  | 8.2 | 7.3 | 8.4 | 2.3 | 0.3 | No |  | 15 | - | - | - | - | - | - | - |  | Baja viscosidad por posible contaminación con un lubricante de menor viscosidad o dilución con combustible. | Resultados están dentro de los rangos aceptables. | Elevado desgaste de Cobre y Plomo. | Localice y corrija la causa de baja viscosidad del aceite. Una baja viscosidad puede reducir la protección por lubricación. Determine la fuente de los metales de desgaste excesivo y tome acciones correctivas. Retomar la muestra para monitorear condición.
C0017600 | ATOCONGO | V-402 | V-402 MOT | CAMION VOLQUETE | VOLVO | FMX 8X4R | MOTOR | MOBIL DELVAC MX 15W-40 | 2021-01-05 | 2021-01-08 | 2021-01-11 | 2021-01-13 | 10334 | 468 | Yes | Yes | No | Crítico | 14.4 | 11.3 | 2 | 15 | 7 | 1 | 1 | 0 | 45 | 0 | 0 | 0 | 0 | 0 | 0 |  | 4 | 40 | 11 | 4 | 0 | 1319 | 1124 | 979 | 1256 |  | 8.3 | 22.7 | 7.2 | 0.5 | 0.5 | No | 5.8 | 16 | - | - | - | - | - | - | - |  | Alta oxidación por posible degradación del aceite a altas temperaturas. Baja viscosidad por posible contaminación con un lubricante de menor viscosidad o dilución con combustible. | Causas posibles de dilución con combustible: Lineas de combustible con fugas, patron de pulverización defectuoso, Inyector goteando, fugas en sellos de bombas de transferencia, bomba de inyección defectuosa, Anillos de sellos ("O-rings") de inyector gastados. Niveles de Sodio y Potasio mayores que los esperados pueden representar fugas de refrigerante hacia el cárter del motor. | Desgaste de Plomo en el límite de precaución. | Localice la fuente de Sodio y Potasio. Revisar el sistema de enfriamiento (termostatos, radiador, bomba de agua, mangueras, etc.). Localice y corrija la causa de baja viscosidad del aceite. Una baja viscosidad puede reducir la protección por lubricación. Determine la fuente del metal de desgaste y tome acciones correctivas. Retomar la muestra para monitorear condición.
C0017601 | ATOCONGO | V-402 | V-402 TRAN | CAMION VOLQUETE | VOLVO | FMX 8X4R | TRANSMISION | MOBILUBE HD 80W-90 | 2021-01-05 | 2021-01-08 | 2021-01-11 | 2021-01-13 | 10334 | 830 | No | No | No | Crítico |  | 14.1 | 8 | 5 | 0 | 0 | 0 | 0 | 0 | 0 | 0 | 0 | 0 | 0 | 0 |  | 6 | 0 | 0 | 1 | 0 | 11 | 1 | 502 | 37 |  |  | 1.4 | - |  |  | No |  | 12 | 24/22/17 | 100760 | 29525 | - | 1014 | - | - |  | Resultados están dentro de los rangos aceptables. | Nivel de limpieza en estado de Crítico. | Resultados están dentro de los rangos aceptables. | Identifique las causas del origen y corrija el Codigo ISO alto del aceite. Asegúrese de que la contaminación no está siendo introducida a través de los equipos de manejo de aceite. Retome la muestra en el próximo intervalo programado.
C0017602 | ATOCONGO | V-402 | V-402 STDI | CAMION VOLQUETE | VOLVO | FMX 8X4R | SISTEMA DIRECCION | MOBIL ATF 220 | 2021-01-05 | 2021-01-08 | 2021-01-11 | 2021-01-13 | 10334 | 830 | No | Yes | No | Crítico |  | 6 | 1 | 88 | 0 | 2 | 0 | 0 | 0 | 0 | 1 | 0 | 0 | 0 | 0 |  | 5 | 3 | 1 | 41 | 0 | 21 | 63 | 303 | 252 |  |  | 1.6 | - |  |  | No |  | 57 | 21/17/13 | 10098 | 994 | - | 57 | - | - |  | Baja viscosidad por posible contaminación con un lubricante de menor viscosidad. | Nivel de limpieza en estado de precaución. | Resultados están dentro de los rangos aceptables. | Localice y corrija la causa de baja viscosidad del aceite. Una baja viscosidad puede reducir la protección por lubricación. Identifique las causas del origen y corrija el Codigo ISO alto del aceite. Asegúrese de que la contaminación no está siendo introducida a través de los equipos de manejo de aceite. Retome la muestra en el próximo intervalo programado.
C0017603 | ATOCONGO | V-402 | V-402 STHI | CAMION VOLQUETE | VOLVO | FMX 8X4R | SISTEMA HIDRAULICO | MOBIL DTE 26 | 2021-01-05 | 2021-01-08 | 2021-01-11 | 2021-01-13 | 10334 | 4430 | No | No | No | Crítico |  | 8.2 | 0 | 6 | 0 | 2 | 0 | 0 | 0 | 0 | 0 | 0 | 0 | 0 | 0 |  | 6 | 5 | 2 | 2 | 0 | 228 | 5 | 451 | 693 |  |  | 1.1 | - |  |  | No |  | 16 | 24/20/14 | 85795 | 9693 | - | 104 | - | - |  | Resultados están dentro de los rangos aceptables. | Nivel de limpieza en estado de Crítico. | Resultados están dentro de los rangos aceptables. | Identifique las causas del origen y corrija el Codigo ISO alto del aceite. Asegúrese de que la contaminación no está siendo introducida a través de los equipos de manejo de aceite. Retome la muestra en el próximo intervalo programado.
C0017604 | ATOCONGO | V-402 | V-402 DIFE DEL | CAMION VOLQUETE | VOLVO | FMX 8X4R | DIFERENCIAL DELANTERO | MOBILUBE HD 85W-140 | 2021-01-05 | 2021-01-08 | 2021-01-11 | 2021-01-13 | 10334 | 830 | No | No | No | Precaución |  | 24.5 | 0 | 57 | 0 | 0 | 0 | 0 | 0 | 0 | 1 | 0 | 0 | 0 | 0 |  | 2 | 0 | 0 | 2 | 0 | 7 | 1 | 480 | 4 |  |  | 1.1 | - |  |  | No |  | 53 | 23/20/15 | 78964 | 7167 | - | 253 | - | - |  | Resultados están dentro de los rangos aceptables. | Nivel de limpieza en estado de precaución. | Resultados están dentro de los rangos aceptables. | Identifique las causas del origen y corrija el Codigo ISO alto del aceite. Asegúrese de que la contaminación no está siendo introducida a través de los equipos de manejo de aceite. Retome la muestra en el próximo intervalo programado.
C0017605 | ATOCONGO | V-402 | V-402 DIFE POS | CAMION VOLQUETE | VOLVO | FMX 8X4R | DIFERENCIAL POSTERIOR | MOBILUBE HD 85W-140 | 2021-01-05 | 2021-01-08 | 2021-01-11 | 2021-01-13 | 10334 | 830 | No | No | No | Crítico |  | 24.7 | 1 | 58 | 0 | 0 | 0 | 0 | 0 | 0 | 1 | 0 | 0 | 0 | 0 |  | 2 | 0 | 0 | 2 | 0 | 8 | 1 | 480 | 5 |  |  | 1.1 | - |  |  | No |  | 48 | 24/21/16 | 100880 | 14042 | - | 547 | - | - |  | Resultados están dentro de los rangos aceptables. | Nivel de limpieza en estado de Crítico. | Resultados están dentro de los rangos aceptables. | Identifique las causas del origen y corrija el Codigo ISO alto del aceite. Asegúrese de que la contaminación no está siendo introducida a través de los equipos de manejo de aceite. Retome la muestra en el próximo intervalo programado.
C0017606 | ATOCONGO | V-402 | V-402 CUPO LH | CAMION VOLQUETE | VOLVO | FMX 8X4R | CUBO POST. LH | MOBILUBE HD 85W-140 | 2021-01-05 | 2021-01-08 | 2021-01-11 | 2021-01-13 | 10334 | 830 | No | No | No | Precaución |  | 24.7 | 0 | 57 | 0 | 0 | 0 | 0 | 0 | 0 | 1 | 0 | 0 | 0 | 0 |  | 2 | 0 | 1 | 2 | 0 | 7 | 1 | 487 | 3 |  |  | 1 | - |  |  | No |  | 43 | 23/19/13 | 59636 | 3304 | - | 57 | - | - |  | Resultados están dentro de los rangos aceptables. | Nivel de limpieza en estado de precaución. | Resultados están dentro de los rangos aceptables. | Identifique las causas del origen y corrija el Codigo ISO alto del aceite. Asegúrese de que la contaminación no está siendo introducida a través de los equipos de manejo de aceite. Retome la muestra en el próximo intervalo programado.
C0017607 | ATOCONGO | V-402 | V-402 CUPO RH | CAMION VOLQUETE | VOLVO | FMX 8X4R | CUBO POST. RH | MOBILUBE HD 85W-140 | 2021-01-05 | 2021-01-08 | 2021-01-11 | 2021-01-13 | 10334 | 830 | No | No | No | Precaución |  | 24.6 | 0 | 57 | 0 | 0 | 0 | 0 | 0 | 0 | 1 | 0 | 0 | 0 | 0 |  | 2 | 0 | 0 | 2 | 0 | 16 | 1 | 483 | 8 |  |  | 1 | - |  |  | No |  | 47 | 23/19/13 | 60141 | 3299 | - | 48 | - | - |  | Resultados están dentro de los rangos aceptables. | Nivel de limpieza en estado de precaución. | Resultados están dentro de los rangos aceptables. | Identifique las causas del origen y corrija el Codigo ISO alto del aceite. Asegúrese de que la contaminación no está siendo introducida a través de los equipos de manejo de aceite. Retome la muestra en el próximo intervalo programado.
C0017608 | ATOCONGO | V-402 | V-402 CUDE LH | CAMION VOLQUETE | VOLVO | FMX 8X4R | CUBO DEL. LH | MOBILUBE HD 85W-140 | 2021-01-05 | 2021-01-08 | 2021-01-11 | 2021-01-13 | 10334 | 830 | No | No | No | Crítico |  | 24.8 | 1 | 203 | 0 | 0 | 0 | 1 | 1 | 1 | 2 | 0 | 0 | 0 | 0 |  | 2 | 0 | 0 | 2 | 0 | 5 | 1 | 483 | 3 |  |  | 0.9 | - |  |  | No |  | 319 | 25/20/13 | 171201 | 9320 | - | 70 | - | - |  | Resultados están dentro de los rangos aceptables. | Nivel de limpieza en estado de Crítico. | Desgaste de Hierro en el límite de precaución. | Identifique las causas del origen y corrija el Codigo ISO alto del aceite. Asegúrese de que la contaminación no está siendo introducida a través de los equipos de manejo de aceite. Desgaste de Hierro en el límite de precaución.
C0017609 | ATOCONGO | V-402 | V-402 CUDE RH | CAMION VOLQUETE | VOLVO | FMX 8X4R | CUBO DEL. RH | MOBILUBE HD 85W-140 | 2021-01-05 | 2021-01-08 | 2021-01-11 | 2021-01-13 | 10334 | 830 | No | No | No | Crítico |  | 24.9 | 1 | 196 | 0 | 0 | 0 | 1 | 1 | 1 | 2 | 0 | 0 | 0 | 0 |  | 3 | 0 | 0 | 2 | 0 | 6 | 1 | 486 | 4 |  |  | 1 | - |  |  | No |  | 326 | 25/21/16 | 185172 | 16612 | - | 456 | - | - |  | Resultados están dentro de los rangos aceptables. | Nivel de limpieza en estado de Crítico. | Desgaste de Hierro en el límite de precaución. | Identifique las causas del origen y corrija el Codigo ISO alto del aceite. Asegúrese de que la contaminación no está siendo introducida a través de los equipos de manejo de aceite. Desgaste de Hierro en el límite de precaución.
C0017610 | BROCAL | EP-19 | EP-19 MOT | PERFORADORA DE ORUGAS | INGERSOLL RAND | DM45 | MOTOR | MOBIL DELVAC MX 15W-40 | 2021-01-06 | 2021-01-12 | 2021-01-13 | 2021-01-14 | 24675 | 50 | Yes | Yes | No | Normal | 14.4 | 14.1 | 3 | 7 | 0 | 0 | 0 | 0 | 45 | 0 | 0 | 0 | 0 | 0 | 0 | 0 | 4 | 0 | 1 | 3 | 0 | 1428 | 1159 | 997 | 1348 | 0 | 8.5 | 3.2 | 4.3 | 0 | 0.5 | No |  | 12 | - | - | - | - | - | - | - |  | Resultados están dentro de los rangos aceptables. | Resultados están dentro de los rangos aceptables. | Resultados están dentro de los rangos aceptables. | Retome la muestra en el próximo intervalo programado.
C0017611 | BROCAL | EP-19 | EP-19 STHI | PERFORADORA DE ORUGAS | INGERSOLL RAND | DM45 | SISTEMA HIDRAULICO | MOBIL DTE 10 EXCEL 32 | 2021-01-06 | 2021-01-12 | 2021-01-13 | 2021-01-14 | 24675 | 160 | No | No | No | Precaución |  | 6.9 | 2 | 2 | 1 | 0 | 0 | 0 | 0 | 0 | 0 | 0 | 0 | 0 | 0 | 0 | 2 | 2 | 1 | 2 | 0 | 271 | 3 | 401 | 109 | 0 |  | 0 | - |  |  | No |  | 10 | 19/17/15 | 2920 | 1140 | - | 231 | - | - |  | Resultados están dentro de los rangos aceptables. | Nivel de limpieza en estado de precaución. | Resultados están dentro de los rangos aceptables. | Identifique las causas del origen y corrija el Codigo ISO alto del aceite. Asegúrese de que la contaminación no está siendo introducida a través de los equipos de manejo de aceite. Retome la muestra en el próximo intervalo programado.
C0017612 | BROCAL | EP-19 | EP-19 PTO | PERFORADORA DE ORUGAS | INGERSOLL RAND | DM45 | PTO | MOBILUBE HD 80W-90 | 2021-01-06 | 2021-01-12 | 2021-01-13 | 2021-01-14 | 24675 | 160 | No | No |  | Crítico |  | 13.7 | 0 | 64 | 0 | 3 | 0 | 0 | 0 | 0 | 2 | 0 | 0 | 0 | 0 | 0 | 22 | 1 | 2 | 2 | 2 | 47 | 7 | 461 | 24 | 0 |  | 3 | - |  |  | No |  | 42 | 25/24/19 | 228967 | 123583 | - | 2753 | - | - |  | Resultados están dentro de los rangos aceptables. | Nivel de limpieza en estado de Crítico. | Resultados están dentro de los rangos aceptables. | Identifique las causas del origen y corrija el Codigo ISO alto del aceite. Asegúrese de que la contaminación no está siendo introducida a través de los equipos de manejo de aceite. Retome la muestra en el próximo intervalo programado.
C0017613 | BROCAL | EP-19 | EP-19 MF RH | PERFORADORA DE ORUGAS | INGERSOLL RAND | DM45 | MANDO FINAL RH | MOBILUBE HD 80W-90 | 2021-01-06 | 2021-01-12 | 2021-01-13 | 2021-01-14 | 24675 | 160 | Yes | No | No | Crítico |  | 13.2 | 4 | 234 | 1 | 16 | 0 | 3 | 0 | 0 | 6 | 1 | 0 | 0 | 0 | 0 | 72 | 0 | 7 | 3 | 0 | 77 | 14 | 457 | 32 | 0 |  | 2.8 | - |  |  | No |  | 96 | 25/25/17 | 312163 | 166924 | - | 1032 | - | - |  | Baja viscosidad por posible contaminación con un lubricante de menor viscosidad. | Nivel de limpieza en estado de Crítico. Nivel de Silicio en el límite de precaución. | Elevado desgaste de Hierro. | Localice la fuente de silicio. Localice y corrija la causa de baja viscosidad del aceite. Una baja viscosidad puede reducir la protección por lubricación. Identifique las causas del origen y corrija el Codigo ISO alto del aceite. Asegúrese de que la contaminación no está siendo introducida a través de los equipos de manejo de aceite. Determine la fuente del metal de desgaste excesivo y tome acciones correctivas. Retomar la muestra para monitorear condición.
C0017614 | BROCAL | EP-19 | EP-19 MF LH | PERFORADORA DE ORUGAS | INGERSOLL RAND | DM45 | MANDO FINAL LH | MOBILUBE HD 80W-90 | 2021-01-06 | 2021-01-12 | 2021-01-13 | 2021-01-14 | 24675 | 160 | Yes | No | No | Crítico |  | 12.3 | 2 | 63 | 1 | 4 | 0 | 1 | 0 | 0 | 1 | 0 | 0 | 0 | 0 | 0 | 18 | 1 | 2 | 2 | 0 | 86 | 5 | 457 | 44 | 0 |  | 5 | - |  |  | No |  | 35 | 25/23/16 | 211602 | 65870 | - | 508 | - | - |  | Baja viscosidad por posible contaminación con un lubricante de menor viscosidad. | Nivel de limpieza en estado de Crítico. | Resultados están dentro de los rangos aceptables. | Localice y corrija la causa de baja viscosidad del aceite. Una baja viscosidad puede reducir la protección por lubricación. Identifique las causas del origen y corrija el Codigo ISO alto del aceite. Asegúrese de que la contaminación no está siendo introducida a través de los equipos de manejo de aceite. Retome la muestra en el próximo intervalo programado.
C0017615 | BROCAL | EP-19 | EP-19 CJRO | PERFORADORA DE ORUGAS | INGERSOLL RAND | DM45 | CABEZAL DE ROTACION | MOBILUBE HD 80W-90 | 2021-01-06 | 2021-01-12 | 2021-01-13 | 2021-01-14 | 24675 | 276 | Yes | Yes | No | Crítico |  | 14.5 | 0 | 5 | 0 | 0 | 0 | 0 | 7 | 0 | 0 | 0 | 0 | 0 | 0 | 0 | 4 | 0 | 1 | 2 | 0 | 18 | 2 | 444 | 11 | 0 |  | 1.3 | - |  |  | No |  | 7 | 25/23/16 | 207562 | 68733 | - | 550 | - | - |  | Resultados están dentro de los rangos aceptables. | Nivel de limpieza en estado de Crítico. | Resultados están dentro de los rangos aceptables. | Identifique las causas del origen y corrija el Codigo ISO alto del aceite. Asegúrese de que la contaminación no está siendo introducida a través de los equipos de manejo de aceite. Retome la muestra en el próximo intervalo programado.
C0017616 | BROCAL | EP-19 | EP-19 COMP | PERFORADORA DE ORUGAS | INGERSOLL RAND | DM45 | COMPRESOR | MOBIL SHC RARUS 46 | 2021-01-06 | 2021-01-12 | 2021-01-13 | 2021-01-14 | 24675 | 160 | No | No | No | Crítico |  | 7.4 | 0 | 1 | 0 | 0 | 0 | 0 | 0 | 0 | 0 | 0 | 0 | 0 | 0 | 0 | 2 | 0 | 1 | 1 | 0 | 1 | 0 | 177 | 2 | 0 |  | 0 | - |  |  | Si |  | 22 | 24/22/18 | 128363 | 28890 | - | 1892 | - | - |  | Resultados están dentro de los rangos aceptables. | Ligera presencia de agua. Nivel de limpieza en estado de Crítico. | Resultados están dentro de los rangos aceptables. | Identifique las causas del origen y corrija el Codigo ISO alto del aceite. Asegúrese de que la contaminación no está siendo introducida a través de los equipos de manejo de aceite. Retome la muestra en el próximo intervalo programado.
C0017617 | BROCAL | RO-06 | RO-06 MOT | RODILLO VIBRATORIO | BOMAG | BW 211D | MOTOR | MOBIL DELVAC MX 15W-40 | 2021-01-06 | 2021-01-12 | 2021-01-13 | 2021-01-14 | 6601 | 250 | Yes | Yes | No | Normal | 14.4 | 14.1 | 1 | 7 | 1 | 1 | 0 | 1 | 10 | 0 | 0 | 0 | 0 | 0 | 0 | 0 | 7 | 1 | 3 | 70 | 0 | 1323 | 779 | 658 | 869 | 0 | 6.9 | 11.9 | 15.5 | 8.5 | 0.2 | No |  | 12 | - | - | - | - | - | - | - |  | Resultados están dentro de los rangos aceptables. | Resultados están dentro de los rangos aceptables. | Resultados están dentro de los rangos aceptables. | Retome la muestra en el próximo intervalo programado.
C0017618 | TANTAHUATAY | V-301 | V-301 MOT | CAMION VOLQUETE | VOLVO | FMX 8X4R | MOTOR | MOBIL DELVAC MX 15W-40 | 2020-12-30 | 2021-01-12 | 2021-01-14 | 2021-01-18 | 11288 | 317 | Yes | Yes | No | Crítico | 14.4 | 12.9 | 4 | 13 | 2 | 1 | 0 | 0 | 46 | 1 | 0 | 0 | 0 | 0 | 0 | 0 | 3 | 4 | 5 | 4 | 0 | 1455 | 1193 | 962 | 1284 | 0 | 8.3 | 5.8 | 5.7 | 0 | 0.6 | No |  | 15 | - | - | - | - | - | - | - |  | Baja viscosidad por posible contaminación con un lubricante de menor viscosidad o dilución con combustible. | Resultados están dentro de los rangos aceptables. | Resultados están dentro de los rangos aceptables. | Localice y corrija la causa de baja viscosidad del aceite. Una baja viscosidad puede reducir la protección por lubricación. Retome la muestra en el próximo intervalo.
C0017619 | TANTAHUATAY | V-301 | V-301 DIFE DEL | CAMION VOLQUETE | VOLVO | FMX 8X4R | DIFERENCIAL DELANTERO | MOBILUBE HD 85W-140 | 2020-12-30 | 2021-01-12 | 2021-01-14 | 2021-01-18 | 11288 | 1587 | Yes | No | No | Crítico |  | 24.2 | 8 | 81 | 0 | 0 | 0 | 0 | 1 | 0 | 2 | 0 | 0 | 0 | 0 | 0 | 2 | 1 | 1 | 4 | 0 | 16 | 7 | 435 | 18 | 0 |  | 1.2 | - |  |  | No |  | 31 | 25/22/15 | 227824 | 29915 | - | 282 | - | - |  | Resultados están dentro de los rangos aceptables. | Nivel de limpieza en estado de Crítico. | Resultados están dentro de los rangos aceptables. | Identifique las causas del origen y corrija el Codigo ISO alto del aceite. Asegúrese de que la contaminación no está siendo introducida a través de los equipos de manejo de aceite. Retome la muestra en el próximo intervalo programado.
C0017620 | TANTAHUATAY | V-301 | V-301 DIFE POS | CAMION VOLQUETE | VOLVO | FMX 8X4R | DIFERENCIAL POSTERIOR | MOBILUBE HD 85W-140 | 2020-12-30 | 2021-01-12 | 2021-01-14 | 2021-01-18 | 11288 | 1587 | Yes | No | No | Crítico |  | 24.5 | 6 | 191 | 0 | 3 | 0 | 2 | 1 | 1 | 3 | 0 | 0 | 0 | 0 | 0 | 16 | 1 | 1 | 5 | 0 | 27 | 9 | 450 | 19 | 0 |  | 1 | - |  |  | No |  | 84 | 26/25/15 | 465364 | 237710 | - | 312 | - | - |  | Resultados están dentro de los rangos aceptables. | Nivel de limpieza en estado de Crítico. | Desgaste de Hierro en el límite de precaución. | Identifique las causas del origen y corrija el Codigo ISO alto del aceite. Asegúrese de que la contaminación no está siendo introducida a través de los equipos de manejo de aceite. Determine la fuente del metal de desgaste y tome acciones correctivas. Retomar la muestra para monitorear condición.
C0017621 | TANTAHUATAY | V-301 | V-301 CUDE RH | CAMION VOLQUETE | VOLVO | FMX 8X4R | CUBO DEL. RH | MOBILUBE HD 85W-140 | 2020-12-30 | 2021-01-12 | 2021-01-14 | 2021-01-18 | 11288 | 1587 | Yes | No | No | Crítico |  | 23.9 | 8 | 83 | 0 | 0 | 0 | 0 | 1 | 0 | 2 | 0 | 0 | 0 | 0 | 0 | 2 | 4 | 1 | 4 | 0 | 16 | 7 | 445 | 18 | 0 |  | 1.1 | - |  |  | No |  | 33 | 25/22/15 | 218809 | 27850 | - | 189 | - | - |  | Resultados están dentro de los rangos aceptables. | Nivel de limpieza en estado de Crítico. | Resultados están dentro de los rangos aceptables. | Identifique las causas del origen y corrija el Codigo ISO alto del aceite. Asegúrese de que la contaminación no está siendo introducida a través de los equipos de manejo de aceite. Retome la muestra en el próximo intervalo programado.
C0017622 | TANTAHUATAY | V-301 | V-301 CUDE LH | CAMION VOLQUETE | VOLVO | FMX 8X4R | CUBO DEL. LH | MOBILUBE HD 85W-140 | 2020-12-30 | 2021-01-12 | 2021-01-14 | 2021-01-18 | 11288 | 1587 | Yes | No | No | Crítico |  | 24.1 | 8 | 79 | 0 | 0 | 0 | 1 | 1 | 0 | 2 | 0 | 0 | 0 | 0 | 0 | 2 | 0 | 0 | 4 | 0 | 16 | 7 | 434 | 18 | 0 |  | 1.2 | - |  |  | No |  | 31 | 25/22/15 | 219626 | 26739 | - | 160 | - | - |  | Resultados están dentro de los rangos aceptables. | Nivel de limpieza en estado de Crítico. | Resultados están dentro de los rangos aceptables. | Identifique las causas del origen y corrija el Codigo ISO alto del aceite. Asegúrese de que la contaminación no está siendo introducida a través de los equipos de manejo de aceite. Retome la muestra en el próximo intervalo programado.
C0017623 | TANTAHUATAY | V-301 | V-301 CUPO RH | CAMION VOLQUETE | VOLVO | FMX 8X4R | CUBO POST. RH | MOBILUBE HD 85W-140 | 2020-12-30 | 2021-01-12 | 2021-01-14 | 2021-01-18 | 11288 | 1587 | Yes | No | No | Crítico |  | 24.3 | 6 | 195 | 0 | 3 | 0 | 2 | 1 | 1 | 3 | 0 | 0 | 0 | 0 | 0 | 16 | 0 | 1 | 6 | 0 | 27 | 8 | 452 | 19 | 0 |  | 1 | - |  |  | No |  | 82 | 26/25/15 | 389796 | 198238 | - | 287 | - | - |  | Resultados están dentro de los rangos aceptables. | Nivel de limpieza en estado de Crítico. | Desgaste de Hierro en el límite de precaución. | Identifique las causas del origen y corrija el Codigo ISO alto del aceite. Asegúrese de que la contaminación no está siendo introducida a través de los equipos de manejo de aceite. Determine la fuente del metal de desgaste y tome acciones correctivas. Retomar la muestra para monitorear condición.
C0017624 | TANTAHUATAY | V-301 | V-301 CUPO LH | CAMION VOLQUETE | VOLVO | FMX 8X4R | CUBO POST. LH | MOBILUBE HD 85W-140 | 2020-12-30 | 2021-01-12 | 2021-01-14 | 2021-01-18 | 11288 | 1587 | Yes | No | No | Crítico |  | 24.4 | 6 | 191 | 0 | 3 | 0 | 2 | 1 | 0 | 3 | 0 | 0 | 0 | 1 | 0 | 15 | 1 | 1 | 6 | 0 | 26 | 8 | 435 | 19 | 0 |  | 1 | - |  |  | No |  | 84 | 26/25/15 | 373291 | 192797 | - | 281 | - | - |  | Resultados están dentro de los rangos aceptables. | Nivel de limpieza en estado de Crítico. | Desgaste de Hierro en el límite de precaución. | Identifique las causas del origen y corrija el Codigo ISO alto del aceite. Asegúrese de que la contaminación no está siendo introducida a través de los equipos de manejo de aceite. Determine la fuente del metal de desgaste y tome acciones correctivas. Retomar la muestra para monitorear condición.
C0017625 | TANTAHUATAY | V-301 | V-301 STDI | CAMION VOLQUETE | VOLVO | FMX 8X4R | SISTEMA DIRECCION | MOBIL ATF 220 | 2020-12-30 | 2021-01-12 | 2021-01-14 | 2021-01-18 | 11288 | 1587 | Yes | Yes | No | Crítico |  | 5.9 | 0 | 19 | 0 | 4 | 0 | 1 | 1 | 0 | 0 | 0 | 0 | 0 | 0 | 0 | 9 | 7 | 1 | 49 | 0 | 60 | 57 | 285 | 231 | 0 |  | 14.9 | - |  |  | No |  | 17 | 22/17/12 | 22958 | 933 | - | 25 | - | - |  | Baja viscosidad por posible contaminación con un lubricante de menor viscosidad. | Nivel de limpieza en estado de precaución. | Resultados están dentro de los rangos aceptables. | Localice y corrija la causa de baja viscosidad del aceite. Una baja viscosidad puede reducir la protección por lubricación. Identifique las causas del origen y corrija el Codigo ISO alto del aceite. Asegúrese de que la contaminación no está siendo introducida a través de los equipos de manejo de aceite. Retome la muestra en el próximo intervalo programado.
C0017626 | TANTAHUATAY | V-301 | V-301 STHI | CAMION VOLQUETE | VOLVO | FMX 8X4R | SISTEMA HIDRAULICO | MOBIL DTE 26 | 2020-12-30 | 2021-01-12 | 2021-01-14 | 2021-01-18 | 11288 | 1587 | Yes | Yes | No | Crítico |  | 7.5 | 1 | 55 | 0 | 7 | 0 | 5 | 0 | 0 | 1 | 0 | 0 | 0 | 0 | 0 | 14 | 8 | 2 | 4 | 0 | 856 | 8 | 503 | 735 | 0 |  | 2.7 | - |  |  | No |  | 32 | 26/24/16 | 342607 | 149749 | - | 629 | - | - |  | Baja viscosidad por posible contaminación con un lubricante de menor viscosidad. | Nivel de limpieza en estado de Crítico. | Elevado desgaste de Hierro y Cromo. | Localice y corrija la causa de baja viscosidad del aceite. Una baja viscosidad puede reducir la protección por lubricación. Identifique las causas del origen y corrija el Codigo ISO alto del aceite. Asegúrese de que la contaminación no está siendo introducida a través de los equipos de manejo de aceite. Determine la fuente de los metales de desgaste excesivo y tome acciones correctivas. Retomar la muestra para monitorear condición.
C0017627 | TANTAHUATAY | V-301 | V-301 TRAN | CAMION VOLQUETE | VOLVO | FMX 8X4R | TRANSMISION | VOLVO GEAR BOX OIL 80W90 | 2020-12-30 | 2021-01-12 | 2021-01-14 | 2021-01-18 | 11288 | 1587 | Yes | Yes | No | Crítico |  | 13.5 | 106 | 5 | 0 | 1 | 0 | 0 | 0 | 0 | 0 | 0 | 0 | 0 | 0 | 0 | 6 | 4 | 1 | 3 | 0 | 41 | 1 | 485 | 161 | 0 |  | 5.6 | - |  |  | No |  | 9 | 24/22/15 | 153815 | 20455 | - | 183 | - | - |  | Resultados están dentro de los rangos aceptables. | Nivel de limpieza en estado de Crítico. | Elevado desgaste de Cobre. | Identifique las causas del origen y corrija el Codigo ISO alto del aceite. Asegúrese de que la contaminación no está siendo introducida a través de los equipos de manejo de aceite. Determine la fuente del metal de desgaste excesivo y tome acciones correctivas. Retomar la muestra para monitorear condición.
C0017628 | TANTAHUATAY | V-426 | V-426 MOT | CAMION VOLQUETE | VOLVO | FMX 8X4R | MOTOR | MOBIL DELVAC MX 15W-40 | 2021-01-02 | 2021-01-12 | 2021-01-14 | 2021-01-18 | 8955 | 299 | Yes | Yes | No | Crítico | 14.4 | 12.5 | 30 | 67 | 6 | 2 | 1 | 1 | 47 | 0 | 1 | 0 | 0 | 0 | 0 | 0 | 6 | 3 | 4 | 4 | 1 | 1428 | 1177 | 964 | 1286 | 0 | 7.6 | 9.5 | 5.9 | 0 | 0.5 | No |  | 30 | - | - | - | - | - | - | - |  | Baja viscosidad por posible contaminación con un lubricante de menor viscosidad o dilución con combustible. | Resultados están dentro de los rangos aceptables. | Desgaste de Hierro, Plomo y Cobre en el límite de precaución. | Localice y corrija la causa de baja viscosidad del aceite. Una baja viscosidad puede reducir la protección por lubricación. Determine la fuente de los metales de desgaste y tome acciones correctivas. Retomar la muestra para monitorear condición.
C0017629 | TANTAHUATAY | V-426 | V-426 DIFE DEL | CAMION VOLQUETE | VOLVO | FMX 8X4R | DIFERENCIAL DELANTERO | MOBILUBE HD 85W-140 | 2021-01-02 | 2021-01-12 | 2021-01-14 | 2021-01-18 | 8955 | 1664 | No | No | No | Crítico | 25.3 | 25.2 | 2 | 67 | 0 | 0 | 1 | 0 | 0 | 0 | 1 | 0 | 0 | 0 | 0 | 0 | 3 | 0 | 0 | 0 | 0 | 23 | 3 | 441 | 12 | 0 |  | 1.3 | 0 | 0 |  | No |  | 19 | 25/21/14 | 192011 | 13117 | - | 154 | - | - |  | Resultados están dentro de los rangos aceptables. | Nivel de limpieza en estado de Crítico. | Resultados están dentro de los rangos aceptables. | Identifique las causas del origen y corrija el Codigo ISO alto del aceite. Asegúrese de que la contaminación no está siendo introducida a través de los equipos de manejo de aceite. Retome la muestra en el próximo intervalo programado.
C0017630 | TANTAHUATAY | V-426 | V-426 DIFE POS | CAMION VOLQUETE | VOLVO | FMX 8X4R | DIFERENCIAL POSTERIOR | MOBILUBE HD 85W-140 | 2021-01-02 | 2021-01-12 | 2021-01-14 | 2021-01-18 | 8955 | 1664 | No | No | No | Crítico |  | 25.1 | 2 | 103 | 0 | 1 | 0 | 1 | 0 | 0 | 2 | 0 | 0 | 0 | 0 | 0 | 6 | 0 | 1 | 5 | 0 | 15 | 3 | 450 | 11 | 0 |  | 1 | - |  |  | No |  | 61 | 25/21/14 | 219027 | 15386 | - | 129 | - | - |  | Resultados están dentro de los rangos aceptables. | Nivel de limpieza en estado de Crítico. | Resultados están dentro de los rangos aceptables. | Identifique las causas del origen y corrija el Codigo ISO alto del aceite. Asegúrese de que la contaminación no está siendo introducida a través de los equipos de manejo de aceite. Retome la muestra en el próximo intervalo programado.
C0017631 | TANTAHUATAY | V-426 | V-426 CUDE LH | CAMION VOLQUETE | VOLVO | FMX 8X4R | CUBO DEL. LH | MOBILUBE HD 85W-140 | 2021-01-02 | 2021-01-12 | 2021-01-14 | 2021-01-18 | 8955 | 1664 | No | No | No | Crítico |  | 25.3 | 2 | 65 | 0 | 0 | 0 | 0 | 0 | 0 | 1 | 0 | 0 | 0 | 0 | 0 | 3 | 0 | 0 | 4 | 0 | 3 | 3 | 439 | 3 | 0 |  | 1.2 | - |  |  | No |  | 16 | 24/20/13 | 155210 | 8873 | - | 70 | - | - |  | Resultados están dentro de los rangos aceptables. | Nivel de limpieza en estado de Crítico. | Resultados están dentro de los rangos aceptables. | Identifique las causas del origen y corrija el Codigo ISO alto del aceite. Asegúrese de que la contaminación no está siendo introducida a través de los equipos de manejo de aceite. Retome la muestra en el próximo intervalo programado.
C0017632 | TANTAHUATAY | V-426 | V-426 CUDE RH | CAMION VOLQUETE | VOLVO | FMX 8X4R | CUBO DEL. RH | MOBILUBE HD 85W-140 | 2021-01-02 | 2021-01-12 | 2021-01-14 | 2021-01-18 | 8955 | 1664 | No | No | No | Crítico |  | 25.1 | 2 | 67 | 0 | 0 | 0 | 0 | 0 | 0 | 1 | 1 | 0 | 0 | 0 | 0 | 3 | 0 | 0 | 4 | 0 | 4 | 3 | 450 | 4 | 0 |  | 1.2 | - |  |  | No |  | 22 | 24/20/13 | 144521 | 7820 | - | 68 | - | - |  | Resultados están dentro de los rangos aceptables. | Nivel de limpieza en estado de Crítico. | Resultados están dentro de los rangos aceptables. | Identifique las causas del origen y corrija el Codigo ISO alto del aceite. Asegúrese de que la contaminación no está siendo introducida a través de los equipos de manejo de aceite. Retome la muestra en el próximo intervalo programado.
C0017633 | TANTAHUATAY | V-426 | V-426 CUPO LH | CAMION VOLQUETE | VOLVO | FMX 8X4R | CUBO POST. LH | MOBILUBE HD 85W-140 | 2021-01-02 | 2021-01-12 | 2021-01-14 | 2021-01-18 | 8955 | 1664 | No | No | No | Crítico |  | 25 | 2 | 106 | 0 | 1 | 0 | 1 | 0 | 0 | 2 | 0 | 0 | 0 | 0 | 0 | 7 | 0 | 0 | 5 | 0 | 15 | 3 | 460 | 11 | 0 |  | 0.9 | - |  |  | No |  | 66 | 25/20/13 | 200020 | 9446 | - | 56 | - | - |  | Resultados están dentro de los rangos aceptables. | Nivel de limpieza en estado de Crítico. | Resultados están dentro de los rangos aceptables. | Identifique las causas del origen y corrija el Codigo ISO alto del aceite. Asegúrese de que la contaminación no está siendo introducida a través de los equipos de manejo de aceite. Retome la muestra en el próximo intervalo programado.
C0017634 | TANTAHUATAY | V-426 | V-426 CUPO RH | CAMION VOLQUETE | VOLVO | FMX 8X4R | CUBO POST. RH | MOBILUBE HD 85W-140 | 2021-01-02 | 2021-01-12 | 2021-01-14 | 2021-01-18 | 8955 | 1664 | No | No | No | Crítico |  | 25 | 2 | 102 | 0 | 1 | 0 | 1 | 0 | 0 | 2 | 0 | 0 | 0 | 0 | 0 | 7 | 0 | 0 | 5 | 0 | 15 | 3 | 453 | 11 | 0 |  | 0.9 | - |  |  | No |  | 61 | 25/20/14 | 226156 | 9466 | - | 93 | - | - |  | Resultados están dentro de los rangos aceptables. | Nivel de limpieza en estado de Crítico. | Resultados están dentro de los rangos aceptables. | Identifique las causas del origen y corrija el Codigo ISO alto del aceite. Asegúrese de que la contaminación no está siendo introducida a través de los equipos de manejo de aceite. Retome la muestra en el próximo intervalo programado.
C0017635 | TANTAHUATAY | V-426 | V-426 STDI | CAMION VOLQUETE | VOLVO | FMX 8X4R | SISTEMA DIRECCION | MOBIL ATF 220 | 2021-01-02 | 2021-01-12 | 2021-01-14 | 2021-01-18 | 8955 | 1664 | No | No | No | Crítico |  | 6.1 | 1 | 5 | 0 | 2 | 0 | 0 | 1 | 0 | 0 | 0 | 0 | 0 | 0 | 0 | 6 | 6 | 1 | 45 | 0 | 843 | 40 | 438 | 460 | 0 |  | 11.4 | - |  |  | No |  | 13 | 20/17/12 | 9080 | 690 | - | 21 | - | - |  | Alta oxidación por posible degradación del aceite. Baja viscosidad por posible contaminación con un lubricante de menor viscosidad. | Resultados están dentro de los rangos aceptables. | Resultados están dentro de los rangos aceptables. | Localice y corrija la causa de baja viscosidad del aceite. Una baja viscosidad puede reducir la protección por lubricación. Retome la muestra en el próximo intervalo.
C0017636 | TANTAHUATAY | V-426 | V-426 STHI | CAMION VOLQUETE | VOLVO | FMX 8X4R | SISTEMA HIDRAULICO | MOBIL DTE 26 | 2021-01-02 | 2021-01-12 | 2021-01-14 | 2021-01-18 | 8955 | 1664 | No | No | No | Crítico |  | 6.4 | 0 | 40 | 0 | 5 | 0 | 3 | 0 | 0 | 0 | 0 | 0 | 0 | 0 | 0 | 12 | 7 | 2 | 4 | 0 | 2576 | 17 | 814 | 1110 | 0 |  | 2.7 | - |  |  | No |  | 28 | 25/24/13 | 289936 | 81990 | - | 80 | - | - |  | Baja viscosidad por posible contaminación con un lubricante de menor viscosidad. | Nivel de limpieza en estado de Crítico. | Elevado desgaste de Hierro. | Localice y corrija la causa de baja viscosidad del aceite. Una baja viscosidad puede reducir la protección por lubricación. Identifique las causas del origen y corrija el Codigo ISO alto del aceite. Asegúrese de que la contaminación no está siendo introducida a través de los equipos de manejo de aceite. Determine la fuente del metal de desgaste excesivo y tome acciones correctivas. Retomar la muestra para monitorear condición.
C0017637 | TANTAHUATAY | V-426 | V-426 TRAN | CAMION VOLQUETE | VOLVO | FMX 8X4R | TRANSMISION | VOLVO GEAR BOX OIL 80W90 | 2021-01-02 | 2021-01-12 | 2021-01-14 | 2021-01-18 | 8955 | 1664 | No | No | No | Crítico |  | 14.1 | 35 | 7 | 0 | 1 | 0 | 0 | 0 | 0 | 0 | 0 | 0 | 0 | 0 | 0 | 8 | 4 | 1 | 3 | 0 | 17 | 2 | 457 | 29 | 0 |  | 6.4 | - |  |  | No |  | 14 | 24/21/14 | 91642 | 16695 | - | 125 | - | - |  | Resultados están dentro de los rangos aceptables. | Nivel de limpieza en estado de Crítico. | Resultados están dentro de los rangos aceptables. | Identifique las causas del origen y corrija el Codigo ISO alto del aceite. Asegúrese de que la contaminación no está siendo introducida a través de los equipos de manejo de aceite. Retome la muestra en el próximo intervalo programado.
C0017638 | TANTAHUATAY | RE-32 | RE-32 MOT | EXCAVADORA DE ORUGAS | CATERPILLAR | 374DL | MOTOR | MOBIL DELVAC MX 15W-40 | 2021-01-04 | 2021-01-14 | 2021-01-15 | 2021-01-18 | 9446 | 278 | Yes | Yes | No | Crítico | 14.4 | 13.1 | 3 | 23 | 1 | 0 | 0 | 1 | 45 | 0 | 0 | 0 | 0 | 0 | 0 | 0 | 3 | 1 | 1 | 2 | 0 | 1438 | 1171 | 1003 | 1317 | 0 | 8.3 | 4.2 | 6.6 | 0 | 0.9 | No |  | 12 | - | - | - | - | - | - | - |  | Baja viscosidad por posible contaminación con un lubricante de menor viscosidad o dilución con combustible. | Resultados están dentro de los rangos aceptables. | Resultados están dentro de los rangos aceptables. | Localice y corrija la causa de baja viscosidad del aceite. Una baja viscosidad puede reducir la protección por lubricación. Retome la muestra en el próximo intervalo.
C0017639 | TANTAHUATAY | RE-32 | RE-32 STHI | EXCAVADORA DE ORUGAS | CATERPILLAR | 374DL | SISTEMA HIDRAULICO | MOBILTRANS HD 10W | 2021-01-04 | 2021-01-14 | 2021-01-15 | 2021-01-18 | 9446 | 278 | No | No | No | Precaución |  | 6.2 | 9 | 12 | 1 | 3 | 0 | 2 | 0 | 0 | 0 | 0 | 0 | 0 | 0 | 0 | 7 | 4 | 1 | 0 | 0 | 2252 | 31 | 855 | 1140 | 0 |  | 2 | - |  |  | No |  | 9 | 19/16/12 | 2551 | 352 | - | 31 | - | - |  | Resultados están dentro de los rangos aceptables. | Nivel de limpieza en estado de precaución. Nivel de Silicio en el límite de precaución. | Desgaste de Aluminio en el límite de precaución. | Localice la fuente de silicio. Identifique las causas del origen y corrija el Codigo ISO alto del aceite. Asegúrese de que la contaminación no está siendo introducida a través de los equipos de manejo de aceite. Determine la fuente del metal de desgaste y tome acciones correctivas. Retomar la muestra para monitorear condición.
C0017640 | TANTAHUATAY | RE-32 | RE-32 MF RH | EXCAVADORA DE ORUGAS | CATERPILLAR | 374DL | MANDO FINAL RH | MOBILTRANS HD 50 | 2021-01-04 | 2021-01-14 | 2021-01-15 | 2021-01-18 | 9446 | 278 | No | No | No | Crítico |  | 17.8 | 2 | 14 | 0 | 0 | 0 | 0 | 1 | 0 | 0 | 0 | 0 | 0 | 0 | 0 | 8 | 0 | 1 | 1 | 0 | 2815 | 12 | 866 | 1175 | 0 |  | 1.6 | - |  |  | No |  | 22 | 25/22/17 | 167974 | 32040 | - | 1044 | - | - |  | Resultados están dentro de los rangos aceptables. | Nivel de limpieza en estado de Crítico. | Resultados están dentro de los rangos aceptables. | Identifique las causas del origen y corrija el Codigo ISO alto del aceite. Asegúrese de que la contaminación no está siendo introducida a través de los equipos de manejo de aceite. Retome la muestra en el próximo intervalo programado.
C0017641 | TANTAHUATAY | RE-32 | RE-32 MF LH | EXCAVADORA DE ORUGAS | CATERPILLAR | 374DL | MANDO FINAL LH | MOBILTRANS HD 50 | 2021-01-04 | 2021-01-14 | 2021-01-15 | 2021-01-18 | 9446 | 278 | No | No | No | Crítico |  | 17.6 | 2 | 14 | 0 | 1 | 0 | 0 | 0 | 0 | 0 | 0 | 0 | 0 | 0 | 0 | 9 | 2 | 2 | 1 | 0 | 2800 | 11 | 850 | 1127 | 0 |  | 1.8 | - |  |  | No |  | 12 | 25/23/17 | 208600 | 43450 | - | 916 | - | - |  | Resultados están dentro de los rangos aceptables. | Nivel de limpieza en estado de Crítico. | Resultados están dentro de los rangos aceptables. | Identifique las causas del origen y corrija el Codigo ISO alto del aceite. Asegúrese de que la contaminación no está siendo introducida a través de los equipos de manejo de aceite. Retome la muestra en el próximo intervalo programado.
C0017642 | TANTAHUATAY | RE-32 | RE-32 RDGI RH | EXCAVADORA DE ORUGAS | CATERPILLAR | 374DL | REDUCTOR DE GIRO RH | MOBILTRANS HD 50 | 2021-01-04 | 2021-01-14 | 2021-01-15 | 2021-01-18 | 9446 | 278 | No | No | No | Crítico |  | 19.8 | 0 | 93 | 0 | 3 | 0 | 9 | 158 | 0 | 1 | 0 | 0 | 0 | 0 | 0 | 13 | 3 | 2 | 3 | 0 | 2801 | 8 | 867 | 1175 | 0 |  | 1.7 | - |  |  | No |  | 43 | - | - | - | - | - | - | - |  | Resultados están dentro de los rangos aceptables. | Muestra oscura no se realizó nivel de limpieza. Contaminación de Silicio en estado crítico. Altos niveles de silicio abrasivo (polvo) causarán alto desgaste. | Elevado desgaste de Hierro, Cromo y Aluminio. | El incremento en silicio y aluminio podría potencialmente indicar una contaminación con polvo/tierra como la causa raíz del problema. Determine la fuente de los metales de desgaste excesivo y tome acciones correctivas. Retomar la muestra para monitorear condición.
C0017643 | TANTAHUATAY | RE-32 | RE-32 RDGI LH | EXCAVADORA DE ORUGAS | CATERPILLAR | 374DL | REDUCTOR DE GIRO LH | MOBILTRANS HD 50 | 2021-01-04 | 2021-01-14 | 2021-01-15 | 2021-01-18 | 9446 | 278 | No | No | No | Crítico |  | 17.6 | 0 | 20 | 0 | 0 | 0 | 0 | 3 | 0 | 0 | 0 | 0 | 0 | 0 | 0 | 7 | 0 | 1 | 0 | 0 | 2792 | 11 | 863 | 1186 | 0 |  | 1.8 | - |  |  | No |  | 21 | 25/22/15 | 249692 | 26581 | - | 216 | - | - |  | Resultados están dentro de los rangos aceptables. | Nivel de limpieza en estado de Crítico. | Resultados están dentro de los rangos aceptables. | Identifique las causas del origen y corrija el Codigo ISO alto del aceite. Asegúrese de que la contaminación no está siendo introducida a través de los equipos de manejo de aceite. Retome la muestra en el próximo intervalo programado.
C0017644 | TANTAHUATAY | RE-42 | RE-42 MOT | EXCAVADORA DE ORUGAS | CATERPILLAR | 374DL | MOTOR | MOBIL DELVAC MX 15W-40 | 2021-01-05 | 2021-01-14 | 2021-01-15 | 2021-01-18 | 10958 | 236 | No | No | No | Precaución | 14.4 | 13.7 | 1 | 11 | 1 | 0 | 0 | 0 | 44 | 0 | 0 | 0 | 0 | 0 | 0 | 0 | 3 | 0 | 1 | 1 | 0 | 1359 | 1135 | 984 | 1311 | 0 | 9 | 2.7 | 2.1 | 0 | 0.6 | No |  | 11 | - | - | - | - | - | - | - |  | Baja viscosidad por posible contaminación con un lubricante de menor viscosidad. | Resultados están dentro de los rangos aceptables. | Resultados están dentro de los rangos aceptables. | Localice y corrija la causa de baja viscosidad del aceite. Una baja viscosidad puede reducir la protección por lubricación. Retome la muestra en el próximo intervalo.
C0017645 | TANTAHUATAY | V-425 | V-425 MOT | CAMION VOLQUETE | VOLVO | FMX 8X4R | MOTOR | MOBIL DELVAC MX 15W-40 | 2021-01-07 | 2021-01-14 | 2021-01-15 | 2021-01-18 | 8868 | 240 | Yes | Yes | No | Crítico | 14.4 | 13.1 | 9 | 55 | 2 | 1 | 0 | 1 | 44 | 0 | 1 | 1 | 0 | 0 | 0 | 0 | 6 | 0 | 1 | 3 | 1 | 1381 | 1144 | 992 | 1307 | 0 | 8.4 | 7.9 | 4.3 | 0 | 0.4 | No |  | 28 | - | - | - | - | - | - | - |  | Baja viscosidad por posible contaminación con un lubricante de menor viscosidad o dilución con combustible. | Resultados están dentro de los rangos aceptables. | Desgaste de Hierro en el límite de precaución. | Localice y corrija la causa de baja viscosidad del aceite. Una baja viscosidad puede reducir la protección por lubricación. Determine la fuente del metal de desgaste y tome acciones correctivas. Retomar la muestra para monitorear condición.
C0017646 | TANTAHUATAY | V-425 | V-425 STHI | CAMION VOLQUETE | VOLVO | FMX 8X4R | SISTEMA HIDRAULICO | MOBIL DTE 26 | 2021-01-07 | 2021-01-14 | 2021-01-15 | 2021-01-18 | 8868 | 240 | No | No | No | Crítico |  | 7.9 | 0 | 56 | 0 | 7 | 0 | 3 | 0 | 0 | 1 | 0 | 0 | 0 | 0 | 0 | 16 | 1 | 2 | 2 | 0 | 483 | 3 | 480 | 753 | 0 |  | 1.6 | - |  |  | No |  | 84 | 25/24/18 | 280242 | 141446 | - | 1846 | - | - |  | Baja viscosidad por posible contaminación con un lubricante de menor viscosidad. | Nivel de limpieza en estado de Crítico. Nivel de Silicio en el límite de precaución. | Elevado desgaste de Hierro. | Localice la fuente de silicio. Localice y corrija la causa de baja viscosidad del aceite. Una baja viscosidad puede reducir la protección por lubricación. Identifique las causas del origen y corrija el Codigo ISO alto del aceite. Asegúrese de que la contaminación no está siendo introducida a través de los equipos de manejo de aceite. Determine la fuente del metal de desgaste excesivo y tome acciones correctivas. Retomar la muestra para monitorear condición.
C0017647 | TANTAHUATAY | V-425 | V-425 TRAN | CAMION VOLQUETE | VOLVO | FMX 8X4R | TRANSMISION | MOBILUBE HD 80W-90 | 2021-01-07 | 2021-01-14 | 2021-01-15 | 2021-01-18 | 8868 | 240 | No | No | No | Precaución |  | 13.9 | 16 | 2 | 0 | 0 | 0 | 0 | 0 | 0 | 0 | 0 | 0 | 0 | 0 | 0 | 3 | 0 | 0 | 3 | 0 | 219 | 1 | 783 | 853 | 0 |  | 0 | - |  |  | No |  | 12 | 22/18/13 | 33307 | 2275 | - | 57 | - | - |  | Resultados están dentro de los rangos aceptables. | Nivel de limpieza en estado de precaución. | Resultados están dentro de los rangos aceptables. | Identifique las causas del origen y corrija el Codigo ISO alto del aceite. Asegúrese de que la contaminación no está siendo introducida a través de los equipos de manejo de aceite. Retome la muestra en el próximo intervalo programado.
C0017648 | TANTAHUATAY | V-425 | V-425 STDI | CAMION VOLQUETE | VOLVO | FMX 8X4R | SISTEMA DIRECCION | MOBIL ATF 220 | 2021-01-07 | 2021-01-14 | 2021-01-15 | 2021-01-18 | 8868 | 240 | No | No | No | Crítico |  | 6.3 | 1 | 19 | 0 | 7 | 0 | 1 | 1 | 0 | 0 | 0 | 0 | 0 | 0 | 0 | 15 | 0 | 2 | 55 | 0 | 45 | 61 | 288 | 247 | 0 |  | 4.1 | - |  |  | No |  | 15 | 21/17/13 | 17528 | 909 | - | 73 | - | - |  | Baja viscosidad por posible contaminación con un lubricante de menor viscosidad. | Nivel de limpieza en estado de precaución. Nivel de Silicio en el límite de precaución. | Resultados están dentro de los rangos aceptables. | Localice la fuente de silicio. Localice y corrija la causa de baja viscosidad del aceite. Una baja viscosidad puede reducir la protección por lubricación. Identifique las causas del origen y corrija el Codigo ISO alto del aceite. Asegúrese de que la contaminación no está siendo introducida a través de los equipos de manejo de aceite. Retome la muestra en el próximo intervalo programado.
C0017649 | TANTAHUATAY | LN-TY | LN-TY MDMX 15W40 | LUBRICANTE NUEVO | MOBIL | MOBIL | ACEITE NUEVO | MOBIL DELVAC MX 15W-40 | 2021-01-05 | 2021-01-14 | 2021-01-15 | 2021-01-18 |  |  |  |  | No | Normal | 14.4 | 14.6 | 0 | 1 | 0 | 0 | 0 | 0 | 42 | 0 | 0 | 0 | 0 | 0 | 0 | 0 | 8 | 0 | 1 | 2 | 0 | 1255 | 1074 | 940 | 1254 | 0 | 8.8 | 1.4 | 0.6 | 0 | 0.1 | No |  | 16 | - | - | - | - | - | - | - |  | Resultados están dentro de los rangos aceptables. | Resultados están dentro de los rangos aceptables. |  | Retome la muestra en el próximo intervalo programado.
C0017650 | TANTAHUATAY | LN-TY | LN-TY MHD 80W90 | LUBRICANTE NUEVO | MOBIL | MOBIL | ACEITE NUEVO | MOBILUBE HD 80W-90 | 2021-01-05 | 2021-01-14 | 2021-01-15 | 2021-01-18 |  |  |  |  | No | Normal |  | 14.7 | 0 | 0 | 0 | 0 | 0 | 0 | 0 | 0 | 0 | 0 | 0 | 0 | 0 | 0 | 2 | 0 | 0 | 0 | 0 | 11 | 3 | 470 | 7 | 0 |  | 2.5 | - |  |  | No |  | 8 | 20/18/15 | 8467 | 1877 | - | 164 | - | - |  | Resultados están dentro de los rangos aceptables. | Resultados están dentro de los rangos aceptables. |  | Retome la muestra en el próximo intervalo programado.
C0017651 | TANTAHUATAY | LN-TY | LN-TY MHD 85W140 | LUBRICANTE NUEVO | MOBIL | MOBIL | ACEITE NUEVO | MOBILUBE HD 85W-140 | 2021-01-05 | 2021-01-14 | 2021-01-15 | 2021-01-18 |  |  |  |  | No | Precaución |  | 25.4 | 0 | 0 | 0 | 0 | 0 | 0 | 0 | 0 | 0 | 0 | 0 | 0 | 0 | 0 | 2 | 0 | 1 | 1 | 0 | 9 | 3 | 457 | 5 | 0 |  | 1.7 | - |  |  | No |  | 14 | 20/19/15 | 9705 | 2574 | - | 275 | - | - |  | Resultados están dentro de los rangos aceptables. | Nivel de limpieza en estado de precaución. |  | Identifique las causas del origen y corrija el Codigo ISO alto del aceite. Asegúrese de que la contaminación no está siendo introducida a través de los equipos de manejo de aceite. Retome la muestra en el próximo intervalo programado.
C0017652 | TANTAHUATAY | LN-TY | LN-TY MHD 10W | LUBRICANTE NUEVO | MOBIL | MOBIL | ACEITE NUEVO | MOBILTRANS HD 10W | 2021-01-05 | 2021-01-14 | 2021-01-15 | 2021-01-18 |  |  |  |  | No | Precaución |  | 6 | 0 | 2 | 0 | 0 | 0 | 0 | 0 | 0 | 0 | 1 | 0 | 0 | 0 | 0 | 8 | 4 | 2 | 1 | 0 | 2943 | 12 | 899 | 1205 | 0 |  | 0.5 | - |  |  | No |  | 10 | 20/17/13 | 5379 | 1008 | - | 59 | - | - |  | Resultados están dentro de los rangos aceptables. | Nivel de limpieza en estado de precaución. |  | Identifique las causas del origen y corrija el Codigo ISO alto del aceite. Asegúrese de que la contaminación no está siendo introducida a través de los equipos de manejo de aceite. Retome la muestra en el próximo intervalo programado.
C0017653 | TANTAHUATAY | LN-TY | LN-TY MHD 50 | LUBRICANTE NUEVO | MOBIL | MOBIL | ACEITE NUEVO | MOBILTRANS HD 50 | 2021-01-05 | 2021-01-14 | 2021-01-15 | 2021-01-18 |  |  |  |  | No | Precaución |  | 18.1 | 0 | 2 | 1 | 0 | 0 | 0 | 0 | 0 | 0 | 0 | 0 | 0 | 0 | 0 | 6 | 0 | 2 | 3 | 0 | 2894 | 15 | 902 | 1226 | 0 |  | 2.7 | - |  |  | No |  | 15 | 21/18/13 | 15096 | 2459 | - | 79 | - | - |  | Resultados están dentro de los rangos aceptables. | Nivel de limpieza en estado de precaución. |  | Identifique las causas del origen y corrija el Codigo ISO alto del aceite. Asegúrese de que la contaminación no está siendo introducida a través de los equipos de manejo de aceite. Retome la muestra en el próximo intervalo programado.
C0017654 | TANTAHUATAY | V-427 | V-427 MOT | CAMION VOLQUETE | VOLVO | FMX 8X4R | MOTOR | MOBIL DELVAC MX 15W-40 | 2021-01-05 | 2021-01-14 | 2021-01-15 | 2021-01-18 | 8843 | 355 | Yes | Yes | No | Crítico | 14.4 | 12.4 | 4 | 30 | 2 | 1 | 0 | 0 | 45 | 0 | 1 | 1 | 0 | 0 | 0 | 0 | 5 | 0 | 4 | 4 | 0 | 1373 | 1139 | 988 | 1302 | 0 | 8 | 9.2 | 5.7 | 0 | 0.5 | No |  | 18 | - | - | - | - | - | - | - |  | Baja viscosidad por posible contaminación con un lubricante de menor viscosidad o dilución con combustible. | Resultados están dentro de los rangos aceptables. | Resultados están dentro de los rangos aceptables. | Localice y corrija la causa de baja viscosidad del aceite. Una baja viscosidad puede reducir la protección por lubricación. Retome la muestra en el próximo intervalo.
C0017655 | TANTAHUATAY | RE-42 | RE-42 MOT | EXCAVADORA DE ORUGAS | CATERPILLAR | 374DL | MOTOR | MOBIL DELVAC MX 15W-40 | 2021-01-07 | 2021-01-14 | 2021-01-15 | 2021-01-18 | 10988 | 266 | Yes | Yes | No | Precaución | 14.4 | 13.6 | 1 | 16 | 1 | 0 | 0 | 0 | 44 | 0 | 0 | 1 | 0 | 0 | 0 | 0 | 3 | 0 | 1 | 3 | 0 | 1398 | 1154 | 1019 | 1322 | 0 | 8.8 | 3.3 | 2.8 | 0 | 0.7 | No |  | 14 | - | - | - | - | - | - | - |  | Baja viscosidad por posible contaminación con un lubricante de menor viscosidad. | Resultados están dentro de los rangos aceptables. | Resultados están dentro de los rangos aceptables. | Localice y corrija la causa de baja viscosidad del aceite. Una baja viscosidad puede reducir la protección por lubricación. Retome la muestra en el próximo intervalo.
C0017656 | TANTAHUATAY | RE-42 | RE-42 STHI | EXCAVADORA DE ORUGAS | CATERPILLAR | 374DL | SISTEMA HIDRAULICO | MOBILTRANS HD 10W | 2021-01-07 | 2021-01-14 | 2021-01-15 | 2021-01-18 | 10988 | 1632 | No | No | No | Crítico |  | 5.9 | 26 | 19 | 1 | 5 | 0 | 2 | 2 | 0 | 0 | 0 | 0 | 0 | 0 | 0 | 12 | 6 | 2 | 3 | 0 | 2577 | 18 | 887 | 1181 | 0 |  | 1.9 | - |  |  | No |  | 8 | 21/17/13 | 13093 | 1009 | - | 60 | - | - |  | Resultados están dentro de los rangos aceptables. | Nivel de limpieza en estado de precaución. Contaminación de Silicio en estado crítico. Altos niveles de silicio abrasivo (polvo) causarán alto desgaste. | Presencia de aluminio mayor que el esperado puede representar contaminación con polvo (silicio abrasivo). | El incremento en silicio y aluminio podría potencialmente indicar una contaminación con polvo/tierra como la causa raíz del problema. Identifique las causas del origen y corrija el Codigo ISO alto del aceite. Asegúrese de que la contaminación no está siendo introducida a través de los equipos de manejo de aceite. Retome la muestra en el próximo intervalo programado.
C0017657 | TANTAHUATAY | RE-42 | RE-42 MF RH | RETROEXCAVADORA | CATERPILLAR | 374DL | MANDO FINAL RH | MOBILTRANS HD 50 | 2021-01-07 | 2021-01-14 | 2021-01-15 | 2021-01-18 | 10988 | 529 | Yes | Yes | No | Crítico |  | 18.2 | 5 | 46 | 1 | 4 | 0 | 1 | 0 | 2 | 1 | 1 | 0 | 0 | 0 | 0 | 17 | 2 | 2 | 3 | 0 | 2960 | 14 | 925 | 1226 | 0 |  | 1 | - |  |  | No |  | 36 | 26/24/18 | 343078 | 121093 | - | 2050 | - | - |  | Resultados están dentro de los rangos aceptables. | Nivel de limpieza en estado de Crítico. | Resultados están dentro de los rangos aceptables. | Identifique las causas del origen y corrija el Codigo ISO alto del aceite. Asegúrese de que la contaminación no está siendo introducida a través de los equipos de manejo de aceite. Retome la muestra en el próximo intervalo programado.
C0017658 | TANTAHUATAY | RE-42 | RE-42 MF LH | RETROEXCAVADORA | CATERPILLAR | 374DL | MANDO FINAL LH | MOBILTRANS HD 50 | 2021-01-07 | 2021-01-14 | 2021-01-15 | 2021-01-18 | 10988 | 529 | Yes | Yes | No | Crítico |  | 18.1 | 6 | 32 | 0 | 7 | 0 | 1 | 0 | 2 | 0 | 0 | 0 | 0 | 0 | 0 | 26 | 0 | 3 | 3 | 0 | 2891 | 14 | 904 | 1230 | 0 |  | 1.1 | - |  |  | No |  | 31 | 26/24/18 | 334318 | 130339 | - | 2084 | - | - |  | Resultados están dentro de los rangos aceptables. | Nivel de limpieza en estado de Crítico. | Resultados están dentro de los rangos aceptables. | Identifique las causas del origen y corrija el Codigo ISO alto del aceite. Asegúrese de que la contaminación no está siendo introducida a través de los equipos de manejo de aceite. Retome la muestra en el próximo intervalo programado.
C0017659 | TANTAHUATAY | RE-42 | RE-42 RDGI RH | EXCAVADORA DE ORUGAS | CATERPILLAR | 374DL | REDUCTOR DE GIRO RH | MOBILTRANS HD 50 | 2021-01-07 | 2021-01-14 | 2021-01-15 | 2021-01-18 | 10988 | 529 | Yes | Yes | No | Crítico |  | 18 | 0 | 46 | 1 | 2 | 0 | 1 | 11 | 0 | 0 | 2 | 0 | 0 | 0 | 0 | 11 | 0 | 2 | 2 | 0 | 2938 | 14 | 906 | 1224 | 0 |  | 1.4 | - |  |  | No |  | 32 | 25/24/17 | 309339 | 93518 | - | 697 | - | - |  | Resultados están dentro de los rangos aceptables. | Nivel de limpieza en estado de Crítico. Nivel de Silicio en el límite de precaución. | Resultados están dentro de los rangos aceptables. | Localice la fuente de silicio. Identifique las causas del origen y corrija el Codigo ISO alto del aceite. Asegúrese de que la contaminación no está siendo introducida a través de los equipos de manejo de aceite. Retome la muestra en el próximo intervalo programado.
C0017660 | TANTAHUATAY | RE-42 | RE-42 RDGI LH | EXCAVADORA DE ORUGAS | CATERPILLAR | 374DL | REDUCTOR DE GIRO LH | MOBILTRANS HD 50 | 2021-01-07 | 2021-01-14 | 2021-01-15 | 2021-01-18 | 10988 | 529 | Yes | Yes | No | Crítico |  | 18.1 | 0 | 63 | 0 | 4 | 0 | 1 | 1 | 1 | 1 | 0 | 0 | 0 | 0 | 0 | 14 | 2 | 2 | 3 | 0 | 2906 | 14 | 909 | 1209 | 0 |  | 1.1 | - |  |  | No |  | 43 | 25/23/17 | 254178 | 62001 | - | 716 | - | - |  | Resultados están dentro de los rangos aceptables. | Nivel de limpieza en estado de Crítico. Contaminación de Silicio en estado crítico. Altos niveles de silicio abrasivo (polvo) causarán alto desgaste. | Presencia de aluminio mayor que el esperado puede representar contaminación con polvo (silicio abrasivo). | El incremento en silicio y aluminio podría potencialmente indicar una contaminación con polvo/tierra como la causa raíz del problema. Identifique las causas del origen y corrija el Codigo ISO alto del aceite. Asegúrese de que la contaminación no está siendo introducida a través de los equipos de manejo de aceite. Retome la muestra en el próximo intervalo programado.
C0017661 | TANTAHUATAY | EP-22 | EP-22 MOT | PERFORADORA | ATLAS COPCO | DML | MOTOR | MOBIL DELVAC MX 15W-40 | 2021-01-09 | 2021-01-14 | 2021-01-15 | 2021-01-18 | 5565 | 132 | No | No | No | Crítico | 14.4 | 13.6 | 7 | 81 | 1 | 1 | 1 | 1 | 41 | 0 | 1 | 0 | 0 | 0 | 0 | 0 | 10 | 0 | 2 | 20 | 0 | 1413 | 1114 | 956 | 1267 | 0 | 8.3 | 6.6 | 9.8 | 0 | 0.8 | Si |  | 6 | - | - | - | - | - | - | - |  | Baja viscosidad por posible contaminación con un lubricante de menor viscosidad o dilución con combustible. Ligera presencia de agua. | Nivel de Silicio en el límite de precaución. | Elevado desgaste de Hierro. | Localice la fuente de silicio. Localice y corrija la causa de baja viscosidad del aceite. Una baja viscosidad puede reducir la protección por lubricación. etermine la fuente del metal de desgaste excesivo y tome acciones correctivas. Retomar la muestra para monitorear condición.
C0017662 | TANTAHUATAY | V-362 | V-362 MOT | CAMION VOLQUETE | VOLVO | FMX 8X4R | MOTOR | MOBIL DELVAC MX 15W-40 | 2021-01-08 | 2021-01-14 | 2021-01-15 | 2021-01-18 | 11574 | 284 | Yes | Yes | No | Crítico | 14.4 | 16.1 | 2 | 7 | 1 | 3 | 0 | 0 | 4 | 0 | 0 | 0 | 0 | 0 | 0 | 0 | 31 | 0 | 3 | 103 | 0 | 1153 | 727 | 636 | 815 | 0 | 6.8 | 17.5 | 10.8 | 8.2 | 0.1 | No |  | 6 | - | - | - | - | - | - | - |  | Alta oxidación por posible degradación del aceite a altas temperaturas. Alta viscosidad podría ser consecuencia de la elevación de la oxidación por degradación del aceite a altas temperaturas. | La tasa de nitración aumenta debido a condiciones inadecuadas de combustión e ignición. Nivel de Silicio en el límite de precaución. | Resultados están dentro de los rangos aceptables. | Localice la fuente de silicio. Localice y corrija causa de nitración. Revisar el sistema de enfriamiento (termostatos, radiador, bomba de agua, mangueras, etc.). Localice y corrija la causa de la alta viscosidad del aceite. Viscosidad mayor que la esperada puede restringir el flujo de aceite causando falta de aceite y desgaste. Retome la muestra en el próximo intervalo programado.
C0017663 | TANTAHUATAY | V-362 | V-362 DIFE DEL | CAMION VOLQUETE | VOLVO | FMX 8X4R | DIFERENCIAL DELANTERO | MOBILUBE HD 85W-140 | 2021-01-08 | 2021-01-14 | 2021-01-15 | 2021-01-18 | 11574 | 632 | Yes | Yes | No | Precaución |  | 24.5 | 0 | 38 | 0 | 0 | 0 | 0 | 0 | 0 | 1 | 0 | 0 | 0 | 0 | 0 | 3 | 0 | 1 | 6 | 0 | 8 | 14 | 476 | 22 | 0 |  | 0.9 | - |  |  | No |  | 18 | 23/20/14 | 65427 | 5005 | - | 120 | - | - |  | Resultados están dentro de los rangos aceptables. | Nivel de limpieza en estado de precaución. | Resultados están dentro de los rangos aceptables. | Identifique las causas del origen y corrija el Codigo ISO alto del aceite. Asegúrese de que la contaminación no está siendo introducida a través de los equipos de manejo de aceite. Retome la muestra en el próximo intervalo programado.
C0017664 | TANTAHUATAY | V-362 | V-362 DIFE POS | CAMION VOLQUETE | VOLVO | FMX 8X4R | DIFERENCIAL POSTERIOR | MOBILUBE HD 85W-140 | 2021-01-08 | 2021-01-14 | 2021-01-15 | 2021-01-18 | 11574 | 632 | Yes | Yes | No | Normal |  | 24.5 | 1 | 69 | 0 | 2 | 0 | 0 | 0 | 0 | 1 | 0 | 0 | 0 | 0 | 0 | 11 | 0 | 0 | 3 | 0 | 10 | 10 | 478 | 6 | 0 |  | 0.8 | - |  |  | No |  | 66 | - | - | - | - | - | - | - |  | Resultados están dentro de los rangos aceptables. | Muestra oscura no se realizó nivel de limpieza. | Resultados están dentro de los rangos aceptables. | Tome acciones correctivas. Retome la muestra para confirmar condición.
C0017665 | TANTAHUATAY | V-362 | V-362 STDI | CAMION VOLQUETE | VOLVO | FMX 8X4R | SISTEMA DIRECCION | MOBIL ATF 220 | 2021-01-08 | 2021-01-14 | 2021-01-15 | 2021-01-18 | 11574 | 632 | Yes | Yes | No | Crítico |  | 6 | 0 | 30 | 0 | 3 | 0 | 0 | 1 | 0 | 0 | 1 | 0 | 0 | 0 | 0 | 9 | 1 | 0 | 73 | 0 | 166 | 26 | 250 | 87 | 0 |  | 46.4 | - |  |  | No |  | 18 | 24/19/12 | 151142 | 3113 | - | 23 | - | - |  | Alta oxidación por posible degradación del aceite. Baja viscosidad por posible contaminación con un lubricante de menor viscosidad. | Nivel de limpieza en estado de Crítico. | Resultados están dentro de los rangos aceptables. | Localice y corrija la causa de baja viscosidad del aceite. Una baja viscosidad puede reducir la protección por lubricación. Identifique las causas del origen y corrija el Codigo ISO alto del aceite. Asegúrese de que la contaminación no está siendo introducida a través de los equipos de manejo de aceite. Retome la muestra en el próximo intervalo programado.
C0017666 | TANTAHUATAY | V-362 | V-362 CUPO RH | CAMION VOLQUETE | VOLVO | FMX 8X4R | CUBO POST. RH | MOBILUBE HD 85W-140 | 2021-01-08 | 2021-01-14 | 2021-01-15 | 2021-01-18 | 11574 | 632 | Yes | Yes | No | Crítico |  | 24.7 | 1 | 53 | 0 | 2 | 0 | 0 | 0 | 0 | 1 | 0 | 0 | 0 | 0 | 0 | 11 | 0 | 2 | 6 | 0 | 9 | 9 | 467 | 6 | 0 |  | 0.8 | - |  |  | No |  | 30 | 25/23/15 | 285240 | 51803 | - | 217 | - | - |  | Resultados están dentro de los rangos aceptables. | Nivel de limpieza en estado de Crítico. | Resultados están dentro de los rangos aceptables. | Identifique las causas del origen y corrija el Codigo ISO alto del aceite. Asegúrese de que la contaminación no está siendo introducida a través de los equipos de manejo de aceite. Retome la muestra en el próximo intervalo programado.
C0017667 | TANTAHUATAY | V-362 | V-362 CUPO LH | CAMION VOLQUETE | VOLVO | FMX 8X4R | CUBO POST. LH | MOBILUBE HD 85W-140 | 2021-01-08 | 2021-01-14 | 2021-01-15 | 2021-01-18 | 11574 | 632 | Yes | Yes | No | Crítico |  | 24.7 | 1 | 54 | 0 | 2 | 0 | 0 | 0 | 0 | 1 | 0 | 0 | 0 | 0 | 0 | 10 | 0 | 1 | 6 | 0 | 7 | 9 | 468 | 5 | 0 |  | 0.7 | - |  |  | No |  | 16 | 25/23/15 | 318438 | 47550 | - | 212 | - | - |  | Resultados están dentro de los rangos aceptables. | Nivel de limpieza en estado de Crítico. | Resultados están dentro de los rangos aceptables. | Identifique las causas del origen y corrija el Codigo ISO alto del aceite. Asegúrese de que la contaminación no está siendo introducida a través de los equipos de manejo de aceite. Retome la muestra en el próximo intervalo programado.
C0017668 | TANTAHUATAY | V-362 | V-362 CUDE RH | CAMION VOLQUETE | VOLVO | FMX 8X4R | CUBO DEL. RH | MOBILUBE HD 85W-140 | 2021-01-08 | 2021-01-14 | 2021-01-15 | 2021-01-18 | 11574 | 632 | Yes | Yes | No | Precaución |  | 24.4 | 0 | 39 | 0 | 0 | 0 | 0 | 0 | 0 | 1 | 0 | 0 | 0 | 0 | 0 | 2 | 0 | 0 | 2 | 0 | 14 | 14 | 486 | 25 | 0 |  | 0.9 | - |  |  | No |  | 20 | 23/20/14 | 70372 | 5357 | - | 135 | - | - |  | Resultados están dentro de los rangos aceptables. | Nivel de limpieza en estado de precaución. | Resultados están dentro de los rangos aceptables. | Identifique las causas del origen y corrija el Codigo ISO alto del aceite. Asegúrese de que la contaminación no está siendo introducida a través de los equipos de manejo de aceite. Retome la muestra en el próximo intervalo programado.
C0017669 | TANTAHUATAY | V-362 | V-362 CUDE LH | CAMION VOLQUETE | VOLVO | FMX 8X4R | CUBO DEL. LH | MOBILUBE HD 85W-140 | 2021-01-08 | 2021-01-14 | 2021-01-15 | 2021-01-18 | 11574 | 632 | Yes | Yes | No | Crítico |  | 24.2 | 0 | 40 | 0 | 0 | 0 | 0 | 0 | 0 | 1 | 0 | 0 | 0 | 0 | 0 | 2 | 0 | 1 | 6 | 0 | 9 | 14 | 484 | 23 | 0 |  | 1 | - |  |  | Si |  | 10 | 24/22/18 | 101207 | 22052 | - | 2204 | - | - |  | Ligera presencia de agua. | Nivel de limpieza en estado de Crítico. | Resultados están dentro de los rangos aceptables. | Identifique las causas del origen y corrija el Codigo ISO alto del aceite. Asegúrese de que la contaminación no está siendo introducida a través de los equipos de manejo de aceite. Retome la muestra en el próximo intervalo programado.
C0017670 | TANTAHUATAY | V-362 | V-362 STHI | CAMION VOLQUETE | VOLVO | FMX 8X4R | SISTEMA HIDRAULICO | MOBIL DTE 26 | 2021-01-08 | 2021-01-14 | 2021-01-15 | 2021-01-18 | 11574 | 3263 | Yes | Yes | No | Crítico |  | 7.9 | 0 | 5 | 0 | 2 | 0 | 1 | 0 | 0 | 0 | 1 | 0 | 0 | 1 | 0 | 7 | 0 | 0 | 3 | 0 | 657 | 4 | 484 | 758 | 0 |  | 1.8 | - |  |  | No |  | 11 | 24/21/15 | 117155 | 15885 | - | 174 | - | - |  | Baja viscosidad por posible contaminación con un lubricante de menor viscosidad. | Nivel de limpieza en estado de Crítico. | Resultados están dentro de los rangos aceptables. | Localice y corrija la causa de baja viscosidad del aceite. Una baja viscosidad puede reducir la protección por lubricación. Identifique las causas del origen y corrija el Codigo ISO alto del aceite. Asegúrese de que la contaminación no está siendo introducida a través de los equipos de manejo de aceite. Retome la muestra en el próximo intervalo programado.
C0017671 | TANTAHUATAY | V-362 | V-362 TRAN | CAMION VOLQUETE | VOLVO | FMX 8X4R | TRANSMISION | MOBILUBE HD 80W-90 | 2021-01-08 | 2021-01-14 | 2021-01-15 | 2021-01-18 | 11574 | 632 | Yes | Yes | No | Crítico |  | 13.5 | 42 | 8 | 0 | 1 | 0 | 0 | 0 | 0 | 0 | 0 | 0 | 0 | 0 | 0 | 5 | 0 | 0 | 2 | 0 | 56 | 1 | 498 | 201 | 0 |  | 0.9 | - |  |  | No |  | 6 | 25/21/14 | 160780 | 19805 | - | 157 | - | - |  | Resultados están dentro de los rangos aceptables. | Nivel de limpieza en estado de Crítico. | Resultados están dentro de los rangos aceptables. | Identifique las causas del origen y corrija el Codigo ISO alto del aceite. Asegúrese de que la contaminación no está siendo introducida a través de los equipos de manejo de aceite. Retome la muestra en el próximo intervalo programado.
C0017672 | SHOUGANG | FC-126 | FC-126 MOT | CAMION | CATERPILLAR | 785D | MOTOR | MOBIL DELVAC 1 5W-40 | 2021-01-05 | 2021-01-14 | 2021-01-18 | 2021-01-19 | 24105 | 440 | Yes | Yes | No | Crítico | 14.8 | 14.1 | 4 | 6 | 1 | 2 | 0 | 0 | 0 | 0 | 0 | 0 | 0 | 0 | 0 |  | 5 | 1 | 1 | 129 | 0 | 2228 | 28 | 868 | 1135 |  | 7.1 | 10.6 | 4.5 | 7.8 | 0.2 | No |  | 12 | - | - | - | - | - | - | - |  | Alta oxidación por posible degradación del aceite a altas temperaturas. | Resultados están dentro de los rangos aceptables. | Resultados están dentro de los rangos aceptables. | Revisar el sistema de enfriamiento (termostatos, radiador, bomba de agua, mangueras, etc.). Tome acciones correctivas. Retome la muestra para confirmar condición.
C0017673 | SHOUGANG | FC-126 | FC-126 TRAN | CAMION | CATERPILLAR | 785D | TRANSMISION | MOBILTRANS HD 30 | 2021-01-05 | 2021-01-14 | 2021-01-18 | 2021-01-19 | 24105 | 974 | Yes | Yes | No | Normal |  | 11.1 | 3 | 3 | 1 | 1 | 0 | 0 | 0 | 0 | 0 | 0 | 0 | 0 | 0 |  | 4 | 1 | 1 | 2 | 0 | 2961 | 10 | 899 | 1214 |  |  | 0.7 | - |  |  | No |  | 8 | 20/16/13 | 5449 | 624 | - | 44 | - | - |  | Resultados están dentro de los rangos aceptables. | Resultados están dentro de los rangos aceptables. | Resultados están dentro de los rangos aceptables. | Retome la muestra en el próximo intervalo programado.
C0017674 | SHOUGANG | FC-126 | FC-126 STHI | CAMION | CATERPILLAR | 785D | SISTEMA HIDRAULICO | MOBILTRANS HD 10W | 2021-01-05 | 2021-01-14 | 2021-01-18 | 2021-01-19 | 24105 | 974 | No | Yes | No | Crítico |  | 6.1 | 2 | 15 | 0 | 3 | 0 | 1 | 0 | 4 | 0 | 0 | 0 | 0 | 0 |  | 19 | 2 | 2 | 2 | 0 | 2830 | 13 | 886 | 1173 |  |  | 1.7 | - |  |  | No |  | 12 | 22/17/12 | 22957 | 649 | - | 28 | - | - |  | Resultados están dentro de los rangos aceptables. | Nivel de limpieza en estado de Crítico. Niveles de Potasio en el límite de precuación. | Resultados están dentro de los rangos aceptables. | Localice la fuente de Potasio. Identifique las causas del origen y corrija el Codigo ISO alto del aceite. Asegúrese de que la contaminación no está siendo introducida a través de los equipos de manejo de aceite. Retome la muestra en el próximo intervalo programado.
C0017675 | SHOUGANG | FC-126 | FC-126 STDI | CAMION | CATERPILLAR | 785D | SISTEMA DIRECCION | MOBILTRANS HD 10W | 2021-01-05 | 2021-01-14 | 2021-01-18 | 2021-01-19 | 24105 | 974 | No | Yes | No | Precaución |  | 6 | 2 | 9 | 5 | 4 | 0 | 0 | 0 | 0 | 0 | 0 | 0 | 0 | 0 |  | 13 | 2 | 2 | 2 | 0 | 2959 | 15 | 889 | 1197 |  |  | 1.8 | - |  |  | No |  | 10 | 20/16/12 | 5706 | 348 | - | 22 | - | - |  | Resultados están dentro de los rangos aceptables. | Nivel de Silicio en el límite de precaución. | Resultados están dentro de los rangos aceptables. | Localice la fuente de silicio. Tome acciones correctivas. Retomar la muestra para confirmar condición.
C0017676 | SHOUGANG | FC-126 | FC-126 BM RH | CAMION | CATERPILLAR | 785D | BOCAMAZA RH | MOBILUBE XFD 60 | 2021-01-05 | 2021-01-14 | 2021-01-18 | 2021-01-19 | 24105 | 974 | Yes |  | No | Crítico |  | 23.2 | 0 | 22 | 0 | 0 | 0 | 0 | 0 | 0 | 0 | 0 | 0 | 0 | 0 |  | 10 | 3 | 1 | 107 | 0 | 394 | 3 | 293 | 56 |  |  | 0.7 | - |  |  | No |  | 14 | 23/19/13 | 50872 | 3987 | - | 72 | - | - |  | Baja viscosidad por posible contaminación con un lubricante de menor viscosidad. | Nivel de limpieza en estado de precaución. | Resultados están dentro de los rangos aceptables. | Localice y corrija la causa de baja viscosidad del aceite. Una baja viscosidad puede reducir la protección por lubricación. Identifique las causas del origen y corrija el Codigo ISO alto del aceite. Asegúrese de que la contaminación no está siendo introducida a través de los equipos de manejo de aceite. Retome la muestra en el próximo intervalo programado.
C0017677 | SHOUGANG | FC-126 | FC-126 BM LH | CAMION | CATERPILLAR | 785D | BOCAMAZA LH | MOBILUBE XFD 60 | 2021-01-05 | 2021-01-14 | 2021-01-18 | 2021-01-19 | 24105 | 974 | Yes |  | No | Precaución |  | 24.5 | 0 | 15 | 0 | 0 | 0 | 0 | 0 | 0 | 0 | 0 | 0 | 0 | 1 |  | 10 | 0 | 0 | 93 | 0 | 290 | 2 | 262 | 7 |  |  | 1.2 | - |  |  | No |  | 13 | 23/19/13 | 65745 | 2930 | - | 59 | - | - |  | Resultados están dentro de los rangos aceptables. | Nivel de limpieza en estado de precaución. | Resultados están dentro de los rangos aceptables. | Identifique las causas del origen y corrija el Codigo ISO alto del aceite. Asegúrese de que la contaminación no está siendo introducida a través de los equipos de manejo de aceite. Retome la muestra en el próximo intervalo programado.
C0017678 | SHOUGANG | FC-126 | FC-126 DIFE POS | CAMION | CATERPILLAR | 785D | DIFERENCIAL POSTERIOR | MOBILUBE XFD 60 | 2021-01-05 | 2021-01-14 | 2021-01-18 | 2021-01-19 | 24105 | 974 | No | Yes | No | Crítico |  | 25.2 | 21 | 31 | 2 | 0 | 1 | 0 | 0 | 1 | 0 | 0 | 0 | 0 | 0 |  | 4 | 3 | 0 | 110 | 1 | 299 | 2 | 274 | 11 |  |  | 6.2 | - |  |  | No |  | 20 | 25/20/12 | 190182 | 9994 | - | 29 | - | - |  | Resultados están dentro de los rangos aceptables. | Nivel de limpieza en estado de Crítico. | Desgaste de Cobre en el límite de precaución. | Identifique las causas del origen y corrija el Codigo ISO alto del aceite. Asegúrese de que la contaminación no está siendo introducida a través de los equipos de manejo de aceite. Determine la fuente del metal de desgaste y tome acciones correctivas. Retomar la muestra para monitorear condición.
C0017679 | SHOUGANG | FC-126 | FC-126 MF RH | CAMION | CATERPILLAR | 785D | MANDO FINAL RH | MOBILUBE XFD 60 | 2021-01-05 | 2021-01-14 | 2021-01-18 | 2021-01-19 | 24105 | 974 | No |  | No | Crítico |  | 25.3 | 20 | 31 | 2 | 0 | 1 | 0 | 0 | 1 | 0 | 0 | 0 | 0 | 0 |  | 2 | 4 | 0 | 109 | 0 | 285 | 3 | 273 | 11 |  |  | 6.3 | - |  |  | No |  | 24 | 25/20/12 | 205251 | 9563 | - | 39 | - | - |  | Resultados están dentro de los rangos aceptables. | Nivel de limpieza en estado de Crítico. | Elevado desgaste de Cobre. | Identifique las causas del origen y corrija el Codigo ISO alto del aceite. Asegúrese de que la contaminación no está siendo introducida a través de los equipos de manejo de aceite. Determine la fuente del metal de desgaste y tome acciones correctivas. Retomar la muestra para monitorear condición.
C0017680 | SHOUGANG | FC-126 | FC-126 MF LH | CAMION | CATERPILLAR | 785D | MANDO FINAL LH | MOBILUBE XFD 60 | 2021-01-05 | 2021-01-14 | 2021-01-18 | 2021-01-19 | 24105 | 974 | No |  | No | Crítico |  | 24.8 | 20 | 30 | 2 | 0 | 2 | 0 | 0 | 1 | 0 | 0 | 0 | 0 | 1 |  | 3 | 4 | 0 | 108 | 0 | 283 | 3 | 271 | 11 |  |  | 5.8 | - |  |  | No |  | 24 | 25/21/12 | 182289 | 13957 | - | 21 | - | - |  | Resultados están dentro de los rangos aceptables. | Nivel de limpieza en estado de Crítico. | Elevado desgaste de Cobre. | Identifique las causas del origen y corrija el Codigo ISO alto del aceite. Asegúrese de que la contaminación no está siendo introducida a través de los equipos de manejo de aceite. Determine la fuente del metal de desgaste y tome acciones correctivas. Retomar la muestra para monitorear condición.
C0017681 | SHOUGANG | EP-38 | EP-38 MOT | PERFORADORA DE ORUGAS | DRILLTECH | D75KS | MOTOR | MOBIL DELVAC MX 15W-40 | 2021-01-05 | 2021-01-14 | 2021-01-18 | 2021-01-19 | 21486 | 355 | Yes | Yes | No | Crítico | 14.4 | 13.2 | 13 | 28 | 3 | 0 | 0 | 1 | 44 | 0 | 0 | 0 | 0 | 0 | 0 |  | 9 | 0 | 1 | 5 | 0 | 1446 | 1139 | 972 | 1341 |  | 8.3 | 6.6 | 6.9 | 0 | 0.4 | No |  | 24 | - | - | - | - | - | - | - |  | Baja viscosidad por posible contaminación con un lubricante de menor viscosidad o dilución con combustible. | Nivel de Silicio en el límite de precaución. | Elevado desgaste de Hierro y Plomo. | Localice la fuente de silicio. Localice y corrija la causa de baja viscosidad del aceite. Una baja viscosidad puede reducir la protección por lubricación. Determine la fuente de los metales de desgaste excesivo y tome acciones correctivas. Retomar la muestra para monitorear condición.
C0017682 | SHOUGANG | EP-38 | EP-38 CJRO | PERFORADORA DE ORUGAS | DRILLTECH | D75KS | CABEZAL DE ROTACION | MOBILUBE HD 80W-90 | 2021-01-05 | 2021-01-14 | 2021-01-18 | 2021-01-19 | 21486 | 220 | Yes |  | No | Crítico |  | 14.4 | 1 | 50 | 0 | 1 | 0 | 1 | 0 | 0 | 1 | 0 | 0 | 0 | 0 |  | 6 | 0 | 0 | 2 | 0 | 14 | 3 | 457 | 12 |  |  | 0 | - |  |  | No |  | 244 | 25/24/20 | 291176 | 136983 | - | 6391 | - | - |  | Resultados están dentro de los rangos aceptables. | Nivel de limpieza en estado de Crítico. | Elevado desgaste de Hierro. | Identifique las causas del origen y corrija el Codigo ISO alto del aceite. Asegúrese de que la contaminación no está siendo introducida a través de los equipos de manejo de aceite. Determine la fuente del metal de desgaste excesivo y tome acciones correctivas. Retomar la muestra para monitorear condición.
C0017683 | SHOUGANG | EP-38 | EP-38 MDBS PRIN | PERFORADORA DE ORUGAS | DRILLTECH | D75KS | MANDO DE BOMBAS PRINCIPAL | MOBILUBE HD 80W-90 | 2021-01-05 | 2021-01-14 | 2021-01-18 | 2021-01-19 | 21486 | 220 | Yes |  | No | Crítico |  | 14.3 | 0 | 30 | 0 | 1 | 0 | 0 | 0 | 0 | 0 | 0 | 0 | 0 | 0 |  | 4 | 0 | 1 | 3 | 0 | 238 | 4 | 487 | 106 |  |  | 1.5 | - |  |  | No |  | 28 | 24/21/15 | 150968 | 18559 | - | 258 | - | - |  | Resultados están dentro de los rangos aceptables. | Nivel de limpieza en estado de Crítico. | Resultados están dentro de los rangos aceptables. | Identifique las causas del origen y corrija el Codigo ISO alto del aceite. Asegúrese de que la contaminación no está siendo introducida a través de los equipos de manejo de aceite. Retome la muestra en el próximo intervalo programado.
C0017684 | SHOUGANG | EP-38 | EP-38 MDBS AXI | PERFORADORA DE ORUGAS | DRILLTECH | D75KS | MANDO DE BOMBAS AUXILIAR | MOBILUBE HD 80W-90 | 2021-01-05 | 2021-01-14 | 2021-01-18 | 2021-01-19 | 21486 | 220 | Yes |  | No | Crítico |  | 14 | 0 | 31 | 0 | 1 | 0 | 0 | 0 | 0 | 0 | 0 | 0 | 0 | 0 |  | 8 | 0 | 1 | 2 | 0 | 16 | 4 | 455 | 12 |  |  | 1.9 | - |  |  | No |  | 16 | 24/20/13 | 110357 | 5844 | - | 50 | - | - |  | Resultados están dentro de los rangos aceptables. | Nivel de limpieza en estado de Crítico. | Resultados están dentro de los rangos aceptables. | Identifique las causas del origen y corrija el Codigo ISO alto del aceite. Asegúrese de que la contaminación no está siendo introducida a través de los equipos de manejo de aceite. Retome la muestra en el próximo intervalo programado.
C0017685 | SHOUGANG | EP-35 | EP-35 MOT | PERFORADORA DE ORUGAS | ATLAS COPCO | DML | MOTOR | MOBIL DELVAC MX 15W-40 | 2021-01-05 | 2021-01-14 | 2021-01-18 | 2021-01-19 | 20809 | 142 | Yes | Yes | No | Crítico | 14.4 | 13.1 | 2 | 7 | 2 | 0 | 2 | 1 | 47 | 0 | 0 | 0 | 0 | 0 | 1 |  | 5 | 1 | 0 | 3 | 0 | 1393 | 1180 | 970 | 1316 |  | 8.2 | 11.4 | 7.5 | 4.9 | 0.2 | No |  | 12 | - | - | - | - | - | - | - |  | Alta oxidación por posible degradación del aceite a altas temperaturas. Baja viscosidad por posible contaminación con un lubricante de menor viscosidad o dilución con combustible. | Resultados están dentro de los rangos aceptables. | Resultados están dentro de los rangos aceptables. | Revisar el sistema de enfriamiento (termostatos, radiador, bomba de agua, mangueras, etc.). Localice y corrija la causa de baja viscosidad del aceite. Una baja viscosidad puede reducir la protección por lubricación. Retome la muestra en el próximo intervalo.
C0017686 | SHOUGANG | EP-35 | EP-35 MDBS | PERFORADORA DE ORUGAS | ATLAS COPCO | DML | MANDO DE BOMBAS | MOBILUBE HD 80W-90 | 2021-01-05 | 2021-01-14 | 2021-01-18 | 2021-01-19 | 20809 | 142 | Yes |  | No | Crítico |  | 12.3 | 2 | 348 | 1 | 5 | 0 | 2 | 1 | 2 | 3 | 0 | 0 | 0 | 0 |  | 24 | 5 | 12 | 4 | 0 | 77 | 11 | 424 | 133 |  |  | 0.9 | - |  |  | No |  | 112 | 26/25/16 | 390576 | 205641 | - | 527 | - | - |  | Baja viscosidad por posible contaminación con un lubricante de menor viscosidad. | Nivel de limpieza en estado de Crítico. Niveles de Potasio mayores que los esperados. | Resultados están dentro de los rangos aceptables. | Localice la fuente de Potasio. Localice y corrija la causa de baja viscosidad del aceite. Una baja viscosidad puede reducir la protección por lubricación. Identifique las causas del origen y corrija el Codigo ISO alto del aceite. Asegúrese de que la contaminación no está siendo introducida a través de los equipos de manejo de aceite. Retome la muestra en el próximo intervalo programado.
C0017687 | SHOUGANG | FC-59 | FC-59 MOT | CAMION | KOMATSU | HD1500 | MOTOR | MOBIL DELVAC ELITE 15W 40 | 2021-01-05 | 2021-01-14 | 2021-01-18 | 2021-01-19 | 53676 | 236 | Yes | Yes | No | Precaución | 14.7 | 14.4 | 2 | 6 | 1 | 0 | 0 | 0 | 46 | 0 | 0 | 0 | 0 | 0 | 0 |  | 4 | 5 | 1 | 47 | 0 | 1259 | 746 | 873 | 1188 |  | 7.9 | 3.9 | 3.9 | 0 | 0.5 | No |  | 13 | - | - | - | - | - | - | - |  | Resultados están dentro de los rangos aceptables. | Niveles de Sodio en el límite de precuación. | Resultados están dentro de los rangos aceptables. | Localice la fuente de Sodio. Tome acciones correctivas. Retome la muestra para confirmar condición.
C0017688 | SHOUGANG | FC-94 | FC-94 MOT | CAMION | CATERPILLAR | 785C | MOTOR | MOBIL DELVAC 1 5W-40 | 2021-01-06 | 2021-01-14 | 2021-01-18 | 2021-01-19 | 27373 | 549 | Yes | Yes | No | Precaución | 14.8 | 14.9 | 3 | 18 | 2 | 1 | 0 | 0 | 0 | 0 | 0 | 0 | 0 | 0 | 0 |  | 6 | 1 | 1 | 44 | 0 | 2331 | 495 | 1027 | 1389 |  | 9.3 | 9.8 | 9.9 | 1.7 | 0.4 | No |  | 9 | - | - | - | - | - | - | - |  | Alta oxidación por posible degradación del aceite a altas temperaturas. | Resultados están dentro de los rangos aceptables. | Desgaste de Plomo en el límite de precaución. | Revisar el sistema de enfriamiento (termostatos, radiador, bomba de agua, mangueras, etc.). Identifique y evalúe los componentes a base de este elemento. Determine la fuente del metal de desgaste y tome acciones correctivas. Retomar la muestra para monitorear condición.
C0017689 | SHOUGANG | FC-94 | FC-94 TRAN | CAMION | CATERPILLAR | 785C | TRANSMISION | MOBILTRANS HD 30 | 2021-01-06 | 2021-01-14 | 2021-01-18 | 2021-01-19 | 27373 | 1143 | Yes | Yes | No | Normal |  | 11.2 | 2 | 2 | 0 | 0 | 0 | 0 | 0 | 0 | 0 | 0 | 0 | 0 | 0 |  | 4 | 3 | 1 | 2 | 0 | 2782 | 10 | 880 | 1199 |  |  | 0.7 | - |  |  | No |  | 12 | 16/15/11 | 599 | 173 | - | 15 | - | - |  | Resultados están dentro de los rangos aceptables. | Resultados están dentro de los rangos aceptables. | Resultados están dentro de los rangos aceptables. | Retome la muestra en el próximo intervalo programado.
C0017690 | SHOUGANG | FC-94 | FC-94 STHI | CAMION | CATERPILLAR | 785C | SISTEMA HIDRAULICO | MOBILTRANS HD 10W | 2021-01-06 | 2021-01-14 | 2021-01-18 | 2021-01-19 | 27373 | 1143 | No | Yes | No | Precaución |  | 6 | 1 | 9 | 2 | 4 | 0 | 0 | 0 | 1 | 0 | 0 | 0 | 0 | 0 |  | 14 | 5 | 2 | 2 | 0 | 2828 | 14 | 895 | 1199 |  |  | 1 | - |  |  | No |  | 12 | 20/18/13 | 9479 | 1430 | - | 80 | - | - |  | Resultados están dentro de los rangos aceptables. | Nivel de limpieza en estado de precaución. Niveles de Sodio y Potasio en precaución. | Resultados están dentro de los rangos aceptables. | Localice la fuente de Sodio y Potasio. Identifique las causas del origen y corrija el Codigo ISO alto del aceite. Asegúrese de que la contaminación no está siendo introducida a través de los equipos de manejo de aceite. Retome la muestra en el próximo intervalo programado.
C0017691 | SHOUGANG | FC-94 | FC-94 STDI | CAMION | CATERPILLAR | 785C | SISTEMA DIRECCION | MOBILTRANS HD 10W | 2021-01-06 | 2021-01-14 | 2021-01-18 | 2021-01-19 | 27373 | 1143 | No | Yes | No | Precaución |  | 6 | 1 | 7 | 25 | 4 | 0 | 0 | 0 | 2 | 0 | 0 | 0 | 0 | 0 |  | 12 | 6 | 2 | 2 | 0 | 3063 | 16 | 933 | 1268 |  |  | 3 | - |  |  | No |  | 12 | 20/17/13 | 7125 | 1062 | - | 47 | - | - |  | Resultados están dentro de los rangos aceptables. | Nivel de Silicio y Sodio en el límite de precaución. | Resultados están dentro de los rangos aceptables. | Localice la fuente de Sodio y Silicio. Tome acciones correctivas. Retome la muestra para confirmar condición.
C0017692 | SHOUGANG | FC-94 | FC-94 BM RH | CAMION | CATERPILLAR | 785C | BOCAMAZA RH | MOBILUBE XFD 60 | 2021-01-06 | 2021-01-14 | 2021-01-18 | 2021-01-19 | 27373 | 1143 | Yes |  | No | Precaución |  | 24.9 | 0 | 11 | 0 | 0 | 0 | 0 | 0 | 0 | 0 | 0 | 0 | 0 | 0 |  | 4 | 4 | 0 | 110 | 0 | 292 | 3 | 269 | 12 |  |  | 0.6 | - |  |  | No |  | 13 | 22/18/13 | 27589 | 2296 | - | 53 | - | - |  | Resultados están dentro de los rangos aceptables. | Nivel de limpieza en estado de precaución. | Resultados están dentro de los rangos aceptables. | Identifique las causas del origen y corrija el Codigo ISO alto del aceite. Asegúrese de que la contaminación no está siendo introducida a través de los equipos de manejo de aceite. Retome la muestra en el próximo intervalo programado.
C0017693 | SHOUGANG | FC-94 | FC-94 BM LH | CAMION | CATERPILLAR | 785C | BOCAMAZA LH | MOBILUBE XFD 60 | 2021-01-06 | 2021-01-14 | 2021-01-18 | 2021-01-19 | 27373 | 1143 | Yes |  | No | Precaución |  | 24.9 | 0 | 23 | 0 | 0 | 0 | 0 | 0 | 0 | 0 | 0 | 0 | 0 | 0 |  | 4 | 5 | 0 | 111 | 0 | 277 | 2 | 266 | 7 |  |  | 1 | - |  |  | No |  | 15 | 22/19/12 | 36225 | 2854 | - | 32 | - | - |  | Resultados están dentro de los rangos aceptables. | Nivel de limpieza en estado de precaución. Niveles de Sodio en el límite de precuación. | Resultados están dentro de los rangos aceptables. | Localice la fuente de Sodio. Identifique las causas del origen y corrija el Codigo ISO alto del aceite. Asegúrese de que la contaminación no está siendo introducida a través de los equipos de manejo de aceite. Retome la muestra en el próximo intervalo programado.
C0017694 | SHOUGANG | FC-94 | FC-94 DIFE POS | CAMION | CATERPILLAR | 785C | DIFERENCIAL POSTERIOR | MOBILUBE XFD 60 | 2021-01-06 | 2021-01-14 | 2021-01-18 | 2021-01-19 | 27373 | 1143 | No | Yes | No | Crítico |  | 25.2 | 4 | 22 | 0 | 0 | 0 | 0 | 0 | 0 | 0 | 0 | 0 | 0 | 0 |  | 2 | 7 | 0 | 114 | 0 | 271 | 3 | 259 | 7 |  |  | 1.6 | - |  |  | No |  | 27 | 25/20/12 | 178002 | 5817 | - | 35 | - | - |  | Resultados están dentro de los rangos aceptables. | Niveles de Sodio mayores que los esperados. Nivel de limpieza en estado de Crítico. | Resultados están dentro de los rangos aceptables. | Localice la fuente de Sodio. Identifique las causas del origen y corrija el Codigo ISO alto del aceite. Asegúrese de que la contaminación no está siendo introducida a través de los equipos de manejo de aceite. Retome la muestra en el próximo intervalo programado.
C0017695 | SHOUGANG | FC-94 | FC-94 MF RH | CAMION | CATERPILLAR | 785C | MANDO FINAL RH | MOBILUBE XFD 60 | 2021-01-06 | 2021-01-14 | 2021-01-18 | 2021-01-19 | 27373 | 1143 | No |  | No | Crítico |  | 25.3 | 4 | 22 | 0 | 0 | 0 | 0 | 0 | 0 | 0 | 0 | 0 | 0 | 0 |  | 2 | 5 | 0 | 112 | 0 | 266 | 3 | 259 | 7 |  |  | 1.5 | - |  |  | No |  | 18 | 24/20/12 | 158574 | 6026 | - | 22 | - | - |  | Resultados están dentro de los rangos aceptables. | Niveles de Sodio en el límite de precuación. Nivel de limpieza en estado de Crítico. | Resultados están dentro de los rangos aceptables. | Localice la fuente de Sodio. Identifique las causas del origen y corrija el Codigo ISO alto del aceite. Asegúrese de que la contaminación no está siendo introducida a través de los equipos de manejo de aceite. Retome la muestra en el próximo intervalo programado.
C0017696 | SHOUGANG | FC-94 | FC-94 MF LH | CAMION | CATERPILLAR | 785C | MANDO FINAL LH | MOBILUBE XFD 60 | 2021-01-06 | 2021-01-14 | 2021-01-18 | 2021-01-19 | 27373 | 1143 | No |  | No | Crítico |  | 24.9 | 4 | 23 | 1 | 0 | 1 | 0 | 0 | 0 | 0 | 0 | 0 | 0 | 0 |  | 4 | 6 | 0 | 113 | 0 | 270 | 3 | 260 | 8 |  |  | 1.7 | - |  |  | No |  | 10 | 24/19/14 | 144750 | 3774 | - | 128 | - | - |  | Resultados están dentro de los rangos aceptables. | Niveles de Sodio en el límite de precuación. Nivel de limpieza en estado de Crítico. | Resultados están dentro de los rangos aceptables. | Localice la fuente de Sodio. Identifique las causas del origen y corrija el Codigo ISO alto del aceite. Asegúrese de que la contaminación no está siendo introducida a través de los equipos de manejo de aceite. Retome la muestra en el próximo intervalo programado.
C0017697 | SHOUGANG | EP-128-AL | EP-128-AL MOT | PERFORADORA DE ORUGAS | SANDVIK | DR460 | MOTOR | MOBIL DELVAC MX 15W-40 | 2021-01-06 | 2021-01-14 | 2021-01-18 | 2021-01-19 | 9152 | 92 | Yes | Yes | No | Crítico | 14.4 | 13.3 | 0 | 4 | 1 | 0 | 0 | 0 | 44 | 0 | 0 | 0 | 0 | 0 | 0 |  | 4 | 0 | 1 | 6 | 0 | 1399 | 1158 | 993 | 1334 |  | 8.5 | 5.5 | 4.6 | 2.3 | 0.2 | No |  | 14 | - | - | - | - | - | - | - |  | Baja viscosidad por posible contaminación con un lubricante de menor viscosidad o dilución con combustible. | Resultados están dentro de los rangos aceptables. | Resultados están dentro de los rangos aceptables. | Localice y corrija la causa de baja viscosidad del aceite. Una baja viscosidad puede reducir la protección por lubricación. Retome la muestra en el próximo intervalo.
C0017698 | SHOUGANG | EP-128-AL | EP-128-AL MDBS PRIN | PERFORADORA DE ORUGAS | SANDVIK | DR460 | MANDO DE BOMBAS PRINCIPAL | MOBILUBE HD 80W-90 | 2021-01-06 | 2021-01-14 | 2021-01-18 | 2021-01-19 | 9152 | 277 | Yes |  | No | Crítico |  | 10 | 5 | 186 | 0 | 1 | 0 | 1 | 1 | 1 | 2 | 0 | 0 | 0 | 0 |  | 7 | 4 | 0 | 3 | 0 | 62 | 4 | 395 | 155 |  |  | 5.9 | - |  |  | No |  | 47 | 25/22/15 | 219036 | 27716 | - | 183 | - | - |  | Baja viscosidad por posible contaminación con un lubricante de menor viscosidad. | Nivel de limpieza en estado de Crítico. | Desgaste de Cobre en el límite de precaución. | Localice y corrija la causa de baja viscosidad del aceite. Una baja viscosidad puede reducir la protección por lubricación. Identifique las causas del origen y corrija el Codigo ISO alto del aceite. Asegúrese de que la contaminación no está siendo introducida a través de los equipos de manejo de aceite. Determine la fuente del metal de desgaste y tome acciones correctivas. Retomar la muestra para monitorear condición.
C0017699 | SHOUGANG | EP-128-AL | EP-128-AL STHI | PERFORADORA DE ORUGAS | SANDVIK | DR460 | SISTEMA HIDRAULICO | MOBIL DTE 26 | 2021-01-06 | 2021-01-14 | 2021-01-18 | 2021-01-19 | 9152 | 2000 | No | Yes | No | Precaución |  | 7.9 | 6 | 2 | 0 | 0 | 0 | 0 | 0 | 0 | 0 | 0 | 0 | 0 | 0 |  | 2 | 2 | 0 | 3 | 0 | 95 | 4 | 333 | 296 |  |  | 19.6 | - |  |  | No |  | 14 | 19/16/13 | 2863 | 617 | - | 49 | - | - |  | Baja viscosidad por posible contaminación con un lubricante de menor viscosidad. | Nivel de limpieza en estado de precaución. | Resultados están dentro de los rangos aceptables. | Localice y corrija la causa de baja viscosidad del aceite. Una baja viscosidad puede reducir la protección por lubricación. Identifique las causas del origen y corrija el Codigo ISO alto del aceite. Asegúrese de que la contaminación no está siendo introducida a través de los equipos de manejo de aceite. Retome la muestra en el próximo intervalo programado.
C0017700 | SHOUGANG | EP-128-AL | EP-128-AL COMP | PERFORADORA DE ORUGAS | SANDVIK | DR460 | COMPRESOR | MOBIL RARUS SHC 1025 | 2021-01-06 | 2021-01-14 | 2021-01-18 | 2021-01-19 | 9152 | 1000 | No | Yes | No | Precaución |  | 6.2 | 1 | 2 | 0 | 0 | 0 | 0 | 0 | 0 | 0 | 0 | 0 | 0 | 0 |  | 1 | 3 | 0 | 1 | 0 | 1 | 1 | 181 | 7 |  |  | 1 | - |  |  | No |  | 6 | 22/20/14 | 29972 | 5071 | - | 129 | - | - |  | Resultados están dentro de los rangos aceptables. | Nivel de limpieza en estado de precaución. | Resultados están dentro de los rangos aceptables. | Identifique las causas del origen y corrija el Codigo ISO alto del aceite. Asegúrese de que la contaminación no está siendo introducida a través de los equipos de manejo de aceite. Retome la muestra en el próximo intervalo programado.
C0017701 | SHOUGANG | EP-128-AL | EP-128-AL MF RH | PERFORADORA DE ORUGAS | SANDVIK | DR460 | MANDO FINAL RH | MOBILUBE HD 80W-90 | 2021-01-06 | 2021-01-14 | 2021-01-18 | 2021-01-19 | 9152 | 554 | Yes |  | No | Crítico |  | 9.8 | 8 | 20 | 0 | 1 | 0 | 0 | 0 | 0 | 0 | 0 | 0 | 0 | 0 |  | 5 | 4 | 0 | 3 | 0 | 537 | 6 | 441 | 410 |  |  | 15.5 | - |  |  | No |  | 22 | 25/22/16 | 212630 | 31454 | - | 403 | - | - |  | Baja viscosidad por posible contaminación con un lubricante de menor viscosidad. | Nivel de limpieza en estado de Crítico. | Resultados están dentro de los rangos aceptables. | Localice y corrija la causa de baja viscosidad del aceite. Una baja viscosidad puede reducir la protección por lubricación. Identifique las causas del origen y corrija el Codigo ISO alto del aceite. Asegúrese de que la contaminación no está siendo introducida a través de los equipos de manejo de aceite. Retome la muestra en el próximo intervalo programado.
C0017702 | SHOUGANG | EP-128-AL | EP-128-AL MF LH | PERFORADORA DE ORUGAS | SANDVIK | DR460 | MANDO FINAL LH | MOBILUBE HD 80W-90 | 2021-01-06 | 2021-01-14 | 2021-01-18 | 2021-01-19 | 9152 | 554 | Yes |  | No | Crítico |  | 14.1 | 2 | 28 | 0 | 5 | 0 | 0 | 0 | 0 | 0 | 0 | 0 | 0 | 0 |  | 18 | 3 | 2 | 6 | 0 | 32 | 5 | 462 | 30 |  |  | 18.2 | - |  |  | No |  | 27 | 26/24/17 | 340323 | 103064 | - | 659 | - | - |  | Resultados están dentro de los rangos aceptables. | Nivel de limpieza en estado de Crítico. | Resultados están dentro de los rangos aceptables. | Identifique las causas del origen y corrija el Codigo ISO alto del aceite. Asegúrese de que la contaminación no está siendo introducida a través de los equipos de manejo de aceite. Retome la muestra en el próximo intervalo programado.
C0017703 | SHOUGANG | FC-97 | FC-97 MOT | CAMION | CATERPILLAR | 785C | MOTOR | MOBIL DELVAC 1 5W-40 | 2021-01-06 | 2021-01-14 | 2021-01-18 | 2021-01-19 | 27123 | 330 | No | No | No | Normal | 14.8 | 14.2 | 4 | 7 | 1 | 1 | 0 | 0 | 6 | 0 | 0 | 0 | 0 | 0 | 0 |  | 6 | 1 | 1 | 121 | 0 | 2576 | 431 | 1017 | 1325 |  | 9.7 | 5.3 | 5.3 | 1.2 | 0.2 | No |  | 12 | - | - | - | - | - | - | - |  | Resultados están dentro de los rangos aceptables. | Resultados están dentro de los rangos aceptables. | Resultados están dentro de los rangos aceptables. | Retome la muestra en el próximo intervalo programado.
C0017704 | SHOUGANG | EP-128-AL | EP-128-AL CJRO | PERFORADORA DE ORUGAS | SANDVIK | DR460 | CABEZAL DE ROTACION | MOBILUBE HD 80W-90 | 2021-01-06 | 2021-01-14 | 2021-01-18 | 2021-01-19 | 9152 | 277 | Yes |  | No | Crítico |  | 14.5 | 4 | 461 | 0 | 3 | 0 | 5 | 157 | 2 | 4 | 0 | 0 | 0 | 0 |  | 14 | 7 | 3 | 89 | 0 | 505 | 2 | 561 | 208 |  |  | 1.5 | - |  |  | No |  | 473 | - | - | - | - | - | - | - |  | Resultados están dentro de los rangos aceptables. | No se realizó nivel de limpieza por particulas visibles mayores a 40 micras. Contaminación de Silicio en estado crítico. Altos niveles de silicio abrasivo (polvo) causarán alto desgaste. Niveles de Sodio mayores que los esperados. | Indica presencia de partículas ferromagnéticas visibles mayores a 40 micras. Elevado desgaste de Hierro, Cromo y Cobre. | Localice la fuente de Silicio y Sodio. Determine la fuente de partículas ferromagnéticas y tome acciones correctivas de ser necesario. Determine la fuente de los metales de desgaste excesivo y tome acciones correctivas. Retomar la muestra para monitorear condición.
C0017705 | SHOUGANG | FC-30 | FC-30 MOT | CAMION | CATERPILLAR | 785C | MOTOR | MOBIL DELVAC 1 5W-40 | 2021-01-06 | 2021-01-14 | 2021-01-18 | 2021-01-19 | 70071 | 583 | Yes | Yes | No | Crítico | 14.8 | 15.3 | 3 | 12 | 1 | 1 | 0 | 0 | 1 | 0 | 0 | 0 | 0 | 0 | 0 |  | 6 | 0 | 2 | 50 | 0 | 2522 | 517 | 1056 | 1433 |  | 8.8 | 10.6 | 10.8 | 6.9 | 0.2 | No |  | 14 | - | - | - | - | - | - | - |  | Alta oxidación por posible degradación del aceite a altas temperaturas. | Resultados están dentro de los rangos aceptables. | Resultados están dentro de los rangos aceptables. | Revisar el sistema de enfriamiento (termostatos, radiador, bomba de agua, mangueras, etc.). Tome acciones correctivas. Retome la muestra para confirmar condición.
C0017706 | SHOUGANG | FC-30 | FC-30 TRAN | CAMION | CATERPILLAR | 785C | TRANSMISION | MOBILTRANS HD 30 | 2021-01-06 | 2021-01-14 | 2021-01-18 | 2021-01-19 | 70071 | 1121 | Yes | Yes | No | Precaución |  | 10.1 | 1 | 5 | 0 | 0 | 0 | 0 | 0 | 0 | 0 | 0 | 0 | 0 | 0 |  | 5 | 0 | 1 | 2 | 0 | 2975 | 11 | 917 | 1254 |  |  | 0.7 | - |  |  | No |  | 14 | 18/16/12 | 2282 | 407 | - | 24 | - | - |  | Baja viscosidad por posible contaminación con un lubricante de menor viscosidad. | Resultados están dentro de los rangos aceptables. | Resultados están dentro de los rangos aceptables. | Localice y corrija la causa de baja viscosidad del aceite. Una baja viscosidad puede reducir la protección por lubricación. Retome la muestra en el próximo intervalo.
C0017707 | SHOUGANG | FC-30 | FC-30 STHI | CAMION | CATERPILLAR | 785C | SISTEMA HIDRAULICO | MOBILTRANS HD 10W | 2021-01-06 | 2021-01-14 | 2021-01-18 | 2021-01-19 | 70071 | 2175 | Yes | Yes | No | Precaución |  | 6 | 1 | 7 | 0 | 2 | 0 | 0 | 0 | 2 | 0 | 0 | 0 | 0 | 0 |  | 12 | 1 | 1 | 2 | 0 | 2834 | 14 | 872 | 1189 |  |  | 1.2 | - |  |  | No |  | 12 | 20/17/13 | 8464 | 1276 | - | 58 | - | - |  | Resultados están dentro de los rangos aceptables. | Nivel de limpieza en estado de precaución. | Resultados están dentro de los rangos aceptables. | Identifique las causas del origen y corrija el Codigo ISO alto del aceite. Asegúrese de que la contaminación no está siendo introducida a través de los equipos de manejo de aceite. Retome la muestra en el próximo intervalo programado.
C0017708 | SHOUGANG | FC-30 | FC-30 STDI | CAMION | CATERPILLAR | 785C | SISTEMA DIRECCION | MOBILTRANS HD 10W | 2021-01-06 | 2021-01-14 | 2021-01-18 | 2021-01-19 | 70071 | 2175 | Yes | Yes | No | Crítico |  | 5.9 | 2 | 19 | 14 | 3 | 0 | 0 | 0 | 6 | 0 | 0 | 0 | 0 | 0 |  | 15 | 3 | 2 | 2 | 0 | 3094 | 17 | 921 | 1240 |  |  | 3.4 | - |  |  | No |  | 20 | 23/17/12 | 66799 | 1156 | - | 34 | - | - |  | Resultados están dentro de los rangos aceptables. | Nivel de limpieza en estado de precaución. Contaminación de Silicio en estado crítico. Altos niveles de silicio abrasivo (polvo) causarán alto desgaste. | Resultados están dentro de los rangos aceptables. | Localice la fuente de silicio. Identifique las causas del origen y corrija el Codigo ISO alto del aceite. Asegúrese de que la contaminación no está siendo introducida a través de los equipos de manejo de aceite. Retome la muestra en el próximo intervalo programado.
C0017709 | SHOUGANG | FC-30 | FC-30 BM RH | CAMION | CATERPILLAR | 785C | BOCAMAZA RH | MOBILUBE XFD 60 | 2021-01-06 | 2021-01-14 | 2021-01-18 | 2021-01-19 | 70071 | 1121 | Yes |  | No | Crítico |  | 21.7 | 0 | 7 | 0 | 0 | 0 | 0 | 1 | 1 | 0 | 0 | 0 | 0 | 0 |  | 8 | 0 | 0 | 106 | 0 | 495 | 18 | 321 | 111 |  |  | 0.7 | - |  |  | No |  | 14 | 22/19/14 | 25504 | 3325 | - | 135 | - | - |  | Baja viscosidad por posible contaminación con un lubricante de menor viscosidad. | Nivel de limpieza en estado de precaución. | Resultados están dentro de los rangos aceptables. | Localice y corrija la causa de baja viscosidad del aceite. Una baja viscosidad puede reducir la protección por lubricación. Identifique las causas del origen y corrija el Codigo ISO alto del aceite. Asegúrese de que la contaminación no está siendo introducida a través de los equipos de manejo de aceite. Retome la muestra en el próximo intervalo programado.
C0017710 | SHOUGANG | FC-30 | FC-30 BM LH | CAMION | CATERPILLAR | 785C | BOCAMAZA LH | MOBILUBE XFD 60 | 2021-01-06 | 2021-01-14 | 2021-01-18 | 2021-01-19 | 70071 | 1121 | Yes |  | No | Precaución |  | 24.7 | 0 | 10 | 0 | 0 | 0 | 0 | 0 | 1 | 0 | 0 | 0 | 0 | 0 |  | 10 | 1 | 0 | 112 | 0 | 284 | 3 | 266 | 4 |  |  | 1.1 | - |  |  | No |  | 14 | 23/19/14 | 54532 | 4350 | - | 98 | - | - |  | Resultados están dentro de los rangos aceptables. | Nivel de limpieza en estado de precaución. | Resultados están dentro de los rangos aceptables. | Identifique las causas del origen y corrija el Codigo ISO alto del aceite. Asegúrese de que la contaminación no está siendo introducida a través de los equipos de manejo de aceite. Retome la muestra en el próximo intervalo programado.
C0017711 | SHOUGANG | FC-30 | FC-30 DIFE POS | CAMION | CATERPILLAR | 785C | DIFERENCIAL POSTERIOR | MOBILUBE XFD 60 | 2021-01-06 | 2021-01-14 | 2021-01-18 | 2021-01-19 | 70071 | 1649 | Yes | Yes | No | Crítico |  | 24.9 | 2 | 40 | 0 | 0 | 0 | 0 | 0 | 0 | 0 | 0 | 0 | 0 | 0 |  | 2 | 1 | 0 | 117 | 0 | 301 | 4 | 273 | 19 |  |  | 2.8 | - |  |  | No |  | 26 | 25/22/16 | 183395 | 21544 | - | 488 | - | - |  | Resultados están dentro de los rangos aceptables. | Nivel de limpieza en estado de Crítico. | Resultados están dentro de los rangos aceptables. | Identifique las causas del origen y corrija el Codigo ISO alto del aceite. Asegúrese de que la contaminación no está siendo introducida a través de los equipos de manejo de aceite. Retome la muestra en el próximo intervalo programado.
C0017712 | SHOUGANG | FC-30 | FC-30 MF RH | CAMION | CATERPILLAR | 785C | MANDO FINAL RH | MOBILUBE XFD 60 | 2021-01-06 | 2021-01-14 | 2021-01-18 | 2021-01-19 | 70071 | 1649 | Yes |  | No | Crítico |  | 25 | 2 | 38 | 0 | 0 | 0 | 0 | 0 | 0 | 0 | 0 | 0 | 0 | 0 |  | 2 | 5 | 0 | 114 | 0 | 294 | 4 | 274 | 19 |  |  | 2.9 | - |  |  | No |  | 22 | 25/21/15 | 163237 | 16103 | - | 290 | - | - |  | Resultados están dentro de los rangos aceptables. | Nivel de limpieza en estado de Crítico. Niveles de Sodio en el límite de precuación. | Resultados están dentro de los rangos aceptables. | Localice la fuente de Sodio. Identifique las causas del origen y corrija el Codigo ISO alto del aceite. Asegúrese de que la contaminación no está siendo introducida a través de los equipos de manejo de aceite. Retome la muestra en el próximo intervalo programado.
C0017713 | SHOUGANG | FC-30 | FC-30 MF LH | CAMION | CATERPILLAR | 785C | MANDO FINAL LH | MOBILUBE XFD 60 | 2021-01-06 | 2021-01-14 | 2021-01-18 | 2021-01-19 | 70071 | 1649 | Yes |  | No | Crítico |  | 25 | 2 | 38 | 0 | 0 | 0 | 0 | 0 | 0 | 0 | 0 | 0 | 0 | 0 |  | 2 | 0 | 0 | 113 | 0 | 295 | 4 | 270 | 19 |  |  | 2.5 | - |  |  | No |  | 22 | 24/21/16 | 154679 | 16354 | - | 338 | - | - |  | Resultados están dentro de los rangos aceptables. | Nivel de limpieza en estado de Crítico. | Resultados están dentro de los rangos aceptables. | Identifique las causas del origen y corrija el Codigo ISO alto del aceite. Asegúrese de que la contaminación no está siendo introducida a través de los equipos de manejo de aceite. Retome la muestra en el próximo intervalo programado.
C0017714 | SHOUGANG | FC-109 | FC-109 MOT | CAMION | KOMATSU | HD1500 | MOTOR | CHEVRON 400 MGX 15W40 | 2021-01-07 | 2021-01-14 | 2021-01-18 | 2021-01-19 | 20478 | 276 | No | No | No | Normal | 14.6 | 14.7 | 0 | 16 | 1 | 1 | 0 | 0 | 1 | 0 | 0 | 0 | 0 | 0 | 1 |  | 4 | 3 | 1 | 113 | 0 | 2242 | 18 | 854 | 1132 |  | 6.6 | 4.8 | 5.5 | 0 | 0.6 | No |  | 12 | - | - | - | - | - | - | - |  | Resultados están dentro de los rangos aceptables. | Resultados están dentro de los rangos aceptables. | Resultados están dentro de los rangos aceptables. | Retome la muestra en el próximo intervalo programado.
C0017715 | SHOUGANG | FC-109 | FC-109 DIFE POS | CAMION | KOMATSU | HD1500 | DIFERENCIAL POSTERIOR | MOBILTRANS HD 50 | 2021-01-07 | 2021-01-14 | 2021-01-18 | 2021-01-19 | 20478 | 863 | No |  | No | Crítico |  | 17.7 | 0 | 15 | 0 | 0 | 0 | 0 | 0 | 0 | 0 | 0 | 0 | 0 | 0 |  | 5 | 1 | 1 | 10 | 0 | 2821 | 11 | 880 | 1160 |  |  | 1.4 | - |  |  | No |  | 20 | 24/22/16 | 153960 | 27886 | - | 571 | - | - |  | Resultados están dentro de los rangos aceptables. | Nivel de limpieza en estado de Crítico. | Resultados están dentro de los rangos aceptables. | Identifique las causas del origen y corrija el Codigo ISO alto del aceite. Asegúrese de que la contaminación no está siendo introducida a través de los equipos de manejo de aceite. Retome la muestra en el próximo intervalo programado.
C0017716 | SHOUGANG | FC-109 | FC-109 MF LH | CAMION | KOMATSU | HD1500 | MANDO FINAL LH | MOBILTRANS HD 50 | 2021-01-07 | 2021-01-14 | 2021-01-18 | 2021-01-19 | 20478 | 863 | No |  | No | Crítico |  | 18.4 | 0 | 14 | 0 | 0 | 0 | 0 | 0 | 0 | 0 | 0 | 0 | 0 | 0 |  | 5 | 0 | 1 | 10 | 0 | 2852 | 12 | 887 | 1167 |  |  | 1.4 | - |  |  | No |  | 20 | 25/22/16 | 163533 | 29005 | - | 605 | - | - |  | Resultados están dentro de los rangos aceptables. | Nivel de limpieza en estado de Crítico. | Resultados están dentro de los rangos aceptables. | Identifique las causas del origen y corrija el Codigo ISO alto del aceite. Asegúrese de que la contaminación no está siendo introducida a través de los equipos de manejo de aceite. Retome la muestra en el próximo intervalo programado.
C0017717 | SHOUGANG | FC-109 | FC-109 MF RH | CAMION | KOMATSU | HD1500 | MANDO FINAL RH | MOBILTRANS HD 50 | 2021-01-07 | 2021-01-14 | 2021-01-18 | 2021-01-19 | 20478 | 863 | No |  | No | Crítico |  | 18.4 | 0 | 15 | 0 | 0 | 0 | 0 | 0 | 0 | 0 | 0 | 0 | 0 | 0 |  | 5 | 0 | 1 | 9 | 0 | 2903 | 11 | 889 | 1178 |  |  | 1.3 | - |  |  | No |  | 22 | 24/22/17 | 145947 | 28902 | - | 656 | - | - |  | Resultados están dentro de los rangos aceptables. | Nivel de limpieza en estado de Crítico. | Resultados están dentro de los rangos aceptables. | Identifique las causas del origen y corrija el Codigo ISO alto del aceite. Asegúrese de que la contaminación no está siendo introducida a través de los equipos de manejo de aceite. Retome la muestra en el próximo intervalo programado.
C0017718 | SHOUGANG | CH-07 | CH-07 MOT RH | PALA HIDRAULICA | CATERPILLAR | 6040 FS | MOTOR RH | MOBIL DELVAC MX 15W-40 | 2021-01-07 | 2021-01-14 | 2021-01-18 | 2021-01-19 | 26864 | 263 | Yes | Yes | No | Crítico | 14.4 | 13.2 | 1 | 5 | 1 | 0 | 0 | 0 | 47 | 0 | 0 | 0 | 0 | 0 | 0 |  | 7 | 0 | 1 | 4 | 0 | 1500 | 1214 | 1024 | 1352 |  | 8.6 | 6.2 | 6.2 | 2.8 | 0.2 | No |  | 10 | - | - | - | - | - | - | - |  | Baja viscosidad por posible contaminación con un lubricante de menor viscosidad o dilución con combustible. | Resultados están dentro de los rangos aceptables. | Resultados están dentro de los rangos aceptables. | Localice y corrija la causa de baja viscosidad del aceite. Una baja viscosidad puede reducir la protección por lubricación. Retome la muestra en el próximo intervalo.
C0017719 | SHOUGANG | CH-07 | CH-07 MOT LH | PALA HIDRAULICA | CATERPILLAR | 6040 FS | MOTOR LH | MOBIL DELVAC MX 15W-40 | 2021-01-07 | 2021-01-14 | 2021-01-18 | 2021-01-19 | 26864 | 263 | Yes | Yes | No | Precaución | 14.4 | 13.4 | 1 | 7 | 2 | 0 | 0 | 0 | 47 | 0 | 0 | 0 | 0 | 0 | 0 |  | 5 | 0 | 0 | 4 | 0 | 1483 | 1197 | 1001 | 1339 |  | 8.4 | 8.2 | 5.9 | 3.3 | 0.2 | No |  | 26 | - | - | - | - | - | - | - |  | Alta oxidación por posible degradación del aceite a altas temperaturas. Baja viscosidad por posible contaminación con un lubricante de menor viscosidad o dilución con combustible. | Resultados están dentro de los rangos aceptables. | Desgaste de Plomo en el límite de precaución. | Revisar el sistema de enfriamiento (termostatos, radiador, bomba de agua, mangueras, etc.). Localice y corrija la causa de baja viscosidad del aceite. Una baja viscosidad puede reducir la protección por lubricación. Determine la fuente del metal de desgaste y tome acciones correctivas. Retomar la muestra para monitorear condición.
C0017720 | SHOUGANG | CH-07 | CH-07 RDGI CE | PALA HIDRAULICA | CATERPILLAR | 6040 FS | REDUCTOR DE GIRO CENTRAL | MOBILGEAR 600 XP 220 | 2021-01-07 | 2021-01-14 | 2021-01-18 | 2021-01-19 | 26864 | 263 | Yes |  | No | Crítico |  | 18 | 9 | 87 | 0 | 1 | 1 | 1 | 0 | 0 | 1 | 0 | 0 | 0 | 0 |  | 3 | 0 | 0 | 40 | 0 | 11 | 2 | 276 | 7 |  |  | 1.8 | - |  |  | No |  | 50 | 25/24/16 | 266386 | 106526 | - | 546 | - | - |  | Resultados están dentro de los rangos aceptables. | Nivel de limpieza en estado de Crítico. | Desgaste de Hierro en el límite de precaución. | Identifique las causas del origen y corrija el Codigo ISO alto del aceite. Asegúrese de que la contaminación no está siendo introducida a través de los equipos de manejo de aceite. Determine la fuente del metal de desgaste y tome acciones correctivas. Retomar la muestra para monitorear condición.
C0017721 | SHOUGANG | FC-61 | FC-61 MOT | CAMION | KOMATSU | HD1500 | MOTOR | CHEVRON 400 MGX 15W40 | 2021-01-07 | 2021-01-14 | 2021-01-18 | 2021-01-19 | 48121 | 515 | Yes | Yes | No | Precaución | 14.6 | 14.7 | 0 | 12 | 2 | 1 | 0 | 1 | 1 | 0 | 0 | 0 | 0 | 0 | 0 |  | 5 | 0 | 1 | 103 | 0 | 2275 | 23 | 847 | 1136 |  | 6.5 | 6.2 | 7.2 | 0 | 0.8 | No |  | 12 | - | - | - | - | - | - | - |  | Resultados están dentro de los rangos aceptables. | Resultados están dentro de los rangos aceptables. | Desgaste de Cromo en el límite de precaución. | Identifique y evalúe los componentes a base de este elemento. Determine la fuente del metal de desgaste y tome acciones correctivas. Retomar la muestra para monitorear condición.
C0017722 | SHOUGANG | FC-61 | FC-61 TRAN | CAMION | KOMATSU | HD1500 | TRANSMISION | MOBILTRANS HD 30 | 2021-01-07 | 2021-01-14 | 2021-01-18 | 2021-01-19 | 48121 | 1038 | Yes | Yes | No | Crítico |  | 11 | 7 | 11 | 0 | 0 | 0 | 0 | 0 | 0 | 0 | 0 | 0 | 0 | 0 |  | 5 | 1 | 1 | 2 | 0 | 2919 | 10 | 888 | 1201 |  |  | 1 | - |  |  | No |  | 14 | 21/17/12 | 17884 | 726 | - | 28 | - | - |  | Resultados están dentro de los rangos aceptables. | Nivel de limpieza en estado de precaución. | Elevado desgaste de Hierro. | Identifique las causas del origen y corrija el Codigo ISO alto del aceite. Asegúrese de que la contaminación no está siendo introducida a través de los equipos de manejo de aceite. Determine la fuente del metal de desgaste excesivo y tome acciones correctivas. Retomar la muestra para monitorear condición.
C0017723 | SHOUGANG | FC-61 | FC-61 STHI | CAMION | KOMATSU | HD1500 | SISTEMA HIDRAULICO | MOBILTRANS HD 30 | 2021-01-07 | 2021-01-14 | 2021-01-18 | 2021-01-19 | 48121 | 1038 | No | Yes | No | Precaución |  | 11.1 | 2 | 8 | 2 | 3 | 0 | 0 | 0 | 0 | 0 | 0 | 0 | 0 | 0 |  | 10 | 2 | 2 | 1 | 0 | 2970 | 16 | 927 | 1220 |  |  | 0.7 | - |  |  | No |  | 12 | 21/17/14 | 19738 | 1231 | - | 80 | - | - |  | Resultados están dentro de los rangos aceptables. | Nivel de limpieza en estado de precaución. Niveles de Potasio en el límite de precuación. | Resultados están dentro de los rangos aceptables. | Localice la fuente de Potasio. Identifique las causas del origen y corrija el Codigo ISO alto del aceite. Asegúrese de que la contaminación no está siendo introducida a través de los equipos de manejo de aceite. Retome la muestra en el próximo intervalo programado.
C0017724 | SHOUGANG | FC-61 | FC-61 DIFE POS | CAMION | KOMATSU | HD1500 | DIFERENCIAL POSTERIOR | MOBILTRANS HD 50 | 2021-01-07 | 2021-01-14 | 2021-01-18 | 2021-01-19 | 48121 | 1038 | No |  | No | Crítico |  | 18.2 | 0 | 17 | 0 | 1 | 0 | 0 | 0 | 0 | 0 | 0 | 0 | 0 | 0 |  | 6 | 0 | 1 | 1 | 0 | 2970 | 12 | 941 | 1228 |  |  | 1.2 | - |  |  | No |  | 12 | 24/21/15 | 153665 | 14756 | - | 182 | - | - |  | Resultados están dentro de los rangos aceptables. | Nivel de limpieza en estado de Crítico. | Resultados están dentro de los rangos aceptables. | Identifique las causas del origen y corrija el Codigo ISO alto del aceite. Asegúrese de que la contaminación no está siendo introducida a través de los equipos de manejo de aceite. Retome la muestra en el próximo intervalo programado.
C0017725 | SHOUGANG | FC-61 | FC-61 MF LH | CAMION | KOMATSU | HD1500 | MANDO FINAL LH | MOBILTRANS HD 50 | 2021-01-07 | 2021-01-14 | 2021-01-18 | 2021-01-19 | 48121 | 1038 | No |  | No | Crítico |  | 18.1 | 0 | 16 | 0 | 1 | 0 | 0 | 0 | 0 | 0 | 1 | 0 | 0 | 0 |  | 6 | 1 | 1 | 3 | 0 | 2956 | 12 | 912 | 1221 |  |  | 1.2 | - |  |  | No |  | 51 | 25/21/14 | 161848 | 14505 | - | 137 | - | - |  | Resultados están dentro de los rangos aceptables. | Nivel de limpieza en estado de Crítico. | Resultados están dentro de los rangos aceptables. | Identifique las causas del origen y corrija el Codigo ISO alto del aceite. Asegúrese de que la contaminación no está siendo introducida a través de los equipos de manejo de aceite. Retome la muestra en el próximo intervalo programado.
C0017726 | SHOUGANG | FC-61 | FC-61 MF RH | CAMION | KOMATSU | HD1500 | MANDO FINAL RH | MOBILTRANS HD 50 | 2021-01-07 | 2021-01-14 | 2021-01-18 | 2021-01-19 | 48121 | 1038 | No |  | No | Crítico |  | 18.1 | 0 | 17 | 0 | 1 | 0 | 0 | 0 | 0 | 0 | 0 | 0 | 0 | 0 |  | 7 | 0 | 1 | 0 | 0 | 2949 | 12 | 894 | 1222 |  |  | 1.1 | - |  |  | No |  | 19 | 24/21/14 | 157969 | 14029 | - | 118 | - | - |  | Resultados están dentro de los rangos aceptables. | Nivel de limpieza en estado de Crítico. | Resultados están dentro de los rangos aceptables. | Identifique las causas del origen y corrija el Codigo ISO alto del aceite. Asegúrese de que la contaminación no está siendo introducida a través de los equipos de manejo de aceite. Retome la muestra en el próximo intervalo programado.
C0017727 | SHOUGANG | EP-29 | EP-29 MOT | PERFORADORA DE ORUGAS | ATLAS COPCO | DML | MOTOR | CHEVRON 400 MGX 15W40 | 2021-01-07 | 2021-01-14 | 2021-01-18 | 2021-01-19 | 34699 | 97 | Yes | Yes | No | Crítico | 14.6 | 13.1 | 1 | 5 | 8 | 0 | 0 | 1 | 41 | 0 | 0 | 0 | 0 | 0 | 0 |  | 5 | 0 | 1 | 12 | 0 | 1538 | 1038 | 973 | 1314 |  | 7 | 6.4 | 8.1 | 0 | 0.2 | No |  | 11 | - | - | - | - | - | - | - |  | Baja viscosidad por posible contaminación con un lubricante de menor viscosidad o dilución con combustible. | Resultados están dentro de los rangos aceptables. | Elevado desgaste de Plomo. | Localice y corrija la causa de baja viscosidad del aceite. Una baja viscosidad puede reducir la protección por lubricación. Identifique y evalúe los componentes a base de este elemento. Determine la fuente del metal de desgaste excesivo y tome acciones correctivas. Retomar la muestra para monitorear condición.
C0017728 | SHOUGANG | EP-29 | EP-29 CJRO | PERFORADORA DE ORUGAS | ATLAS COPCO | DML | CABEZAL DE ROTACION | MOBILUBE HD 80W-90 | 2021-01-07 | 2021-01-14 | 2021-01-18 | 2021-01-19 | 34699 | 97 | Yes |  | No | Crítico |  | 14.7 | 0 | 25 | 0 | 0 | 0 | 0 | 0 | 0 | 0 | 0 | 0 | 0 | 0 |  | 4 | 2 | 0 | 0 | 0 | 21 | 1 | 455 | 14 |  |  | 2.6 | - |  |  | No |  | 14 | 25/22/15 | 202335 | 25076 | - | 291 | - | - |  | Resultados están dentro de los rangos aceptables. | Nivel de limpieza en estado de Crítico. Niveles de Sodio en el límite de precuación. | Resultados están dentro de los rangos aceptables. | Localice la fuente de Sodio. Identifique las causas del origen y corrija el Codigo ISO alto del aceite. Asegúrese de que la contaminación no está siendo introducida a través de los equipos de manejo de aceite. Retome la muestra en el próximo intervalo programado.
C0017729 | SHOUGANG | EP-29 | EP-29 MDBS | PERFORADORA DE ORUGAS | ATLAS COPCO | DML | MANDO DE BOMBAS | MOBILUBE HD 80W-90 | 2021-01-07 | 2021-01-14 | 2021-01-18 | 2021-01-19 | 34699 | 97 | Yes |  | No | Crítico |  | 14.2 | 0 | 87 | 0 | 1 | 0 | 0 | 0 | 0 | 1 | 0 | 0 | 0 | 0 |  | 8 | 0 | 1 | 0 | 0 | 117 | 4 | 462 | 68 |  |  | 0.8 | - |  |  | No |  | 61 | 25/23/16 | 282296 | 69403 | - | 378 | - | - |  | Resultados están dentro de los rangos aceptables. | Nivel de limpieza en estado de Crítico. | Resultados están dentro de los rangos aceptables. | Identifique las causas del origen y corrija el Codigo ISO alto del aceite. Asegúrese de que la contaminación no está siendo introducida a través de los equipos de manejo de aceite. Retome la muestra en el próximo intervalo programado.
C0017730 | SHOUGANG | FC-73 | FC-73 DIFE POS | CAMION | CATERPILLAR | 777F | DIFERENCIAL POSTERIOR | MOBILUBE XFD 60 | 2021-01-08 | 2021-01-14 | 2021-01-18 | 2021-01-19 | 37790 | 1134 | No |  | No | Crítico |  | 25.1 | 2 | 16 | 1 | 1 | 0 | 0 | 0 | 0 | 0 | 0 | 0 | 0 | 0 |  | 7 | 3 | 1 | 97 | 0 | 286 | 5 | 260 | 8 |  |  | 0.5 | - |  |  | No |  | 26 | 25/24/18 | 272872 | 83961 | - | 1648 | - | - |  | Resultados están dentro de los rangos aceptables. | Nivel de limpieza en estado de Crítico. | Resultados están dentro de los rangos aceptables. | Identifique las causas del origen y corrija el Codigo ISO alto del aceite. Asegúrese de que la contaminación no está siendo introducida a través de los equipos de manejo de aceite. Retome la muestra en el próximo intervalo programado.
C0017731 | SHOUGANG | FC-73 | FC-73 MF RH | CAMION | CATERPILLAR | 777F | MANDO FINAL RH | MOBILUBE XFD 60 | 2021-01-08 | 2021-01-14 | 2021-01-18 | 2021-01-19 | 37790 | 1134 | No |  | No | Crítico |  | 25.3 | 2 | 17 | 0 | 1 | 0 | 0 | 0 | 0 | 0 | 0 | 0 | 0 | 0 |  | 7 | 0 | 0 | 93 | 0 | 282 | 5 | 263 | 8 |  |  | 0.5 | - |  |  | No |  | 21 | 25/24/18 | 293459 | 90284 | - | 1903 | - | - |  | Resultados están dentro de los rangos aceptables. | Nivel de limpieza en estado de Crítico. | Resultados están dentro de los rangos aceptables. | Identifique las causas del origen y corrija el Codigo ISO alto del aceite. Asegúrese de que la contaminación no está siendo introducida a través de los equipos de manejo de aceite. Retome la muestra en el próximo intervalo programado.
C0017732 | SHOUGANG | FC-73 | FC-73 MF LH | CAMION | CATERPILLAR | 777F | MANDO FINAL LH | MOBILUBE XFD 60 | 2021-01-08 | 2021-01-14 | 2021-01-18 | 2021-01-19 | 37790 | 1134 | No |  | No | Crítico |  | 25 | 2 | 18 | 0 | 1 | 0 | 0 | 0 | 0 | 0 | 0 | 0 | 0 | 0 |  | 7 | 2 | 0 | 93 | 0 | 283 | 6 | 267 | 9 |  |  | 0.4 | - |  |  | No |  | 23 | 25/24/18 | 316259 | 92747 | - | 1927 | - | - |  | Resultados están dentro de los rangos aceptables. | Nivel de limpieza en estado de Crítico. | Resultados están dentro de los rangos aceptables. | Identifique las causas del origen y corrija el Codigo ISO alto del aceite. Asegúrese de que la contaminación no está siendo introducida a través de los equipos de manejo de aceite. Retome la muestra en el próximo intervalo programado.
C0017733 | SHOUGANG | FC-119 | FC-119 MOT | CAMION | CATERPILLAR | 785D | MOTOR | MOBIL DELVAC 1 5W-40 | 2021-01-08 | 2021-01-14 | 2021-01-18 | 2021-01-19 | 18746 | 257 | Yes | Yes | No | Normal | 14.8 | 14.5 | 1 | 6 | 1 | 1 | 0 | 0 | 1 | 0 | 0 | 0 | 0 | 0 | 0 |  | 7 | 0 | 2 | 54 | 0 | 2248 | 464 | 962 | 1283 |  | 9.6 | 5.8 | 5.8 | 1.7 | 0.2 | No |  | 4 | - | - | - | - | - | - | - |  | Resultados están dentro de los rangos aceptables. | Resultados están dentro de los rangos aceptables. | Resultados están dentro de los rangos aceptables. | Retome la muestra en el próximo intervalo programado.
C0017734 | SHOUGANG | FC-119 | FC-119 DIFE POS | CAMION | CATERPILLAR | 785D | DIFERENCIAL POSTERIOR | MOBILUBE XFD 60 | 2021-01-08 | 2021-01-14 | 2021-01-18 | 2021-01-19 | 18746 | 825 | No | Yes | No | Crítico |  | 25.2 | 11 | 27 | 1 | 0 | 1 | 0 | 0 | 0 | 0 | 0 | 0 | 0 | 0 |  | 3 | 3 | 1 | 92 | 0 | 275 | 3 | 258 | 4 |  |  | 3.3 | - |  |  | No |  | 27 | 25/23/13 | 302669 | 53712 | - | 61 | - | - |  | Resultados están dentro de los rangos aceptables. | Nivel de limpieza en estado de Crítico. | Resultados están dentro de los rangos aceptables. | Identifique las causas del origen y corrija el Codigo ISO alto del aceite. Asegúrese de que la contaminación no está siendo introducida a través de los equipos de manejo de aceite. Retome la muestra en el próximo intervalo programado.
C0017735 | SHOUGANG | FC-119 | FC-119 MF RH | CAMION | CATERPILLAR | 785D | MANDO FINAL RH | MOBILUBE XFD 60 | 2021-01-08 | 2021-01-14 | 2021-01-18 | 2021-01-19 | 18746 | 825 | No |  | No | Crítico |  | 25.4 | 11 | 25 | 2 | 0 | 1 | 0 | 0 | 0 | 0 | 0 | 0 | 0 | 0 |  | 3 | 5 | 1 | 93 | 0 | 276 | 3 | 258 | 3 |  |  | 3.6 | - |  |  | No |  | 26 | 25/23/13 | 298900 | 50411 | - | 60 | - | - |  | Resultados están dentro de los rangos aceptables. | Nivel de limpieza en estado de Crítico. Niveles de Sodio en el límite de precuación. | Resultados están dentro de los rangos aceptables. | Localice la fuente de Sodio. Identifique las causas del origen y corrija el Codigo ISO alto del aceite. Asegúrese de que la contaminación no está siendo introducida a través de los equipos de manejo de aceite. Retome la muestra en el próximo intervalo programado.
C0017736 | SHOUGANG | FC-119 | FC-119 MF LH | CAMION | CATERPILLAR | 785D | MANDO FINAL LH | MOBILUBE XFD 60 | 2021-01-08 | 2021-01-14 | 2021-01-18 | 2021-01-19 | 18746 | 825 | No |  | No | Crítico |  | 25.1 | 11 | 25 | 1 | 0 | 1 | 0 | 0 | 0 | 0 | 0 | 0 | 0 | 0 |  | 3 | 3 | 1 | 92 | 0 | 264 | 3 | 253 | 3 |  |  | 3.4 | - |  |  | No |  | 24 | 25/23/13 | 288785 | 52797 | - | 67 | - | - |  | Resultados están dentro de los rangos aceptables. | Nivel de limpieza en estado de Crítico. | Resultados están dentro de los rangos aceptables. | Identifique las causas del origen y corrija el Codigo ISO alto del aceite. Asegúrese de que la contaminación no está siendo introducida a través de los equipos de manejo de aceite. Retome la muestra en el próximo intervalo programado.
C0017737 | SHOUGANG | CH-06 | CH-06 MOT RH | PALA HIDRAULICA | CATERPILLAR | 6050 FS | MOTOR RH | CHEVRON 400 MGX 15W40 | 2021-01-09 | 2021-01-14 | 2021-01-18 | 2021-01-19 | 15689 | 213 | Yes | Yes | No | Normal | 14.6 | 14.7 | 2 | 4 | 1 | 1 | 0 | 0 | 1 | 0 | 0 | 0 | 0 | 0 | 0 |  | 8 | 0 | 1 | 86 | 0 | 2220 | 25 | 836 | 1138 |  | 6.4 | 9.2 | 8.9 | 2.2 | 0.2 | No |  | 10 | - | - | - | - | - | - | - |  | Resultados están dentro de los rangos aceptables. | Resultados están dentro de los rangos aceptables. | Resultados están dentro de los rangos aceptables. | Retome la muestra en el próximo intervalo programado.
C0017738 | SHOUGANG | CH-06 | CH-06 MOT LH | PALA HIDRAULICA | CATERPILLAR | 6050 FS | MOTOR LH | CHEVRON 400 MGX 15W40 | 2021-01-09 | 2021-01-14 | 2021-01-18 | 2021-01-19 | 15689 | 213 | Yes | Yes | No | Precaución | 14.6 | 14.9 | 2 | 6 | 1 | 1 | 0 | 0 | 1 | 0 | 0 | 0 | 0 | 0 | 0 |  | 6 | 3 | 1 | 120 | 0 | 2192 | 31 | 838 | 1108 |  | 6.8 | 9.1 | 9.1 | 1.7 | 0.2 | No |  | 13 | - | - | - | - | - | - | - |  | Alta oxidación por posible degradación del aceite a altas temperaturas. | Resultados están dentro de los rangos aceptables. | Resultados están dentro de los rangos aceptables. | Revisar el sistema de enfriamiento (termostatos, radiador, bomba de agua, mangueras, etc.). Tome acciones correctivas. Retome la muestra para confirmar condición.
C0017739 | SHOUGANG | CH-06 | CH-06 MDBS PRIN | PALA HIDRAULICA | CATERPILLAR | 6050 FS | MANDO DE BOMBAS PRINCIPAL | MOBILGEAR 600 XP 220 | 2021-01-09 | 2021-01-14 | 2021-01-18 | 2021-01-19 | 15689 | 930 | Yes | Yes | No | Crítico |  | 16.8 | 0 | 42 | 1 | 7 | 0 | 0 | 0 | 0 | 0 | 1 | 0 | 0 | 0 |  | 21 | 1 | 2 | 27 | 0 | 19 | 4 | 280 | 13 |  |  | 4.6 | - |  |  | No |  | 28 | 25/23/14 | 316312 | 56522 | - | 159 | - | - |  | Baja viscosidad por posible contaminación con un lubricante de menor viscosidad. | Nivel de limpieza en estado de Crítico. | Desgaste de Aluminio en el límite de precaución. | Localice y corrija la causa de baja viscosidad del aceite. Una baja viscosidad puede reducir la protección por lubricación. Identifique las causas del origen y corrija el Codigo ISO alto del aceite. Asegúrese de que la contaminación no está siendo introducida a través de los equipos de manejo de aceite. Determine la fuente del metal de desgaste y tome acciones correctivas. Retomar la muestra para monitorear condición.
C0017740 | SHOUGANG | CH-06 | CH-06 MDBS AXI | PALA HIDRAULICA | CATERPILLAR | 6050 FS | MANDO DE BOMBAS AUXILIAR | MOBILGEAR 600 XP 220 | 2021-01-09 | 2021-01-14 | 2021-01-18 | 2021-01-19 | 15689 | 930 | Yes | Yes | No | Crítico |  | 17.6 | 0 | 20 | 1 | 3 | 0 | 0 | 0 | 0 | 0 | 1 | 0 | 0 | 0 |  | 13 | 0 | 2 | 26 | 0 | 12 | 3 | 272 | 12 |  |  | 2.2 | - |  |  | No |  | 22 | 25/22/13 | 297498 | 27492 | - | 59 | - | - |  | Resultados están dentro de los rangos aceptables. | Nivel de limpieza en estado de Crítico. | Resultados están dentro de los rangos aceptables. | Identifique las causas del origen y corrija el Codigo ISO alto del aceite. Asegúrese de que la contaminación no está siendo introducida a través de los equipos de manejo de aceite. Retome la muestra en el próximo intervalo programado.
C0017741 | SHOUGANG | CH-06 | CH-06 RDGI LH | PALA HIDRAULICA | CATERPILLAR | 6050 FS | REDUCTOR DE GIRO LH | MOBILGEAR 600 XP 220 | 2021-01-09 | 2021-01-14 | 2021-01-18 | 2021-01-19 | 15689 | 455 | Yes |  | No | Crítico |  | 20.1 | 4 | 114 | 0 | 2 | 0 | 1 | 0 | 0 | 1 | 0 | 0 | 0 | 0 |  | 8 | 1 | 1 | 28 | 0 | 7 | 5 | 282 | 15 |  |  | 1.1 | - |  |  | No |  | 36 | 26/24/17 | 348809 | 102475 | - | 834 | - | - |  | Resultados están dentro de los rangos aceptables. | Nivel de limpieza en estado de Crítico. | Desgaste de Hierro en el límite de precaución. | Identifique las causas del origen y corrija el Codigo ISO alto del aceite. Asegúrese de que la contaminación no está siendo introducida a través de los equipos de manejo de aceite. Determine la fuente del metal de desgaste y tome acciones correctivas. Retomar la muestra para monitorear condición.
C0017742 | SHOUGANG | CH-06 | CH-06 RDGI RH | PALA HIDRAULICA | CATERPILLAR | 6050 FS | REDUCTOR DE GIRO RH | MOBILGEAR 600 XP 220 | 2021-01-09 | 2021-01-14 | 2021-01-18 | 2021-01-19 | 15689 | 455 | Yes |  | No | Crítico |  | 18.4 | 3 | 65 | 0 | 1 | 0 | 1 | 0 | 0 | 1 | 0 | 0 | 0 | 0 |  | 4 | 0 | 1 | 33 | 0 | 6 | 2 | 280 | 6 |  |  | 1 | - |  |  | No |  | 43 | 25/24/15 | 273719 | 88099 | - | 283 | - | - |  | Resultados están dentro de los rangos aceptables. | Nivel de limpieza en estado de Crítico. | Resultados están dentro de los rangos aceptables. | Identifique las causas del origen y corrija el Codigo ISO alto del aceite. Asegúrese de que la contaminación no está siendo introducida a través de los equipos de manejo de aceite. Retome la muestra en el próximo intervalo programado.
C0017743 | SHOUGANG | CH-06 | CH-06 RDGI CE | PALA HIDRAULICA | CATERPILLAR | 6050 FS | REDUCTOR DE GIRO CENTRAL | MOBILGEAR 600 XP 220 | 2021-01-09 | 2021-01-14 | 2021-01-18 | 2021-01-19 | 15689 | 455 | Yes |  | No | Crítico |  | 18.3 | 5 | 31 | 0 | 1 | 0 | 0 | 0 | 0 | 0 | 1 | 0 | 0 | 0 |  | 6 | 3 | 1 | 33 | 0 | 9 | 4 | 281 | 12 |  |  | 1.1 | - |  |  | No |  | 28 | 25/23/16 | 256400 | 65262 | - | 328 | - | - |  | Resultados están dentro de los rangos aceptables. | Nivel de limpieza en estado de Crítico. | Resultados están dentro de los rangos aceptables. | Identifique las causas del origen y corrija el Codigo ISO alto del aceite. Asegúrese de que la contaminación no está siendo introducida a través de los equipos de manejo de aceite. Retome la muestra en el próximo intervalo programado.
C0017744 | SHOUGANG | CH-06 | CH-06 RDGI CEII | PALA HIDRAULICA | CATERPILLAR | 6050 FS | REDUCTOR DE GIRO CENTRAL II | MOBILGEAR 600 XP 220 | 2021-01-09 | 2021-01-14 | 2021-01-18 | 2021-01-19 | 15689 | 213 | Yes |  | No | Crítico |  | 11.7 | 3 | 90 | 0 | 3 | 0 | 1 | 1 | 0 | 1 | 1 | 0 | 0 | 0 |  | 10 | 3 | 1 | 20 | 0 | 50 | 6 | 313 | 32 |  |  | 22 | - |  |  | No |  | 44 | 25/24/16 | 251129 | 89517 | - | 321 | - | - |  | Alta oxidación por posible degradación del aceite. Baja viscosidad por posible contaminación con un lubricante de menor viscosidad. | Nivel de limpieza en estado de Crítico. | Desgaste de Hierro en el límite de precaución. | Localice y corrija la causa de baja viscosidad del aceite. Una baja viscosidad puede reducir la protección por lubricación. Identifique las causas del origen y corrija el Codigo ISO alto del aceite. Asegúrese de que la contaminación no está siendo introducida a través de los equipos de manejo de aceite. Determine la fuente del metal de desgaste y tome acciones correctivas. Retomar la muestra para monitorear condición.
C0017745 | SHOUGANG | CH-06 | CH-06 STHI | PALA HIDRAULICA | CATERPILLAR | 6050 FS | SISTEMA HIDRAULICO | MOBIL DTE 10 EXCEL 46 | 2021-01-09 | 2021-01-14 | 2021-01-18 | 2021-01-19 | 15689 | 6726 | No | Yes | No | Crítico |  | 8.3 | 1 | 10 | 2 | 8 | 0 | 1 | 0 | 0 | 0 | 1 | 0 | 0 | 0 |  | 16 | 3 | 2 | 0 | 0 | 114 | 7 | 352 | 55 |  |  | 2.2 | - |  |  | No |  | 12 | 19/16/12 | 2871 | 421 | - | 33 | - | - |  | Resultados están dentro de los rangos aceptables. | Nivel de Silicio en el límite de precaución. Nivel de limpieza en estado de precaución. | Desgaste de Hierro en el límite de precaución. Presencia de aluminio mayor que el esperado puede representar contaminación con polvo (silicio abrasivo). | Identifique las causas del origen y corrija el Codigo ISO alto del aceite. Asegúrese de que la contaminación no está siendo introducida a través de los equipos de manejo de aceite. El incremento en silicio y aluminio podría potencialmente indicar una contaminación con polvo/tierra como la causa raíz del problema. Determine la fuente del metal de desgaste y tome acciones correctivas. Retomar la muestra para monitorear condición.
C0017746 | SHOUGANG | CH-06 | CH-06 MF RH | PALA HIDRAULICA | CATERPILLAR | 6050 FS | MANDO FINAL RH | MOBILGEAR 600 XP 220 | 2021-01-09 | 2021-01-14 | 2021-01-18 | 2021-01-19 | 15689 | 930 | Yes |  | No | Crítico |  | 18.4 | 3 | 29 | 0 | 1 | 0 | 0 | 0 | 0 | 0 | 0 | 0 | 0 | 0 |  | 5 | 2 | 1 | 34 | 0 | 14 | 5 | 279 | 10 |  |  | 0.7 | - |  |  | No |  | 42 | 26/24/19 | 331965 | 125338 | - | 2757 | - | - |  | Resultados están dentro de los rangos aceptables. | Nivel de limpieza en estado de Crítico. | Resultados están dentro de los rangos aceptables. | Identifique las causas del origen y corrija el Codigo ISO alto del aceite. Asegúrese de que la contaminación no está siendo introducida a través de los equipos de manejo de aceite. Retome la muestra en el próximo intervalo programado.
C0017747 | SHOUGANG | CH-06 | CH-06 MF LH | PALA HIDRAULICA | CATERPILLAR | 6050 FS | MANDO FINAL LH | MOBILGEAR 600 XP 220 | 2021-01-09 | 2021-01-14 | 2021-01-18 | 2021-01-19 | 15689 | 930 | Yes |  | No | Crítico |  | 18.2 | 3 | 51 | 1 | 2 | 0 | 1 | 0 | 0 | 1 | 0 | 0 | 0 | 0 |  | 9 | 0 | 2 | 33 | 0 | 13 | 4 | 251 | 12 |  |  | 1.3 | - |  |  | No |  | 46 | 25/24/19 | 307678 | 129745 | - | 2630 | - | - |  | Resultados están dentro de los rangos aceptables. | Nivel de limpieza en estado de Crítico. | Resultados están dentro de los rangos aceptables. | Identifique las causas del origen y corrija el Codigo ISO alto del aceite. Asegúrese de que la contaminación no está siendo introducida a través de los equipos de manejo de aceite. Retome la muestra en el próximo intervalo programado.
C0017748 | BAMBAS | FC-134 | FC-134 MOT | CAMION | CATERPILLAR | 793F | MOTOR | MOBIL DELVAC ELITE 15W 40 | 2020-12-24 | 2021-01-15 | 2021-01-18 | 2021-01-19 | 13861 | 171 | No | No | No | Precaución | 14.7 | 14.1 | 1 | 21 | 0 | 0 | 0 | 0 | 46 | 0 | 0 | 0 | 0 | 0 | 0 |  | 4 | 0 | 0 | 47 | 0 | 1291 | 801 | 915 | 1212 |  | 9.4 | 4.5 | 2.2 | 0 | 0.4 | No | 2.8 | 4 | - | - | - | - | - | - | - |  | Baja viscosidad por posible contaminación con un lubricante de menor viscosidad o dilución con combustible. | Resultados están dentro de los rangos aceptables. | Resultados están dentro de los rangos aceptables. | Localice y corrija la causa de baja viscosidad del aceite. Una baja viscosidad puede reducir la protección por lubricación. Retome la muestra en el próximo intervalo programado.
C0017749 | BAMBAS | FC-130 | FC-130 MOT | CAMION | CATERPILLAR | 793F | MOTOR | MOBIL DELVAC ELITE 15W 40 | 2020-12-25 | 2021-01-15 | 2021-01-18 | 2021-01-19 | 17403 | 263 | Yes | Yes | No | Normal | 14.7 | 14.8 | 1 | 9 | 0 | 0 | 0 | 0 | 48 | 0 | 0 | 0 | 0 | 0 | 0 |  | 4 | 0 | 1 | 50 | 0 | 1300 | 811 | 906 | 1219 |  | 8.4 | 2.8 | 3.2 | 0 | 0.5 | No |  | 12 | - | - | - | - | - | - | - |  | Resultados están dentro de los rangos aceptables. | Resultados están dentro de los rangos aceptables. | Resultados están dentro de los rangos aceptables. | Retome la muestra en el próximo intervalo programado.
C0017750 | BAMBAS | FC-134 | FC-134 MOT | CAMION | CATERPILLAR | 793F | MOTOR | MOBIL DELVAC ELITE 15W 40 | 2020-12-30 | 2021-01-15 | 2021-01-18 | 2021-01-19 | 13963 | 273 | Yes | Yes | No | Normal | 14.7 | 14.6 | 2 | 29 | 0 | 0 | 1 | 0 | 47 | 0 | 0 | 0 | 0 | 0 | 0 |  | 4 | 1 | 1 | 44 | 0 | 1310 | 809 | 915 | 1223 |  | 9.3 | 5.6 | 3.6 | 0 | 0.6 | No |  | 4 | - | - | - | - | - | - | - |  | Resultados están dentro de los rangos aceptables. | Resultados están dentro de los rangos aceptables. | Resultados están dentro de los rangos aceptables. | Retome la muestra en el próximo intervalo programado.
C0017751 | BAMBAS | FC-113 | FC-113 MOT | CAMION | CATERPILLAR | 793F | MOTOR | MOBIL DELVAC ELITE 15W 40 | 2020-12-30 | 2021-01-15 | 2021-01-18 | 2021-01-19 | 37915 | 304 | Yes | Yes | No | Normal | 14.7 | 14.6 | 1 | 10 | 0 | 0 | 1 | 0 | 47 | 0 | 0 | 0 | 0 | 0 | 0 |  | 3 | 0 | 1 | 37 | 0 | 1309 | 805 | 902 | 1227 |  | 8.2 | 5.4 | 5.2 | 0 | 0.5 | No |  | 14 | - | - | - | - | - | - | - |  | Resultados están dentro de los rangos aceptables. | Resultados están dentro de los rangos aceptables. | Resultados están dentro de los rangos aceptables. | Retome la muestra en el próximo intervalo programado.
C0017752 | BAMBAS | FC-113 | FC-113 TRAN | CAMION | CATERPILLAR | 793F | TRANSMISION | MOBILTRANS HD 30 | 2020-12-30 | 2021-01-15 | 2021-01-18 | 2021-01-19 | 37915 | 549 | Yes | Yes | No | Precaución |  | 10.8 | 2 | 4 | 1 | 0 | 0 | 0 | 0 | 0 | 0 | 0 | 0 | 0 | 0 |  | 6 | 0 | 1 | 0 | 0 | 2962 | 10 | 873 | 1193 |  |  | 1.4 | - |  |  | No |  | 12 | 23/21/15 | 51055 | 14578 | - | 277 | - | - |  | Resultados están dentro de los rangos aceptables. | Nivel de limpieza en estado de precaución. | Resultados están dentro de los rangos aceptables. | Identifique las causas del origen y corrija el Codigo ISO alto del aceite. Asegúrese de que la contaminación no está siendo introducida a través de los equipos de manejo de aceite. Retome la muestra en el próximo intervalo programado.
C0017753 | BAMBAS | FC-113 | FC-113 STHI | CAMION | CATERPILLAR | 793F | SISTEMA HIDRAULICO | MOBILTRANS HD 10W | 2020-12-30 | 2021-01-15 | 2021-01-18 | 2021-01-19 | 37915 | 549 | Yes | Yes | No | Crítico |  | 6.1 | 1 | 5 | 0 | 2 | 0 | 1 | 0 | 3 | 0 | 1 | 0 | 0 | 0 |  | 14 | 0 | 1 | 0 | 0 | 3034 | 13 | 894 | 1214 |  |  | 2.3 | - |  |  | No |  | 6 | 24/21/15 | 124527 | 18772 | - | 227 | - | - |  | Resultados están dentro de los rangos aceptables. | Nivel de limpieza en estado de Crítico. | Resultados están dentro de los rangos aceptables. | Identifique las causas del origen y corrija el Codigo ISO alto del aceite. Asegúrese de que la contaminación no está siendo introducida a través de los equipos de manejo de aceite. Retome la muestra en el próximo intervalo programado.
C0017754 | BAMBAS | FC-113 | FC-113 STDI | CAMION | CATERPILLAR | 793F | SISTEMA DIRECCION | MOBILTRANS HD 10W | 2020-12-30 | 2021-01-15 | 2021-01-18 | 2021-01-19 | 37915 | 549 | Yes | Yes | No | Precaución |  | 6.1 | 1 | 2 | 0 | 1 | 0 | 0 | 0 | 0 | 0 | 0 | 0 | 0 | 0 |  | 7 | 0 | 1 | 0 | 0 | 3009 | 11 | 871 | 1196 |  |  | 2.8 | - |  |  | No |  | 6 | 20/16/12 | 5309 | 582 | - | 22 | - | - |  | Resultados están dentro de los rangos aceptables. | Nivel de Silicio en el límite de precaución. | Resultados están dentro de los rangos aceptables. | Localice la fuente de silicio. Tome acciones correctivas. Retomar la muestra para confirmar condición.
C0017755 | BAMBAS | FC-113 | FC-113 BM RH | CAMION | CATERPILLAR | 793F | BOCAMAZA RH | MOBILUBE XFD 60 | 2020-12-30 | 2021-01-15 | 2021-01-18 | 2021-01-19 | 37915 | 549 | Yes |  | No | Precaución |  | 25.2 | 0 | 5 | 0 | 0 | 1 | 0 | 0 | 0 | 0 | 0 | 0 | 0 | 0 |  | 4 | 0 | 0 | 90 | 0 | 284 | 2 | 270 | 6 |  |  | 1.2 | - |  |  | No |  | 10 | 23/20/13 | 69272 | 5625 | - | 61 | - | - |  | Resultados están dentro de los rangos aceptables. | Nivel de limpieza en estado de precaución. | Resultados están dentro de los rangos aceptables. | Identifique las causas del origen y corrija el Codigo ISO alto del aceite. Asegúrese de que la contaminación no está siendo introducida a través de los equipos de manejo de aceite. Retome la muestra en el próximo intervalo programado.
C0017756 | BAMBAS | FC-113 | FC-113 BM LH | CAMION | CATERPILLAR | 793F | BOCAMAZA LH | MOBILUBE XFD 60 | 2020-12-30 | 2021-01-15 | 2021-01-18 | 2021-01-19 | 37915 | 549 | Yes |  | No | Precaución |  | 25.2 | 0 | 3 | 0 | 0 | 1 | 0 | 0 | 0 | 0 | 0 | 0 | 0 | 0 |  | 4 | 0 | 0 | 91 | 0 | 284 | 2 | 267 | 6 |  |  | 1.3 | - |  |  | No |  | 10 | 23/20/13 | 58720 | 5666 | - | 69 | - | - |  | Resultados están dentro de los rangos aceptables. | Nivel de limpieza en estado de precaución. | Resultados están dentro de los rangos aceptables. | Identifique las causas del origen y corrija el Codigo ISO alto del aceite. Asegúrese de que la contaminación no está siendo introducida a través de los equipos de manejo de aceite. Retome la muestra en el próximo intervalo programado.
C0017757 | BAMBAS | FC-113 | FC-113 MF RH | CAMION | CATERPILLAR | 793F | MANDO FINAL RH | MOBILUBE XFD 60 | 2020-12-30 | 2021-01-15 | 2021-01-18 | 2021-01-19 | 37915 | 549 | Yes |  | No | Precaución |  | 25 | 1 | 9 | 0 | 0 | 0 | 0 | 0 | 0 | 0 | 0 | 0 | 0 | 0 |  | 4 | 0 | 0 | 89 | 0 | 293 | 3 | 274 | 7 |  |  | 3 | - |  |  | No |  | 12 | 23/17/11 | 50501 | 1186 | - | 15 | - | - |  | Resultados están dentro de los rangos aceptables. | Nivel de limpieza en estado de precaución. | Resultados están dentro de los rangos aceptables. | Identifique las causas del origen y corrija el Codigo ISO alto del aceite. Asegúrese de que la contaminación no está siendo introducida a través de los equipos de manejo de aceite. Retome la muestra en el próximo intervalo programado.
C0017758 | BAMBAS | FC-113 | FC-113 MF LH | CAMION | CATERPILLAR | 793F | MANDO FINAL LH | MOBILUBE XFD 60 | 2020-12-30 | 2021-01-15 | 2021-01-18 | 2021-01-19 | 37915 | 549 | Yes |  | No | Precaución |  | 25.1 | 1 | 9 | 0 | 0 | 0 | 0 | 0 | 0 | 0 | 0 | 0 | 0 | 0 |  | 3 | 0 | 0 | 89 | 0 | 292 | 3 | 270 | 7 |  |  | 3 | - |  |  | No |  | 12 | 23/17/11 | 52575 | 1257 | - | 17 | - | - |  | Resultados están dentro de los rangos aceptables. | Nivel de limpieza en estado de precaución. | Resultados están dentro de los rangos aceptables. | Identifique las causas del origen y corrija el Codigo ISO alto del aceite. Asegúrese de que la contaminación no está siendo introducida a través de los equipos de manejo de aceite. Retome la muestra en el próximo intervalo programado.
C0017759 | BAMBAS | FC-113 | FC-113 DIFE POS | CAMION | CATERPILLAR | 793F | DIFERENCIAL POSTERIOR | MOBILUBE XFD 60 | 2020-12-30 | 2021-01-15 | 2021-01-18 | 2021-01-19 | 37915 | 549 | Yes | Yes | No | Precaución |  | 25.2 | 1 | 8 | 0 | 0 | 1 | 0 | 0 | 0 | 0 | 0 | 0 | 0 | 0 |  | 3 | 0 | 0 | 90 | 0 | 294 | 2 | 271 | 7 |  |  | 2.7 | - |  |  | No |  | 12 | 23/19/14 | 59096 | 3439 | - | 106 | - | - |  | Resultados están dentro de los rangos aceptables. | Nivel de limpieza en estado de precaución. | Resultados están dentro de los rangos aceptables. | Identifique las causas del origen y corrija el Codigo ISO alto del aceite. Asegúrese de que la contaminación no está siendo introducida a través de los equipos de manejo de aceite. Retome la muestra en el próximo intervalo programado.
C0017760 | BAMBAS | FC-132 | FC-132 MOT | CAMION | CATERPILLAR | 793F | MOTOR | MOBIL DELVAC ELITE 15W 40 | 2021-01-02 | 2021-01-15 | 2021-01-18 | 2021-01-19 | 17067 | 250 | Yes | Yes | No | Normal | 14.7 | 14.6 | 2 | 12 | 0 | 0 | 1 | 0 | 47 | 0 | 0 | 0 | 0 | 0 | 0 |  | 3 | 0 | 1 | 42 | 0 | 1262 | 805 | 905 | 1188 |  | 8.8 | 2.5 | 2.6 | 0 | 0.6 | No |  | 4 | - | - | - | - | - | - | - |  | Resultados están dentro de los rangos aceptables. | Resultados están dentro de los rangos aceptables. | Resultados están dentro de los rangos aceptables. | Retome la muestra en el próximo intervalo programado.
C0017761 | BAMBAS | EP-31 | EP-31 MOT | PERFORADORA DE ORUGAS | DRILLTECH | D75KS | MOTOR | MOBIL DELVAC ELITE 15W 40 | 2021-01-03 | 2021-01-15 | 2021-01-18 | 2021-01-19 | 18110 | 139 | Yes | Yes | No | Precaución | 14.7 | 16 | 1 | 18 | 0 | 0 | 0 | 1 | 46 | 0 | 0 | 0 | 0 | 0 | 0 |  | 3 | 0 | 1 | 35 | 0 | 1281 | 786 | 899 | 1200 |  | 8.6 | 2.4 | 15.1 | 0 | 2.5 | No |  | 12 | - | - | - | - | - | - | - |  | Resultados están dentro de los rangos aceptables. | La tasa de nitración aumenta debido a condiciones inadecuadas de combustión e ignición. Elevado nivel de hollín, como resultado de una combustión incompleta. | Resultados están dentro de los rangos aceptables. | Localice y corrija causa de nitración. Revisar la presión de compresión, admisión de aire y sistema de inyección. Tome acciones correctivas. Retome la muestra para confirmar condición.
C0017762 | BAMBAS | CH-08 | CH-08 MOT RH | PALA HIDRAULICA | CATERPILLAR | 6040 FS | MOTOR RH | MOBIL DELVAC ELITE 15W 40 | 2021-01-04 | 2021-01-15 | 2021-01-18 | 2021-01-19 | 6525 | 295 | Yes | Yes | No | Normal | 14.7 | 14.7 | 1 | 10 | 0 | 0 | 0 | 0 | 48 | 0 | 0 | 0 | 0 | 0 | 1 |  | 3 | 0 | 0 | 33 | 0 | 1316 | 808 | 895 | 1236 |  | 8.1 | 4.9 | 5.1 | 0 | 0.4 | No |  | 12 | - | - | - | - | - | - | - |  | Resultados están dentro de los rangos aceptables. | Resultados están dentro de los rangos aceptables. | Resultados están dentro de los rangos aceptables. | Retome la muestra en el próximo intervalo programado.
C0017763 | BAMBAS | CH-08 | CH-08 MOT LH | PALA HIDRAULICA | CATERPILLAR | 6040 FS | MOTOR LH | MOBIL DELVAC ELITE 15W 40 | 2021-01-04 | 2021-01-15 | 2021-01-18 | 2021-01-19 | 6525 | 295 | Yes | Yes | No | Normal | 14.7 | 14.6 | 1 | 10 | 1 | 0 | 1 | 0 | 47 | 0 | 0 | 0 | 0 | 0 | 0 |  | 2 | 0 | 0 | 38 | 0 | 1353 | 829 | 924 | 1255 |  | 7.7 | 4.6 | 4.8 | 0 | 0.4 | No |  | 7 | - | - | - | - | - | - | - |  | Resultados están dentro de los rangos aceptables. | Resultados están dentro de los rangos aceptables. | Resultados están dentro de los rangos aceptables. | Retome la muestra en el próximo intervalo programado.
C0017764 | BAMBAS | CH-08 | CH-08 MF LH | PALA HIDRAULICA | CATERPILLAR | 6040 FS | MANDO FINAL LH | SHELL OMALA S2 G 220 | 2021-01-04 | 2021-01-15 | 2021-01-18 | 2021-01-19 | 6525 | 295 | Yes |  | No | Crítico |  | 18.9 | 0 | 13 | 0 | 0 | 1 | 0 | 0 | 0 | 0 | 0 | 0 | 0 | 0 |  | 2 | 0 | 0 | 0 | 0 | 3 | 0 | 247 | 4 |  |  | 0 | - |  |  | No |  | 20 | 25/22/17 | 215245 | 37561 | - | 801 | - | - |  | Resultados están dentro de los rangos aceptables. | Nivel de limpieza en estado de Crítico. | Resultados están dentro de los rangos aceptables. | Identifique las causas del origen y corrija el Codigo ISO alto del aceite. Asegúrese de que la contaminación no está siendo introducida a través de los equipos de manejo de aceite. Retome la muestra en el próximo intervalo programado.
C0017765 | BAMBAS | CH-08 | CH-08 MF RH | PALA HIDRAULICA | CATERPILLAR | 6040 FS | MANDO FINAL RH | SHELL OMALA S2 G 220 | 2021-01-04 | 2021-01-15 | 2021-01-18 | 2021-01-19 | 6525 | 295 | Yes |  | No | Crítico |  | 18.9 | 0 | 10 | 0 | 0 | 0 | 0 | 0 | 0 | 0 | 0 | 0 | 0 | 0 |  | 1 | 0 | 1 | 0 | 0 | 7 | 1 | 245 | 6 |  |  | 0 | - |  |  | No |  | 22 | 25/23/18 | 223039 | 50257 | - | 1741 | - | - |  | Resultados están dentro de los rangos aceptables. | Nivel de limpieza en estado de Crítico. | Resultados están dentro de los rangos aceptables. | Identifique las causas del origen y corrija el Codigo ISO alto del aceite. Asegúrese de que la contaminación no está siendo introducida a través de los equipos de manejo de aceite. Retome la muestra en el próximo intervalo programado.
C0017766 | BAMBAS | CH-08 | CH-08 STHI | PALA HIDRAULICA | CATERPILLAR | 6040 FS | SISTEMA HIDRAULICO | SHELL TELLUS S2 VX 46 | 2021-01-04 | 2021-01-15 | 2021-01-18 | 2021-01-19 | 6525 | 6525 | No |  | No | Crítico |  | 8.2 | 0 | 0 | 0 | 0 | 1 | 0 | 0 | 0 | 0 | 0 | 0 | 0 | 0 |  | 1 | 0 | 0 | 3 | 0 | 203 | 1 | 272 | 378 |  |  | 0 | - |  |  | No |  | 10 | 24/21/15 | 91700 | 19617 | - | 206 | - | - |  | Resultados están dentro de los rangos aceptables. | Nivel de limpieza en estado de Crítico. | Resultados están dentro de los rangos aceptables. | Identifique las causas del origen y corrija el Codigo ISO alto del aceite. Asegúrese de que la contaminación no está siendo introducida a través de los equipos de manejo de aceite. Retome la muestra en el próximo intervalo programado.
C0017767 | BAMBAS | FC-133 | FC-133 MOT | CAMION | CATERPILLAR | 793F | MOTOR | MOBIL DELVAC ELITE 15W 40 | 2021-01-04 | 2021-01-15 | 2021-01-18 | 2021-01-19 | 18072 | 307 | Yes | Yes | No | Normal | 14.7 | 14.8 | 1 | 10 | 0 | 0 | 0 | 0 | 45 | 0 | 0 | 0 | 0 | 0 | 0 |  | 2 | 1 | 0 | 39 | 0 | 1286 | 792 | 895 | 1216 |  | 8.6 | 4 | 3.5 | 0 | 0.5 | No |  | 12 | - | - | - | - | - | - | - |  | Resultados están dentro de los rangos aceptables. | Resultados están dentro de los rangos aceptables. | Resultados están dentro de los rangos aceptables. | Retome la muestra en el próximo intervalo programado.
C0017768 | BAMBAS | FC-131 | FC-131 MOT | CAMION | CATERPILLAR | 793F | MOTOR | MOBIL DELVAC ELITE 15W 40 | 2021-01-05 | 2021-01-15 | 2021-01-18 | 2021-01-19 | 16592 | 256 | Yes | Yes | No | Crítico | 14.7 | 8.9 | 1 | 8 | 1 | 0 | 0 | 0 | 20 | 0 | 0 | 0 | 0 | 0 | 0 |  | 4 | 3 | 1 | 20 | 0 | 2301 | 334 | 909 | 1231 |  | 7.7 | 0 | 0.2 | 0 | 0.4 | No | 2.1 | 5 | - | - | - | - | - | - | - |  | Baja viscosidad por posible contaminación con un lubricante de menor viscosidad o dilución con combustible. | Resultados están dentro de los rangos aceptables. | Resultados están dentro de los rangos aceptables. | Localice y corrija la causa de baja viscosidad del aceite. Una baja viscosidad puede reducir la protección por lubricación. Retome la muestra en el próximo intervalo.
C0017769 | BAMBAS | LN-BM | LN-BM MDESP 15W40 | LUBRICANTE NUEVO | MOBIL | MOBIL | ACEITE NUEVO | MOBIL DELVAC MX ESP 15W-40 | 2021-01-05 | 2021-01-15 | 2021-01-18 | 2021-01-19 |  |  |  |  | No | Normal | 14.1 | 15.4 | 0 | 0 | 0 | 0 | 0 | 0 | 41 | 0 | 0 | 0 | 0 | 0 | 0 |  | 6 | 0 | 1 | 50 | 0 | 1136 | 723 | 833 | 1101 |  | 8.6 | 0 | 0 | 0 |  | No |  | 13 | - | - | - | - | - | - | - |  | Resultados están dentro de los rangos aceptables. | Resultados están dentro de los rangos aceptables. |  | Retome la muestra en el próximo intervalo programado.
C0017770 | BAMBAS | LN-BM | LN-BM MHD 30 | LUBRICANTE NUEVO | MOBIL | MOBIL | ACEITE NUEVO | MOBILTRANS HD 30 | 2021-01-05 | 2021-01-15 | 2021-01-18 | 2021-01-19 |  |  |  |  | No | Normal |  | 11.1 | 0 | 1 | 1 | 0 | 0 | 0 | 0 | 0 | 0 | 0 | 0 | 0 | 0 |  | 6 | 1 | 1 | 0 | 0 | 2943 | 12 | 884 | 1222 |  |  | 0 | - |  |  | No |  | 14 | 19/17/12 | 3752 | 653 | - | 34 | - | - |  | Resultados están dentro de los rangos aceptables. | Resultados están dentro de los rangos aceptables. |  | Retome la muestra en el próximo intervalo programado.
C0017771 | BAMBAS | LN-BM | LN-BM MHD 10W | LUBRICANTE NUEVO | MOBIL | MOBIL | ACEITE NUEVO | MOBILTRANS HD 10W | 2021-01-05 | 2021-01-15 | 2021-01-18 | 2021-01-19 |  |  |  |  | No | Normal |  | 6 | 0 | 1 | 0 | 0 | 0 | 0 | 0 | 0 | 0 | 0 | 0 | 0 | 0 |  | 6 | 2 | 1 | 0 | 0 | 2970 | 11 | 891 | 1230 |  |  | 0 | - |  |  | No |  | 12 | 19/16/11 | 3436 | 540 | - | 18 | - | - |  | Resultados están dentro de los rangos aceptables. | Resultados están dentro de los rangos aceptables. |  | Retome la muestra en el próximo intervalo programado.
C0017772 | BAMBAS | LN-BM | LN-BM MXFD 60 | LUBRICANTE NUEVO | MOBIL | MOBIL | ACEITE NUEVO | MOBILUBE XFD 60 | 2021-01-05 | 2021-01-15 | 2021-01-18 | 2021-01-19 |  |  |  |  | No | Precaución |  | 25.1 | 0 | 1 | 0 | 0 | 0 | 0 | 0 | 0 | 0 | 0 | 0 | 0 | 0 |  | 4 | 0 | 0 | 110 | 0 | 274 | 3 | 266 | 3 |  |  | 0 | - |  |  | No |  | 10 | 22/19/13 | 29782 | 3061 | - | 69 | - | - |  | Resultados están dentro de los rangos aceptables. | Nivel de limpieza en estado de precaución. |  | Identifique las causas del origen y corrija el Codigo ISO alto del aceite. Asegúrese de que la contaminación no está siendo introducida a través de los equipos de manejo de aceite. Retome la muestra en el próximo intervalo programado.
C0017773 | BAMBAS | LN-BM | LN-BM MXP 220 | LUBRICANTE NUEVO | MOBIL | MOBIL | ACEITE NUEVO | MOBILGEAR 600 XP 220 | 2021-01-05 | 2021-01-15 | 2021-01-18 | 2021-01-19 |  |  |  |  | No | Crítico |  | 18.7 | 0 | 0 | 0 | 0 | 0 | 0 | 0 | 0 | 0 | 0 | 0 | 0 | 0 |  | 1 | 0 | 0 | 40 | 0 | 2 | 1 | 280 | 5 |  |  | 0 | - |  |  | No |  | 12 | 23/22/16 | 75050 | 23698 | - | 501 | - | - |  | Resultados están dentro de los rangos aceptables. | Nivel de limpieza en estado de Crítico. |  | Identifique las causas del origen y corrija el Codigo ISO alto del aceite. Asegúrese de que la contaminación no está siendo introducida a través de los equipos de manejo de aceite. Retome la muestra en el próximo intervalo programado.
C0017774 | BAMBAS | LN-BM | LN-BM CMGX 15W40 | LUBRICANTE NUEVO | CHEVRON | CHEVRON | ACEITE NUEVO | CHEVRON 400 MGX 15W40 | 2021-01-05 | 2021-01-15 | 2021-01-18 | 2021-01-19 |  |  |  |  | No | Normal | 14.6 | 14.9 | 0 | 1 | 0 | 0 | 0 | 0 | 0 | 0 | 0 | 1 | 0 | 0 | 0 |  | 10 | 0 | 2 | 119 | 0 | 1948 | 15 | 776 | 1023 |  | 8.4 | 0 | 0 | 0 |  | No |  | 14 | - | - | - | - | - | - | - |  | Resultados están dentro de los rangos aceptables. | Resultados están dentro de los rangos aceptables. |  | Retome la muestra en el próximo intervalo programado.
C0017775 | TARMA | RE-37 | RE-37 MF RH | EXCAVADORA DE ORUGAS | KOMATSU | PC-350LC-8 | MANDO FINAL RH | MOBILUBE HD 85W-140 | 2020-12-23 | 2021-01-18 | 2021-01-20 | 2021-01-20 | 9708 | 196 | Yes | No | No | Crítico |  | 22.3 | 1 | 21 | 0 | 0 | 0 | 0 | 0 | 0 | 0 | 0 | 0 | 0 | 0 | 0 | 3 | 0 | 1 | 3 | 0 | 55 | 2 | 421 | 24 | 0 |  | 1 | - |  |  | No |  | 24 | 25/23/18 | 237817 | 49945 | - | 1543 | - | - |  | Baja viscosidad por posible contaminación con un lubricante de menor viscosidad. | Nivel de limpieza en estado de Crítico. | Resultados están dentro de los rangos aceptables. | alice y corrija la causa de baja viscosidad del aceite. Una baja viscosidad puede reducir la protección por lubricación. Identifique las causas del origen y corrija el Codigo ISO alto del aceite. Asegúrese de que la contaminación no está siendo introducida a través de los equipos de manejo de aceite. Retome la muestra en el próximo intervalo programado.
C0017776 | TARMA | RE-37 | RE-37 MF LH | EXCAVADORA DE ORUGAS | KOMATSU | PC-350LC-8 | MANDO FINAL LH | MOBILUBE HD 85W-140 | 2020-12-23 | 2021-01-18 | 2021-01-20 | 2021-01-20 | 9708 | 196 | Yes | No | No | Crítico |  | 24.4 | 0 | 31 | 0 | 0 | 0 | 0 | 0 | 0 | 0 | 0 | 0 | 0 | 2 | 0 | 3 | 0 | 1 | 2 | 0 | 39 | 1 | 446 | 22 | 0 |  | 1.4 | - |  |  | No |  | 24 | 25/23/18 | 243083 | 69111 | - | 2405 | - | - |  | Resultados están dentro de los rangos aceptables. | Nivel de limpieza en estado de Crítico. | Resultados están dentro de los rangos aceptables. | Identifique las causas del origen y corrija el Codigo ISO alto del aceite. Asegúrese de que la contaminación no está siendo introducida a través de los equipos de manejo de aceite. Retome la muestra en el próximo intervalo programado.
C0017777 | TARMA | EP-24 | EP-24 MOT | PERFORADORA DE ORUGAS | SANDVIK | DX700 | MOTOR | MOBIL DELVAC MX 15W-40 | 2020-12-28 | 2021-01-18 | 2021-01-20 | 2021-01-20 | 17033 | 241 | Yes | Yes | No | Crítico | 14.4 | 12.2 | 8 | 33 | 1 | 1 | 0 | 1 | 45 | 0 | 0 | 0 | 0 | 0 | 0 | 0 | 10 | 145 | 5 | 18 | 0 | 1492 | 1033 | 954 | 1242 | 0 | 8.3 | 9.8 | 9.1 | 0 | 1.2 | No |  | 9 | - | - | - | - | - | - | - |  | Baja viscosidad por posible contaminación con un lubricante de menor viscosidad o dilución con combustible. | Contaminación de Silicio en estado crítico. Altos niveles de silicio abrasivo (polvo) causarán alto desgaste. Niveles de Sodio y Potasio mayores que los esperados pueden representar fugas de refrigerante hacia el cárter del motor. | Desgaste de Cobre en el límite de precaución. | Localice la fuente de Silicio, Sodio y Potasio. Localice y corrija la causa de baja viscosidad del aceite. Una baja viscosidad puede reducir la protección por lubricación. Determine la fuente del metal de desgaste y tome acciones correctivas. Retomar la muestra para monitorear condición.
C0017778 | TARMA | T-40 | T-40 MOT | TRACTOR DE ORUGAS | CATERPILLAR | D8T | MOTOR | MOBIL DELVAC MX 15W-40 | 2021-01-02 | 2021-01-18 | 2021-01-20 | 2021-01-20 | 11868 | 246 | Yes | Yes | No | Crítico | 14.4 | 13.3 | 14 | 33 | 1 | 0 | 0 | 0 | 43 | 0 | 0 | 0 | 0 | 0 | 0 | 0 | 3 | 0 | 8 | 2 | 0 | 1404 | 1063 | 929 | 1252 | 0 | 8.1 | 8.3 | 6 | 0 | 0.8 | No |  | 2 | - | - | - | - | - | - | - |  | Alta oxidación por posible degradación del aceite a altas temperaturas. Baja viscosidad por posible contaminación con un lubricante de menor viscosidad o dilución con combustible. | Niveles de Potasio mayores que los esperados pueden representar fugas de refrigerante. | Elevado desgaste de Cobre. | Localice la fuente de Potasio. Revisar el sistema de enfriamiento (termostatos, radiador, bomba de agua, mangueras, etc.). Localice y corrija la causa de baja viscosidad del aceite. Una baja viscosidad puede reducir la protección por lubricación. Determine la fuente del metal de desgaste excesivo y tome acciones correctivas. Retomar la muestra para monitorear condición.
C0017779 | TARMA | T-40 | T-40 EJPI RH | TRACTOR DE ORUGAS | CATERPILLAR | D8T | EJE PIVOT RH | MOBILTRANS HD 50 | 2021-01-02 | 2021-01-18 | 2021-01-20 | 2021-01-20 | 11868 | 920 | Yes | No | No | Crítico |  | 17.2 | 478 | 36 | 32 | 1 | 21 | 0 | 1 | 1 | 1 | 0 | 0 | 0 | 0 | 0 | 12 | 0 | 2 | 3 | 0 | 3507 | 15 | 774 | 986 | 0 |  | 24.2 | - |  |  | No |  | 15 | 25/24/17 | 310990 | 82820 | - | 955 | - | - |  | Baja viscosidad por posible contaminación con un lubricante de menor viscosidad. | Nivel de limpieza en estado de Crítico. | Presenta incremento desgaste de Cobre, no se cuenta límites definidos para metales. | Localice y corrija la causa de baja viscosidad del aceite. Una baja viscosidad puede reducir la protección por lubricación. Identifique las causas del origen y corrija el Codigo ISO alto del aceite. Asegúrese de que la contaminación no está siendo introducida a través de los equipos de manejo de aceite. Retome la muestra en el próximo intervalo programado.
C0017780 | TARMA | T-40 | T-40 EJPI LH | TRACTOR DE ORUGAS | CATERPILLAR | D8T | EJE PIVOT LH | MOBILTRANS HD 50 | 2021-01-02 | 2021-01-18 | 2021-01-20 | 2021-01-20 | 11868 | 920 | Yes | No | No | Crítico |  | 17.3 | 487 | 42 | 32 | 1 | 21 | 0 | 1 | 1 | 1 | 0 | 0 | 0 | 0 | 0 | 12 | 0 | 2 | 4 | 0 | 3544 | 15 | 775 | 988 | 0 |  | 23.6 | - |  |  | No |  | 15 | 25/23/17 | 244138 | 70339 | - | 675 | - | - |  | Baja viscosidad por posible contaminación con un lubricante de menor viscosidad. | Nivel de limpieza en estado de Crítico. | Presenta incremento desgaste de Cobre, no se cuenta límites definidos para metales. | Localice y corrija la causa de baja viscosidad del aceite. Una baja viscosidad puede reducir la protección por lubricación. Identifique las causas del origen y corrija el Codigo ISO alto del aceite. Asegúrese de que la contaminación no está siendo introducida a través de los equipos de manejo de aceite. Retome la muestra en el próximo intervalo programado.
C0017781 | TARMA | V-155 | V-155 MOT | CAMION VOLQUETE | VOLVO | FMX 8X4R | MOTOR | MOBIL DELVAC 1 5W-40 | 2021-01-03 | 2021-01-18 | 2021-01-20 | 2021-01-20 | 20794 | 668 | Yes | Yes | No | Crítico | 14.8 | 14.2 | 4 | 52 | 7 | 1 | 0 | 1 | 2 | 0 | 0 | 0 | 0 | 0 | 0 | 0 | 5 | 2 | 4 | 33 | 0 | 2264 | 469 | 918 | 1253 | 0 | 7.5 | 26.4 | 16 | 0 | 2.4 | No |  | 10 | - | - | - | - | - | - | - |  | Alta oxidación por posible degradación del aceite a altas temperaturas. | Elevado nivel de hollín, como resultado de una combustión incompleta. La tasa de nitración aumenta debido a condiciones inadecuadas de combustión e ignición. | Desgaste de Hierro y Plomo en el límite de precaución. | Revisar la presión de compresión, admisión de aire y sistema de inyección. Localice y corrija causa de nitración. Revisar el sistema de enfriamiento (termostatos, radiador, bomba de agua, mangueras, etc.). Determine la fuente de los metales de desgaste y tome acciones correctivas. Retomar la muestra para monitorear condición.
C0017782 | TARMA | V-155 | V-155 STDI | CAMION VOLQUETE | VOLVO | FMX 8X4R | SISTEMA DIRECCION | VOLVO ACEITE ATF XRON III | 2021-01-03 | 2021-01-18 | 2021-01-20 | 2021-01-20 | 20794 | 433 | Yes | Yes | No | Crítico |  | 5.3 | 1 | 62 | 0 | 3 | 0 | 0 | 0 | 0 | 1 | 0 | 0 | 0 | 0 | 0 | 8 | 3 | 2 | 74 | 0 | 189 | 3 | 217 | 32 | 0 |  | 34.8 | - |  |  | No |  | 20 | 23/18/13 | 50765 | 1373 | - | 78 | - | - |  | Alta oxidación por posible degradación del aceite. Baja viscosidad por posible contaminación con un lubricante de menor viscosidad. | Nivel de limpieza en estado de precaución. | Resultados están dentro de los rangos aceptables. | Localice y corrija la causa de baja viscosidad del aceite. Una baja viscosidad puede reducir la protección por lubricación. Identifique las causas del origen y corrija el Codigo ISO alto del aceite. Asegúrese de que la contaminación no está siendo introducida a través de los equipos de manejo de aceite. Retome la muestra en el próximo intervalo programado.
C0017783 | TARMA | V-432 | V-432 MOT | CAMION VOLQUETE | VOLVO | FMX 8X4R | MOTOR | MOBIL DELVAC 1 5W-40 | 2021-01-03 | 2021-01-18 | 2021-01-20 | 2021-01-20 | 8367 | 718 | Yes | Yes | No | Crítico | 14.8 | 13.4 | 5 | 63 | 9 | 2 | 3 | 1 | 1 | 1 | 1 | 0 | 0 | 0 | 0 | 0 | 9 | 1 | 3 | 36 | 0 | 2369 | 496 | 906 | 1293 | 0 | 7.5 | 24.6 | 13.1 | 0 | 0.9 | No |  | 2 | - | - | - | - | - | - | - |  | Alta oxidación por posible degradación del aceite a altas temperaturas. Baja viscosidad por posible contaminación con un lubricante de menor viscosidad o dilución con combustible. | La tasa de nitración aumenta debido a condiciones inadecuadas de combustión e ignición. | Elevado desgaste de Hierro y Plomo. | Localice y corrija causa de nitración. Revisar el sistema de enfriamiento (termostatos, radiador, bomba de agua, mangueras, etc.). Localice y corrija la causa de baja viscosidad del aceite. Una baja viscosidad puede reducir la protección por lubricación. Determine la fuente de los metales de desgaste excesivo y tome acciones correctivas. Retomar la muestra para monitorear condición.
C0017784 | TARMA | V-432 | V-432 STDI | CAMION VOLQUETE | VOLVO | FMX 8X4R | SISTEMA DIRECCION | VOLVO ACEITE ATF XRON III | 2021-01-03 | 2021-01-18 | 2021-01-20 | 2021-01-20 | 8367 | 483 | Yes | Yes | No | Crítico |  | 6.2 | 0 | 4 | 0 | 3 | 0 | 0 | 0 | 0 | 0 | 1 | 0 | 0 | 0 | 0 | 8 | 4 | 2 | 89 | 0 | 97 | 9 | 199 | 33 | 0 |  | 7 | - |  |  | No |  | 12 | 23/21/17 | 46875 | 14120 | - | 752 | - | - |  | Baja viscosidad por posible contaminación con un lubricante de menor viscosidad. | Nivel de limpieza en estado de precaución. | Resultados están dentro de los rangos aceptables. | Localice y corrija la causa de baja viscosidad del aceite. Una baja viscosidad puede reducir la protección por lubricación. Identifique las causas del origen y corrija el Codigo ISO alto del aceite. Asegúrese de que la contaminación no está siendo introducida a través de los equipos de manejo de aceite. Retome la muestra en el próximo intervalo programado.
C0017785 | TARMA | C-87 | C-87 MOT | CARGADOR FRONTAL | CATERPILLAR | 966H | MOTOR | MOBIL DELVAC 1 5W-40 | 2021-01-03 | 2021-01-18 | 2021-01-20 | 2021-01-20 | 13032 | 708 | Yes | Yes | No | Crítico | 14.8 | 13.5 | 2 | 18 | 1 | 6 | 1 | 0 | 1 | 1 | 1 | 0 | 0 | 0 | 0 | 0 | 14 | 0 | 3 | 59 | 0 | 2408 | 475 | 965 | 1305 | 0 | 8.7 | 10.4 | 9.7 | 0 | 0.7 | No |  | 12 | - | - | - | - | - | - | - |  | Alta oxidación por posible degradación del aceite a altas temperaturas. Baja viscosidad por posible contaminación con un lubricante de menor viscosidad o dilución con combustible. | Resultados están dentro de los rangos aceptables. | Elevado desgaste de Aluminio. | Revisar el sistema de enfriamiento (termostatos, radiador, bomba de agua, mangueras, etc.). Localice y corrija la causa de baja viscosidad del aceite. Una baja viscosidad puede reducir la protección por lubricación. Determine la fuente del metal de desgaste excesivo y tome acciones correctivas. Retomar la muestra para monitorear condición.
C0017786 | TARMA | V-433 | V-433 MOT | CAMION VOLQUETE | VOLVO | FMX 8X4R | MOTOR | MOBIL DELVAC 1 5W-40 | 2021-01-04 | 2021-01-18 | 2021-01-20 | 2021-01-20 | 9354 | 767 | Yes | Yes | No | Crítico | 14.8 | 12.8 | 12 | 47 | 3 | 2 | 0 | 1 | 3 | 0 | 0 | 0 | 0 | 0 | 0 | 0 | 5 | 2 | 4 | 38 | 0 | 2460 | 512 | 930 | 1340 | 0 | 7.9 | 30.4 | 13.2 | 0 | 0.9 | No |  | 12 | - | - | - | - | - | - | - |  | Alta oxidación por posible degradación del aceite a altas temperaturas. Baja viscosidad por posible contaminación con un lubricante de menor viscosidad o dilución con combustible. | La tasa de nitración aumenta debido a condiciones inadecuadas de combustión e ignición. | Resultados están dentro de los rangos aceptables. | Localice y corrija causa de nitración. Revisar el sistema de enfriamiento (termostatos, radiador, bomba de agua, mangueras, etc.). Localice y corrija la causa de baja viscosidad del aceite. Una baja viscosidad puede reducir la protección por lubricación. Retome la muestra en el próximo intervalo.
C0017787 | TARMA | V-433 | V-433 STDI | CAMION VOLQUETE | VOLVO | FMX 8X4R | SISTEMA DIRECCION | VOLVO ACEITE ATF XRON III | 2021-01-04 | 2021-01-18 | 2021-01-20 | 2021-01-20 | 9354 | 500 | Yes | Yes | No | Crítico |  | 6.3 | 0 | 2 | 0 | 2 | 0 | 0 | 1 | 0 | 0 | 0 | 0 | 0 | 0 | 0 | 5 | 0 | 2 | 101 | 0 | 108 | 10 | 200 | 24 | 0 |  | 3.4 | - |  |  | No |  | 10 | 20/17/13 | 7549 | 1133 | - | 68 | - | - |  | Baja viscosidad por posible contaminación con un lubricante de menor viscosidad. | Resultados están dentro de los rangos aceptables. | Resultados están dentro de los rangos aceptables. | Localice y corrija la causa de baja viscosidad del aceite. Una baja viscosidad puede reducir la protección por lubricación. Retome la muestra en el próximo intervalo.
C0017788 | TARMA | EP-34 | EP-34 MOT | PERFORADORA DE ORUGAS | SANDVIK | DX700 | MOTOR | MOBIL DELVAC MX 15W-40 | 2021-01-05 | 2021-01-18 | 2021-01-20 | 2021-01-20 | 14789 | 219 | Yes | Yes | No | Crítico | 14.4 | 12.4 | 1 | 35 | 1 | 2 | 0 | 1 | 46 | 0 | 0 | 0 | 0 | 0 | 0 | 0 | 4 | 1 | 2 | 2 | 0 | 1477 | 1160 | 993 | 1332 | 0 | 8.4 | 5.2 | 7.3 | 0 | 0.9 | No |  | 8 | - | - | - | - | - | - | - |  | Baja viscosidad por posible contaminación con un lubricante de menor viscosidad o dilución con combustible. | Resultados están dentro de los rangos aceptables. | Resultados están dentro de los rangos aceptables. | Localice y corrija la causa de baja viscosidad del aceite. Una baja viscosidad puede reducir la protección por lubricación. Retome la muestra en el próximo intervalo.
C0017789 | TARMA | EP-34 | EP-34 COMP | PERFORADORA DE ORUGAS | SANDVIK | DX700 | COMPRESOR | VOLVO ACEITE ATF XRON III | 2021-01-05 | 2021-01-18 | 2021-01-20 | 2021-01-20 | 14789 | 456 | Yes | Yes | No | Crítico |  | 6.1 | 1 | 3 | 0 | 1 | 0 | 0 | 1 | 0 | 0 | 0 | 0 | 0 | 0 | 0 | 2 | 11 | 3 | 5 | 0 | 179 | 9 | 211 | 106 | 0 |  | 12.2 | - |  |  | Si |  | 12 | - | - | - | - | - | - | - |  | Baja viscosidad por posible contaminación con un lubricante de menor viscosidad. | Niveles de Sodio mayores que los esperados. Esta muestra contiene agua y por ello no es posible analizar ciertas pruebas. Por favor asegúrese que el agua visible no este contenida al momento de tomar la muestra. | Resultados están dentro de los rangos aceptables. | Localice la fuente de Sodio. Localice y corrija la causa de baja viscosidad del aceite. Una baja viscosidad puede reducir la protección por lubricación. Retome la muestra en el próximo intervalo.
C0017790 | TARMA | EP-34 | EP-34 STHI | PERFORADORA DE ORUGAS | SANDVIK | DX700 | SISTEMA HIDRAULICO | MOBIL DTE 26 | 2021-01-05 | 2021-01-18 | 2021-01-20 | 2021-01-20 | 14789 | 935 | Yes | Yes | No | Crítico |  | 6.6 | 0 | 3 | 1 | 1 | 0 | 0 | 0 | 0 | 0 | 0 | 0 | 0 | 0 | 0 | 4 | 3 | 2 | 2 | 0 | 2180 | 10 | 748 | 1063 | 0 |  | 3.7 | - |  |  | No |  | 9 | 19/17/13 | 2760 | 806 | - | 68 | - | - |  | Baja viscosidad por posible contaminación con un lubricante de menor viscosidad. | Nivel de limpieza en estado de precaución. | Resultados están dentro de los rangos aceptables. | ocalice y corrija la causa de baja viscosidad del aceite. Una baja viscosidad puede reducir la protección por lubricación. Identifique las causas del origen y corrija el Codigo ISO alto del aceite. Asegúrese de que la contaminación no está siendo introducida a través de los equipos de manejo de aceite. Retome la muestra en el próximo intervalo programado.
C0017791 | TARMA | EP-34 | EP-34 CJTR | PERFORADORA DE ORUGAS | SANDVIK | DX700 | CAJA DE TRANSFERENCIA | VOLVO GEAR BOX OIL 80W90 | 2021-01-05 | 2021-01-18 | 2021-01-20 | 2021-01-20 | 14789 | 935 | Yes | No | No | Crítico |  | 14.3 | 0 | 4 | 0 | 1 | 0 | 0 | 0 | 0 | 0 | 0 | 0 | 0 | 0 | 0 | 5 | 1 | 2 | 2 | 0 | 663 | 4 | 840 | 1060 | 0 |  | 0.8 | - |  |  | No |  | 12 | 24/21/15 | 90621 | 13872 | - | 244 | - | - |  | Resultados están dentro de los rangos aceptables. | Nivel de limpieza en estado de Crítico. | Resultados están dentro de los rangos aceptables. | Identifique las causas del origen y corrija el Codigo ISO alto del aceite. Asegúrese de que la contaminación no está siendo introducida a través de los equipos de manejo de aceite. Retome la muestra en el próximo intervalo programado.
C0017792 | TARMA | EP-34 | EP-34 MF RH | PERFORADORA DE ORUGAS | SANDVIK | DX700 | MANDO FINAL RH | MOBILUBE HD 85W-140 | 2021-01-05 | 2021-01-18 | 2021-01-20 | 2021-01-20 | 14789 | 219 | Yes | No | No | Crítico |  | 24.6 | 0 | 3 | 0 | 0 | 0 | 0 | 0 | 0 | 0 | 0 | 0 | 0 | 0 | 0 | 2 | 0 | 1 | 1 | 0 | 164 | 3 | 480 | 74 | 0 |  | 1 | - |  |  | No |  | 10 | 24/22/16 | 132261 | 23926 | - | 638 | - | - |  | Resultados están dentro de los rangos aceptables. | Nivel de limpieza en estado de Crítico. | Resultados están dentro de los rangos aceptables. | Identifique las causas del origen y corrija el Codigo ISO alto del aceite. Asegúrese de que la contaminación no está siendo introducida a través de los equipos de manejo de aceite. Retome la muestra en el próximo intervalo programado.
C0017793 | TARMA | EP-34 | EP-34 MF LH | PERFORADORA DE ORUGAS | SANDVIK | DX700 | MANDO FINAL LH | MOBILUBE HD 85W-140 | 2021-01-05 | 2021-01-18 | 2021-01-20 | 2021-01-20 | 14789 | 219 | Yes | No | No | Crítico |  | 24.5 | 0 | 3 | 0 | 0 | 0 | 0 | 0 | 0 | 0 | 0 | 0 | 0 | 0 | 0 | 2 | 0 | 2 | 1 | 0 | 143 | 2 | 488 | 66 | 0 |  | 1 | - |  |  | No |  | 11 | 24/21/15 | 92800 | 19249 | - | 316 | - | - |  | Resultados están dentro de los rangos aceptables. | Nivel de limpieza en estado de Crítico. | Resultados están dentro de los rangos aceptables. | Identifique las causas del origen y corrija el Codigo ISO alto del aceite. Asegúrese de que la contaminación no está siendo introducida a través de los equipos de manejo de aceite. Retome la muestra en el próximo intervalo programado.
C0017794 | ATOCONGO | V-429 | V-429 MOT | CAMION VOLQUETE | VOLVO | FMX 8X4R | MOTOR | MOBIL DELVAC MX 15W-40 | 2021-01-07 | 2021-01-19 | 2021-01-21 | 2021-01-21 | 9876 | 479 | Yes | Yes | No | Crítico | 14.4 | 12.2 | 5 | 37 | 4 | 1 | 0 | 0 | 45 | 0 | 1 | 0 | 0 | 0 | 0 |  | 4 | 0 | 2 | 2 | 0 | 1302 | 1110 | 907 | 1266 |  | 8.2 | 13.1 | 6.1 | 0 | 0.5 | No |  | 10 | - | - | - | - | - | - | - |  | Alta oxidación por posible degradación del aceite a altas temperaturas. Baja viscosidad por posible contaminación con un lubricante de menor viscosidad o dilución con combustible. | Resultados están dentro de los rangos aceptables. | Retome la muestra en el próximo intervalo programado. | Revisar el sistema de enfriamiento (termostatos, radiador, bomba de agua, mangueras, etc.). Localice y corrija la causa de baja viscosidad del aceite. Una baja viscosidad puede reducir la protección por lubricación. Retome la muestra en el próximo intervalo.
C0017795 | ATOCONGO | V-429 | V-429 STDI | CAMION VOLQUETE | VOLVO | FMX 8X4R | SISTEMA DIRECCION | MOBIL ATF 220 | 2021-01-07 | 2021-01-19 | 2021-01-21 | 2021-01-21 | 9876 | 882 | No | Yes | No | Crítico |  | 6 | 1 | 24 | 0 | 1 | 0 | 0 | 0 | 0 | 0 | 0 | 0 | 0 | 0 |  | 5 | 2 | 1 | 43 | 0 | 20 | 56 | 273 | 242 |  |  | 1.7 | - |  |  | No |  | 21 | 20/16/13 | 6135 | 520 | - | 49 | - | - |  | Baja viscosidad por posible contaminación con un lubricante de menor viscosidad. | Resultados están dentro de los rangos aceptables. | Resultados están dentro de los rangos aceptables. | Localice y corrija la causa de baja viscosidad del aceite. Una baja viscosidad puede reducir la protección por lubricación. Retome la muestra en el próximo intervalo.
C0017796 | ATOCONGO | V-429 | V-429 TRAN | CAMION VOLQUETE | VOLVO | FMX 8X4R | TRANSMISION | MOBILUBE HD 80W-90 | 2021-01-07 | 2021-01-19 | 2021-01-21 | 2021-01-21 | 9876 | 882 | No | No | No | Precaución |  | 14.2 | 12 | 3 | 0 | 0 | 0 | 0 | 0 | 0 | 0 | 0 | 0 | 0 | 0 |  | 4 | 2 | 1 | 1 | 0 | 5 | 1 | 440 | 9 |  |  | 2.8 | - |  |  | No |  | 13 | 22/20/15 | 32392 | 5660 | - | 248 | - | - |  | Resultados están dentro de los rangos aceptables. | Nivel de limpieza en estado de precaución. | Resultados están dentro de los rangos aceptables. | Identifique las causas del origen y corrija el Codigo ISO alto del aceite. Asegúrese de que la contaminación no está siendo introducida a través de los equipos de manejo de aceite. Retome la muestra en el próximo intervalo programado.
C0017797 | ATOCONGO | V-429 | V-429 DIFE DEL | CAMION VOLQUETE | VOLVO | FMX 8X4R | DIFERENCIAL DELANTERO | MOBILUBE HD 85W-140 | 2021-01-07 | 2021-01-19 | 2021-01-21 | 2021-01-21 | 9876 | 882 | No | No | No | Crítico |  | 24.9 | 1 | 20 | 0 | 0 | 0 | 0 | 0 | 0 | 1 | 0 | 0 | 0 | 0 |  | 3 | 0 | 1 | 2 | 0 | 9 | 2 | 439 | 5 |  |  | 1.1 | - |  |  | No |  | 15 | 24/22/18 | 135095 | 30719 | - | 1586 | - | - |  | Resultados están dentro de los rangos aceptables. | Nivel de limpieza en estado de Crítico. | Resultados están dentro de los rangos aceptables. | Identifique las causas del origen y corrija el Codigo ISO alto del aceite. Asegúrese de que la contaminación no está siendo introducida a través de los equipos de manejo de aceite. Retome la muestra en el próximo intervalo programado.
C0017798 | ATOCONGO | V-429 | V-429 DIFE POS | CAMION VOLQUETE | VOLVO | FMX 8X4R | DIFERENCIAL POSTERIOR | MOBILUBE HD 85W-140 | 2021-01-07 | 2021-01-19 | 2021-01-21 | 2021-01-21 | 9876 | 882 | No | No | No | Normal |  | 24.8 | 0 | 20 | 0 | 0 | 0 | 0 | 0 | 0 | 1 | 0 | 0 | 0 | 0 |  | 2 | 2 | 0 | 2 | 0 | 9 | 1 | 441 | 6 |  |  | 1.2 | - |  |  | No |  | 24 | - | - | - | - | - | - | - |  | Resultados están dentro de los rangos aceptables. | Muestra oscura no se realizó nivel de limpieza. | Resultados están dentro de los rangos aceptables. | Tome acciones correctivas. Retome la muestra para confirmar condición.
C0017799 | ATOCONGO | V-429 | V-429 CUPO RH | CAMION VOLQUETE | VOLVO | FMX 8X4R | CUBO POST. RH | MOBILUBE HD 85W-140 | 2021-01-07 | 2021-01-19 | 2021-01-21 | 2021-01-21 | 9876 | 882 | No | No | No | Crítico |  | 24.8 | 0 | 22 | 0 | 0 | 0 | 0 | 0 | 0 | 1 | 0 | 0 | 0 | 0 |  | 1 | 0 | 1 | 2 | 0 | 9 | 1 | 426 | 6 |  |  | 1.2 | - |  |  | No |  | 42 | 24/22/16 | 150687 | 27100 | - | 568 | - | - |  | Resultados están dentro de los rangos aceptables. | Nivel de limpieza en estado de Crítico. | Resultados están dentro de los rangos aceptables. | Identifique las causas del origen y corrija el Codigo ISO alto del aceite. Asegúrese de que la contaminación no está siendo introducida a través de los equipos de manejo de aceite. Retome la muestra en el próximo intervalo programado.
C0017800 | ATOCONGO | V-429 | V-429 CUPO LH | CAMION VOLQUETE | VOLVO | FMX 8X4R | CUBO POST. LH | MOBILUBE HD 85W-140 | 2021-01-07 | 2021-01-19 | 2021-01-21 | 2021-01-21 | 9876 | 882 | No | No | No | Precaución |  | 25.3 | 1 | 20 | 0 | 0 | 0 | 0 | 0 | 0 | 1 | 0 | 0 | 0 | 1 |  | 2 | 2 | 1 | 3 | 0 | 7 | 1 | 459 | 5 |  |  | 1.3 | - |  |  | No |  | 18 | 23/19/13 | 46531 | 4068 | - | 71 | - | - |  | Resultados están dentro de los rangos aceptables. | Nivel de limpieza en estado de precaución. | Resultados están dentro de los rangos aceptables. | Identifique las causas del origen y corrija el Codigo ISO alto del aceite. Asegúrese de que la contaminación no está siendo introducida a través de los equipos de manejo de aceite. Retome la muestra en el próximo intervalo programado.
C0017801 | ATOCONGO | V-429 | V-429 CUDE RH | CAMION VOLQUETE | VOLVO | FMX 8X4R | CUBO DEL. RH | MOBILUBE HD 85W-140 | 2021-01-07 | 2021-01-19 | 2021-01-21 | 2021-01-21 | 9876 | 882 | No | No | No | Precaución |  | 24.9 | 0 | 20 | 0 | 0 | 0 | 0 | 0 | 0 | 1 | 0 | 0 | 0 | 0 |  | 2 | 0 | 0 | 3 | 0 | 7 | 1 | 431 | 4 |  |  | 1.1 | - |  |  | No |  | 18 | 23/20/14 | 63330 | 5075 | - | 111 | - | - |  | Resultados están dentro de los rangos aceptables. | Nivel de limpieza en estado de precaución. | Resultados están dentro de los rangos aceptables. | Identifique las causas del origen y corrija el Codigo ISO alto del aceite. Asegúrese de que la contaminación no está siendo introducida a través de los equipos de manejo de aceite. Retome la muestra en el próximo intervalo programado.
C0017802 | ATOCONGO | V-429 | V-429 CUDE LH | CAMION VOLQUETE | VOLVO | FMX 8X4R | CUBO DEL. LH | MOBILUBE HD 85W-140 | 2021-01-07 | 2021-01-19 | 2021-01-21 | 2021-01-21 | 9876 | 882 | No | No | No | Precaución |  | 24.8 | 0 | 20 | 0 | 0 | 0 | 0 | 0 | 0 | 1 | 0 | 0 | 0 | 0 |  | 2 | 1 | 1 | 3 | 0 | 12 | 2 | 445 | 7 |  |  | 1.4 | - |  |  | No |  | 12 | 23/20/14 | 68226 | 6556 | - | 138 | - | - |  | Resultados están dentro de los rangos aceptables. | Nivel de limpieza en estado de precaución. | Resultados están dentro de los rangos aceptables. | Identifique las causas del origen y corrija el Codigo ISO alto del aceite. Asegúrese de que la contaminación no está siendo introducida a través de los equipos de manejo de aceite. Retome la muestra en el próximo intervalo programado.
C0017803 | ATOCONGO | V-429 | V-429 STHI | CAMION VOLQUETE | VOLVO | FMX 8X4R | SISTEMA HIDRAULICO | MOBIL DTE 26 | 2021-01-07 | 2021-01-19 | 2021-01-21 | 2021-01-21 | 9876 | 7763 | No | No | No | Precaución |  | 8.5 | 0 | 4 | 0 | 2 | 0 | 0 | 0 | 0 | 0 | 0 | 0 | 0 | 0 |  | 5 | 0 | 1 | 2 | 0 | 193 | 2 | 366 | 612 |  |  | 1.2 | - |  |  | No |  | 12 | 23/19/14 | 44369 | 3965 | - | 80 | - | - |  | Resultados están dentro de los rangos aceptables. | Nivel de limpieza en estado de precaución. | Resultados están dentro de los rangos aceptables. | Identifique las causas del origen y corrija el Codigo ISO alto del aceite. Asegúrese de que la contaminación no está siendo introducida a través de los equipos de manejo de aceite. Retome la muestra en el próximo intervalo programado.
C0017804 | ATOCONGO | C-79 | C-79 MOT | CARGADOR FRONTAL | CATERPILLAR | 980H | MOTOR | MOBIL DELVAC MX 15W-40 | 2021-01-08 | 2021-01-19 | 2021-01-21 | 2021-01-21 | 22206 | 338 | Yes | Yes | No | Crítico | 14.4 | 12.8 | 6 | 42 | 1 | 0 | 1 | 1 | 46 | 0 | 1 | 0 | 0 | 0 | 0 |  | 5 | 4 | 1 | 1 | 0 | 1400 | 1115 | 920 | 1282 |  | 8.5 | 8.9 | 5.7 | 0 | 0.5 | No |  | 16 | - | - | - | - | - | - | - |  | Baja viscosidad por posible contaminación con un lubricante de menor viscosidad o dilución con combustible. | Niveles de sodio en el límite de precaución pueden representar fugas de refrigerante hacia el cárter del motor o contaminación por sal del medio ambiente. | Resultados están dentro de los rangos aceptables. | Localice la fuente de Sodio. Localice y corrija la causa de baja viscosidad del aceite. Una baja viscosidad puede reducir la protección por lubricación. Retome la muestra en el próximo intervalo.
C0017805 | ATOCONGO | C-79 | C-79 TRAN | CARGADOR FRONTAL | CATERPILLAR | 980H | TRANSMISION | MOBILTRANS HD 30 | 2021-01-08 | 2021-01-19 | 2021-01-21 | 2021-01-21 | 22206 | 873 | No | No | No | Precaución |  | 10.8 | 37 | 14 | 2 | 1 | 0 | 0 | 1 | 0 | 0 | 0 | 0 | 0 | 0 |  | 5 | 6 | 1 | 2 | 0 | 2906 | 16 | 853 | 1198 |  |  | 1.4 | - |  |  | No |  | 16 | 22/17/12 | 34981 | 1049 | - | 36 | - | - |  | Resultados están dentro de los rangos aceptables. | Nivel de limpieza en estado de precaución. | Desgaste de Cobre en el límite de precaución. | Identifique las causas del origen y corrija el Codigo ISO alto del aceite. Asegúrese de que la contaminación no está siendo introducida a través de los equipos de manejo de aceite. Determine la fuente del metal de desgaste y tome acciones correctivas. Retomar la muestra para monitorear condición.
C0017806 | ATOCONGO | C-79 | C-79 DIFE DEL | CARGADOR FRONTAL | CATERPILLAR | 980H | DIFERENCIAL DELANTERO | MOBILTRANS HD 50 | 2021-01-08 | 2021-01-19 | 2021-01-21 | 2021-01-21 | 22206 | 338 | No | No | No | Crítico |  | 18 | 4 | 40 | 0 | 1 | 0 | 0 | 0 | 0 | 0 | 0 | 0 | 0 | 0 |  | 6 | 5 | 2 | 2 | 0 | 2735 | 14 | 848 | 1225 |  |  | 0.8 | - |  |  | No |  | 31 | 25/23/17 | 303647 | 63315 | - | 1260 | - | - |  | Resultados están dentro de los rangos aceptables. | Niveles de Sodio en el límite de precuación. Nivel de limpieza en estado de Crítico. | Resultados están dentro de los rangos aceptables. | Localice la fuente de Sodio. Identifique las causas del origen y corrija el Codigo ISO alto del aceite. Asegúrese de que la contaminación no está siendo introducida a través de los equipos de manejo de aceite. Retome la muestra en el próximo intervalo programado.
C0017807 | ATOCONGO | C-79 | C-79 DIFE POS | CARGADOR FRONTAL | CATERPILLAR | 980H | DIFERENCIAL POSTERIOR | MOBILTRANS HD 50 | 2021-01-08 | 2021-01-19 | 2021-01-21 | 2021-01-21 | 22206 | 338 | No | No | No | Crítico |  | 18 | 4 | 37 | 0 | 1 | 0 | 0 | 0 | 0 | 0 | 0 | 0 | 0 | 0 |  | 6 | 1 | 2 | 2 | 0 | 2862 | 14 | 827 | 1193 |  |  | 0.7 | - |  |  | No |  | 24 | 25/23/18 | 171930 | 57708 | - | 1316 | - | - |  | Resultados están dentro de los rangos aceptables. | Nivel de limpieza en estado de Crítico. | Resultados están dentro de los rangos aceptables. | Identifique las causas del origen y corrija el Codigo ISO alto del aceite. Asegúrese de que la contaminación no está siendo introducida a través de los equipos de manejo de aceite. Retome la muestra en el próximo intervalo programado.
C0017808 | ATOCONGO | C-79 | C-79 MFPOS RH | CARGADOR FRONTAL | CATERPILLAR | 980H | MANDO FINAL POST. RH | MOBILTRANS HD 50 | 2021-01-08 | 2021-01-19 | 2021-01-21 | 2021-01-21 | 22206 | 338 | No | No | No | Crítico |  | 18.1 | 5 | 39 | 0 | 1 | 0 | 0 | 0 | 0 | 0 | 0 | 0 | 0 | 0 |  | 6 | 5 | 1 | 3 | 0 | 2712 | 13 | 834 | 1214 |  |  | 0.7 | - |  |  | No |  | 42 | 25/23/17 | 255271 | 60866 | - | 1258 | - | - |  | Resultados están dentro de los rangos aceptables. | Niveles de Sodio en el límite de precuación. Nivel de limpieza en estado de Crítico. | Resultados están dentro de los rangos aceptables. | Localice la fuente de Sodio. Identifique las causas del origen y corrija el Codigo ISO alto del aceite. Asegúrese de que la contaminación no está siendo introducida a través de los equipos de manejo de aceite. Retome la muestra en el próximo intervalo programado.
C0017809 | ATOCONGO | C-79 | C-79 MFPOS LH | CARGADOR FRONTAL | CATERPILLAR | 980H | MANDO FINAL POST. LH | MOBILTRANS HD 50 | 2021-01-08 | 2021-01-19 | 2021-01-21 | 2021-01-21 | 22206 | 338 | No | No | No | Crítico |  | 18.4 | 4 | 39 | 1 | 1 | 0 | 0 | 0 | 0 | 0 | 0 | 0 | 0 | 0 |  | 6 | 2 | 1 | 2 | 0 | 2735 | 13 | 843 | 1223 |  |  | 0.7 | - |  |  | No |  | 34 | 25/23/17 | 238292 | 59958 | - | 1148 | - | - |  | Resultados están dentro de los rangos aceptables. | Nivel de limpieza en estado de Crítico. | Resultados están dentro de los rangos aceptables. | Identifique las causas del origen y corrija el Codigo ISO alto del aceite. Asegúrese de que la contaminación no está siendo introducida a través de los equipos de manejo de aceite. Retome la muestra en el próximo intervalo programado.
C0017810 | ATOCONGO | C-79 | C-79 MFDEL RH | CARGADOR FRONTAL | CATERPILLAR | 980H | MANDO FINAL DEL. RH | MOBILTRANS HD 50 | 2021-01-08 | 2021-01-19 | 2021-01-21 | 2021-01-21 | 22206 | 338 | No | No | No | Precaución |  | 18 | 3 | 139 | 0 | 1 | 0 | 1 | 0 | 0 | 1 | 0 | 0 | 0 | 0 |  | 7 | 5 | 1 | 3 | 0 | 2773 | 14 | 821 | 1190 |  |  | 0.7 | - |  |  | No |  | 98 | - | - | - | - | - | - | - |  | Resultados están dentro de los rangos aceptables. | Muestra oscura no se realizó nivel de limpieza. Niveles de Sodio en el límite de precuación. | Resultados están dentro de los rangos aceptables. | Localice la fuente de Sodio. Tome acciones correctivas. Retome la muestra para confirmar condición.
C0017811 | ATOCONGO | C-79 | C-79 MFDEL LH | CARGADOR FRONTAL | CATERPILLAR | 980H | MANDO FINAL DEL. LH | MOBILTRANS HD 50 | 2021-01-08 | 2021-01-19 | 2021-01-21 | 2021-01-21 | 22206 | 338 | No | No | No | Precaución |  | 17.9 | 3 | 136 | 1 | 1 | 0 | 1 | 0 | 1 | 1 | 0 | 0 | 0 | 1 |  | 7 | 5 | 2 | 5 | 0 | 2855 | 13 | 861 | 1192 |  |  | 0.8 | - |  |  | No |  | 66 | - | - | - | - | - | - | - |  | Resultados están dentro de los rangos aceptables. | Muestra oscura no se realizó nivel de limpieza. Niveles de Sodio en el límite de precuación. | Resultados están dentro de los rangos aceptables. | Localice la fuente de Sodio. Tome acciones correctivas. Retome la muestra para confirmar condición.
C0017812 | ATOCONGO | C-79 | C-79 STHI | CARGADOR FRONTAL | CATERPILLAR | 980H | SISTEMA HIDRAULICO | MOBILTRANS HD 10W | 2021-01-08 | 2021-01-19 | 2021-01-21 | 2021-01-21 | 22206 | 1228 | No | No | No | Crítico |  | 6.1 | 3 | 11 | 2 | 4 | 0 | 0 | 1 | 0 | 0 | 0 | 0 | 0 | 0 |  | 10 | 4 | 3 | 4 | 0 | 2483 | 23 | 792 | 1157 |  |  | 7.1 | - |  |  | No |  | 6 | 22/15/11 | 27960 | 241 | - | 16 | - | - |  | Resultados están dentro de los rangos aceptables. | Niveles de Sodio y Potasio en precaución. Nivel de limpieza en estado de Crítico. | Resultados están dentro de los rangos aceptables. | Localice la fuente de Sodio y Potasio. Identifique las causas del origen y corrija el Codigo ISO alto del aceite. Asegúrese de que la contaminación no está siendo introducida a través de los equipos de manejo de aceite. Retome la muestra en el próximo intervalo programado.
C0017813 | ATOCONGO | V-397 | V-397 MOT | CAMION VOLQUETE | VOLVO | FMX 8X4R | MOTOR | MOBIL DELVAC MX 15W-40 | 2021-01-08 | 2021-01-19 | 2021-01-21 | 2021-01-21 | 9191 | 455 | Yes | Yes | No | Crítico | 14.4 | 11.7 | 3 | 21 | 4 | 1 | 0 | 0 | 43 | 0 | 0 | 0 | 0 | 0 | 0 |  | 4 | 2 | 2 | 5 | 0 | 1292 | 1090 | 883 | 1244 |  | 8.3 | 20.7 | 7.4 | 0 | 0.5 | No | 4.6 | 14 | - | - | - | - | - | - | - |  | Alta oxidación por posible degradación del aceite a altas temperaturas. Baja viscosidad por posible contaminación con un lubricante de menor viscosidad o dilución con combustible. | Causas posibles de dilución con combustible: Lineas de combustible con fugas, patron de pulverización defectuoso, Inyector goteando, fugas en sellos de bombas de transferencia, bomba de inyección defectuosa, Anillos de sellos ("O-rings") de inyector gastados. | Resultados están dentro de los rangos aceptables. | Revisar el sistema de enfriamiento (termostatos, radiador, bomba de agua, mangueras, etc.). Localice y corrija la causa de baja viscosidad del aceite. Una baja viscosidad puede reducir la protección por lubricación. Retome la muestra en el próximo intervalo.
C0017814 | ATOCONGO | V-404 | V-404 MOT | CAMION VOLQUETE | VOLVO | FMX 8X4R | MOTOR | MOBIL DELVAC MX 15W-40 | 2021-01-10 | 2021-01-19 | 2021-01-21 | 2021-01-21 | 10424 | 222 | No | No | No | Crítico | 14.4 | 12.4 | 4 | 28 | 3 | 1 | 0 | 0 | 45 | 0 | 1 | 0 | 0 | 0 | 0 |  | 4 | 4 | 3 | 3 | 0 | 1307 | 1095 | 912 | 1278 |  | 8.3 | 10.7 | 4.4 | 0 | 0.3 | No |  | 15 | - | - | - | - | - | - | - |  | Alta oxidación por posible degradación del aceite a altas temperaturas. Baja viscosidad por posible contaminación con un lubricante de menor viscosidad o dilución con combustible. | Resultados están dentro de los rangos aceptables. | Resultados están dentro de los rangos aceptables. | Revisar el sistema de enfriamiento (termostatos, radiador, bomba de agua, mangueras, etc.). Localice y corrija la causa de baja viscosidad del aceite. Una baja viscosidad puede reducir la protección por lubricación. Retome la muestra en el próximo intervalo.
C0017815 | ATOCONGO | RE-46 | RE-46 MOT | EXCAVADORA DE ORUGAS | CATERPILLAR | 374DL | MOTOR | MOBIL DELVAC MX 15W-40 | 2021-01-09 | 2021-01-19 | 2021-01-21 | 2021-01-21 | 22723 | 329 | Yes | Yes | No | Crítico | 14.4 | 12.9 | 5 | 24 | 2 | 0 | 0 | 1 | 46 | 0 | 0 | 0 | 0 | 0 | 0 |  | 3 | 2 | 1 | 3 | 0 | 1461 | 1105 | 925 | 1301 |  | 8.5 | 4.2 | 4.8 | 0 | 0.5 | No |  | 16 | - | - | - | - | - | - | - |  | Baja viscosidad por posible contaminación con un lubricante de menor viscosidad o dilución con combustible. | Resultados están dentro de los rangos aceptables. | Desgaste de Plomo en el límite de precaución. | Localice y corrija la causa de baja viscosidad del aceite. Una baja viscosidad puede reducir la protección por lubricación. Determine la fuente del metal de desgaste y tome acciones correctivas. Retomar la muestra para monitorear condición.
C0017816 | ATOCONGO | RE-46 | RE-46 STHI | EXCAVADORA DE ORUGAS | CATERPILLAR | 374DL | SISTEMA HIDRAULICO | MOBILTRANS HD 10W | 2021-01-09 | 2021-01-19 | 2021-01-21 | 2021-01-21 | 22723 | 5545 | No | No | No | Crítico |  | 6.2 | 29 | 17 | 1 | 9 | 0 | 1 | 2 | 0 | 0 | 1 | 0 | 0 | 0 |  | 23 | 5 | 4 | 6 | 0 | 2572 | 39 | 811 | 1145 |  |  | 3 | - |  |  | No |  | 12 | 24/19/12 | 101283 | 3908 | - | 26 | - | - |  | Resultados están dentro de los rangos aceptables. | Nivel de limpieza en estado de Crítico. Contaminación de Silicio en estado crítico. Altos niveles de silicio abrasivo (polvo) causarán alto desgaste. | Presencia de aluminio mayor que el esperado puede representar contaminación con polvo (silicio abrasivo). | El incremento en silicio y aluminio podría potencialmente indicar una contaminación con polvo/tierra como la causa raíz del problema. Identifique las causas del origen y corrija el Codigo ISO alto del aceite. Asegúrese de que la contaminación no está siendo introducida a través de los equipos de manejo de aceite.
C0017817 | ATOCONGO | RE-46 | RE-46 MF RH | EXCAVADORA DE ORUGAS | CATERPILLAR | 374DL | MANDO FINAL RH | MOBILTRANS HD 50 | 2021-01-09 | 2021-01-19 | 2021-01-21 | 2021-01-21 | 22723 | 648 | No | No | No | Crítico |  | 6.2 | 29 | 17 | 1 | 9 | 0 | 1 | 3 | 0 | 0 | 1 | 0 | 0 | 0 |  | 23 | 6 | 2 | 5 | 0 | 2771 | 40 | 817 | 1146 |  |  | 2.8 | - |  |  | No |  | 8 | 24/19/14 | 89808 | 4190 | - | 96 | - | - |  | Baja viscosidad por posible contaminación con un lubricante de menor viscosidad. | Nivel de limpieza en estado de Crítico. | Resultados están dentro de los rangos aceptables. | Localice y corrija la causa de baja viscosidad del aceite. Una baja viscosidad puede reducir la protección por lubricación. Identifique las causas del origen y corrija el Codigo ISO alto del aceite. Asegúrese de que la contaminación no está siendo introducida a través de los equipos de manejo de aceite. Retome la muestra en el próximo intervalo programado.
C0017818 | ATOCONGO | RE-46 | RE-46 MF LH | EXCAVADORA DE ORUGAS | CATERPILLAR | 374DL | MANDO FINAL LH | MOBILTRANS HD 50 | 2021-01-09 | 2021-01-19 | 2021-01-21 | 2021-01-21 | 22723 | 1892 | No | No | No | Crítico |  | 18 | 9 | 51 | 0 | 1 | 0 | 0 | 0 | 1 | 0 | 0 | 0 | 0 | 0 |  | 8 | 5 | 2 | 2 | 0 | 2923 | 12 | 843 | 1203 |  |  | 0.7 | - |  |  | No |  | 39 | 26/25/20 | 382547 | 185901 | - | 7802 | - | - |  | Resultados están dentro de los rangos aceptables. | Nivel de limpieza en estado de Crítico. | Resultados están dentro de los rangos aceptables. | Identifique las causas del origen y corrija el Codigo ISO alto del aceite. Asegúrese de que la contaminación no está siendo introducida a través de los equipos de manejo de aceite. Retome la muestra en el próximo intervalo programado.
C0017819 | ATOCONGO | RE-46 | RE-46 RDGI LH | EXCAVADORA DE ORUGAS | CATERPILLAR | 374DL | REDUCTOR DE GIRO LH | MOBILTRANS HD 50 | 2021-01-09 | 2021-01-19 | 2021-01-21 | 2021-01-21 | 22723 | 648 | No | No | No | Crítico |  | 18 | 0 | 44 | 0 | 3 | 0 | 1 | 0 | 0 | 0 | 0 | 0 | 0 | 0 |  | 11 | 1 | 2 | 2 | 0 | 3015 | 12 | 856 | 1230 |  |  | 0.7 | - |  |  | No |  | 16 | 25/23/17 | 278189 | 69615 | - | 1065 | - | - |  | Resultados están dentro de los rangos aceptables. | Nivel de limpieza en estado de Crítico. Nivel de Silicio en el límite de precaución. | Desgaste de Aluminio en el límite de precaución. | El incremento en silicio y aluminio podría potencialmente indicar una contaminación con polvo/tierra como la causa raíz del problema. Identifique las causas del origen y corrija el Codigo ISO alto del aceite. Asegúrese de que la contaminación no está siendo introducida a través de los equipos de manejo de aceite. Retome la muestra en el próximo intervalo programado.
C0017820 | ATOCONGO | RE-46 | RE-46 RDGI RH | EXCAVADORA DE ORUGAS | CATERPILLAR | 374DL | REDUCTOR DE GIRO RH | MOBILTRANS HD 50 | 2021-01-09 | 2021-01-19 | 2021-01-21 | 2021-01-21 | 22723 | 648 | No | No | No | Crítico |  | 17.9 | 1 | 21 | 0 | 1 | 0 | 0 | 0 | 0 | 0 | 0 | 0 | 0 | 0 |  | 6 | 0 | 1 | 2 | 0 | 2959 | 12 | 848 | 1216 |  |  | 0.8 | - |  |  | No |  | 20 | 25/21/15 | 176819 | 16941 | - | 221 | - | - |  | Resultados están dentro de los rangos aceptables. | Nivel de limpieza en estado de Crítico. | Resultados están dentro de los rangos aceptables. | Identifique las causas del origen y corrija el Codigo ISO alto del aceite. Asegúrese de que la contaminación no está siendo introducida a través de los equipos de manejo de aceite. Retome la muestra en el próximo intervalo programado.
C0017821 | ATOCONGO | MO-17 | MO-17 MOT | MOTONIVELADORA | CATERPILLAR | 140K | MOTOR | MOBIL DELVAC MX 15W-40 | 2021-01-09 | 2021-01-19 | 2021-01-21 | 2021-01-21 | 17828 | 294 | Yes | Yes | No | Crítico | 14.4 | 13.4 | 1 | 13 | 1 | 3 | 0 | 0 | 17 | 0 | 0 | 0 | 0 | 0 | 0 |  | 4 | 3 | 2 | 37 | 0 | 1959 | 724 | 955 | 1347 |  | 8.5 | 12.8 | 9.6 | 0.2 | 0.3 | No |  | 12 | - | - | - | - | - | - | - |  | Alta oxidación por posible degradación del aceite a altas temperaturas. Baja viscosidad por posible contaminación con un lubricante de menor viscosidad o dilución con combustible. | Resultados están dentro de los rangos aceptables. | Resultados están dentro de los rangos aceptables. | Revisar el sistema de enfriamiento (termostatos, radiador, bomba de agua, mangueras, etc.). Localice y corrija la causa de baja viscosidad del aceite. Una baja viscosidad puede reducir la protección por lubricación. Retome la muestra en el próximo intervalo.
C0017822 | ATOCONGO | MO-17 | MO-17 TRAN | MOTONIVELADORA | CATERPILLAR | 140K | TRANSMISION | MOBILTRANS HD 30 | 2021-01-09 | 2021-01-19 | 2021-01-21 | 2021-01-21 | 17828 | 1380 | Yes | Yes | No | Precaución |  | 11.1 | 9 | 21 | 1 | 9 | 0 | 0 | 0 | 0 | 0 | 0 | 0 | 0 | 0 |  | 5 | 6 | 1 | 3 | 0 | 2775 | 11 | 896 | 1232 |  |  | 1.3 | - |  |  | No |  | 18 | 23/17/12 | 50244 | 1070 | - | 24 | - | - |  | Resultados están dentro de los rangos aceptables. | Nivel de limpieza en estado de precaución. | Desgaste de Aluminio en el límite de precaución. | Identifique las causas del origen y corrija el Codigo ISO alto del aceite. Asegúrese de que la contaminación no está siendo introducida a través de los equipos de manejo de aceite. Determine la fuente del metal de desgaste y tome acciones correctivas. Retomar la muestra para monitorear condición.
C0017823 | ATOCONGO | MO-17 | MO-17 TAND RH | MOTONIVELADORA | CATERPILLAR | 140K | TANDEM RH | MOBILTRANS HD 50 | 2021-01-09 | 2021-01-19 | 2021-01-21 | 2021-01-21 | 17828 | 1991 | No | No | No | Crítico |  | 18.1 | 1 | 583 | 1 | 5 | 0 | 2 | 1 | 0 | 5 | 0 | 0 | 0 | 0 |  | 41 | 0 | 2 | 0 | 2 | 2706 | 18 | 826 | 1202 |  |  | 1.5 | - |  |  | No |  | 638 | - | - | - | - | - | - | - |  | Resultados están dentro de los rangos aceptables. | Contaminación de Silicio en estado crítico. Altos niveles de silicio abrasivo (polvo) causarán alto desgaste. No se realizó nivel de limpieza por particulas visibles mayores a 40 micras. | Indica presencia de partículas ferromagnéticas visibles mayores a 40 micras. Presencia de aluminio mayor que el esperado puede representar contaminación con polvo (silicio abrasivo). | Determine la fuente de partículas ferromagnéticas y tome acciones correctivas de ser necesario. El incremento en silicio y aluminio podría potencialmente indicar una contaminación con polvo/tierra como la causa raíz del problema. Tome acciones correctivas. Retome la muestra para confirmar condición.
C0017824 | ATOCONGO | MO-17 | MO-17 TAND LH | MOTONIVELADORA | CATERPILLAR | 140K | TANDEM LH | MOBILTRANS HD 50 | 2021-01-09 | 2021-01-19 | 2021-01-21 | 2021-01-21 | 17828 | 1991 | No | No | No | Crítico |  | 18.3 | 0 | 759 | 0 | 22 | 0 | 2 | 1 | 0 | 10 | 1 | 0 | 0 | 0 |  | 238 | 9 | 5 | 0 | 5 | 2861 | 21 | 871 | 1300 |  |  | 2.4 | - |  |  | No |  | 2115 | - | - | - | - | - | - | - |  | Resultados están dentro de los rangos aceptables. | Contaminación de Silicio en estado crítico. Altos niveles de silicio abrasivo (polvo) causarán alto desgaste. No se realizó nivel de limpieza por particulas visibles mayores a 40 micras. | Desgaste de Hierro en el límite de precaución. Indica presencia de partículas ferromagnéticas visibles mayores a 40 micras. Presencia de aluminio mayor que el esperado puede representar contaminación con polvo (silicio abrasivo). | Determine la fuente de partículas ferromagnéticas y tome acciones correctivas de ser necesario. El incremento en silicio y aluminio podría potencialmente indicar una contaminación con polvo/tierra como la causa raíz del problema. Determine la fuente del metal de desgaste y tome acciones correctivas. Retomar la muestra para monitorear condición.
C0017825 | ATOCONGO | V-401 | V-401 MOT | CAMION VOLQUETE | VOLVO | FMX 8X4R | MOTOR | MOBIL DELVAC MX 15W-40 | 2021-01-11 | 2021-01-19 | 2021-01-21 | 2021-01-21 | 9404 | 406 | Yes | Yes | No | Crítico | 14.4 | 12.8 | 1 | 12 | 4 | 1 | 0 | 0 | 47 | 0 | 0 | 0 | 0 | 0 | 0 |  | 3 | 1 | 1 | 3 | 0 | 1374 | 1165 | 961 | 1341 |  | 8.2 | 9.8 | 7.2 | 0 | 0.5 | No |  | 12 | - | - | - | - | - | - | - |  | Baja viscosidad por posible contaminación con un lubricante de menor viscosidad o dilución con combustible. | Resultados están dentro de los rangos aceptables. | Resultados están dentro de los rangos aceptables. | Localice y corrija la causa de baja viscosidad del aceite. Una baja viscosidad puede reducir la protección por lubricación. Retome la muestra en el próximo intervalo.
C0017826 | ATOCONGO | V-401 | V-401 TRAN | CAMION VOLQUETE | VOLVO | FMX 8X4R | TRANSMISION | MOBILUBE HD 80W-90 | 2021-01-11 | 2021-01-19 | 2021-01-21 | 2021-01-21 | 9404 | 836 | No | No | No | Precaución |  | 14.3 | 51 | 3 | 0 | 1 | 0 | 0 | 0 | 0 | 0 | 0 | 0 | 0 | 1 |  | 6 | 1 | 1 | 2 | 0 | 10 | 2 | 461 | 33 |  |  | 2 | - |  |  | No |  | 12 | 23/21/15 | 71032 | 10220 | - | 205 | - | - |  | Resultados están dentro de los rangos aceptables. | Nivel de limpieza en estado de precaución. | Desgaste de Cobre en el límite de precaución. | Identifique las causas del origen y corrija el Codigo ISO alto del aceite. Asegúrese de que la contaminación no está siendo introducida a través de los equipos de manejo de aceite. Determine la fuente del metal de desgaste y tome acciones correctivas. Retomar la muestra para monitorear condición.
C0017827 | ATOCONGO | V-401 | V-401 STHI | CAMION VOLQUETE | VOLVO | FMX 8X4R | SISTEMA HIDRAULICO | MOBIL DTE 26 | 2021-01-11 | 2021-01-19 | 2021-01-21 | 2021-01-21 | 9404 | 3998 | No | No | No | Crítico |  | 8.3 | 0 | 19 | 0 | 3 | 0 | 1 | 0 | 0 | 0 | 0 | 0 | 0 | 0 |  | 8 | 4 | 1 | 2 | 0 | 138 | 2 | 372 | 650 |  |  | 1.1 | - |  |  | No |  | 22 | 24/21/14 | 149700 | 16871 | - | 90 | - | - |  | Resultados están dentro de los rangos aceptables. | Nivel de limpieza en estado de Crítico. | Resultados están dentro de los rangos aceptables. | Identifique las causas del origen y corrija el Codigo ISO alto del aceite. Asegúrese de que la contaminación no está siendo introducida a través de los equipos de manejo de aceite. Retome la muestra en el próximo intervalo programado.
C0017828 | ATOCONGO | V-401 | V-401 DIFE DEL | CAMION VOLQUETE | VOLVO | FMX 8X4R | DIFERENCIAL DELANTERO | MOBILUBE HD 85W-140 | 2021-01-11 | 2021-01-19 | 2021-01-21 | 2021-01-21 | 9404 | 836 | No | No | No | Crítico |  | 24.8 | 1 | 147 | 0 | 0 | 0 | 1 | 0 | 0 | 2 | 0 | 0 | 0 | 0 |  | 2 | 0 | 1 | 2 | 0 | 13 | 1 | 420 | 9 |  |  | 1.3 | - |  |  | No |  | 166 | 25/23/18 | 236204 | 54842 | - | 1611 | - | - |  | Resultados están dentro de los rangos aceptables. | Nivel de limpieza en estado de Crítico. | Resultados están dentro de los rangos aceptables. | Identifique las causas del origen y corrija el Codigo ISO alto del aceite. Asegúrese de que la contaminación no está siendo introducida a través de los equipos de manejo de aceite. Retome la muestra en el próximo intervalo programado.
C0017829 | ATOCONGO | V-401 | V-401 DIFE POS | CAMION VOLQUETE | VOLVO | FMX 8X4R | DIFERENCIAL POSTERIOR | MOBILUBE HD 85W-140 | 2021-01-11 | 2021-01-19 | 2021-01-21 | 2021-01-21 | 9404 | 836 | No | No | No | Crítico |  | 24.9 | 0 | 65 | 0 | 1 | 0 | 0 | 0 | 0 | 1 | 0 | 0 | 0 | 0 |  | 2 | 0 | 0 | 2 | 0 | 8 | 1 | 446 | 4 |  |  | 1.1 | - |  |  | No |  | 26 | 24/22/17 | 122766 | 24807 | - | 858 | - | - |  | Resultados están dentro de los rangos aceptables. | Nivel de limpieza en estado de Crítico. | Resultados están dentro de los rangos aceptables. | Identifique las causas del origen y corrija el Codigo ISO alto del aceite. Asegúrese de que la contaminación no está siendo introducida a través de los equipos de manejo de aceite. Retome la muestra en el próximo intervalo programado.
C0017830 | ATOCONGO | V-401 | V-401 CUDE LH | CAMION VOLQUETE | VOLVO | FMX 8X4R | CUBO DEL. LH | MOBILUBE HD 85W-140 | 2021-01-11 | 2021-01-19 | 2021-01-21 | 2021-01-21 | 9404 | 836 | No | No | No | Crítico |  | 24.8 | 1 | 144 | 0 | 0 | 0 | 1 | 0 | 0 | 2 | 0 | 0 | 0 | 0 |  | 2 | 0 | 1 | 2 | 0 | 10 | 1 | 429 | 8 |  |  | 1.3 | - |  |  | No |  | 146 | 25/22/17 | 215637 | 32686 | - | 753 | - | - |  | Resultados están dentro de los rangos aceptables. | Nivel de limpieza en estado de Crítico. | Resultados están dentro de los rangos aceptables. | Identifique las causas del origen y corrija el Codigo ISO alto del aceite. Asegúrese de que la contaminación no está siendo introducida a través de los equipos de manejo de aceite. Retome la muestra en el próximo intervalo programado.
C0017831 | ATOCONGO | V-401 | V-401 CUDE RH | CAMION VOLQUETE | VOLVO | FMX 8X4R | CUBO DEL. RH | MOBILUBE HD 85W-140 | 2021-01-11 | 2021-01-19 | 2021-01-21 | 2021-01-21 | 9404 | 836 | No | No | No | Crítico |  | 25 | 1 | 144 | 0 | 0 | 0 | 1 | 0 | 0 | 2 | 0 | 0 | 0 | 0 |  | 2 | 2 | 1 | 2 | 0 | 7 | 1 | 431 | 6 |  |  | 1.1 | - |  |  | No |  | 150 | 24/20/13 | 150975 | 9306 | - | 67 | - | - |  | Resultados están dentro de los rangos aceptables. | Nivel de limpieza en estado de Crítico. | Resultados están dentro de los rangos aceptables. | Identifique las causas del origen y corrija el Codigo ISO alto del aceite. Asegúrese de que la contaminación no está siendo introducida a través de los equipos de manejo de aceite. Retome la muestra en el próximo intervalo programado.
C0017832 | ATOCONGO | V-401 | V-401 CUPO LH | CAMION VOLQUETE | VOLVO | FMX 8X4R | CUBO POST. LH | MOBILUBE HD 85W-140 | 2021-01-11 | 2021-01-19 | 2021-01-21 | 2021-01-21 | 9404 | 836 | No | No | No | Precaución |  | 24.7 | 0 | 64 | 0 | 0 | 0 | 0 | 0 | 0 | 1 | 0 | 0 | 0 | 0 |  | 2 | 0 | 1 | 2 | 0 | 7 | 1 | 448 | 4 |  |  | 1.2 | - |  |  | No |  | 40 | 23/20/14 | 63076 | 5418 | - | 98 | - | - |  | Resultados están dentro de los rangos aceptables. | Nivel de limpieza en estado de precaución. | Resultados están dentro de los rangos aceptables. | Identifique las causas del origen y corrija el Codigo ISO alto del aceite. Asegúrese de que la contaminación no está siendo introducida a través de los equipos de manejo de aceite. Retome la muestra en el próximo intervalo programado.
C0017833 | ATOCONGO | V-401 | V-401 CUPO RH | CAMION VOLQUETE | VOLVO | FMX 8X4R | CUBO POST. RH | MOBILUBE HD 85W-140 | 2021-01-11 | 2021-01-19 | 2021-01-21 | 2021-01-21 | 9404 | 836 | No | No | No | Crítico |  | 25 | 1 | 64 | 0 | 0 | 0 | 0 | 0 | 0 | 1 | 0 | 0 | 0 | 0 |  | 2 | 3 | 0 | 2 | 0 | 7 | 1 | 446 | 5 |  |  | 1.1 | - |  |  | No |  | 36 | 24/21/16 | 100197 | 13249 | - | 437 | - | - |  | Resultados están dentro de los rangos aceptables. | Nivel de limpieza en estado de Crítico. | Resultados están dentro de los rangos aceptables. | Identifique las causas del origen y corrija el Codigo ISO alto del aceite. Asegúrese de que la contaminación no está siendo introducida a través de los equipos de manejo de aceite. Retome la muestra en el próximo intervalo programado.
C0017834 | ATOCONGO | V-395 | V-395 STDI | CAMION VOLQUETE | VOLVO | FMX 8X4R | SISTEMA DIRECCION | MOBIL ATF 220 | 2021-01-12 | 2021-01-19 | 2021-01-21 | 2021-01-21 | 9790 | 476 | Yes | Yes | No | Crítico |  | 5.8 | 1 | 32 | 0 | 4 | 0 | 0 | 0 | 0 | 0 | 0 | 0 | 0 | 0 |  | 11 | 5 | 2 | 33 | 0 | 33 | 63 | 312 | 270 |  |  | 2 | - |  |  | No |  | 31 | 20/16/11 | 6568 | 540 | - | 12 | - | - |  | Baja viscosidad por posible contaminación con un lubricante de menor viscosidad. | Resultados están dentro de los rangos aceptables. | Resultados están dentro de los rangos aceptables. | Localice y corrija la causa de baja viscosidad del aceite. Una baja viscosidad puede reducir la protección por lubricación. Retome la muestra en el próximo intervalo.
C0017835 | ATOCONGO | V-395 | V-395 DIFE DEL | CAMION VOLQUETE | VOLVO | FMX 8X4R | DIFERENCIAL DELANTERO | MOBILUBE HD 85W-140 | 2021-01-12 | 2021-01-19 | 2021-01-21 | 2021-01-21 | 9790 | 476 | Yes | No | No | Crítico |  | 25.3 | 1 | 41 | 0 | 0 | 0 | 0 | 0 | 0 | 1 | 0 | 0 | 0 | 0 |  | 1 | 0 | 0 | 2 | 0 | 7 | 1 | 432 | 4 |  |  | 1.1 | - |  |  | No |  | 28 | 24/20/14 | 101444 | 7871 | - | 111 | - | - |  | Resultados están dentro de los rangos aceptables. | Nivel de limpieza en estado de Crítico. | Resultados están dentro de los rangos aceptables. | Identifique las causas del origen y corrija el Codigo ISO alto del aceite. Asegúrese de que la contaminación no está siendo introducida a través de los equipos de manejo de aceite. Retome la muestra en el próximo intervalo programado.
C0017836 | ATOCONGO | V-395 | V-395 CUDE RH | CAMION VOLQUETE | VOLVO | FMX 8X4R | CUBO DEL. RH | MOBILUBE HD 85W-140 | 2021-01-12 | 2021-01-19 | 2021-01-21 | 2021-01-21 | 9790 | 476 | Yes | No | No | Crítico |  | 25.3 | 1 | 40 | 0 | 0 | 0 | 0 | 0 | 0 | 1 | 0 | 0 | 0 | 0 |  | 1 | 2 | 1 | 2 | 0 | 10 | 2 | 444 | 6 |  |  | 1.2 | - |  |  | No |  | 26 | 24/20/14 | 99052 | 7657 | - | 125 | - | - |  | Resultados están dentro de los rangos aceptables. | Nivel de limpieza en estado de Crítico. | Resultados están dentro de los rangos aceptables. | Identifique las causas del origen y corrija el Codigo ISO alto del aceite. Asegúrese de que la contaminación no está siendo introducida a través de los equipos de manejo de aceite. Retome la muestra en el próximo intervalo programado.
C0017837 | ATOCONGO | V-395 | V-395 CUDE LH | CAMION VOLQUETE | VOLVO | FMX 8X4R | CUBO DEL. LH | MOBILUBE HD 85W-140 | 2021-01-12 | 2021-01-19 | 2021-01-21 | 2021-01-21 | 9790 | 476 | Yes | No | No | Crítico |  | 25.2 | 1 | 40 | 0 | 0 | 0 | 0 | 1 | 0 | 1 | 0 | 0 | 0 | 0 |  | 2 | 0 | 0 | 2 | 0 | 8 | 2 | 427 | 6 |  |  | 1.2 | - |  |  | No |  | 26 | 24/20/14 | 95992 | 7498 | - | 133 | - | - |  | Resultados están dentro de los rangos aceptables. | Nivel de limpieza en estado de Crítico. | Resultados están dentro de los rangos aceptables. | Identifique las causas del origen y corrija el Codigo ISO alto del aceite. Asegúrese de que la contaminación no está siendo introducida a través de los equipos de manejo de aceite. Retome la muestra en el próximo intervalo programado.
C0017838 | SHOUGANG | FC-70 | FC-70 MOT | CAMION | CATERPILLAR | 777F | MOTOR | MOBIL DELVAC 1 5W-40 | 2021-01-09 | 2021-01-21 | 2021-01-22 | 2021-01-23 | 44206 | 46 | No | No | No | Normal | 14.8 | 14.7 | 1 | 3 | 1 | 1 | 0 | 0 | 0 | 0 | 0 | 0 | 0 | 0 | 0 |  | 6 | 0 | 3 | 75 | 0 | 2380 | 482 | 1044 | 1344 |  | 9.6 | 3.4 | 3.5 | 1.6 | 0.1 | No |  | 12 | - | - | - | - | - | - | - |  | Resultados están dentro de los rangos aceptables. | Resultados están dentro de los rangos aceptables. | Resultados están dentro de los rangos aceptables. | Retome la muestra en el próximo intervalo programado.
C0017839 | SHOUGANG | FC-70 | FC-70 DIFE POS | CAMION | CATERPILLAR | 777F | DIFERENCIAL POSTERIOR | MOBILUBE XFD 60 | 2021-01-09 | 2021-01-21 | 2021-01-22 | 2021-01-23 | 44206 | 1200 | Yes |  | No | Crítico |  | 25 | 86 | 25 | 8 | 0 | 6 | 0 | 0 | 1 | 0 | 0 | 0 | 0 | 0 |  | 3 | 1 | 1 | 109 | 0 | 300 | 2 | 281 | 16 |  |  | 5.5 | - |  |  | No |  | 22 | 26/24/18 | 370069 | 127271 | - | 1751 | - | - |  | Resultados están dentro de los rangos aceptables. | Nivel de limpieza en estado de Crítico. | Elevado desgaste de Cobre, Plomo y Estaño. | Identifique las causas del origen y corrija el Codigo ISO alto del aceite. Asegúrese de que la contaminación no está siendo introducida a través de los equipos de manejo de aceite. Determine la fuente de los metales de desgaste excesivo y tome acciones correctivas. Retomar la muestra para monitorear condición.
C0017840 | SHOUGANG | FC-70 | FC-70 MF LH | CAMION | CATERPILLAR | 777F | MANDO FINAL LH | MOBILUBE XFD 60 | 2021-01-09 | 2021-01-21 | 2021-01-22 | 2021-01-23 | 44206 | 1200 | Yes |  | No | Crítico |  | 25.3 | 88 | 28 | 9 | 0 | 6 | 0 | 0 | 1 | 0 | 0 | 0 | 0 | 0 |  | 3 | 3 | 1 | 110 | 0 | 304 | 2 | 282 | 15 |  |  | 6.5 | - |  |  | No |  | 26 | 26/24/18 | 400757 | 135984 | - | 1874 | - | - |  | Resultados están dentro de los rangos aceptables. | Nivel de limpieza en estado de Crítico. | Elevado desgaste de Cobre, Plomo y Estaño. | Identifique las causas del origen y corrija el Codigo ISO alto del aceite. Asegúrese de que la contaminación no está siendo introducida a través de los equipos de manejo de aceite. Determine la fuente de los metales de desgaste excesivo y tome acciones correctivas. Retomar la muestra para monitorear condición.
C0017841 | SHOUGANG | FC-70 | FC-70 MF RH | CAMION | CATERPILLAR | 777F | MANDO FINAL RH | MOBILUBE XFD 60 | 2021-01-09 | 2021-01-21 | 2021-01-22 | 2021-01-23 | 44206 | 1200 | Yes |  | No | Crítico |  | 25.4 | 93 | 28 | 9 | 0 | 7 | 0 | 0 | 1 | 0 | 0 | 0 | 0 | 0 |  | 3 | 6 | 1 | 108 | 0 | 305 | 3 | 285 | 16 |  |  | 6.1 | - |  |  | No |  | 24 | 26/24/18 | 443984 | 130534 | - | 1627 | - | - |  | Resultados están dentro de los rangos aceptables. | Nivel de limpieza en estado de Crítico. Niveles de Sodio en el límite de precuación. | Elevado desgaste de Cobre, Plomo y Estaño. | Localice la fuente de Sodio. Identifique las causas del origen y corrija el Codigo ISO alto del aceite. Asegúrese de que la contaminación no está siendo introducida a través de los equipos de manejo de aceite. Determine la fuente de los metales de desgaste excesivo y tome acciones correctivas. Retomar la muestra para monitorear condición.
C0017842 | SHOUGANG | EP-28 | EP-28 MOT | PERFORADORA DE ORUGAS | ATLAS COPCO | DML | MOTOR | MOBIL DELVAC MX 15W-40 | 2021-01-10 | 2021-01-21 | 2021-01-22 | 2021-01-23 | 25730 | 155 | Yes | Yes | No | Crítico | 14.4 | 12.7 | 1 | 15 | 1 | 1 | 0 | 1 | 47 | 1 | 0 | 0 | 0 | 0 | 0 |  | 7 | 5 | 1 | 0 | 0 | 1451 | 1140 | 984 | 1322 |  | 8.7 | 4.2 | 4.6 | 0 | 0.3 | No |  | 12 | - | - | - | - | - | - | - |  | Baja viscosidad por posible contaminación con un lubricante de menor viscosidad o dilución con combustible. | Niveles de Sodio en el límite de precuación. | Resultados están dentro de los rangos aceptables. | Localice la fuente de Sodio. Localice y corrija la causa de baja viscosidad del aceite. Una baja viscosidad puede reducir la protección por lubricación. Retome la muestra en el próximo intervalo.
C0017843 | SHOUGANG | EP-28 | EP-28 MDBS | PERFORADORA DE ORUGAS | ATLAS COPCO | DML | MANDO DE BOMBAS | MOBILUBE HD 80W-90 | 2021-01-10 | 2021-01-21 | 2021-01-22 | 2021-01-23 | 25730 | 155 | Yes |  | No | Crítico |  | 14.3 | 1 | 182 | 0 | 27 | 0 | 1 | 0 | 1 | 1 | 2 | 0 | 0 | 0 |  | 95 | 10 | 12 | 0 | 0 | 267 | 19 | 498 | 115 |  |  | 1.1 | - |  |  | No |  | 88 | 26/25/18 | 408193 | 263915 | - | 2151 | - | - |  | Resultados están dentro de los rangos aceptables. | Nivel de limpieza en estado de Crítico. Niveles de Silicio, Sodio y Potasio mayores que los esperados | Presencia de aluminio mayor que el esperado puede representar contaminación con polvo (silicio abrasivo). | El incremento en silicio y aluminio podría potencialmente indicar una contaminación con polvo/tierra como la causa raíz del problema. Localice la fuente de Silicio, Sodio y Potasio. Identifique las causas del origen y corrija el Codigo ISO alto del aceite. Asegúrese de que la contaminación no está siendo introducida a través de los equipos de manejo de aceite. Retome la muestra en el próximo intervalo programado.
C0017844 | SHOUGANG | EP-28 | EP-28 STHI | PERFORADORA DE ORUGAS | ATLAS COPCO | DML | SISTEMA HIDRAULICO | NUTO H 68 | 2021-01-10 | 2021-01-21 | 2021-01-22 | 2021-01-23 | 25730 | 734 | No | No | No | Crítico |  | 8.1 | 3 | 10 | 0 | 4 | 0 | 1 | 0 | 0 | 0 | 0 | 0 | 0 | 0 |  | 12 | 6 | 1 | 0 | 0 | 572 | 6 | 394 | 553 |  |  | 2.6 | - |  |  | No |  | 12 | 21/16/13 | 16357 | 563 | - | 50 | - | - |  | Resultados están dentro de los rangos aceptables. | Nivel de limpieza en estado de precaución. Contaminación de Silicio en estado crítico. Altos niveles de silicio abrasivo (polvo) causarán alto desgaste. Niveles de Sodio en el límite de precuación. | Presencia de aluminio mayor que el esperado puede representar contaminación con polvo (silicio abrasivo). | Localice la fuente de Sodio. El incremento en silicio y aluminio podría potencialmente indicar una contaminación con polvo/tierra como la causa raíz del problema. Identifique las causas del origen y corrija el Codigo ISO alto del aceite. Asegúrese de que la contaminación no está siendo introducida a través de los equipos de manejo de aceite. Retome la muestra en el próximo intervalo programado.
C0017845 | SHOUGANG | EP-28 | EP-28 COMP | PERFORADORA DE ORUGAS | ATLAS COPCO | DML | COMPRESOR | MOBIL SHC RARUS 68 | 2021-01-10 | 2021-01-21 | 2021-01-22 | 2021-01-23 | 25730 | 734 | No | No | No | Crítico |  | 10.2 | 2 | 17 | 0 | 0 | 0 | 0 | 1 | 0 | 0 | 0 | 0 | 0 | 0 |  | 1 | 0 | 0 | 0 | 0 | 2 | 0 | 125 | 2 |  |  | 1.8 | - |  |  | Si |  | 11 | 22/20/19 | 33676 | 9888 | - | 3302 | - | - |  | Ligera presencia de agua. | Nivel de limpieza en estado de precaución. | Elevado desgaste de Hierro. | Identifique las causas del origen y corrija el Codigo ISO alto del aceite. Asegúrese de que la contaminación no está siendo introducida a través de los equipos de manejo de aceite. Retome la muestra en el próximo intervalo programado. Determine la fuente del metal de desgaste excesivo y tome acciones correctivas. Retomar la muestra para monitorear condición.
C0017846 | SHOUGANG | EP-28 | EP-28 MF RH | PERFORADORA DE ORUGAS | ATLAS COPCO | DML | MANDO FINAL RH | MOBILTRANS HD 60 | 2021-01-10 | 2021-01-21 | 2021-01-22 | 2021-01-23 | 25730 | 734 | No |  | No | Crítico |  | 23.2 | 4 | 17 | 0 | 1 | 0 | 0 | 0 | 0 | 0 | 0 | 0 | 0 | 0 |  | 6 | 3 | 7 | 43 | 0 | 1530 | 7 | 621 | 592 |  |  | 8.2 | - |  |  | No |  | 12 | 25/22/17 | 202570 | 35329 | - | 905 | - | - |  | Baja viscosidad por posible contaminación con un lubricante de menor viscosidad. | Nivel de limpieza en estado de Crítico. | Resultados están dentro de los rangos aceptables. | Localice y corrija la causa de baja viscosidad del aceite. Una baja viscosidad puede reducir la protección por lubricación. Identifique las causas del origen y corrija el Codigo ISO alto del aceite. Asegúrese de que la contaminación no está siendo introducida a través de los equipos de manejo de aceite. Retome la muestra en el próximo intervalo programado.
C0017847 | SHOUGANG | EP-28 | EP-28 MF LH | PERFORADORA DE ORUGAS | ATLAS COPCO | DML | MANDO FINAL LH | MOBILTRANS HD 60 | 2021-01-10 | 2021-01-21 | 2021-01-22 | 2021-01-23 | 25730 | 734 | No |  | No | Crítico |  | 24.5 | 18 | 42 | 0 | 1 | 0 | 0 | 0 | 0 | 0 | 0 | 0 | 0 | 0 |  | 7 | 0 | 12 | 25 | 0 | 2261 | 8 | 717 | 884 |  |  | 4.8 | - |  |  | No |  | 34 | 25/22/14 | 277778 | 23655 | - | 153 | - | - |  | Resultados están dentro de los rangos aceptables. | Nivel de limpieza en estado de Crítico. | Elevado desgaste de Cobre. | Identifique las causas del origen y corrija el Codigo ISO alto del aceite. Asegúrese de que la contaminación no está siendo introducida a través de los equipos de manejo de aceite. Determine la fuente del metal de desgaste excesivo y tome acciones correctivas. Retomar la muestra para monitorear condición.
C0017848 | SHOUGANG | TV-43 | TV-43 MOT | CAMION LUBRICADOR | MERCEDES BENZ | AXOR 2628/45 6X4 | MOTOR | MOBIL DELVAC MX 15W-40 | 2021-01-10 | 2021-01-21 | 2021-01-22 | 2021-01-23 | 20474 | 578 | Yes | Yes | No | Crítico | 14.4 | 9.5 | 1 | 11 | 0 | 1 | 0 | 0 | 39 | 0 | 0 | 0 | 0 | 0 | 0 |  | 5 | 2 | 2 | 0 | 0 | 1257 | 988 | 886 | 1148 |  | 8.3 | 27.6 | 6 | 0 | 0.5 | No | 13.9 | 11 | - | - | - | - | - | - | - |  | Alta oxidación por posible degradación del aceite a altas temperaturas. Baja viscosidad por posible contaminación con un lubricante de menor viscosidad o dilución con combustible. | Causas posibles de dilución con combustible: Lineas de combustible con fugas, patron de pulverización defectuoso, Inyector goteando, fugas en sellos de bombas de transferencia, bomba de inyección defectuosa, Anillos de sellos ("O-rings") de inyector gastados. | Resultados están dentro de los rangos aceptables. | Revisar el sistema de enfriamiento (termostatos, radiador, bomba de agua, mangueras, etc.). Localice y corrija la causa de baja viscosidad del aceite. Una baja viscosidad puede reducir la protección por lubricación. Retome la muestra en el próximo intervalo.
C0017849 | SHOUGANG | TV-43 | TV-43 TRAN | CAMION LUBRICADOR | MERCEDES BENZ | AXOR 2628/45 6X4 | TRANSMISION | MOBILUBE HD 80W-90 | 2021-01-10 | 2021-01-21 | 2021-01-22 | 2021-01-23 | 20474 | 1013 | Yes |  | No | Crítico |  | 14.2 | 1 | 17 | 0 | 1 | 0 | 0 | 6 | 0 | 1 | 0 | 0 | 0 | 0 |  | 3 | 0 | 0 | 0 | 0 | 66 | 3 | 468 | 29 |  |  | 1.7 | - |  |  | No |  | 59 | 25/23/15 | 218116 | 44681 | - | 229 | - | - |  | Resultados están dentro de los rangos aceptables. | Nivel de limpieza en estado de Crítico. | Límites para metales de desgaste no definidos. | Identifique las causas del origen y corrija el Codigo ISO alto del aceite. Asegúrese de que la contaminación no está siendo introducida a través de los equipos de manejo de aceite. Retome la muestra en el próximo intervalo programado.
C0017850 | SHOUGANG | TV-43 | TV-43 STDI | CAMION LUBRICADOR | MERCEDES BENZ | AXOR 2628/45 6X4 | SISTEMA DIRECCION | MOBIL ATF 220 | 2021-01-10 | 2021-01-21 | 2021-01-22 | 2021-01-23 | 20474 | 2314 | Yes | Yes | No | Crítico |  | 5.8 | 2 | 11 | 0 | 4 | 0 | 0 | 0 | 1 | 0 | 0 | 0 | 0 | 1 |  | 3 | 1 | 0 | 22 | 0 | 30 | 56 | 301 | 272 |  |  | 3.1 | - |  |  | No |  | 10 | 19/17/14 | 3946 | 698 | - | 84 | - | - |  | Baja viscosidad por posible contaminación con un lubricante de menor viscosidad. | Resultados están dentro de los rangos aceptables. | Límites para metales de desgaste no definidos. | Localice y corrija la causa de baja viscosidad del aceite. Una baja viscosidad puede reducir la protección por lubricación. Retome la muestra en el próximo intervalo.
C0017851 | SHOUGANG | TV-43 | TV-43 DIFE DEL | CAMION LUBRICADOR | MERCEDES BENZ | AXOR 2628/45 6X4 | DIFERENCIAL DELANTERO | MOBILUBE HD 85W-140 | 2021-01-10 | 2021-01-21 | 2021-01-22 | 2021-01-23 | 20474 | 1013 | Yes |  | No | Crítico |  | 24.1 | 0 | 33 | 0 | 2 | 0 | 0 | 0 | 1 | 0 | 0 | 0 | 0 | 0 |  | 7 | 0 | 1 | 2 | 0 | 8 | 2 | 465 | 5 |  |  | 0.9 | - |  |  | No |  | 28 | 25/22/15 | 232763 | 23074 | - | 232 | - | - |  | Resultados están dentro de los rangos aceptables. | Nivel de limpieza en estado de Crítico. | Límites para metales de desgaste no definidos. | Identifique las causas del origen y corrija el Codigo ISO alto del aceite. Asegúrese de que la contaminación no está siendo introducida a través de los equipos de manejo de aceite. Retome la muestra en el próximo intervalo programado.
C0017852 | SHOUGANG | TV-43 | TV-43 CUDE LH | CAMION LUBRICADOR | MERCEDES BENZ | AXOR 2628/45 6X4 | CUBO DEL. LH | MOBILUBE HD 85W-140 | 2021-01-10 | 2021-01-21 | 2021-01-22 | 2021-01-23 | 20474 | 1013 | Yes |  | No | Crítico |  | 24.2 | 1 | 33 | 0 | 2 | 0 | 0 | 0 | 1 | 0 | 0 | 0 | 0 | 0 |  | 7 | 0 | 1 | 2 | 0 | 9 | 2 | 460 | 5 |  |  | 1.1 | - |  |  | No |  | 26 | 25/22/15 | 232045 | 24176 | - | 254 | - | - |  | Resultados están dentro de los rangos aceptables. | Nivel de limpieza en estado de Crítico. | Límites para metales de desgaste no definidos. | Identifique las causas del origen y corrija el Codigo ISO alto del aceite. Asegúrese de que la contaminación no está siendo introducida a través de los equipos de manejo de aceite. Retome la muestra en el próximo intervalo programado.
C0017853 | SHOUGANG | TV-43 | TV-43 CUDE RH | CAMION LUBRICADOR | MERCEDES BENZ | AXOR 2628/45 6X4 | CUBO DEL. RH | MOBILUBE HD 85W-140 | 2021-01-10 | 2021-01-21 | 2021-01-22 | 2021-01-23 | 20474 | 1013 | Yes |  | No | Crítico |  | 24.2 | 0 | 34 | 0 | 2 | 0 | 0 | 0 | 1 | 0 | 0 | 0 | 0 | 0 |  | 7 | 0 | 1 | 2 | 0 | 14 | 2 | 459 | 8 |  |  | 0.9 | - |  |  | No |  | 22 | 25/22/15 | 228988 | 23837 | - | 305 | - | - |  | Resultados están dentro de los rangos aceptables. | Nivel de limpieza en estado de Crítico. | Límites para metales de desgaste no definidos. | Identifique las causas del origen y corrija el Codigo ISO alto del aceite. Asegúrese de que la contaminación no está siendo introducida a través de los equipos de manejo de aceite. Retome la muestra en el próximo intervalo programado.
C0017854 | SHOUGANG | TV-43 | TV-43 DIFE POS | CAMION LUBRICADOR | MERCEDES BENZ | AXOR 2628/45 6X4 | DIFERENCIAL POSTERIOR | MOBILUBE HD 85W-140 | 2021-01-10 | 2021-01-21 | 2021-01-22 | 2021-01-23 | 20474 | 1013 | Yes |  | No | Crítico |  | 24.1 | 0 | 23 | 0 | 1 | 0 | 0 | 0 | 1 | 0 | 0 | 0 | 0 | 0 |  | 5 | 0 | 2 | 2 | 0 | 29 | 2 | 479 | 15 |  |  | 1 | - |  |  | No |  | 17 | 24/21/15 | 159695 | 15010 | - | 164 | - | - |  | Resultados están dentro de los rangos aceptables. | Nivel de limpieza en estado de Crítico. | Límites para metales de desgaste no definidos. | Identifique las causas del origen y corrija el Codigo ISO alto del aceite. Asegúrese de que la contaminación no está siendo introducida a través de los equipos de manejo de aceite. Retome la muestra en el próximo intervalo programado.
C0017855 | SHOUGANG | TV-43 | TV-43 CUPO LH | CAMION LUBRICADOR | MERCEDES BENZ | AXOR 2628/45 6X4 | CUBO POST. LH | MOBILUBE HD 85W-140 | 2021-01-10 | 2021-01-21 | 2021-01-22 | 2021-01-23 | 20474 | 1013 | Yes |  | No | Crítico |  | 24.2 | 0 | 23 | 0 | 1 | 0 | 0 | 0 | 0 | 0 | 0 | 0 | 0 | 0 |  | 5 | 2 | 2 | 0 | 0 | 29 | 2 | 463 | 14 |  |  | 1 | - |  |  | No |  | 46 | 24/21/16 | 153755 | 17897 | - | 380 | - | - |  | Resultados están dentro de los rangos aceptables. | Nivel de limpieza en estado de Crítico. | Límites para metales de desgaste no definidos. | Identifique las causas del origen y corrija el Codigo ISO alto del aceite. Asegúrese de que la contaminación no está siendo introducida a través de los equipos de manejo de aceite. Retome la muestra en el próximo intervalo programado.
C0017856 | SHOUGANG | TV-43 | TV-43 CUPO RH | CAMION LUBRICADOR | MERCEDES BENZ | AXOR 2628/45 6X4 | CUBO POST. RH | MOBILUBE HD 85W-140 | 2021-01-10 | 2021-01-21 | 2021-01-22 | 2021-01-23 | 20474 | 1013 | Yes |  | No | Crítico |  | 24.4 | 0 | 23 | 0 | 1 | 0 | 0 | 0 | 0 | 0 | 0 | 0 | 0 | 0 |  | 6 | 0 | 2 | 0 | 0 | 27 | 2 | 458 | 15 |  |  | 1 | - |  |  | No |  | 20 | 25/22/16 | 168714 | 22143 | - | 366 | - | - |  | Resultados están dentro de los rangos aceptables. | Nivel de limpieza en estado de Crítico. | Límites para metales de desgaste no definidos. | Identifique las causas del origen y corrija el Codigo ISO alto del aceite. Asegúrese de que la contaminación no está siendo introducida a través de los equipos de manejo de aceite. Retome la muestra en el próximo intervalo programado.
C0017857 | SHOUGANG | FC-72 | FC-72 MOT | CAMION | CATERPILLAR | 777F | MOTOR | MOBIL DELVAC 1 5W-40 | 2021-01-10 | 2021-01-21 | 2021-01-22 | 2021-01-23 | 37397 | 475 | Yes | Yes | No | Precaución | 14.8 | 14.6 | 3 | 10 | 1 | 2 | 0 | 1 | 1 | 0 | 0 | 0 | 0 | 0 | 0 |  | 8 | 0 | 3 | 45 | 0 | 2430 | 481 | 995 | 1347 |  | 9.3 | 8.1 | 8.2 | 3.1 | 0.2 | No |  | 14 | - | - | - | - | - | - | - |  | Alta oxidación por posible degradación del aceite a altas temperaturas. | Resultados están dentro de los rangos aceptables. | Resultados están dentro de los rangos aceptables. | Revisar el sistema de enfriamiento (termostatos, radiador, bomba de agua, mangueras, etc.). Tome acciones correctivas. Retome la muestra para confirmar condición.
C0017858 | SHOUGANG | FC-72 | FC-72 TRAN | CAMION | CATERPILLAR | 777F | TRANSMISION | MOBILTRANS HD 30 | 2021-01-10 | 2021-01-21 | 2021-01-22 | 2021-01-23 | 37397 | 1035 | Yes | Yes | No | Normal |  | 11.1 | 3 | 4 | 1 | 1 | 0 | 0 | 0 | 1 | 0 | 0 | 0 | 0 | 0 |  | 5 | 2 | 2 | 0 | 0 | 2920 | 9 | 872 | 1199 |  |  | 1.8 | - |  |  | No |  | 4 | 20/17/14 | 8421 | 1102 | - | 80 | - | - |  | Resultados están dentro de los rangos aceptables. | Resultados están dentro de los rangos aceptables. | Resultados están dentro de los rangos aceptables. | Retome la muestra en el próximo intervalo programado.
C0017859 | SHOUGANG | FC-72 | FC-72 STHI | CAMION | CATERPILLAR | 777F | SISTEMA HIDRAULICO | MOBILTRANS HD 10W | 2021-01-10 | 2021-01-21 | 2021-01-22 | 2021-01-23 | 37397 | 1035 | No | Yes | No | Crítico |  | 6.1 | 150 | 13 | 0 | 4 | 0 | 2 | 0 | 11 | 0 | 0 | 0 | 0 | 0 |  | 22 | 4 | 2 | 0 | 0 | 2881 | 14 | 913 | 1163 |  |  | 2.1 | - |  |  | No |  | 14 | 21/18/14 | 11708 | 1981 | - | 88 | - | - |  | Resultados están dentro de los rangos aceptables. | Nivel de limpieza en estado de precaución. Niveles de Sodio y Potasio en precaución. | Elevado desgaste de Hierro, Aluminio y Cobre. | Localice la fuente de Sodio y Potasio. Identifique las causas del origen y corrija el Codigo ISO alto del aceite. Asegúrese de que la contaminación no está siendo introducida a través de los equipos de manejo de aceite. Determine la fuente de los metales de desgaste excesivo y tome acciones correctivas. Retomar la muestra para monitorear condición.
C0017860 | SHOUGANG | FC-72 | FC-72 STDI | CAMION | CATERPILLAR | 777F | SISTEMA DIRECCION | MOBILTRANS HD 10W | 2021-01-10 | 2021-01-21 | 2021-01-22 | 2021-01-23 | 37397 | 1035 | No | Yes | No | Crítico |  | 6 | 1 | 14 | 1 | 8 | 0 | 0 | 0 | 1 | 0 | 0 | 0 | 0 | 0 |  | 21 | 9 | 4 | 0 | 0 | 3042 | 19 | 893 | 1227 |  |  | 3.4 | - |  |  | No |  | 12 | 19/17/14 | 3392 | 1011 | - | 136 | - | - |  | Resultados están dentro de los rangos aceptables. | Nivel de Silicio en el límite de precaución. Niveles de Sodio y Potasio mayores que los esperados. | Elevado desgaste de Hierro. | Localice la fuente de Sodio y Potasio. Determine la fuente del metal de desgaste excesivo y tome acciones correctivas. Retomar la muestra para monitorear condición.
C0017861 | SHOUGANG | FC-72 | FC-72 BM RH | CAMION | CATERPILLAR | 777F | BOCAMAZA RH | MOBILTRANS HD 60 | 2021-01-10 | 2021-01-21 | 2021-01-22 | 2021-01-23 | 37397 | 475 | Yes |  | No | Precaución |  | 24.1 | 3 | 8 | 0 | 1 | 0 | 1 | 0 | 1 | 0 | 0 | 0 | 0 | 0 |  | 9 | 0 | 2 | 2 | 0 | 2956 | 11 | 919 | 1233 |  |  | 1.2 | - |  |  | No |  | 12 | 21/17/12 | 10158 | 986 | - | 28 | - | - |  | Resultados están dentro de los rangos aceptables. | Nivel de limpieza en estado de precaución. | Resultados están dentro de los rangos aceptables. | Identifique las causas del origen y corrija el Codigo ISO alto del aceite. Asegúrese de que la contaminación no está siendo introducida a través de los equipos de manejo de aceite. Retome la muestra en el próximo intervalo programado.
C0017862 | SHOUGANG | FC-72 | FC-72 BM LH | CAMION | CATERPILLAR | 777F | BOCAMAZA LH | MOBILTRANS HD 60 | 2021-01-10 | 2021-01-21 | 2021-01-22 | 2021-01-23 | 37397 | 475 | Yes |  | No | Precaución |  | 24.8 | 1 | 6 | 0 | 1 | 0 | 0 | 0 | 1 | 0 | 0 | 0 | 0 | 0 |  | 9 | 0 | 2 | 3 | 0 | 2923 | 11 | 911 | 1233 |  |  | 1.3 | - |  |  | No |  | 12 | 22/19/15 | 20759 | 2812 | - | 167 | - | - |  | Resultados están dentro de los rangos aceptables. | Nivel de limpieza en estado de precaución. | Resultados están dentro de los rangos aceptables. | Identifique las causas del origen y corrija el Codigo ISO alto del aceite. Asegúrese de que la contaminación no está siendo introducida a través de los equipos de manejo de aceite. Retome la muestra en el próximo intervalo programado.
C0017863 | SHOUGANG | FC-72 | FC-72 MF RH | CAMION | CATERPILLAR | 777F | MANDO FINAL LH | MOBILUBE XFD 60 | 2021-01-10 | 2021-01-21 | 2021-01-22 | 2021-01-23 | 37397 | 1035 | No |  | No | Crítico |  | 24.8 | 1 | 23 | 0 | 0 | 0 | 0 | 0 | 0 | 0 | 0 | 0 | 0 | 0 |  | 3 | 4 | 1 | 110 | 0 | 283 | 2 | 267 | 1 |  |  | 1.7 | - |  |  | No |  | 25 | 25/22/15 | 209435 | 36050 | - | 313 | - | - |  | Resultados están dentro de los rangos aceptables. | Nivel de limpieza en estado de Crítico. | Resultados están dentro de los rangos aceptables. | Identifique las causas del origen y corrija el Codigo ISO alto del aceite. Asegúrese de que la contaminación no está siendo introducida a través de los equipos de manejo de aceite. Retome la muestra en el próximo intervalo programado.
C0017864 | SHOUGANG | FC-72 | FC-72 MF LH | CAMION | CATERPILLAR | 777F | MANDO FINAL RH | MOBILUBE XFD 60 | 2021-01-10 | 2021-01-21 | 2021-01-22 | 2021-01-23 | 37397 | 1035 | No |  | No | Crítico |  | 25.2 | 1 | 24 | 0 | 0 | 0 | 0 | 0 | 1 | 0 | 0 | 0 | 0 | 0 |  | 4 | 2 | 0 | 95 | 0 | 281 | 2 | 276 | 2 |  |  | 1.6 | - |  |  | No |  | 23 | 25/22/16 | 257478 | 38227 | - | 376 | - | - |  | Resultados están dentro de los rangos aceptables. | Nivel de limpieza en estado de Crítico. | Resultados están dentro de los rangos aceptables. | Identifique las causas del origen y corrija el Codigo ISO alto del aceite. Asegúrese de que la contaminación no está siendo introducida a través de los equipos de manejo de aceite. Retome la muestra en el próximo intervalo programado.
C0017865 | SHOUGANG | FC-72 | FC-72 DIFE POS | CAMION | CATERPILLAR | 777F | DIFERENCIAL POSTERIOR | MOBILUBE XFD 60 | 2021-01-10 | 2021-01-21 | 2021-01-22 | 2021-01-23 | 37397 | 1035 | No |  | No | Crítico |  | 24.9 | 2 | 24 | 0 | 0 | 0 | 0 | 0 | 1 | 0 | 0 | 0 | 0 | 0 |  | 4 | 3 | 1 | 93 | 0 | 273 | 2 | 277 | 2 |  |  | 1.7 | - |  |  | No |  | 22 | 25/22/15 | 192976 | 29307 | - | 278 | - | - |  | Resultados están dentro de los rangos aceptables. | Nivel de limpieza en estado de Crítico. | Resultados están dentro de los rangos aceptables. | Identifique las causas del origen y corrija el Codigo ISO alto del aceite. Asegúrese de que la contaminación no está siendo introducida a través de los equipos de manejo de aceite. Retome la muestra en el próximo intervalo programado.
C0017866 | SHOUGANG | FC-116 | FC-116 MOT | CAMION | CATERPILLAR | 785D | MOTOR | MOBIL DELVAC 1 5W-40 | 2021-01-11 | 2021-01-21 | 2021-01-22 | 2021-01-23 | 17438 | 311 | No | No | No | Normal | 14.8 | 14.2 | 5 | 10 | 1 | 2 | 0 | 0 | 1 | 0 | 1 | 0 | 0 | 0 | 0 |  | 5 | 3 | 3 | 67 | 0 | 2415 | 480 | 997 | 1340 |  | 10 | 5.4 | 5.3 | 0.5 | 0.2 | No |  | 8 | - | - | - | - | - | - | - |  | Resultados están dentro de los rangos aceptables. | Resultados están dentro de los rangos aceptables. | Resultados están dentro de los rangos aceptables. | Retome la muestra en el próximo intervalo programado.
C0017867 | SHOUGANG | FC-104 | FC-104 MOT | CAMION | CATERPILLAR | 785D | MOTOR | MOBIL DELVAC 1 5W-40 | 2021-01-11 | 2021-01-21 | 2021-01-22 | 2021-01-23 | 31985 | 307 | No | No | No | Normal | 14.8 | 13.9 | 10 | 10 | 1 | 2 | 2 | 0 | 1 | 0 | 1 | 0 | 0 | 0 | 0 |  | 6 | 0 | 2 | 64 | 0 | 2318 | 457 | 968 | 1291 |  | 9.8 | 4.4 | 4.3 | 0.9 | 0.2 | No |  | 12 | - | - | - | - | - | - | - |  | Resultados están dentro de los rangos aceptables. | Resultados están dentro de los rangos aceptables. | Resultados están dentro de los rangos aceptables. | Retome la muestra en el próximo intervalo programado.
C0017868 | SHOUGANG | FC-106 | FC-106 MOT | CAMION | CATERPILLAR | 785D | MOTOR | MOBIL DELVAC 1 5W-40 | 2021-01-12 | 2021-01-21 | 2021-01-22 | 2021-01-23 | 30186 | 512 | Yes | Yes | No | Precaución | 14.8 | 14.2 | 10 | 15 | 1 | 2 | 1 | 0 | 1 | 0 | 1 | 0 | 0 | 0 | 0 |  | 4 | 0 | 2 | 51 | 0 | 2452 | 474 | 1030 | 1374 |  | 9.2 | 8.7 | 8.9 | 2.8 | 0.3 | No |  | 12 | - | - | - | - | - | - | - |  | Alta oxidación por posible degradación del aceite a altas temperaturas. | Resultados están dentro de los rangos aceptables. | Resultados están dentro de los rangos aceptables. | Revisar el sistema de enfriamiento (termostatos, radiador, bomba de agua, mangueras, etc.). Tome acciones correctivas. Retome la muestra para confirmar condición.
C0017869 | SHOUGANG | FC-106 | FC-106 TRAN | CAMION | CATERPILLAR | 785D | TRANSMISION | MOBILTRANS HD 30 | 2021-01-12 | 2021-01-21 | 2021-01-22 | 2021-01-23 | 30186 | 512 | No | Yes | No | Normal |  | 11.2 | 1 | 3 | 1 | 1 | 0 | 0 | 0 | 0 | 0 | 0 | 0 | 0 | 0 |  | 4 | 2 | 1 | 1 | 0 | 3096 | 11 | 944 | 1262 |  |  | 0.9 | - |  |  | No |  | 12 | 20/18/12 | 8177 | 1464 | - | 25 | - | - |  | Resultados están dentro de los rangos aceptables. | Resultados están dentro de los rangos aceptables. | Resultados están dentro de los rangos aceptables. | Retome la muestra en el próximo intervalo programado.
C0017870 | SHOUGANG | FC-106 | FC-106 STHI | CAMION | CATERPILLAR | 785D | SISTEMA HIDRAULICO | MOBILTRANS HD 10W | 2021-01-12 | 2021-01-21 | 2021-01-22 | 2021-01-23 | 30186 | 512 | No | Yes | No | Crítico |  | 6 | 1 | 7 | 0 | 3 | 0 | 0 | 0 | 2 | 0 | 0 | 0 | 0 | 0 |  | 16 | 8 | 1 | 0 | 0 | 3066 | 13 | 917 | 1242 |  |  | 1.1 | - |  |  | No |  | 14 | 21/18/14 | 14936 | 1852 | - | 89 | - | - |  | Resultados están dentro de los rangos aceptables. | Nivel de limpieza en estado de precaución. Niveles de Sodio mayores que los esperados. | Resultados están dentro de los rangos aceptables. | Localice la fuente de Sodio. Identifique las causas del origen y corrija el Codigo ISO alto del aceite. Asegúrese de que la contaminación no está siendo introducida a través de los equipos de manejo de aceite. Retome la muestra en el próximo intervalo programado.
C0017871 | SHOUGANG | FC-106 | FC-106 STDI | CAMION | CATERPILLAR | 785D | SISTEMA DIRECCION | MOBILTRANS HD 10W | 2021-01-12 | 2021-01-21 | 2021-01-22 | 2021-01-23 | 30186 | 512 | No | Yes | No | Precaución |  | 6 | 1 | 5 | 17 | 3 | 0 | 0 | 0 | 3 | 0 | 0 | 0 | 0 | 0 |  | 9 | 2 | 1 | 0 | 0 | 3083 | 14 | 896 | 1238 |  |  | 4.2 | - |  |  | No |  | 9 | 22/17/13 | 27710 | 1086 | - | 42 | - | - |  | Resultados están dentro de los rangos aceptables. | Nivel de limpieza en estado de precaución. | Resultados están dentro de los rangos aceptables. | Identifique las causas del origen y corrija el Codigo ISO alto del aceite. Asegúrese de que la contaminación no está siendo introducida a través de los equipos de manejo de aceite. Retome la muestra en el próximo intervalo programado.
C0017872 | SHOUGANG | FC-106 | FC-106 BM RH | CAMION | CATERPILLAR | 785D | BOCAMAZA RH | MOBILUBE XFD 60 | 2021-01-12 | 2021-01-21 | 2021-01-22 | 2021-01-23 | 30186 | 512 | No | No | No | Crítico |  | 24.8 | 0 | 4 | 0 | 0 | 0 | 0 | 0 | 0 | 0 | 0 | 0 | 0 | 0 |  | 5 | 8 | 1 | 108 | 0 | 298 | 3 | 267 | 10 |  |  | 1.1 | - |  |  | No |  | 11 | 21/18/14 | 15517 | 1946 | - | 91 | - | - |  | Resultados están dentro de los rangos aceptables. | Nivel de limpieza en estado de precaución. Niveles de Sodio mayores que los esperados. | Resultados están dentro de los rangos aceptables. | Localice la fuente de Sodio. Identifique las causas del origen y corrija el Codigo ISO alto del aceite. Asegúrese de que la contaminación no está siendo introducida a través de los equipos de manejo de aceite. Retome la muestra en el próximo intervalo programado.
C0017873 | SHOUGANG | FC-106 | FC-106 BM LH | CAMION | CATERPILLAR | 785D | BOCAMAZA LH | MOBILUBE XFD 60 | 2021-01-12 | 2021-01-21 | 2021-01-22 | 2021-01-23 | 30186 | 512 | No | No | No | Crítico |  | 24.6 | 0 | 13 | 0 | 0 | 0 | 0 | 0 | 0 | 0 | 0 | 0 | 0 | 0 |  | 4 | 5 | 1 | 106 | 0 | 305 | 3 | 270 | 14 |  |  | 1.1 | - |  |  | No |  | 12 | 24/20/14 | 85861 | 6500 | - | 109 | - | - |  | Resultados están dentro de los rangos aceptables. | Nivel de limpieza en estado de Crítico. Niveles de Sodio en el límite de precuación. | Resultados están dentro de los rangos aceptables. | Localice la fuente de Sodio. Identifique las causas del origen y corrija el Codigo ISO alto del aceite. Asegúrese de que la contaminación no está siendo introducida a través de los equipos de manejo de aceite. Retome la muestra en el próximo intervalo programado.
C0017874 | SHOUGANG | FC-106 | FC-106 MF RH | CAMION | CATERPILLAR | 785D | MANDO FINAL RH | MOBILUBE XFD 60 | 2021-01-12 | 2021-01-21 | 2021-01-22 | 2021-01-23 | 30186 | 512 | No | No | No | Crítico |  | 25.4 | 24 | 21 | 3 | 0 | 1 | 0 | 0 | 0 | 0 | 0 | 0 | 0 | 0 |  | 3 | 6 | 1 | 108 | 0 | 292 | 3 | 286 | 4 |  |  | 3.5 | - |  |  | No |  | 18 | 25/21/13 | 220627 | 14912 | - | 78 | - | - |  | Resultados están dentro de los rangos aceptables. | Nivel de limpieza en estado de Crítico. Niveles de Sodio en el límite de precuación. | Elevado desgaste de Plomo y Cobre. | Localice la fuente de Sodio. Identifique las causas del origen y corrija el Codigo ISO alto del aceite. Asegúrese de que la contaminación no está siendo introducida a través de los equipos de manejo de aceite. Determine la fuente de los metales de desgaste excesivo y tome acciones correctivas. Retomar la muestra para monitorear condición.
C0017875 | SHOUGANG | FC-106 | FC-106 MF LH | CAMION | CATERPILLAR | 785D | MANDO FINAL LH | MOBILUBE XFD 60 | 2021-01-12 | 2021-01-21 | 2021-01-22 | 2021-01-23 | 30186 | 512 | No | No | No | Crítico |  | 25.3 | 24 | 22 | 3 | 0 | 2 | 0 | 0 | 0 | 0 | 0 | 0 | 0 | 0 |  | 3 | 6 | 1 | 109 | 0 | 295 | 3 | 288 | 4 |  |  | 3.6 | - |  |  | No |  | 12 | 25/21/12 | 251337 | 16858 | - | 39 | - | - |  | Resultados están dentro de los rangos aceptables. | Nivel de limpieza en estado de Crítico. Niveles de Sodio en el límite de precuación. | Elevado desgaste de Plomo y Cobre. | Localice la fuente de Sodio. Identifique las causas del origen y corrija el Codigo ISO alto del aceite. Asegúrese de que la contaminación no está siendo introducida a través de los equipos de manejo de aceite. Determine la fuente de los metales de desgaste excesivo y tome acciones correctivas. Retomar la muestra para monitorear condición.
C0017876 | SHOUGANG | FC-106 | FC-106 DIFE POS | CAMION | CATERPILLAR | 785D | DIFERENCIAL POSTERIOR | MOBILUBE XFD 60 | 2021-01-12 | 2021-01-21 | 2021-01-22 | 2021-01-23 | 30186 | 512 | No | Yes | No | Crítico |  | 25.3 | 24 | 21 | 3 | 0 | 1 | 0 | 0 | 0 | 0 | 0 | 0 | 0 | 0 |  | 3 | 4 | 0 | 107 | 0 | 292 | 5 | 284 | 7 |  |  | 3.6 | - |  |  | No |  | 16 | 25/20/12 | 221465 | 9452 | - | 22 | - | - |  | Resultados están dentro de los rangos aceptables. | Nivel de limpieza en estado de Crítico. Niveles de Sodio en el límite de precuación. | Desgaste de Cobre en el límite de precaución. | Localice la fuente de Sodio. Identifique las causas del origen y corrija el Codigo ISO alto del aceite. Asegúrese de que la contaminación no está siendo introducida a través de los equipos de manejo de aceite. Determine la fuente del metal de desgaste y tome acciones correctivas. Retomar la muestra para monitorear condición.
C0017877 | SHOUGANG | FC-102 | FC-102 MOT | CAMION | KOMATSU | HD1500 | MOTOR | CHEVRON 400 MGX 15W40 | 2021-01-12 | 2021-01-21 | 2021-01-22 | 2021-01-23 | 25126 | 279 | No | No | No | Precaución | 14.6 | 15 | 0 | 25 | 1 | 2 | 0 | 1 | 1 | 1 | 0 | 0 | 0 | 0 | 0 |  | 5 | 0 | 1 | 94 | 0 | 2165 | 18 | 852 | 1116 |  | 6.6 | 6.7 | 7.7 | 0 | 1.1 | No |  | 6 | - | - | - | - | - | - | - |  | Resultados están dentro de los rangos aceptables. | Resultados están dentro de los rangos aceptables. | Desgaste de Cromo en el límite de precaución. | Identifique y evalúe los componentes a base de este elemento. Determine la fuente del metal de desgaste y tome acciones correctivas. Retomar la muestra para monitorear condición.
C0017878 | SHOUGANG | EP-28 | EP-28 CJRO | PERFORADORA DE ORUGAS | ATLAS COPCO | DML | CABEZAL DE ROTACION | MOBILUBE HD 80W-90 | 2021-01-12 | 2021-01-21 | 2021-01-22 | 2021-01-23 | 25730 | 155 | Yes |  | No | Crítico |  | 14.8 | 0 | 30 | 0 | 1 | 0 | 1 | 1 | 2 | 0 | 0 | 0 | 0 | 0 |  | 6 | 0 | 1 | 2 | 1 | 24 | 2 | 475 | 15 |  |  | 2.1 | - |  |  | No |  | 50 | 25/23/17 | 285067 | 69019 | - | 1092 | - | - |  | Resultados están dentro de los rangos aceptables. | Nivel de limpieza en estado de Crítico. | Desgaste de Hierro en el límite de precaución. | Identifique las causas del origen y corrija el Codigo ISO alto del aceite. Asegúrese de que la contaminación no está siendo introducida a través de los equipos de manejo de aceite. Determine la fuente del metal de desgaste y tome acciones correctivas. Retomar la muestra para monitorear condición.
C0017879 | SHOUGANG | EP-33 | EP-33 MOT | PERFORADORA DE ORUGAS | ATLAS COPCO | DML | MOTOR | MOBIL DELVAC MX 15W-40 | 2021-01-12 | 2021-01-21 | 2021-01-22 | 2021-01-23 | 8142 | 172 | Yes | Yes | No | Crítico | 14.4 | 12.9 | 1 | 6 | 0 | 1 | 0 | 0 | 45 | 1 | 0 | 0 | 0 | 0 | 0 |  | 4 | 0 | 2 | 2 | 0 | 1327 | 1074 | 966 | 1268 |  | 8.5 | 6.8 | 3.5 | 1 | 0.2 | No |  | 17 | - | - | - | - | - | - | - |  | Baja viscosidad por posible contaminación con un lubricante de menor viscosidad o dilución con combustible. | Resultados están dentro de los rangos aceptables. | Resultados están dentro de los rangos aceptables. | Localice y corrija la causa de baja viscosidad del aceite. Una baja viscosidad puede reducir la protección por lubricación. Retome la muestra en el próximo intervalo.
C0017880 | SHOUGANG | EP-33 | EP-33 CJRO | PERFORADORA DE ORUGAS | ATLAS COPCO | DML | CABEZAL DE ROTACION | MOBILUBE HD 80W-90 | 2021-01-12 | 2021-01-21 | 2021-01-22 | 2021-01-23 | 8142 | 173 | Yes |  | No | Crítico |  | 14.8 | 0 | 50 | 1 | 0 | 0 | 1 | 2 | 2 | 0 | 0 | 0 | 0 | 0 |  | 4 | 0 | 1 | 2 | 0 | 95 | 3 | 483 | 46 |  |  | 1.8 | - |  |  | No |  | 37 | 25/23/17 | 282785 | 54480 | - | 727 | - | - |  | Resultados están dentro de los rangos aceptables. | Nivel de limpieza en estado de Crítico. | Elevado desgaste de Hierro. | Identifique las causas del origen y corrija el Codigo ISO alto del aceite. Asegúrese de que la contaminación no está siendo introducida a través de los equipos de manejo de aceite. Determine la fuente del metal de desgaste excesivo y tome acciones correctivas. Retomar la muestra para monitorear condición.
C0017881 | SHOUGANG | EP-33 | EP-33 MDBS | PERFORADORA DE ORUGAS | ATLAS COPCO | DML | MANDO DE BOMBAS | MOBILUBE HD 80W-90 | 2021-01-12 | 2021-01-21 | 2021-01-22 | 2021-01-23 | 8142 | 172 | Yes |  | No | Crítico |  | 14.3 | 0 | 60 | 0 | 1 | 0 | 0 | 0 | 0 | 1 | 0 | 0 | 0 | 0 |  | 5 | 2 | 1 | 0 | 0 | 115 | 3 | 497 | 49 |  |  | 2 | - |  |  | No |  | 38 | 25/23/13 | 290947 | 53250 | - | 76 | - | - |  | Resultados están dentro de los rangos aceptables. | Nivel de limpieza en estado de Crítico. | Resultados están dentro de los rangos aceptables. | Identifique las causas del origen y corrija el Codigo ISO alto del aceite. Asegúrese de que la contaminación no está siendo introducida a través de los equipos de manejo de aceite. Retome la muestra en el próximo intervalo programado.
C0017882 | SHOUGANG | FC-70 | FC-70 STHI | CAMION | CATERPILLAR | 777F | SISTEMA HIDRAULICO | MOBILTRANS HD 10W | 2021-01-13 | 2021-01-21 | 2021-01-22 | 2021-01-23 | 44227 | 67 | No | No | No | Precaución |  | 6 | 1 | 4 | 0 | 2 | 0 | 0 | 0 | 1 | 0 | 0 | 0 | 0 | 0 |  | 6 | 0 | 1 | 2 | 0 | 2907 | 12 | 886 | 1208 |  |  | 0.9 | - |  |  | No |  | 18 | 20/18/14 | 5894 | 1630 | - | 149 | - | - |  | Resultados están dentro de los rangos aceptables. | Nivel de limpieza en estado de precaución. | Resultados están dentro de los rangos aceptables. | Identifique las causas del origen y corrija el Codigo ISO alto del aceite. Asegúrese de que la contaminación no está siendo introducida a través de los equipos de manejo de aceite. Retome la muestra en el próximo intervalo programado.
C0017883 | SHOUGANG | FC-96 | FC-96 MOT | CAMION | CATERPILLAR | 785C | MOTOR | MOBIL DELVAC 1 5W-40 | 2021-01-13 | 2021-01-21 | 2021-01-22 | 2021-01-23 | 29967 | 372 | No | No | No | Normal | 14.8 | 14.3 | 3 | 7 | 0 | 2 | 0 | 0 | 6 | 1 | 0 | 0 | 0 | 0 | 0 |  | 6 | 0 | 1 | 88 | 0 | 2422 | 410 | 972 | 1292 |  | 9.3 | 7.2 | 7.2 | 3.6 | 0.2 | No |  | 22 | - | - | - | - | - | - | - |  | Resultados están dentro de los rangos aceptables. | Resultados están dentro de los rangos aceptables. | Resultados están dentro de los rangos aceptables. | Retome la muestra en el próximo intervalo programado.
C0017884 | SHOUGANG | FC-99 | FC-99 MOT | CAMION | KOMATSU | HD1500 | MOTOR | CHEVRON 400 MGX 15W40 | 2021-01-13 | 2021-01-21 | 2021-01-25 | 2021-01-26 | 27833 | 301 | Yes | Yes | No | Precaución | 14.6 | 14.9 | 1 | 18 | 0 | 2 | 0 | 1 | 0 | 1 | 0 | 0 | 0 | 0 | 0 | 0 | 6 | 0 | 1 | 97 | 0 | 2309 | 20 | 856 | 1170 | 0 | 6.1 | 7.3 | 8 | 0 | 0.8 | No |  | 15 | [8 empty] | Resultados están dentro de los rangos aceptables. | Resultados están dentro de los rangos aceptables. | Desgaste de Cromo en el límite de precaución. | Identifique y evalúe los componentes a base de este elemento. Determine la fuente del metal de desgaste y tome acciones correctivas. Retomar la muestra para monitorear condición.
C0017885 | TARMA | V-430 | V-430 STDI | CAMION VOLQUETE | VOLVO | FMX 8X4R | SISTEMA DIRECCION | VOLVO ACEITE ATF XRON III | 2021-01-05 | 2021-01-20 | 2021-01-21 | 2021-01-22 | 9893 | 478 | Yes | No | No | Crítico |  | 6.2 | 2 | 43 | 0 | 3 | 0 | 0 | 3 | 0 | 1 | 0 | 0 | 0 | 1 |  | 7 | 0 | 0 | 61 | 0 | 164 | 66 | 259 | 201 |  |  | 8.8 | - |  |  | No |  | 28 | 20/17/14 | 5757 | 967 | - | 95 | - | - |  | Baja viscosidad por posible contaminación con un lubricante de menor viscosidad. | Resultados están dentro de los rangos aceptables. | Resultados están dentro de los rangos aceptables. | Localice y corrija la causa de baja viscosidad del aceite. Una baja viscosidad puede reducir la protección por lubricación. Retome la muestra en el próximo intervalo.
C0017886 | TARMA | V-430 | V-430 TRAN | CAMION VOLQUETE | VOLVO | FMX 8X4R | TRANSMISION | MOBILUBE HD 80W-90 | 2021-01-05 | 2021-01-20 | 2021-01-21 | 2021-01-22 | 9893 | 1000 | Yes | Yes | No | Precaución |  | 14.4 | 28 | 5 | 0 | 1 | 0 | 0 | 0 | 0 | 0 | 0 | 0 | 0 | 0 |  | 4 | 2 | 2 | 1 | 0 | 5 | 1 | 469 | 10 |  |  | 7.5 | - |  |  | No |  | 14 | 22/20/15 | 29117 | 5787 | - | 259 | - | - |  | Resultados están dentro de los rangos aceptables. | Nivel de limpieza en estado de precaución. | Resultados están dentro de los rangos aceptables. | Identifique las causas del origen y corrija el Codigo ISO alto del aceite. Asegúrese de que la contaminación no está siendo introducida a través de los equipos de manejo de aceite. Retome la muestra en el próximo intervalo programado.
C0017887 | TARMA | V-430 | V-430 STHI | CAMION VOLQUETE | VOLVO | FMX 8X4R | SISTEMA HIDRAULICO | MOBILTRANS HD 10W | 2021-01-05 | 2021-01-20 | 2021-01-21 | 2021-01-22 | 9893 | 2000 | Yes | Yes | No | Precaución |  | 6.1 | 1 | 5 | 0 | 2 | 0 | 0 | 0 | 0 | 0 | 0 | 0 | 0 | 0 |  | 9 | 0 | 2 | 2 | 0 | 2666 | 13 | 761 | 1157 |  |  | 3.1 | - |  |  | No |  | 5 | 23/20/15 | 75764 | 9797 | - | 265 | - | - |  | Resultados están dentro de los rangos aceptables. | Nivel de limpieza en estado de precaución. | Resultados están dentro de los rangos aceptables. | Identifique las causas del origen y corrija el Codigo ISO alto del aceite. Asegúrese de que la contaminación no está siendo introducida a través de los equipos de manejo de aceite. Retome la muestra en el próximo intervalo programado.
C0017888 | TARMA | V-430 | V-430 DIFE DEL | CAMION VOLQUETE | VOLVO | FMX 8X4R | DIFERENCIAL DELANTERO | MOBILUBE HD 85W-140 | 2021-01-05 | 2021-01-20 | 2021-01-21 | 2021-01-22 | 9893 | 1000 | Yes | No | No | Crítico |  | 25.2 | 1 | 131 | 0 | 0 | 0 | 1 | 1 | 1 | 3 | 0 | 0 | 0 | 0 |  | 2 | 0 | 3 | 1 | 0 | 7 | 1 | 465 | 4 |  |  | 1.2 | - |  |  | No |  | 112 | 26/23/16 | 320092 | 51085 | - | 336 | - | - |  | Resultados están dentro de los rangos aceptables. | Nivel de limpieza en estado de Crítico. | Resultados están dentro de los rangos aceptables. | Identifique las causas del origen y corrija el Codigo ISO alto del aceite. Asegúrese de que la contaminación no está siendo introducida a través de los equipos de manejo de aceite. Retome la muestra en el próximo intervalo programado.
C0017889 | TARMA | V-430 | V-430 CUDE RH | CAMION VOLQUETE | VOLVO | FMX 8X4R | CUBO DEL. RH | MOBILUBE HD 85W-140 | 2021-01-05 | 2021-01-20 | 2021-01-21 | 2021-01-22 | 9893 | 1000 | Yes | No | No | Crítico |  | 25.4 | 1 | 124 | 0 | 0 | 0 | 1 | 1 | 1 | 3 | 0 | 0 | 0 | 0 |  | 2 | 0 | 1 | 2 | 0 | 7 | 2 | 417 | 6 |  |  | 1.3 | - |  |  | No |  | 116 | 25/23/15 | 316224 | 41138 | - | 257 | - | - |  | Resultados están dentro de los rangos aceptables. | Nivel de limpieza en estado de Crítico. | Resultados están dentro de los rangos aceptables. | Identifique las causas del origen y corrija el Codigo ISO alto del aceite. Asegúrese de que la contaminación no está siendo introducida a través de los equipos de manejo de aceite. Retome la muestra en el próximo intervalo programado.
C0017890 | TARMA | V-430 | V-430 CUPO LH | CAMION VOLQUETE | VOLVO | FMX 8X4R | CUBO POST. LH | MOBILUBE HD 85W-140 | 2021-01-05 | 2021-01-20 | 2021-01-21 | 2021-01-22 | 9893 | 1000 | Yes | No | No | Crítico |  | 25 | 1 | 126 | 0 | 1 | 0 | 1 | 1 | 1 | 3 | 0 | 0 | 0 | 0 |  | 2 | 0 | 3 | 1 | 0 | 10 | 2 | 448 | 7 |  |  | 1.2 | - |  |  | No |  | 113 | 26/22/15 | 336243 | 37601 | - | 284 | - | - |  | Resultados están dentro de los rangos aceptables. | Nivel de limpieza en estado de Crítico. | Resultados están dentro de los rangos aceptables. | Identifique las causas del origen y corrija el Codigo ISO alto del aceite. Asegúrese de que la contaminación no está siendo introducida a través de los equipos de manejo de aceite. Retome la muestra en el próximo intervalo programado.
C0017891 | TARMA | V-430 | V-430 DIFE POS | CAMION VOLQUETE | VOLVO | FMX 8X4R | DIFERENCIAL POSTERIOR | MOBILUBE HD 85W-140 | 2021-01-05 | 2021-01-20 | 2021-01-21 | 2021-01-22 | 9893 | 1000 | Yes | No | No | Crítico |  | 25 | 1 | 37 | 0 | 0 | 0 | 0 | 0 | 1 | 1 | 0 | 0 | 0 | 0 |  | 3 | 0 | 2 | 1 | 0 | 7 | 2 | 461 | 4 |  |  | 1.2 | - |  |  | No |  | 21 | 24/21/15 | 156449 | 10533 | - | 215 | - | - |  | Resultados están dentro de los rangos aceptables. | Nivel de limpieza en estado de Crítico. | Resultados están dentro de los rangos aceptables. | Identifique las causas del origen y corrija el Codigo ISO alto del aceite. Asegúrese de que la contaminación no está siendo introducida a través de los equipos de manejo de aceite. Retome la muestra en el próximo intervalo programado.
C0017892 | TARMA | V-430 | V-430 CUPO RH | CAMION VOLQUETE | VOLVO | FMX 8X4R | CUBO POST. RH | MOBILUBE HD 85W-140 | 2021-01-05 | 2021-01-20 | 2021-01-21 | 2021-01-22 | 9893 | 1000 | Yes | No | No | Crítico |  | 25 | 1 | 37 | 0 | 0 | 0 | 0 | 0 | 0 | 1 | 0 | 0 | 0 | 0 |  | 2 | 0 | 2 | 1 | 0 | 9 | 2 | 453 | 6 |  |  | 1.1 | - |  |  | No |  | 20 | 24/20/15 | 136810 | 8450 | - | 227 | - | - |  | Resultados están dentro de los rangos aceptables. | Nivel de limpieza en estado de Crítico. | Resultados están dentro de los rangos aceptables. | Identifique las causas del origen y corrija el Codigo ISO alto del aceite. Asegúrese de que la contaminación no está siendo introducida a través de los equipos de manejo de aceite. Retome la muestra en el próximo intervalo programado.
C0017893 | TARMA | V-430 | V-430 CUPO LH | CAMION VOLQUETE | VOLVO | FMX 8X4R | CUBO POST. LH | MOBILUBE HD 85W-140 | 2021-01-05 | 2021-01-20 | 2021-01-21 | 2021-01-22 | 9893 | 1000 | Yes | No | No | Crítico |  | 24.7 | 1 | 37 | 0 | 0 | 0 | 0 | 0 | 1 | 1 | 0 | 0 | 0 | 0 |  | 2 | 0 | 2 | 2 | 0 | 7 | 2 | 453 | 4 |  |  | 1.2 | - |  |  | No |  | 9 | 24/20/15 | 135122 | 8789 | - | 190 | - | - |  | Resultados están dentro de los rangos aceptables. | Nivel de limpieza en estado de Crítico. | Resultados están dentro de los rangos aceptables. | Identifique las causas del origen y corrija el Codigo ISO alto del aceite. Asegúrese de que la contaminación no está siendo introducida a través de los equipos de manejo de aceite. Retome la muestra en el próximo intervalo programado.
C0017894 | TARMA | C-94 | C-94 MOT | CARGADOR FRONTAL | VOLVO | L150H | MOTOR | MOBIL DELVAC 1 5W-40 | 2021-01-09 | 2021-01-20 | 2021-01-21 | 2021-01-22 | 10744 | 501 | No | No | No | Normal | 14.8 | 13.7 | 1 | 7 | 0 | 1 | 0 | 0 | 8 | 0 | 0 | 0 | 0 | 0 | 0 |  | 4 | 0 | 3 | 44 | 0 | 2183 | 571 | 940 | 1291 |  | 9 | 5 | 4.6 | 0 | 0.5 | No |  | 11 | - | - | - | - | - | - | - |  | Resultados están dentro de los rangos aceptables. | Resultados están dentro de los rangos aceptables. | Resultados están dentro de los rangos aceptables. | Retome la muestra en el próximo intervalo programado.
C0017895 | TARMA | C-94 | C-94 TRAN | CARGADOR FRONTAL | VOLVO | L150H | TRANSMISION | TRANSMISSION FLUID AT102 | 2021-01-09 | 2021-01-20 | 2021-01-21 | 2021-01-22 | 10744 | 946 | Yes | Yes | No | Normal |  | 6.3 | 2 | 20 | 0 | 1 | 0 | 0 | 0 | 0 | 0 | 0 | 0 | 0 | 0 |  | 3 | 0 | 1 | 60 | 0 | 120 | 2 | 213 | 193 |  |  | 0 | - |  |  | No |  | 14 | 20/18/14 | 7370 | 1726 | - | 141 | - | - |  | Resultados están dentro de los rangos aceptables. | Resultados están dentro de los rangos aceptables. | Resultados están dentro de los rangos aceptables. | Retome la muestra en el próximo intervalo programado.
C0017896 | TARMA | C-94 | C-94 DIFE DEL | CARGADOR FRONTAL | VOLVO | L150H | DIFERENCIAL DELANTERO | MOBILFLUID 424 | 2021-01-09 | 2021-01-20 | 2021-01-21 | 2021-01-22 | 10744 | 946 | Yes | No | No | Precaución |  | 8.3 | 0 | 33 | 0 | 1 | 0 | 0 | 0 | 1 | 0 | 0 | 0 | 0 | 0 |  | 13 | 11 | 3 | 102 | 0 | 3514 | 13 | 1021 | 1433 |  |  | 0.9 | - |  |  | No |  | 45 | - | - | - | - | - | - | - |  | Baja viscosidad por posible contaminación con un lubricante de menor viscosidad. | Nivel de Silicio en el límite de precaución. Muestra oscura no se realizó nivel de limpieza. | Resultados están dentro de los rangos aceptables. | Localice la fuente de silicio. Localice y corrija la causa de baja viscosidad del aceite. Una baja viscosidad puede reducir la protección por lubricación. Retome la muestra en el próximo intervalo.
C0017897 | TARMA | C-94 | C-94 DIFE POS | CARGADOR FRONTAL | VOLVO | L150H | DIFERENCIAL POSTERIOR | MOBILFLUID 424 | 2021-01-09 | 2021-01-20 | 2021-01-21 | 2021-01-22 | 10744 | 946 | Yes | No | No | Crítico |  | 7.8 | 0 | 26 | 0 | 1 | 0 | 0 | 0 | 1 | 0 | 0 | 0 | 0 | 0 |  | 14 | 3 | 3 | 118 | 0 | 3446 | 13 | 972 | 1397 |  |  | 0.8 | - |  |  | No |  | 32 | 25/23/17 | 299975 | 43469 | - | 650 | - | - |  | Baja viscosidad por posible contaminación con un lubricante de menor viscosidad. | Nivel de limpieza en estado de Crítico. Nivel de Silicio en el límite de precaución. | Resultados están dentro de los rangos aceptables. | Localice la fuente de silicio. Localice y corrija la causa de baja viscosidad del aceite. Una baja viscosidad puede reducir la protección por lubricación. Identifique las causas del origen y corrija el Codigo ISO alto del aceite. Asegúrese de que la contaminación no está siendo introducida a través de los equipos de manejo de aceite. Retome la muestra en el próximo intervalo programado.
C0017898 | TARMA | V-315 | V-315 MOT | CAMION VOLQUETE | VOLVO | FMX 8X4R | MOTOR | MOBIL DELVAC 1 5W-40 | 2021-01-09 | 2021-01-20 | 2021-01-21 | 2021-01-22 | 14724 | 740 | Yes | Yes | No | Crítico | 14.8 | 14.8 | 7 | 43 | 2 | 3 | 0 | 1 | 1 | 1 | 1 | 0 | 0 | 0 | 0 |  | 5 | 2 | 5 | 41 | 0 | 2539 | 496 | 943 | 1378 |  | 8.1 | 19.9 | 20.6 | 0 | 1.2 | No |  | 14 | - | - | - | - | - | - | - |  | Alta oxidación por posible degradación del aceite a altas temperaturas. | La tasa de nitración aumenta debido a condiciones inadecuadas de combustión e ignición. | Resultados están dentro de los rangos aceptables. | Localice y corrija causa de nitración. Revisar el sistema de enfriamiento (termostatos, radiador, bomba de agua, mangueras, etc.). Tome acciones correctivas. Retome la muestra para confirmar condición.
C0017899 | TARMA | T-48 | T-48 MOT | TRACTOR DE ORUGAS | CATERPILLAR | D8T | MOTOR | MOBIL DELVAC MX 15W-40 | 2021-01-10 | 2021-01-20 | 2021-01-21 | 2021-01-22 | 17461 | 277 | Yes | Yes | No | Crítico | 14.4 | 12.5 | 4 | 23 | 1 | 1 | 0 | 1 | 42 | 1 | 0 | 0 | 0 | 0 | 0 |  | 6 | 3 | 3 | 32 | 0 | 1656 | 1002 | 950 | 1265 |  | 8.1 | 11.1 | 8.6 | 0 | 0.9 | No |  | 14 | - | - | - | - | - | - | - |  | Alta oxidación por posible degradación del aceite a altas temperaturas. Baja viscosidad por posible contaminación con un lubricante de menor viscosidad o dilución con combustible. | Resultados están dentro de los rangos aceptables. | Resultados están dentro de los rangos aceptables. | Revisar el sistema de enfriamiento (termostatos, radiador, bomba de agua, mangueras, etc.). Localice y corrija la causa de baja viscosidad del aceite. Una baja viscosidad puede reducir la protección por lubricación. Retome la muestra en el próximo intervalo.
C0017900 | TARMA | C-94 | C-94 STHI | CARGADOR FRONTAL | VOLVO | L150H | SISTEMA HIDRAULICO | MOBILTRANS HD 10W | 2021-01-10 | 2021-01-20 | 2021-01-21 | 2021-01-22 | 10754 | 2035 | Yes | Yes | No | Precaución |  | 6 | 1 | 6 | 0 | 3 | 0 | 0 | 0 | 1 | 0 | 0 | 0 | 0 | 0 |  | 8 | 7 | 3 | 1 | 0 | 2788 | 12 | 841 | 1167 |  |  | 5.1 | - |  |  | No |  | 10 | 20/18/14 | 6827 | 1441 | - | 97 | - | - |  | Resultados están dentro de los rangos aceptables. | Nivel de limpieza en estado de precaución. | Resultados están dentro de los rangos aceptables. | Identifique las causas del origen y corrija el Codigo ISO alto del aceite. Asegúrese de que la contaminación no está siendo introducida a través de los equipos de manejo de aceite. Retome la muestra en el próximo intervalo programado.
C0017901 | TARMA | MO-18 | MO-18 MOT | MOTONIVELADORA | CATERPILLAR | 140K | MOTOR | MOBIL DELVAC MX 15W-40 | 2021-01-10 | 2021-01-20 | 2021-01-21 | 2021-01-22 | 12183 | 257 | Yes | Yes | No | Crítico | 14.4 | 12.6 | 0 | 21 | 1 | 1 | 0 | 1 | 45 | 0 | 0 | 0 | 0 | 0 | 0 |  | 2 | 0 | 1 | 2 | 0 | 1501 | 1165 | 941 | 1361 |  | 8.2 | 6.3 | 8.6 | 0 | 0.7 | No |  | 8 | - | - | - | - | - | - | - |  | Baja viscosidad por posible contaminación con un lubricante de menor viscosidad o dilución con combustible. | Resultados están dentro de los rangos aceptables. | Resultados están dentro de los rangos aceptables. | Localice y corrija la causa de baja viscosidad del aceite. Una baja viscosidad puede reducir la protección por lubricación. Retome la muestra en el próximo intervalo.
C0017902 | TARMA | C-84 | C-84 TRAN | CARGADOR FRONTAL | CATERPILLAR | 966H | TRANSMISION | MOBILTRANS HD 30 | 2021-01-11 | 2021-01-20 | 2021-01-21 | 2021-01-22 | 16678 | 113 | Yes | Yes | No | Precaución |  | 10.8 | 4 | 7 | 0 | 2 | 0 | 0 | 1 | 0 | 0 | 0 | 0 | 0 | 0 |  | 6 | 7 | 3 | 1 | 0 | 3114 | 11 | 919 | 1263 |  |  | 0.6 | - |  |  | No |  | 13 | 22/19/15 | 20234 | 3186 | - | 162 | - | - |  | Resultados están dentro de los rangos aceptables. | Nivel de limpieza en estado de precaución. | Resultados están dentro de los rangos aceptables. | Identifique las causas del origen y corrija el Codigo ISO alto del aceite. Asegúrese de que la contaminación no está siendo introducida a través de los equipos de manejo de aceite. Retome la muestra en el próximo intervalo programado.
C0017903 | TARMA | V-296 | V-296 MOT | CAMION VOLQUETE | VOLVO | FMX 8X4R | MOTOR | MOBIL DELVAC 1 5W-40 | 2021-01-11 | 2021-01-20 | 2021-01-21 | 2021-01-22 | 19747 | 482 | No | No | No | Precaución | 14.8 | 14 | 3 | 24 | 1 | 3 | 0 | 1 | 8 | 1 | 0 | 0 | 0 | 0 | 0 |  | 8 | 2 | 4 | 65 | 0 | 2449 | 541 | 973 | 1351 |  | 8.6 | 10.9 | 11 | 0 | 0.7 | No |  | 13 | - | - | - | - | - | - | - |  | Alta oxidación por posible degradación del aceite a altas temperaturas. | La tasa de nitración aumenta debido a condiciones inadecuadas de combustión e ignición. | Resultados están dentro de los rangos aceptables. | Localice y corrija causa de nitración. Revisar el sistema de enfriamiento (termostatos, radiador, bomba de agua, mangueras, etc.). Tome acciones correctivas. Retome la muestra para confirmar condición.
C0017904 | TARMA | V-296 | V-296 STDI | CAMION VOLQUETE | VOLVO | FMX 8X4R | SISTEMA DIRECCION | VOLVO ACEITE ATF XRON III | 2021-01-11 | 2021-01-20 | 2021-01-21 | 2021-01-22 | 19747 | 482 | Yes | Yes | No | Crítico |  | 6.2 | 2 | 10 | 0 | 3 | 0 | 0 | 1 | 1 | 0 | 0 | 0 | 0 | 0 |  | 8 | 5 | 3 | 89 | 0 | 302 | 39 | 273 | 106 |  |  | 30.8 | - |  |  | No |  | 14 | - | - | - | - | - | - | - |  | Alta oxidación por posible degradación del aceite. Baja viscosidad por posible contaminación con un lubricante de menor viscosidad. | Resultados están dentro de los rangos aceptables. | Resultados están dentro de los rangos aceptables. | Localice y corrija la causa de baja viscosidad del aceite. Una baja viscosidad puede reducir la protección por lubricación. Retome la muestra en el próximo intervalo.
C0017905 | TARMA | V-296 | V-296 TRAN | CAMION VOLQUETE | VOLVO | FMX 8X4R | TRANSMISION | VOLVO GEAR BOX OIL 80W90 | 2021-01-11 | 2021-01-20 | 2021-01-21 | 2021-01-22 | 19747 | 985 | Yes | Yes | No | Crítico |  | 13.6 | 65 | 30 | 0 | 1 | 0 | 0 | 0 | 1 | 1 | 0 | 0 | 0 | 0 |  | 3 | 0 | 0 | 1 | 0 | 250 | 1 | 773 | 1012 |  |  | 0.1 | - |  |  | No |  | 30 | 26/24/16 | 337858 | 100364 | - | 452 | - | - |  | Resultados están dentro de los rangos aceptables. | Nivel de limpieza en estado de Crítico. | Desgaste de Cobre en el límite de precaución. | Identifique las causas del origen y corrija el Codigo ISO alto del aceite. Asegúrese de que la contaminación no está siendo introducida a través de los equipos de manejo de aceite. Determine la fuente del metal de desgaste y tome acciones correctivas. Retomar la muestra para monitorear condición.
C0017906 | TARMA | V-296 | V-296 DIFE DEL | CAMION VOLQUETE | VOLVO | FMX 8X4R | DIFERENCIAL DELANTERO | MOBILUBE HD 85W-140 | 2021-01-11 | 2021-01-20 | 2021-01-21 | 2021-01-22 | 19747 | 985 | Yes | No | No | Crítico |  | 24.9 | 2 | 79 | 0 | 1 | 0 | 1 | 1 | 1 | 2 | 0 | 0 | 0 | 0 |  | 9 | 2 | 2 | 1 | 0 | 12 | 4 | 466 | 8 |  |  | 1.2 | - |  |  | No |  | 42 | 25/22/16 | 277972 | 36257 | - | 479 | - | - |  | Resultados están dentro de los rangos aceptables. | Nivel de limpieza en estado de Crítico. | Resultados están dentro de los rangos aceptables. | Identifique las causas del origen y corrija el Codigo ISO alto del aceite. Asegúrese de que la contaminación no está siendo introducida a través de los equipos de manejo de aceite. Retome la muestra en el próximo intervalo programado.
C0017907 | TARMA | V-296 | V-296 CUDE RH | CAMION VOLQUETE | VOLVO | FMX 8X4R | CUBO DEL. RH | MOBILUBE HD 85W-140 | 2021-01-11 | 2021-01-20 | 2021-01-21 | 2021-01-22 | 19747 | 985 | Yes | No | No | Crítico |  | 24.7 | 2 | 72 | 0 | 1 | 0 | 1 | 1 | 1 | 1 | 0 | 0 | 0 | 0 |  | 8 | 0 | 1 | 1 | 0 | 10 | 4 | 437 | 7 |  |  | 1.2 | - |  |  | No |  | 38 | 25/22/16 | 269831 | 34122 | - | 474 | - | - |  | Resultados están dentro de los rangos aceptables. | Nivel de limpieza en estado de Crítico. | Resultados están dentro de los rangos aceptables. | Identifique las causas del origen y corrija el Codigo ISO alto del aceite. Asegúrese de que la contaminación no está siendo introducida a través de los equipos de manejo de aceite. Retome la muestra en el próximo intervalo programado.
C0017908 | TARMA | V-296 | V-296 CUDE LH | CAMION VOLQUETE | VOLVO | FMX 8X4R | CUBO DEL. LH | MOBILUBE HD 85W-140 | 2021-01-11 | 2021-01-20 | 2021-01-21 | 2021-01-22 | 19747 | 985 | Yes | No | No | Crítico |  | 24.8 | 2 | 77 | 0 | 1 | 0 | 1 | 1 | 1 | 2 | 0 | 0 | 0 | 1 |  | 9 | 0 | 2 | 1 | 0 | 15 | 5 | 446 | 11 |  |  | 1.4 | - |  |  | No |  | 38 | 25/22/16 | 286963 | 33008 | - | 398 | - | - |  | Resultados están dentro de los rangos aceptables. | Nivel de limpieza en estado de Crítico. | Resultados están dentro de los rangos aceptables. | Identifique las causas del origen y corrija el Codigo ISO alto del aceite. Asegúrese de que la contaminación no está siendo introducida a través de los equipos de manejo de aceite. Retome la muestra en el próximo intervalo programado.
C0017909 | TARMA | V-296 | V-296 DIFE POS | CAMION VOLQUETE | VOLVO | FMX 8X4R | DIFERENCIAL POSTERIOR | MOBILUBE HD 85W-140 | 2021-01-11 | 2021-01-20 | 2021-01-21 | 2021-01-22 | 19747 | 985 | Yes | No | No | Precaución |  | 25.1 | 0 | 21 | 0 | 0 | 0 | 0 | 0 | 1 | 0 | 0 | 0 | 0 | 0 |  | 2 | 0 | 2 | 1 | 0 | 8 | 4 | 463 | 6 |  |  | 1.3 | - |  |  | No |  | 14 | 23/19/15 | 42722 | 4971 | - | 183 | - | - |  | Resultados están dentro de los rangos aceptables. | Nivel de limpieza en estado de precaución. | Resultados están dentro de los rangos aceptables. | Identifique las causas del origen y corrija el Codigo ISO alto del aceite. Asegúrese de que la contaminación no está siendo introducida a través de los equipos de manejo de aceite. Retome la muestra en el próximo intervalo programado.
C0017910 | TARMA | V-296 | V-296 CUPO LH | CAMION VOLQUETE | VOLVO | FMX 8X4R | CUBO POST. LH | MOBILUBE HD 85W-140 | 2021-01-11 | 2021-01-20 | 2021-01-21 | 2021-01-22 | 19747 | 985 | Yes | No | No | Precaución |  | 25.1 | 0 | 21 | 0 | 0 | 0 | 0 | 0 | 1 | 0 | 0 | 0 | 0 | 0 |  | 2 | 2 | 2 | 1 | 0 | 9 | 4 | 468 | 7 |  |  | 1.3 | - |  |  | No |  | 12 | 23/20/15 | 58639 | 7991 | - | 300 | - | - |  | Resultados están dentro de los rangos aceptables. | Nivel de limpieza en estado de precaución. | Resultados están dentro de los rangos aceptables. | Identifique las causas del origen y corrija el Codigo ISO alto del aceite. Asegúrese de que la contaminación no está siendo introducida a través de los equipos de manejo de aceite. Retome la muestra en el próximo intervalo programado.
C0017911 | TARMA | V-296 | V-296 CUPO RH | CAMION VOLQUETE | VOLVO | FMX 8X4R | CUBO POST. RH | MOBILUBE HD 85W-140 | 2021-01-11 | 2021-01-20 | 2021-01-21 | 2021-01-22 | 19747 | 985 | Yes | No | No | Precaución |  | 25 | 0 | 21 | 0 | 0 | 0 | 0 | 0 | 1 | 0 | 0 | 0 | 0 | 0 |  | 1 | 0 | 1 | 1 | 0 | 8 | 4 | 437 | 7 |  |  | 1.1 | - |  |  | No |  | 16 | 23/20/15 | 46747 | 5419 | - | 174 | - | - |  | Resultados están dentro de los rangos aceptables. | Nivel de limpieza en estado de precaución. | Resultados están dentro de los rangos aceptables. | Identifique las causas del origen y corrija el Codigo ISO alto del aceite. Asegúrese de que la contaminación no está siendo introducida a través de los equipos de manejo de aceite. Retome la muestra en el próximo intervalo programado.
C0017912 | BROCAL | C-86 | C-86 MOT | CARGADOR FRONTAL | CATERPILLAR | 966H | MOTOR | MOBIL DELVAC MX 15W-40 | 2021-01-12 | 2021-01-21 | 2021-01-22 | 2021-01-22 | 12793 | 223 | Yes | Yes | No | Precaución | 14.4 | 13.9 | 2 | 19 | 1 | 0 | 0 | 1 | 45 | 0 | 0 | 0 | 0 | 0 | 0 |  | 2 | 2 | 2 | 0 | 0 | 1439 | 1119 | 1015 | 1324 |  | 8.9 | 6.2 | 7.7 | 0 | 0.7 | No |  | 14 | - | - | - | - | - | - | - |  | Baja viscosidad por posible contaminación con un lubricante de menor viscosidad o dilución con combustible. | Resultados están dentro de los rangos aceptables. | Resultados están dentro de los rangos aceptables. | Localice y corrija la causa de baja viscosidad del aceite. Una baja viscosidad puede reducir la protección por lubricación. Retome la muestra en el próximo intervalo.
C0017913 | BROCAL | C-86 | C-86 STHI | CARGADOR FRONTAL | CATERPILLAR | 966H | SISTEMA HIDRAULICO | MOBILTRANS HD 10W | 2021-01-12 | 2021-01-21 | 2021-01-22 | 2021-01-22 | 12793 | 333 | Yes | Yes | No | Crítico |  | 6.1 | 2 | 15 | 1 | 8 | 0 | 2 | 0 | 0 | 1 | 0 | 0 | 0 | 0 |  | 25 | 7 | 3 | 0 | 0 | 3195 | 18 | 948 | 1257 |  |  | 3 | - |  |  | No |  | 6 | 24/19/14 | 121709 | 4257 | - | 87 | - | - |  | Resultados están dentro de los rangos aceptables. | Nivel de limpieza en estado de Crítico. Contaminación de Silicio en estado crítico. Altos niveles de silicio abrasivo (polvo) causarán alto desgaste. | Presencia de aluminio mayor que el esperado puede representar contaminación con polvo (silicio abrasivo). | El incremento en silicio y aluminio podría potencialmente indicar una contaminación con polvo/tierra como la causa raíz del problema. Identifique las causas del origen y corrija el Codigo ISO alto del aceite. Asegúrese de que la contaminación no está siendo introducida a través de los equipos de manejo de aceite. Retome la muestra en el próximo intervalo programado.
C0017914 | BROCAL | C-86 | C-86 TRAN | CARGADOR FRONTAL | CATERPILLAR | 966H | TRANSMISION | MOBILTRANS HD 30 | 2021-01-12 | 2021-01-21 | 2021-01-22 | 2021-01-22 | 12793 | 333 | Yes | Yes | No | Precaución |  | 11.1 | 2 | 10 | 0 | 1 | 0 | 0 | 0 | 0 | 0 | 0 | 0 | 0 | 0 |  | 3 | 7 | 1 | 0 | 0 | 3084 | 12 | 926 | 1261 |  |  | 1 | - |  |  | No |  | 14 | 22/19/13 | 36940 | 2833 | - | 54 | - | - |  | Resultados están dentro de los rangos aceptables. | Nivel de limpieza en estado de precaución. | Resultados están dentro de los rangos aceptables. | Identifique las causas del origen y corrija el Codigo ISO alto del aceite. Asegúrese de que la contaminación no está siendo introducida a través de los equipos de manejo de aceite. Retome la muestra en el próximo intervalo programado.
C0017915 | ATOCONGO | V-394 | V-394 MOT | CAMION VOLQUETE | VOLVO | FMX 8X4R | MOTOR | MOBIL DELVAC MX 15W-40 | 2021-01-13 | 2021-01-20 | 2021-01-21 | 2021-01-22 | 10142 | 426 | Yes | Yes | No | Crítico | 14.4 | 12.7 | 1 | 10 | 2 | 1 | 0 | 0 | 46 | 0 | 0 | 0 | 0 | 0 | 0 |  | 4 | 0 | 5 | 2 | 0 | 1396 | 1107 | 885 | 1279 |  | 8.3 | 9.7 | 5.4 | 0 | 0.4 | No |  | 14 | - | - | - | - | - | - | - |  | Baja viscosidad por posible contaminación con un lubricante de menor viscosidad o dilución con combustible. | Resultados están dentro de los rangos aceptables. | Resultados están dentro de los rangos aceptables. | Localice y corrija la causa de baja viscosidad del aceite. Una baja viscosidad puede reducir la protección por lubricación. Retome la muestra en el próximo intervalo.
C0017916 | ATOCONGO | V-394 | V-394 STDI | CAMION VOLQUETE | VOLVO | FMX 8X4R | SISTEMA DIRECCION | MOBIL ATF 220 | 2021-01-13 | 2021-01-20 | 2021-01-21 | 2021-01-22 | 10142 | 979 | No | Yes | No | Crítico |  | 6 | 1 | 26 | 0 | 2 | 0 | 0 | 0 | 0 | 0 | 0 | 0 | 0 | 0 |  | 6 | 2 | 1 | 38 | 0 | 25 | 63 | 297 | 267 |  |  | 1.9 | - |  |  | No |  | 26 | 21/18/15 | 13715 | 1927 | - | 165 | - | - |  | Baja viscosidad por posible contaminación con un lubricante de menor viscosidad. | Nivel de limpieza en estado de precaución. | Resultados están dentro de los rangos aceptables. | Localice y corrija la causa de baja viscosidad del aceite. Una baja viscosidad puede reducir la protección por lubricación. Identifique las causas del origen y corrija el Codigo ISO alto del aceite. Asegúrese de que la contaminación no está siendo introducida a través de los equipos de manejo de aceite. Retome la muestra en el próximo intervalo programado.
C0017917 | ATOCONGO | V-394 | V-394 TRAN | CAMION VOLQUETE | VOLVO | FMX 8X4R | TRANSMISION | MOBILUBE HD 80W-90 | 2021-01-13 | 2021-01-20 | 2021-01-21 | 2021-01-22 | 10142 | 979 | No | No | No | Precaución |  | 14 | 27 | 6 | 0 | 0 | 0 | 0 | 0 | 0 | 0 | 0 | 0 | 0 | 0 |  | 4 | 3 | 1 | 1 | 0 | 20 | 1 | 458 | 7 |  |  | 1.1 | - |  |  | No |  | 14 | 23/20/15 | 65290 | 7392 | - | 253 | - | - |  | Resultados están dentro de los rangos aceptables. | Nivel de limpieza en estado de precaución. | Resultados están dentro de los rangos aceptables. | Identifique las causas del origen y corrija el Codigo ISO alto del aceite. Asegúrese de que la contaminación no está siendo introducida a través de los equipos de manejo de aceite. Retome la muestra en el próximo intervalo programado.
C0017918 | ATOCONGO | V-394 | V-394 DIFE DEL | CAMION VOLQUETE | VOLVO | FMX 8X4R | DIFERENCIAL DELANTERO | MOBILUBE HD 85W-140 | 2021-01-13 | 2021-01-20 | 2021-01-21 | 2021-01-22 | 10142 | 979 | No | No | No | Crítico |  | 24.8 | 1 | 162 | 0 | 0 | 0 | 1 | 0 | 0 | 2 | 0 | 0 | 0 | 0 |  | 2 | 0 | 1 | 1 | 0 | 9 | 1 | 442 | 5 |  |  | 1.3 | - |  |  | No |  | 97 | 25/21/15 | 203954 | 14366 | - | 297 | - | - |  | Resultados están dentro de los rangos aceptables. | Nivel de limpieza en estado de Crítico. | Desgaste de Hierro en el límite de precaución. | Identifique las causas del origen y corrija el Codigo ISO alto del aceite. Asegúrese de que la contaminación no está siendo introducida a través de los equipos de manejo de aceite. Identifique y evalúe los componentes a base de este elemento. Determine la fuente del metal de desgaste y tome acciones correctivas.
C0017919 | ATOCONGO | V-394 | V-394 DIFE POS | CAMION VOLQUETE | VOLVO | FMX 8X4R | DIFERENCIAL POSTERIOR | MOBILUBE HD 85W-140 | 2021-01-13 | 2021-01-20 | 2021-01-21 | 2021-01-22 | 10142 | 979 | No | No | No | Crítico |  | 24.7 | 1 | 163 | 0 | 0 | 0 | 1 | 0 | 1 | 2 | 0 | 0 | 0 | 0 |  | 2 | 0 | 0 | 1 | 0 | 11 | 2 | 412 | 7 |  |  | 1.3 | - |  |  | No |  | 90 | 25/21/15 | 210239 | 16841 | - | 319 | - | - |  | Resultados están dentro de los rangos aceptables. | Nivel de limpieza en estado de Crítico. | Desgaste de Hierro en el límite de precaución. | Identifique las causas del origen y corrija el Codigo ISO alto del aceite. Asegúrese de que la contaminación no está siendo introducida a través de los equipos de manejo de aceite. Identifique y evalúe los componentes a base de este elemento. Determine la fuente del metal de desgaste y tome acciones correctivas.
C0017920 | ATOCONGO | V-394 | V-394 CUPO RH | CAMION VOLQUETE | VOLVO | FMX 8X4R | CUBO POST. RH | MOBILUBE HD 85W-140 | 2021-01-13 | 2021-01-20 | 2021-01-21 | 2021-01-22 | 10142 | 979 | No | No | No | Crítico |  | 24.5 | 1 | 167 | 0 | 0 | 0 | 1 | 0 | 1 | 2 | 0 | 0 | 0 | 0 |  | 2 | 0 | 1 | 1 | 0 | 12 | 1 | 421 | 7 |  |  | 1.1 | - |  |  | No |  | 95 | 25/21/16 | 214563 | 19619 | - | 462 | - | - |  | Resultados están dentro de los rangos aceptables. | Nivel de limpieza en estado de Crítico. | Desgaste de Hierro en el límite de precaución. | Identifique las causas del origen y corrija el Codigo ISO alto del aceite. Asegúrese de que la contaminación no está siendo introducida a través de los equipos de manejo de aceite. Identifique y evalúe los componentes a base de este elemento. Determine la fuente del metal de desgaste y tome acciones correctivas.
C0017921 | ATOCONGO | V-394 | V-394 CUPO LH | CAMION VOLQUETE | VOLVO | FMX 8X4R | CUBO POST. LH | MOBILUBE HD 85W-140 | 2021-01-13 | 2021-01-20 | 2021-01-21 | 2021-01-22 | 10142 | 979 | No | No | No | Crítico |  | 24.7 | 1 | 167 | 0 | 0 | 0 | 1 | 0 | 0 | 2 | 0 | 0 | 0 | 0 |  | 2 | 0 | 0 | 1 | 0 | 14 | 1 | 447 | 8 |  |  | 1.1 | - |  |  | No |  | 99 | 25/22/16 | 203846 | 21870 | - | 632 | - | - |  | Resultados están dentro de los rangos aceptables. | Nivel de limpieza en estado de Crítico. | Desgaste de Hierro en el límite de precaución. | Identifique las causas del origen y corrija el Codigo ISO alto del aceite. Asegúrese de que la contaminación no está siendo introducida a través de los equipos de manejo de aceite. Identifique y evalúe los componentes a base de este elemento. Determine la fuente del metal de desgaste y tome acciones correctivas.
C0017922 | ATOCONGO | V-394 | V-394 CUDE RH | CAMION VOLQUETE | VOLVO | FMX 8X4R | CUBO DEL. RH | MOBILUBE HD 85W-140 | 2021-01-13 | 2021-01-20 | 2021-01-21 | 2021-01-22 | 10142 | 979 | No | No | No | Crítico |  | 24.7 | 1 | 71 | 0 | 0 | 0 | 0 | 0 | 1 | 1 | 0 | 0 | 0 | 0 |  | 2 | 0 | 1 | 1 | 0 | 10 | 2 | 416 | 5 |  |  | 1.1 | - |  |  | No |  | 48 | 25/22/17 | 161557 | 20857 | - | 725 | - | - |  | Resultados están dentro de los rangos aceptables. | Nivel de limpieza en estado de Crítico. | Resultados están dentro de los rangos aceptables. | Identifique las causas del origen y corrija el Codigo ISO alto del aceite. Asegúrese de que la contaminación no está siendo introducida a través de los equipos de manejo de aceite. Retome la muestra en el próximo intervalo programado.
C0017923 | ATOCONGO | V-394 | V-394 CUDE LH | CAMION VOLQUETE | VOLVO | FMX 8X4R | CUBO DEL. LH | MOBILUBE HD 85W-140 | 2021-01-13 | 2021-01-20 | 2021-01-21 | 2021-01-22 | 10142 | 979 | No | No | No | Crítico |  | 24.8 | 1 | 74 | 0 | 0 | 0 | 0 | 0 | 1 | 1 | 0 | 0 | 0 | 0 |  | 2 | 0 | 1 | 1 | 0 | 10 | 1 | 418 | 5 |  |  | 1.3 | - |  |  | No |  | 49 | 24/20/15 | 118130 | 8859 | - | 270 | - | - |  | Resultados están dentro de los rangos aceptables. | Nivel de limpieza en estado de Crítico. | Resultados están dentro de los rangos aceptables. | Identifique las causas del origen y corrija el Codigo ISO alto del aceite. Asegúrese de que la contaminación no está siendo introducida a través de los equipos de manejo de aceite. Retome la muestra en el próximo intervalo programado.
C0017924 | ATOCONGO | V-394 | V-394 STHI | CAMION VOLQUETE | VOLVO | FMX 8X4R | SISTEMA HIDRAULICO | MOBIL DTE 26 | 2021-01-13 | 2021-01-20 | 2021-01-21 | 2021-01-22 | 10142 | 3888 | No | No | No | Crítico |  | 8.5 | 0 | 22 | 0 | 2 | 0 | 1 | 0 | 0 | 0 | 0 | 0 | 0 | 0 |  | 7 | 3 | 1 | 2 | 0 | 148 | 2 | 407 | 708 |  |  | 1.4 | - |  |  | No |  | 22 | 25/22/15 | 216535 | 37141 | - | 251 | - | - |  | Resultados están dentro de los rangos aceptables. | Nivel de limpieza en estado de Crítico. | Desgaste de Hierro en el límite de precaución. | Identifique las causas del origen y corrija el Codigo ISO alto del aceite. Asegúrese de que la contaminación no está siendo introducida a través de los equipos de manejo de aceite. Identifique y evalúe los componentes a base de este elemento. Determine la fuente del metal de desgaste y tome acciones correctivas.
C0017925 | ATOCONGO | V-311 | V-311 MOT | CAMION VOLQUETE | VOLVO | FMX 8X4R | MOTOR | MOBIL DELVAC MX 15W-40 | 2021-01-13 | 2021-01-20 | 2021-01-21 | 2021-01-22 | 13731 | 413 | Yes | Yes | No | Crítico | 14.4 | 12.7 | 1 | 7 | 0 | 2 | 0 | 0 | 44 | 1 | 0 | 0 | 0 | 0 | 0 |  | 5 | 0 | 2 | 2 | 0 | 1409 | 1104 | 905 | 1288 |  | 8.7 | 8.1 | 4.4 | 0 | 0.3 | No |  | 12 | - | - | - | - | - | - | - |  | Baja viscosidad por posible contaminación con un lubricante de menor viscosidad o dilución con combustible. | Resultados están dentro de los rangos aceptables. | Resultados están dentro de los rangos aceptables. | Localice y corrija la causa de baja viscosidad del aceite. Una baja viscosidad puede reducir la protección por lubricación. Retome la muestra en el próximo intervalo.
C0017926 | ATOCONGO | V-360 | V-360 MOT | CAMION VOLQUETE | VOLVO | FMX 8X4R | MOTOR | MOBIL DELVAC MX 15W-40 | 2021-01-14 | 2021-01-20 | 2021-01-21 | 2021-01-22 | 11389 | 388 | Yes | Yes | No | Crítico | 14.4 | 11.7 | 3 | 12 | 2 | 1 | 0 | 0 | 46 | 0 | 0 | 0 | 0 | 0 | 0 |  | 3 | 4 | 1 | 2 | 0 | 1346 | 1124 | 943 | 1256 |  | 8.8 | 16.6 | 4.2 | 1.6 | 0.2 | No | 5.2 | 12 | - | - | - | - | - | - | - |  | Alta oxidación por posible degradación del aceite a altas temperaturas. Baja viscosidad por posible contaminación con un lubricante de menor viscosidad o dilución con combustible. | Causas posibles de dilución con combustible: Lineas de combustible con fugas, patron de pulverización defectuoso, Inyector goteando, fugas en sellos de bombas de transferencia, bomba de inyección defectuosa, Anillos de sellos ("O-rings") de inyector gastados. | Resultados están dentro de los rangos aceptables. | Revisar el sistema de enfriamiento (termostatos, radiador, bomba de agua, mangueras, etc.). Localice y corrija la causa de baja viscosidad del aceite. Una baja viscosidad puede reducir la protección por lubricación. Retome la muestra en el próximo intervalo.
C0017927 | ATOCONGO | V-360 | V-360 TRAN | CAMION VOLQUETE | VOLVO | FMX 8X4R | TRANSMISION | MOBILUBE HD 80W-90 | 2021-01-14 | 2021-01-20 | 2021-01-21 | 2021-01-22 | 11389 | 736 | No | No | No | Crítico |  | 14.3 | 36 | 5 | 0 | 0 | 0 | 0 | 1 | 1 | 0 | 0 | 0 | 0 | 0 |  | 73 | 0 | 1 | 1 | 0 | 4 | 1 | 494 | 13 |  |  | 2.6 | - |  |  | No |  | 12 | 23/20/15 | 46453 | 5493 | - | 210 | - | - |  | Resultados están dentro de los rangos aceptables. | Nivel de limpieza en estado de precaución. Contaminación de Silicio en estado crítico. Altos niveles de silicio abrasivo (polvo) causarán alto desgaste. | Resultados están dentro de los rangos aceptables. | Localice la fuente de silicio. Identifique las causas del origen y corrija el Codigo ISO alto del aceite. Asegúrese de que la contaminación no está siendo introducida a través de los equipos de manejo de aceite. Retome la muestra en el próximo intervalo programado.
C0017928 | ATOCONGO | V-360 | V-360 DIFE POS | CAMION VOLQUETE | VOLVO | FMX 8X4R | DIFERENCIAL POSTERIOR | MOBILUBE HD 85W-140 | 2021-01-14 | 2021-01-20 | 2021-01-21 | 2021-01-22 | 11389 | 736 | No | No | No | Precaución |  | 24.6 | 0 | 23 | 0 | 0 | 0 | 0 | 0 | 0 | 0 | 0 | 0 | 0 | 0 |  | 2 | 1 | 1 | 2 | 0 | 8 | 1 | 445 | 5 |  |  | 1.2 | - |  |  | No |  | 22 | 22/20/15 | 34412 | 5340 | - | 257 | - | - |  | Resultados están dentro de los rangos aceptables. | Nivel de limpieza en estado de precaución. | Resultados están dentro de los rangos aceptables. | Identifique las causas del origen y corrija el Codigo ISO alto del aceite. Asegúrese de que la contaminación no está siendo introducida a través de los equipos de manejo de aceite. Retome la muestra en el próximo intervalo programado.
C0017929 | ATOCONGO | V-360 | V-360 DIFE DEL | CAMION VOLQUETE | VOLVO | FMX 8X4R | DIFERENCIAL DELANTERO | MOBILUBE HD 85W-140 | 2021-01-14 | 2021-01-20 | 2021-01-21 | 2021-01-22 | 11389 | 736 | No | No | No | Precaución |  | 24.9 | 0 | 23 | 0 | 0 | 0 | 0 | 0 | 1 | 0 | 0 | 0 | 0 | 0 |  | 2 | 0 | 1 | 1 | 0 | 8 | 1 | 421 | 4 |  |  | 1.3 | - |  |  | No |  | 8 | 23/20/16 | 45993 | 7958 | - | 335 | - | - |  | Resultados están dentro de los rangos aceptables. | Nivel de limpieza en estado de precaución. | Resultados están dentro de los rangos aceptables. | Identifique las causas del origen y corrija el Codigo ISO alto del aceite. Asegúrese de que la contaminación no está siendo introducida a través de los equipos de manejo de aceite. Retome la muestra en el próximo intervalo programado.
C0017930 | ATOCONGO | V-360 | V-360 CUDE RH | CAMION VOLQUETE | VOLVO | FMX 8X4R | CUBO DEL. RH | MOBILUBE HD 85W-140 | 2021-01-14 | 2021-01-20 | 2021-01-21 | 2021-01-22 | 11389 | 736 | No | No | No | Crítico |  | 24.9 | 0 | 21 | 0 | 0 | 0 | 0 | 0 | 0 | 1 | 0 | 0 | 0 | 0 |  | 3 | 2 | 0 | 2 | 0 | 10 | 1 | 454 | 5 |  |  | 1.2 | - |  |  | No |  | 20 | 24/21/16 | 112225 | 16776 | - | 606 | - | - |  | Resultados están dentro de los rangos aceptables. | Nivel de limpieza en estado de Crítico. | Resultados están dentro de los rangos aceptables. | Identifique las causas del origen y corrija el Codigo ISO alto del aceite. Asegúrese de que la contaminación no está siendo introducida a través de los equipos de manejo de aceite. Retome la muestra en el próximo intervalo programado.
C0017931 | ATOCONGO | V-360 | V-360 CUDE LH | CAMION VOLQUETE | VOLVO | FMX 8X4R | CUBO DEL. LH | MOBILUBE HD 85W-140 | 2021-01-14 | 2021-01-20 | 2021-01-21 | 2021-01-22 | 11389 | 736 | No | No | No | Crítico |  | 24.9 | 0 | 20 | 0 | 0 | 0 | 0 | 0 | 1 | 1 | 0 | 0 | 0 | 0 |  | 3 | 0 | 0 | 2 | 0 | 12 | 2 | 423 | 7 |  |  | 1.3 | - |  |  | No |  | 10 | 24/20/15 | 87546 | 8031 | - | 234 | - | - |  | Resultados están dentro de los rangos aceptables. | Nivel de limpieza en estado de Crítico. | Resultados están dentro de los rangos aceptables. | Identifique las causas del origen y corrija el Codigo ISO alto del aceite. Asegúrese de que la contaminación no está siendo introducida a través de los equipos de manejo de aceite. Retome la muestra en el próximo intervalo programado.
C0017932 | ATOCONGO | V-360 | V-360 CUPO RH | CAMION VOLQUETE | VOLVO | FMX 8X4R | CUBO POST. RH | MOBILUBE HD 85W-140 | 2021-01-14 | 2021-01-20 | 2021-01-21 | 2021-01-22 | 11389 | 736 | No | No | No | Precaución |  | 25 | 0 | 23 | 0 | 0 | 0 | 0 | 0 | 0 | 0 | 0 | 0 | 0 | 0 |  | 2 | 0 | 1 | 2 | 0 | 8 | 1 | 445 | 5 |  |  | 1.3 | - |  |  | No |  | 16 | 23/21/16 | 62883 | 12074 | - | 538 | - | - |  | Resultados están dentro de los rangos aceptables. | Nivel de limpieza en estado de precaución. | Resultados están dentro de los rangos aceptables. | Identifique las causas del origen y corrija el Codigo ISO alto del aceite. Asegúrese de que la contaminación no está siendo introducida a través de los equipos de manejo de aceite. Retome la muestra en el próximo intervalo programado.
C0017933 | ATOCONGO | V-360 | V-360 CUPO LH | CAMION VOLQUETE | VOLVO | FMX 8X4R | CUBO POST. LH | MOBILUBE HD 85W-140 | 2021-01-14 | 2021-01-20 | 2021-01-21 | 2021-01-22 | 11389 | 736 | No | No | No | Precaución |  | 24.6 | 0 | 23 | 1 | 0 | 0 | 0 | 0 | 0 | 0 | 0 | 0 | 0 | 0 |  | 2 | 3 | 1 | 2 | 0 | 7 | 0 | 451 | 4 |  |  | 1.2 | - |  |  | No |  | 16 | 22/19/15 | 28824 | 3845 | - | 181 | - | - |  | Resultados están dentro de los rangos aceptables. | Nivel de limpieza en estado de precaución. | Resultados están dentro de los rangos aceptables. | Identifique las causas del origen y corrija el Codigo ISO alto del aceite. Asegúrese de que la contaminación no está siendo introducida a través de los equipos de manejo de aceite. Retome la muestra en el próximo intervalo programado.
C0017934 | ATOCONGO | V-360 | V-360 STDI | CAMION VOLQUETE | VOLVO | FMX 8X4R | SISTEMA DIRECCION | MOBIL ATF 220 | 2021-01-14 | 2021-01-20 | 2021-01-21 | 2021-01-22 | 11389 | 736 | No | Yes | No | Crítico |  | 6.2 | 1 | 29 | 0 | 0 | 0 | 0 | 0 | 0 | 0 | 0 | 0 | 0 | 0 |  | 2 | 0 | 0 | 78 | 0 | 51 | 32 | 234 | 153 |  |  | 1.2 | - |  |  | No |  | 20 | 22/18/14 | 20891 | 2133 | - | 155 | - | - |  | Baja viscosidad por posible contaminación con un lubricante de menor viscosidad. | Nivel de limpieza en estado de precaución. | Resultados están dentro de los rangos aceptables. | e y corrija la causa de baja viscosidad del aceite. Una baja viscosidad puede reducir la protección por lubricación. Identifique las causas del origen y corrija el Codigo ISO alto del aceite. Asegúrese de que la contaminación no está siendo introducida a través de los equipos de manejo de aceite. Retome la muestra en el próximo intervalo programado.
C0017935 | ATOCONGO | V-360 | V-360 STHI | CAMION VOLQUETE | VOLVO | FMX 8X4R | SISTEMA HIDRAULICO | MOBILTRANS HD 10W | 2021-01-14 | 2021-01-20 | 2021-01-21 | 2021-01-22 | 11389 | 736 | No | No | No | Crítico |  | 6.3 | 0 | 3 | 0 | 1 | 0 | 0 | 0 | 0 | 0 | 0 | 0 | 0 | 0 |  | 6 | 1 | 2 | 2 | 0 | 2687 | 13 | 759 | 1131 |  |  | 1.2 | - |  |  | No |  | 13 | 24/21/15 | 87768 | 13753 | - | 263 | - | - |  | Resultados están dentro de los rangos aceptables. | Nivel de limpieza en estado de Crítico. | Resultados están dentro de los rangos aceptables. | Identifique las causas del origen y corrija el Codigo ISO alto del aceite. Asegúrese de que la contaminación no está siendo introducida a través de los equipos de manejo de aceite. Retome la muestra en el próximo intervalo programado.
C0017936 | ATOCONGO | V-399 | V-399 MOT | CAMION VOLQUETE | VOLVO | FMX 8X4R | MOTOR | MOBIL DELVAC MX 15W-40 | 2021-01-14 | 2021-01-20 | 2021-01-21 | 2021-01-22 | 10567 | 402 | Yes | Yes | No | Crítico | 14.4 | 11.3 | 17 | 70 | 1 | 2 | 0 | 1 | 43 | 0 | 1 | 0 | 0 | 0 | 0 |  | 7 | 0 | 1 | 1 | 1 | 1363 | 1073 | 876 | 1251 |  | 8.9 | 19.7 | 5.4 | 1.5 | 0.3 | No | 6.4 | 22 | - | - | - | - | - | - | - |  | Alta oxidación por posible degradación del aceite a altas temperaturas. Baja viscosidad por posible contaminación con un lubricante de menor viscosidad o dilución con combustible. | Causas posibles de dilución con combustible: Lineas de combustible con fugas, patron de pulverización defectuoso, Inyector goteando, fugas en sellos de bombas de transferencia, bomba de inyección defectuosa, Anillos de sellos ("O-rings") de inyector gastados. | Desgaste de Hierro y Cobre en el límite de precaución. | Revisar el sistema de enfriamiento (termostatos, radiador, bomba de agua, mangueras, etc.). Localice y corrija la causa de baja viscosidad del aceite. Una baja viscosidad puede reducir la protección por lubricación. Determine la fuente de los metales de desgaste y tome acciones correctivas. Retomar la muestra para monitorear condición.
C0017937 | ATOCONGO | V-399 | V-399 STDI | CAMION VOLQUETE | VOLVO | FMX 8X4R | SISTEMA DIRECCION | MOBIL ATF 220 | 2021-01-14 | 2021-01-20 | 2021-01-21 | 2021-01-22 | 10567 | 402 | Yes | Yes | No | Crítico |  | 6.1 | 1 | 29 | 0 | 1 | 0 | 0 | 0 | 0 | 0 | 0 | 0 | 0 | 0 |  | 6 | 2 | 1 | 41 | 0 | 39 | 61 | 295 | 258 |  |  | 1.9 | - |  |  | No |  | 20 | 22/19/15 | 27286 | 3380 | - | 210 | - | - |  | Baja viscosidad por posible contaminación con un lubricante de menor viscosidad. | Nivel de limpieza en estado de precaución. | Resultados están dentro de los rangos aceptables. | Localice y corrija la causa de baja viscosidad del aceite. Una baja viscosidad puede reducir la protección por lubricación. Identifique las causas del origen y corrija el Codigo ISO alto del aceite. Asegúrese de que la contaminación no está siendo introducida a través de los equipos de manejo de aceite. Retome la muestra en el próximo intervalo programado.
C0017938 | ATOCONGO | V-399 | V-399 DIFE DEL | CAMION VOLQUETE | VOLVO | FMX 8X4R | DIFERENCIAL DELANTERO | MOBILUBE HD 85W-140 | 2021-01-14 | 2021-01-20 | 2021-01-21 | 2021-01-22 | 10567 | 402 | Yes | No | No | Crítico |  | 24.9 | 0 | 75 | 0 | 0 | 0 | 1 | 0 | 0 | 1 | 0 | 0 | 0 | 0 |  | 2 | 2 | 1 | 1 | 0 | 10 | 0 | 449 | 7 |  |  | 1.2 | - |  |  | No |  | 72 | 24/20/15 | 84062 | 6725 | - | 199 | - | - |  | Resultados están dentro de los rangos aceptables. | Nivel de limpieza en estado de Crítico. | Resultados están dentro de los rangos aceptables. | Identifique las causas del origen y corrija el Codigo ISO alto del aceite. Asegúrese de que la contaminación no está siendo introducida a través de los equipos de manejo de aceite. Retome la muestra en el próximo intervalo programado.
C0017939 | ATOCONGO | V-399 | V-399 CUDE LH | CAMION VOLQUETE | VOLVO | FMX 8X4R | CUBO DEL. LH | MOBILUBE HD 85W-140 | 2021-01-14 | 2021-01-20 | 2021-01-21 | 2021-01-22 | 10567 | 402 | Yes | No | No | Precaución |  | 25 | 0 | 76 | 0 | 0 | 0 | 0 | 0 | 1 | 1 | 0 | 0 | 0 | 0 |  | 2 | 0 | 1 | 1 | 0 | 8 | 1 | 427 | 6 |  |  | 1.3 | - |  |  | No |  | 62 | 23/20/15 | 79173 | 7074 | - | 255 | - | - |  | Resultados están dentro de los rangos aceptables. | Nivel de limpieza en estado de precaución. | Resultados están dentro de los rangos aceptables. | Identifique las causas del origen y corrija el Codigo ISO alto del aceite. Asegúrese de que la contaminación no está siendo introducida a través de los equipos de manejo de aceite. Retome la muestra en el próximo intervalo programado.
C0017940 | ATOCONGO | V-399 | V-399 CUDE RH | CAMION VOLQUETE | VOLVO | FMX 8X4R | CUBO DEL. RH | MOBILUBE HD 85W-140 | 2021-01-14 | 2021-01-20 | 2021-01-21 | 2021-01-22 | 10567 | 402 | Yes | No | No | Crítico |  | 25 | 0 | 75 | 0 | 0 | 0 | 0 | 0 | 0 | 1 | 0 | 0 | 0 | 1 |  | 2 | 0 | 0 | 0 | 0 | 10 | 0 | 456 | 7 |  |  | 1.3 | - |  |  | No |  | 70 | 24/20/15 | 84926 | 6820 | - | 185 | - | - |  | Resultados están dentro de los rangos aceptables. | Nivel de limpieza en estado de Crítico. | Resultados están dentro de los rangos aceptables. | Identifique las causas del origen y corrija el Codigo ISO alto del aceite. Asegúrese de que la contaminación no está siendo introducida a través de los equipos de manejo de aceite. Retome la muestra en el próximo intervalo programado.
C0017941 | ATOCONGO | C-80 | C-80 MOT | CARGADOR FRONTAL | CATERPILLAR | 980H | MOTOR | MOBIL DELVAC 1 5W-40 | 2021-01-15 | 2021-01-20 | 2021-01-21 | 2021-01-22 | 23248 | 951 | Yes | Yes | No | Crítico | 14.8 | 13.5 | 8 | 44 | 4 | 3 | 0 | 1 | 3 | 0 | 1 | 0 | 0 | 0 | 0 |  | 8 | 3 | 2 | 25 | 0 | 2286 | 497 | 920 | 1279 |  | 8.9 | 17.2 | 12 | 0 | 1.9 | No |  | 10 | - | - | - | - | - | - | - |  | Alta oxidación por posible degradación del aceite a altas temperaturas. Baja viscosidad por posible contaminación con un lubricante de menor viscosidad o dilución con combustible. | La tasa de nitración aumenta debido a condiciones inadecuadas de combustión e ignición. Elevado nivel de hollín, como resultado de una combustión incompleta. | Desgaste de Aluminio y Plomo en el límite de precaución. | Revisar la presión de compresión, admisión de aire y sistema de inyección. Localice y corrija causa de nitración. Revisar el sistema de enfriamiento (termostatos, radiador, bomba de agua, mangueras, etc.). Localice y corrija la causa de baja viscosidad del aceite. Una baja viscosidad puede reducir la protección por lubricación. Determine la fuente de los metales de desgaste y tome acciones correctivas. Retomar la muestra para monitorear condición.
C0017942 | ATOCONGO | C-80 | C-80 DIFE POS | CARGADOR FRONTAL | CATERPILLAR | 980H | DIFERENCIAL POSTERIOR | MOBILTRANS HD 50 | 2021-01-15 | 2021-01-20 | 2021-01-21 | 2021-01-22 | 23248 | 283 | Yes | No | No | Crítico |  | 18 | 0 | 6 | 0 | 1 | 0 | 0 | 0 | 0 | 0 | 0 | 0 | 0 | 0 |  | 8 | 0 | 2 | 1 | 0 | 2991 | 16 | 808 | 1219 |  |  | 0.7 | - |  |  | No |  | 14 | 24/22/16 | 140005 | 20875 | - | 581 | - | - |  | Resultados están dentro de los rangos aceptables. | Nivel de limpieza en estado de Crítico. | Resultados están dentro de los rangos aceptables. | Identifique las causas del origen y corrija el Codigo ISO alto del aceite. Asegúrese de que la contaminación no está siendo introducida a través de los equipos de manejo de aceite. Retome la muestra en el próximo intervalo programado.
C0017943 | ATOCONGO | C-80 | C-80 DIFE DEL | CARGADOR FRONTAL | CATERPILLAR | 980H | DIFERENCIAL DELANTERO | MOBILTRANS HD 50 | 2021-01-15 | 2021-01-20 | 2021-01-21 | 2021-01-22 | 23248 | 283 | Yes | No | No | Crítico |  | 17.9 | 1 | 12 | 0 | 1 | 0 | 0 | 0 | 0 | 0 | 0 | 0 | 0 | 0 |  | 7 | 0 | 1 | 2 | 0 | 3080 | 16 | 829 | 1250 |  |  | 0.7 | - |  |  | No |  | 18 | 25/22/17 | 198273 | 32795 | - | 817 | - | - |  | Resultados están dentro de los rangos aceptables. | Nivel de limpieza en estado de Crítico. | Resultados están dentro de los rangos aceptables. | Identifique las causas del origen y corrija el Codigo ISO alto del aceite. Asegúrese de que la contaminación no está siendo introducida a través de los equipos de manejo de aceite. Retome la muestra en el próximo intervalo programado.
C0017944 | ATOCONGO | C-80 | C-80 MFDEL RH | CARGADOR FRONTAL | CATERPILLAR | 980H | MANDO FINAL DEL. RH | MOBILTRANS HD 50 | 2021-01-15 | 2021-01-20 | 2021-01-21 | 2021-01-22 | 23248 | 283 | Yes | No | No | Crítico |  | 18 | 2 | 13 | 1 | 1 | 0 | 0 | 0 | 0 | 0 | 0 | 0 | 0 | 0 |  | 8 | 4 | 2 | 2 | 0 | 2857 | 16 | 831 | 1195 |  |  | 0.7 | - |  |  | No |  | 12 | 25/22/17 | 187194 | 31892 | - | 776 | - | - |  | Resultados están dentro de los rangos aceptables. | Nivel de limpieza en estado de Crítico. | Resultados están dentro de los rangos aceptables. | Identifique las causas del origen y corrija el Codigo ISO alto del aceite. Asegúrese de que la contaminación no está siendo introducida a través de los equipos de manejo de aceite. Retome la muestra en el próximo intervalo programado.
C0017945 | ATOCONGO | C-80 | C-80 MFDEL LH | CARGADOR FRONTAL | CATERPILLAR | 980H | MANDO FINAL DEL. LH | MOBILTRANS HD 50 | 2021-01-15 | 2021-01-20 | 2021-01-21 | 2021-01-22 | 23248 | 283 | Yes | No | No | Crítico |  | 18.1 | 1 | 11 | 0 | 1 | 0 | 0 | 0 | 0 | 0 | 0 | 0 | 0 | 0 |  | 7 | 3 | 1 | 2 | 0 | 2955 | 16 | 859 | 1226 |  |  | 0.7 | - |  |  | No |  | 18 | 25/22/17 | 197000 | 31682 | - | 770 | - | - |  | Resultados están dentro de los rangos aceptables. | Nivel de limpieza en estado de Crítico. | Resultados están dentro de los rangos aceptables. | Identifique las causas del origen y corrija el Codigo ISO alto del aceite. Asegúrese de que la contaminación no está siendo introducida a través de los equipos de manejo de aceite. Retome la muestra en el próximo intervalo programado.
C0017946 | ATOCONGO | C-80 | C-80 MFPOS RH | CARGADOR FRONTAL | CATERPILLAR | 980H | MANDO FINAL POST. RH | MOBILTRANS HD 50 | 2021-01-15 | 2021-01-20 | 2021-01-21 | 2021-01-22 | 23248 | 283 | Yes | No | No | Crítico |  | 18 | 0 | 6 | 0 | 1 | 0 | 0 | 0 | 0 | 0 | 0 | 0 | 0 | 0 |  | 8 | 2 | 2 | 1 | 0 | 2845 | 17 | 833 | 1182 |  |  | 0.6 | - |  |  | No |  | 12 | 24/22/16 | 145025 | 21669 | - | 606 | - | - |  | Resultados están dentro de los rangos aceptables. | Nivel de limpieza en estado de Crítico. | Resultados están dentro de los rangos aceptables. | Identifique las causas del origen y corrija el Codigo ISO alto del aceite. Asegúrese de que la contaminación no está siendo introducida a través de los equipos de manejo de aceite. Retome la muestra en el próximo intervalo programado.
C0017947 | ATOCONGO | C-80 | C-80 MFPOS LH | CARGADOR FRONTAL | CATERPILLAR | 980H | MANDO FINAL POST. LH | MOBILTRANS HD 50 | 2021-01-15 | 2021-01-20 | 2021-01-21 | 2021-01-22 | 23248 | 283 | Yes | No | No | Crítico |  | 18.1 | 0 | 5 | 0 | 1 | 0 | 0 | 0 | 0 | 0 | 0 | 0 | 0 | 0 |  | 8 | 4 | 1 | 1 | 0 | 2965 | 16 | 855 | 1223 |  |  | 0.7 | - |  |  | No |  | 14 | 24/22/16 | 137844 | 20582 | - | 576 | - | - |  | Resultados están dentro de los rangos aceptables. | Nivel de limpieza en estado de Crítico. | Resultados están dentro de los rangos aceptables. | Identifique las causas del origen y corrija el Codigo ISO alto del aceite. Asegúrese de que la contaminación no está siendo introducida a través de los equipos de manejo de aceite. Retome la muestra en el próximo intervalo programado.
C0017948 | ATOCONGO | C-80 | C-80 STHI | CARGADOR FRONTAL | CATERPILLAR | 980H | SISTEMA HIDRAULICO | MOBILTRANS HD 10W | 2021-01-15 | 2021-01-20 | 2021-01-21 | 2021-01-22 | 23248 | 5248 | Yes | Yes | No | Crítico |  | 5.9 | 1 | 9 | 1 | 8 | 1 | 1 | 0 | 1 | 0 | 0 | 0 | 0 | 1 |  | 22 | 0 | 9 | 3 | 0 | 3246 | 15 | 944 | 1297 |  |  | 1.1 | - |  |  | No |  | 5 | 24/20/14 | 100672 | 5200 | - | 106 | - | - |  | Resultados están dentro de los rangos aceptables. | Niveles de Potasio mayores que los esperados. Nivel de limpieza en estado de Crítico. Contaminación de Silicio en estado crítico. Altos niveles de silicio abrasivo (polvo) causarán alto desgaste. | Presencia de aluminio mayor que el esperado puede representar contaminación con polvo (silicio abrasivo). | Localice la fuente de Potasio. El incremento en silicio y aluminio podría potencialmente indicar una contaminación con polvo/tierra como la causa raíz del problema. Localice la fuente de silicio. Identifique las causas del origen y corrija el Codigo ISO alto del aceite. Asegúrese de que la contaminación no está siendo introducida a través de los equipos de manejo de aceite.
C0017949 | BAMBAS | FC-128 | FC-128 MOT | CAMION | CATERPILLAR | 793F | MOTOR | MOBIL DELVAC ELITE 15W 40 | 2021-01-07 | 2021-01-26 | 2021-01-28 | 2021-01-28 | 18355 | 281 | Yes | Yes | No | Normal | 14.7 | 14.8 | 1 | 13 | 0 | 0 | 0 | 0 | 46 | 0 | 0 | 0 | 0 | 0 | 0 | 0 | 3 | 0 | 1 | 50 | 0 | 1279 | 782 | 920 | 1189 | 0 | 8.2 | 3.9 | 3.3 | 0 | 0.6 | No |  | 10 | - | - | - | - | - | - | - | - | Resultados están dentro de los rangos aceptables. | Resultados están dentro de los rangos aceptables. | Resultados están dentro de los rangos aceptables. | Retome la muestra en el próximo intervalo programado.
C0017950 | BAMBAS | FC-128 | FC-128 TRAN | CAMION | CATERPILLAR | 793F | TRANSMISION | MOBILTRANS HD 30 | 2021-01-07 | 2021-01-26 | 2021-01-28 | 2021-01-28 | 18355 | 553 | No | Yes | No | Crítico |  | 11 | 1 | 3 | 0 | 1 | 0 | 0 | 2 | 0 | 0 | 0 | 0 | 0 | 0 | 0 | 5 | 2 | 2 | 6 | 0 | 2951 | 38 | 935 | 1229 | 0 |  | 1.1 | - |  |  | No |  | 12 | 23/22/17 | 70761 | 20605 | - | 678 | - | - | - | Resultados están dentro de los rangos aceptables. | Nivel de limpieza en estado de Crítico. | Resultados están dentro de los rangos aceptables. | Identifique las causas del origen y corrija el Codigo ISO alto del aceite. Asegúrese de que la contaminación no está siendo introducida a través de los equipos de manejo de aceite. Retome la muestra en el próximo intervalo programado.
C0017951 | BAMBAS | FC-128 | FC-128 STHI | CAMION | CATERPILLAR | 793F | SISTEMA HIDRAULICO | MOBILTRANS HD 10W | 2021-01-07 | 2021-01-26 | 2021-01-28 | 2021-01-28 | 18355 | 553 | No | Yes | No | Crítico |  | 6.1 | 1 | 6 | 0 | 2 | 0 | 1 | 0 | 2 | 0 | 0 | 0 | 0 | 0 | 0 | 10 | 1 | 1 | 3 | 0 | 3078 | 12 | 937 | 1241 | 0 |  | 0.8 | - |  |  | No |  | 8 | 23/21/17 | 51865 | 15167 | - | 777 | - | - | - | Resultados están dentro de los rangos aceptables. | Nivel de limpieza en estado de Crítico. | Resultados están dentro de los rangos aceptables. | Identifique las causas del origen y corrija el Codigo ISO alto del aceite. Asegúrese de que la contaminación no está siendo introducida a través de los equipos de manejo de aceite. Retome la muestra en el próximo intervalo programado.
C0017952 | BAMBAS | FC-128 | FC-128 STDI | CAMION | CATERPILLAR | 793F | SISTEMA DIRECCION | MOBILTRANS HD 30 | 2021-01-07 | 2021-01-26 | 2021-01-28 | 2021-01-28 | 18355 | 553 | No | Yes | No | Normal |  | 10.9 | 1 | 2 | 1 | 2 | 0 | 0 | 0 | 0 | 0 | 0 | 0 | 0 | 0 | 0 | 6 | 0 | 2 | 3 | 0 | 2931 | 10 | 900 | 1195 | 0 |  | 0.1 | - |  |  | No |  | 7 | 20/16/13 | 5100 | 617 | - | 51 | - | - | - | Resultados están dentro de los rangos aceptables. | Resultados están dentro de los rangos aceptables. | Resultados están dentro de los rangos aceptables. | Retome la muestra en el próximo intervalo programado.
C0017953 | BAMBAS | FC-128 | FC-128 BM RH | CAMION | CATERPILLAR | 793F | BOCAMAZA RH | MOBILUBE XFD 60 | 2021-01-07 | 2021-01-26 | 2021-01-28 | 2021-01-28 | 18355 | 553 | Yes |  | No | Precaución |  | 25.2 | 0 | 4 | 0 | 0 | 0 | 0 | 0 | 0 | 0 | 0 | 0 | 0 | 0 | 0 | 4 | 0 | 1 | 105 | 0 | 279 | 3 | 270 | 3 | 0 |  | 0.3 | - |  |  | No |  | 12 | 22/19/16 | 35391 | 4991 | - | 393 | - | - | - | Resultados están dentro de los rangos aceptables. | Nivel de limpieza en estado de precaución. | Resultados están dentro de los rangos aceptables. | Identifique las causas del origen y corrija el Codigo ISO alto del aceite. Asegúrese de que la contaminación no está siendo introducida a través de los equipos de manejo de aceite. Retome la muestra en el próximo intervalo programado.
C0017954 | BAMBAS | FC-128 | FC-128 BM LH | CAMION | CATERPILLAR | 793F | BOCAMAZA LH | MOBILUBE XFD 60 | 2021-01-07 | 2021-01-26 | 2021-01-28 | 2021-01-28 | 18355 | 553 | Yes |  | No | Precaución |  | 25.2 | 0 | 4 | 0 | 0 | 0 | 0 | 0 | 0 | 0 | 0 | 0 | 0 | 0 | 0 | 4 | 2 | 1 | 104 | 0 | 286 | 3 | 278 | 4 | 0 |  | 1 | - |  |  | No |  | 14 | 22/19/16 | 27676 | 4647 | - | 332 | - | - | - | Resultados están dentro de los rangos aceptables. | Nivel de limpieza en estado de precaución. | Resultados están dentro de los rangos aceptables. | Identifique las causas del origen y corrija el Codigo ISO alto del aceite. Asegúrese de que la contaminación no está siendo introducida a través de los equipos de manejo de aceite. Retome la muestra en el próximo intervalo programado.
C0017955 | BAMBAS | FC-128 | FC-128 MF RH | CAMION | CATERPILLAR | 793F | MANDO FINAL RH | MOBILUBE XFD 60 | 2021-01-07 | 2021-01-26 | 2021-01-28 | 2021-01-28 | 18355 | 2914 | Yes |  | No | Precaución |  | 25.6 | 9 | 17 | 1 | 0 | 1 | 0 | 0 | 0 | 0 | 0 | 0 | 0 | 0 | 0 | 2 | 1 | 0 | 108 | 0 | 271 | 3 | 280 | 9 | 0 |  | 9.1 | - |  |  | No |  | 12 | 22/16/13 | 27684 | 565 | - | 46 | - | - | - | Resultados están dentro de los rangos aceptables. | Nivel de limpieza en estado de precaución. | Resultados están dentro de los rangos aceptables. | Identifique las causas del origen y corrija el Codigo ISO alto del aceite. Asegúrese de que la contaminación no está siendo introducida a través de los equipos de manejo de aceite. Retome la muestra en el próximo intervalo programado.
C0017956 | BAMBAS | FC-128 | FC-128 MF LH | CAMION | CATERPILLAR | 793F | MANDO FINAL LH | MOBILUBE XFD 60 | 2021-01-07 | 2021-01-26 | 2021-01-28 | 2021-01-28 | 18355 | 2914 | Yes |  | No | Precaución |  | 25.2 | 9 | 17 | 1 | 0 | 1 | 0 | 0 | 0 | 0 | 0 | 0 | 0 | 0 | 0 | 3 | 0 | 0 | 105 | 0 | 274 | 3 | 280 | 9 | 0 |  | 9.2 | - |  |  | No |  | 10 | 23/21/16 | 68241 | 12636 | - | 599 | - | - | - | Resultados están dentro de los rangos aceptables. | Nivel de limpieza en estado de precaución. | Resultados están dentro de los rangos aceptables. | Identifique las causas del origen y corrija el Codigo ISO alto del aceite. Asegúrese de que la contaminación no está siendo introducida a través de los equipos de manejo de aceite. Retome la muestra en el próximo intervalo programado.
C0017957 | BAMBAS | FC-128 | FC-128 DIFE POS | CAMION | CATERPILLAR | 793F | DIFERENCIAL POSTERIOR | MOBILUBE XFD 60 | 2021-01-07 | 2021-01-26 | 2021-01-28 | 2021-01-28 | 18355 | 2914 | Yes | Yes | No | Precaución |  | 25.5 | 11 | 17 | 1 | 0 | 1 | 0 | 0 | 0 | 0 | 0 | 0 | 0 | 0 | 0 | 3 | 4 | 0 | 107 | 0 | 285 | 4 | 282 | 10 | 0 |  | 8.8 | - |  |  | No |  | 13 | 23/20/15 | 48027 | 5275 | - | 286 | - | - | - | Resultados están dentro de los rangos aceptables. | Nivel de limpieza en estado de precaución. Niveles de Sodio en el límite de precuación. | Resultados están dentro de los rangos aceptables. | Localice la fuente de Sodio. Identifique las causas del origen y corrija el Codigo ISO alto del aceite. Asegúrese de que la contaminación no está siendo introducida a través de los equipos de manejo de aceite. Retome la muestra en el próximo intervalo programado.
C0017958 | BAMBAS | FC-129 | FC-129 MOT | CAMION | CATERPILLAR | 793F | MOTOR | MOBIL DELVAC ELITE 15W 40 | 2021-01-09 | 2021-01-26 | 2021-01-28 | 2021-01-28 | 15197 | 290 | Yes | Yes | No | Normal | 14.7 | 14.3 | 1 | 20 | 0 | 1 | 0 | 0 | 45 | 0 | 0 | 0 | 0 | 0 | 0 | 0 | 3 | 0 | 1 | 49 | 0 | 1302 | 779 | 935 | 1201 | 0 | 8 | 2.3 | 3.1 | 0 | 0.7 | No |  | 13 | - | - | - | - | - | - | - | - | Resultados están dentro de los rangos aceptables. | Resultados están dentro de los rangos aceptables. | Resultados están dentro de los rangos aceptables. | Retome la muestra en el próximo intervalo programado.
C0017959 | BAMBAS | FC-129 | FC-129 TRAN | CAMION | CATERPILLAR | 793F | TRANSMISION | MOBILTRANS HD 30 | 2021-01-09 | 2021-01-26 | 2021-01-28 | 2021-01-28 | 15197 | 649 | No | Yes | No | Normal |  | 11 | 2 | 4 | 1 | 1 | 0 | 0 | 1 | 0 | 0 | 0 | 0 | 0 | 0 | 0 | 5 | 3 | 2 | 4 | 0 | 2997 | 17 | 928 | 1244 | 0 |  | 0.5 | - |  |  | No |  | 12 | 19/17/15 | 3314 | 1248 | - | 188 | - | - | - | Resultados están dentro de los rangos aceptables. | Resultados están dentro de los rangos aceptables. | Resultados están dentro de los rangos aceptables. | Retome la muestra en el próximo intervalo programado.
C0017960 | BAMBAS | FC-129 | FC-129 STHI | CAMION | CATERPILLAR | 793F | SISTEMA HIDRAULICO | MOBILTRANS HD 10W | 2021-01-09 | 2021-01-26 | 2021-01-28 | 2021-01-28 | 15197 | 649 | No | Yes | No | Precaución |  | 6.1 | 1 | 6 | 0 | 2 | 0 | 0 | 0 | 1 | 0 | 0 | 0 | 0 | 0 | 0 | 9 | 2 | 1 | 3 | 0 | 3033 | 13 | 922 | 1213 | 0 |  | 0.5 | - |  |  | No |  | 14 | 21/16/12 | 13135 | 416 | - | 30 | - | - | - | Resultados están dentro de los rangos aceptables. | Nivel de limpieza en estado de precaución. | Resultados están dentro de los rangos aceptables. | Identifique las causas del origen y corrija el Codigo ISO alto del aceite. Asegúrese de que la contaminación no está siendo introducida a través de los equipos de manejo de aceite. Retome la muestra en el próximo intervalo programado.
C0017961 | BAMBAS | FC-129 | FC-129 STDI | CAMION | CATERPILLAR | 793F | SISTEMA DIRECCION | MOBILTRANS HD 30 | 2021-01-09 | 2021-01-26 | 2021-01-28 | 2021-01-28 | 15197 | 649 | No | Yes | No | Precaución |  | 10.9 | 0 | 2 | 1 | 1 | 0 | 0 | 0 | 0 | 0 | 0 | 0 | 0 | 0 | 0 | 7 | 1 | 1 | 2 | 0 | 2969 | 10 | 907 | 1213 | 0 |  | 0.3 | - |  |  | No |  | 12 | 19/17/15 | 3179 | 1200 | - | 221 | - | - | - | Resultados están dentro de los rangos aceptables. | Nivel de Silicio en el límite de precaución. | Resultados están dentro de los rangos aceptables. | Localice la fuente de silicio. Tome acciones correctivas. Retomar la muestra para confirmar condición.
C0017962 | BAMBAS | FC-129 | FC-129 BM RH | CAMION | CATERPILLAR | 793F | BOCAMAZA RH | MOBILUBE XFD 60 | 2021-01-09 | 2021-01-26 | 2021-01-28 | 2021-01-28 | 15197 | 649 | No |  | No | Crítico |  | 25.2 | 0 | 9 | 0 | 0 | 0 | 0 | 0 | 0 | 0 | 0 | 0 | 0 | 0 | 0 | 6 | 0 | 1 | 113 | 0 | 280 | 2 | 270 | 4 | 0 |  | 0.6 | - |  |  | No |  | 14 | 24/21/15 | 127217 | 13625 | - | 202 | - | - | - | Resultados están dentro de los rangos aceptables. | Nivel de limpieza en estado de Crítico. | Resultados están dentro de los rangos aceptables. | Identifique las causas del origen y corrija el Codigo ISO alto del aceite. Asegúrese de que la contaminación no está siendo introducida a través de los equipos de manejo de aceite. Retome la muestra en el próximo intervalo programado.
C0017963 | BAMBAS | FC-129 | FC-129 BM LH | CAMION | CATERPILLAR | 793F | BOCAMAZA LH | MOBILUBE XFD 60 | 2021-01-09 | 2021-01-26 | 2021-01-28 | 2021-01-28 | 15197 | 649 | No |  | No | Crítico |  | 25 | 0 | 7 | 0 | 0 | 0 | 0 | 0 | 0 | 0 | 0 | 0 | 0 | 0 | 0 | 5 | 1 | 1 | 105 | 0 | 290 | 3 | 278 | 6 | 0 |  | 1 | - |  |  | No |  | 12 | 24/22/18 | 99280 | 25266 | - | 2372 | - | - | - | Resultados están dentro de los rangos aceptables. | Nivel de limpieza en estado de Crítico. | Resultados están dentro de los rangos aceptables. | Identifique las causas del origen y corrija el Codigo ISO alto del aceite. Asegúrese de que la contaminación no está siendo introducida a través de los equipos de manejo de aceite. Retome la muestra en el próximo intervalo programado.
C0017964 | BAMBAS | FC-129 | FC-129 MF RH | CAMION | CATERPILLAR | 793F | MANDO FINAL RH | MOBILUBE XFD 60 | 2021-01-09 | 2021-01-26 | 2021-01-28 | 2021-01-28 | 15197 | 2067 | Yes |  | No | Crítico |  | 25.5 | 8 | 23 | 1 | 0 | 1 | 0 | 0 | 0 | 0 | 0 | 0 | 0 | 0 | 0 | 2 | 0 | 1 | 103 | 0 | 268 | 3 | 278 | 7 | 0 |  | 8.2 | - |  |  | No |  | 20 | 25/22/16 | 215324 | 21477 | - | 359 | - | - | - | Resultados están dentro de los rangos aceptables. | Nivel de limpieza en estado de Crítico. | Resultados están dentro de los rangos aceptables. | Identifique las causas del origen y corrija el Codigo ISO alto del aceite. Asegúrese de que la contaminación no está siendo introducida a través de los equipos de manejo de aceite. Retome la muestra en el próximo intervalo programado.
C0017965 | BAMBAS | FC-129 | FC-129 MF LH | CAMION | CATERPILLAR | 793F | MANDO FINAL LH | MOBILUBE XFD 60 | 2021-01-09 | 2021-01-26 | 2021-01-28 | 2021-01-28 | 15197 | 2067 | Yes |  | No | Crítico |  | 25.4 | 8 | 23 | 1 | 0 | 1 | 0 | 0 | 0 | 0 | 0 | 0 | 0 | 0 | 0 | 2 | 0 | 0 | 101 | 0 | 265 | 3 | 272 | 7 | 0 |  | 8.5 | - |  |  | No |  | 20 | 25/22/14 | 220981 | 20342 | - | 100 | - | - | - | Resultados están dentro de los rangos aceptables. | Nivel de limpieza en estado de Crítico. | Resultados están dentro de los rangos aceptables. | Identifique las causas del origen y corrija el Codigo ISO alto del aceite. Asegúrese de que la contaminación no está siendo introducida a través de los equipos de manejo de aceite. Retome la muestra en el próximo intervalo programado.
C0017966 | BAMBAS | FC-129 | FC-129 DIFE POS | CAMION | CATERPILLAR | 793F | DIFERENCIAL POSTERIOR | MOBILUBE XFD 60 | 2021-01-09 | 2021-01-26 | 2021-01-28 | 2021-01-28 | 15197 | 2067 | Yes | Yes | No | Crítico |  | 25.7 | 8 | 23 | 1 | 0 | 1 | 0 | 0 | 0 | 0 | 0 | 0 | 0 | 0 | 0 | 2 | 3 | 1 | 105 | 0 | 274 | 3 | 284 | 8 | 0 |  | 8.2 | - |  |  | No |  | 19 | 25/22/15 | 191605 | 23020 | - | 161 | - | - | - | Resultados están dentro de los rangos aceptables. | Nivel de limpieza en estado de Crítico. | Resultados están dentro de los rangos aceptables. | Identifique las causas del origen y corrija el Codigo ISO alto del aceite. Asegúrese de que la contaminación no está siendo introducida a través de los equipos de manejo de aceite. Retome la muestra en el próximo intervalo programado.
C0017967 | BAMBAS | FC-114 | FC-114 MOT | CAMION | CATERPILLAR | 793C | MOTOR | MOBIL DELVAC ELITE 15W 40 | 2021-01-10 | 2021-01-26 | 2021-01-28 | 2021-01-28 | 61693 | 19 | Yes | Yes | No | Crítico | 14.7 | 13.7 | 0 | 5 | 0 | 1 | 0 | 0 | 43 | 0 | 0 | 0 | 0 | 0 | 0 | 0 | 11 | 0 | 2 | 198 | 0 | 1873 | 504 | 877 | 1129 | 0 | 8.5 | 0.6 | 0 | 0 | 0.1 | No |  | 13 | - | - | - | - | - | - | - | - | Baja viscosidad por posible contaminación con un lubricante de menor viscosidad. | Resultados están dentro de los rangos aceptables. | Resultados están dentro de los rangos aceptables. | Localice y corrija la causa de baja viscosidad del aceite. Una baja viscosidad puede reducir la protección por lubricación. Retome la muestra en el próximo intervalo.
C0017968 | BAMBAS | FC-114 | FC-114 TRAN | CAMION | CATERPILLAR | 793C | TRANSMISION | MOBILTRANS HD 30 | 2021-01-10 | 2021-01-26 | 2021-01-28 | 2021-01-28 | 61693 | 334 | Yes | Yes | No | Precaución |  | 12.3 | 16 | 6 | 2 | 1 | 0 | 0 | 1 | 0 | 0 | 0 | 0 | 0 | 0 | 0 | 9 | 0 | 1 | 20 | 0 | 2602 | 10 | 775 | 1001 | 0 |  | 3.2 | - |  |  | No |  | 12 | 23/20/15 | 62565 | 6103 | - | 272 | - | - | - | Baja viscosidad por posible contaminación con un lubricante de menor viscosidad. | Nivel de limpieza en estado de precaución. Nivel de Silicio en el límite de precaución. | Resultados están dentro de los rangos aceptables. | Localice la fuente de silicio. Localice y corrija la causa de baja viscosidad del aceite. Una baja viscosidad puede reducir la protección por lubricación. Identifique las causas del origen y corrija el Codigo ISO alto del aceite. Asegúrese de que la contaminación no está siendo introducida a través de los equipos de manejo de aceite. Retome la muestra en el próximo intervalo programado.
C0017969 | BAMBAS | FC-114 | FC-114 STHI | CAMION | CATERPILLAR | 793C | SISTEMA HIDRAULICO | MOBILTRANS HD 10W | 2021-01-10 | 2021-01-26 | 2021-01-28 | 2021-01-28 | 61693 | 291 | Yes | Yes | No | Precaución |  | 6.3 | 7 | 6 | 1 | 2 | 0 | 0 | 0 | 0 | 0 | 0 | 0 | 0 | 0 | 0 | 11 | 0 | 1 | 3 | 0 | 3068 | 11 | 840 | 1125 | 0 |  | 7.5 | - |  |  | No |  | 6 | 21/18/15 | 15782 | 2414 | - | 303 | - | - | - | Resultados están dentro de los rangos aceptables. | Nivel de limpieza en estado de precaución. | Resultados están dentro de los rangos aceptables. | Identifique las causas del origen y corrija el Codigo ISO alto del aceite. Asegúrese de que la contaminación no está siendo introducida a través de los equipos de manejo de aceite. Retome la muestra en el próximo intervalo programado.
C0017970 | BAMBAS | FC-114 | FC-114 STDI | CAMION | CATERPILLAR | 793C | SISTEMA DIRECCION | MOBILTRANS HD 10W | 2021-01-10 | 2021-01-26 | 2021-01-28 | 2021-01-28 | 61693 | 1494 | Yes | Yes | No | Crítico |  | 6.4 | 23 | 7 | 7 | 3 | 0 | 0 | 1 | 1 | 0 | 0 | 0 | 0 | 1 | 0 | 16 | 0 | 1 | 4 | 0 | 3243 | 12 | 771 | 1031 | 0 |  | 14.3 | - |  |  | No |  | 6 | 24/21/15 | 106657 | 12663 | - | 175 | - | - | - | Resultados están dentro de los rangos aceptables. | Nivel de limpieza en estado de Crítico. Contaminación de Silicio en estado crítico. Altos niveles de silicio abrasivo (polvo) causarán alto desgaste. | Elevado desgaste de Cobre. | Localice la fuente de silicio. Identifique las causas del origen y corrija el Codigo ISO alto del aceite. Asegúrese de que la contaminación no está siendo introducida a través de los equipos de manejo de aceite. Determine la fuente del metal de desgaste excesivo y tome acciones correctivas. Retomar la muestra para monitorear condición.
C0017971 | BAMBAS | FC-114 | FC-114 BM RH | CAMION | CATERPILLAR | 793C | BOCAMAZA RH | MOBILUBE XFD 60 | 2021-01-10 | 2021-01-26 | 2021-01-28 | 2021-01-28 | 61693 | 1494 | Yes |  | No | Crítico |  | 21.7 | 1 | 79 | 0 | 1 | 0 | 1 | 0 | 4 | 1 | 0 | 0 | 0 | 0 | 0 | 9 | 0 | 2 | 110 | 0 | 464 | 1 | 308 | 73 | 0 |  | 1.4 | - |  |  | No |  | 38 | 25/24/18 | 264095 | 91798 | - | 2348 | - | - | - | Baja viscosidad por posible contaminación con un lubricante de menor viscosidad. | Nivel de limpieza en estado de Crítico. | Elevado desgaste de Hierro. | Localice y corrija la causa de baja viscosidad del aceite. Una baja viscosidad puede reducir la protección por lubricación. Identifique las causas del origen y corrija el Codigo ISO alto del aceite. Asegúrese de que la contaminación no está siendo introducida a través de los equipos de manejo de aceite. Determine la fuente del metal de desgaste excesivo y tome acciones correctivas. Retomar la muestra para monitorear condición.
C0017972 | BAMBAS | FC-114 | FC-114 BM LH | CAMION | CATERPILLAR | 793C | BOCAMAZA LH | MOBILUBE XFD 60 | 2021-01-10 | 2021-01-26 | 2021-01-28 | 2021-01-28 | 61693 | 1494 | Yes |  | No | Crítico |  | 21.3 | 1 | 47 | 0 | 1 | 0 | 2 | 4 | 10 | 1 | 0 | 0 | 0 | 0 | 0 | 14 | 3 | 1 | 107 | 0 | 564 | 2 | 332 | 106 | 0 |  | 1.3 | - |  |  | No |  | 24 | 26/25/23 | 336096 | 253720 | - | 42885 | - | - | - | Baja viscosidad por posible contaminación con un lubricante de menor viscosidad. | Nivel de limpieza en estado de Crítico. Nivel de Silicio en el límite de precaución. | Elevado desgaste de Hierro y Cromo. | Localice la fuente de silicio. Localice y corrija la causa de baja viscosidad del aceite. Una baja viscosidad puede reducir la protección por lubricación. Identifique las causas del origen y corrija el Codigo ISO alto del aceite. Asegúrese de que la contaminación no está siendo introducida a través de los equipos de manejo de aceite. Determine la fuente de los metales de desgaste excesivo y tome acciones correctivas. Retomar la muestra para monitorear condición.
C0017973 | BAMBAS | FC-131 | FC-131 MOT | CAMION | CATERPILLAR | 793F | MOTOR | MOBIL DELVAC ELITE 15W 40 | 2021-01-10 | 2021-01-26 | 2021-01-28 | 2021-01-28 | 16658 | 66 | No | No | No | Precaución | 14.7 | 13.8 | 0 | 3 | 0 | 0 | 0 | 0 | 42 | 0 | 0 | 0 | 0 | 0 | 0 | 0 | 2 | 0 | 1 | 58 | 0 | 1370 | 718 | 933 | 1180 | 0 | 8.4 | 0.5 | 0.2 | 0 | 0.2 | No |  | 10 | - | - | - | - | - | - | - | - | Baja viscosidad por posible contaminación con un lubricante de menor viscosidad o dilución con combustible. | Resultados están dentro de los rangos aceptables. | Resultados están dentro de los rangos aceptables. | Localice y corrija la causa de baja viscosidad del aceite. Una baja viscosidad puede reducir la protección por lubricación. Retome la muestra en el próximo intervalo.
C0017974 | BAMBAS | C-39 | C-39 MOT | CAMION | CATERPILLAR | 992G | MOTOR | MOBIL DELVAC ELITE 15W 40 | 2021-01-14 | 2021-01-26 | 2021-01-28 | 2021-01-28 | 41872 | 239 | Yes | Yes | No | Normal | 14.7 | 14.5 | 3 | 6 | 0 | 1 | 0 | 0 | 46 | 0 | 0 | 0 | 0 | 0 | 0 | 0 | 3 | 1 | 1 | 72 | 0 | 1368 | 719 | 886 | 1206 | 0 | 8.2 | 6.1 | 5.9 | 0.8 | 0.2 | No |  | 10 | - | - | - | - | - | - | - | - | Resultados están dentro de los rangos aceptables. | Resultados están dentro de los rangos aceptables. | Resultados están dentro de los rangos aceptables. | Retome la muestra en el próximo intervalo programado.
C0017975 | BAMBAS | C-39 | C-39 TRAN | CAMION | CATERPILLAR | 992G | TRANSMISION | MOBILTRANS HD 30 | 2021-01-14 | 2021-01-26 | 2021-01-28 | 2021-01-28 | 41872 | 1079 | Yes | Yes | No | Precaución |  | 10.9 | 7 | 6 | 2 | 1 | 0 | 0 | 1 | 0 | 0 | 0 | 0 | 0 | 0 | 0 | 5 | 0 | 2 | 5 | 0 | 2983 | 9 | 860 | 1159 | 0 |  | 2.1 | - |  |  | No |  | 10 | 21/18/15 | 10383 | 2253 | - | 248 | - | - | - | Resultados están dentro de los rangos aceptables. | Nivel de limpieza en estado de precaución. | Resultados están dentro de los rangos aceptables. | Identifique las causas del origen y corrija el Codigo ISO alto del aceite. Asegúrese de que la contaminación no está siendo introducida a través de los equipos de manejo de aceite. Retome la muestra en el próximo intervalo programado.
C0017976 | BAMBAS | C-39 | C-39 STHI | CAMION | CATERPILLAR | 992G | SISTEMA HIDRAULICO | MOBILTRANS HD 10W | 2021-01-14 | 2021-01-26 | 2021-01-28 | 2021-01-28 | 41872 | 1079 | No | Yes | No | Precaución |  | 6.1 | 0 | 5 | 0 | 1 | 0 | 1 | 0 | 0 | 0 | 0 | 0 | 0 | 0 | 0 | 6 | 1 | 1 | 2 | 0 | 3096 | 17 | 864 | 1187 | 0 |  | 4.2 | - |  |  | No |  | 14 | 21/18/14 | 17133 | 1348 | - | 156 | - | - | - | Resultados están dentro de los rangos aceptables. | Nivel de limpieza en estado de precaución. | Resultados están dentro de los rangos aceptables. | Identifique las causas del origen y corrija el Codigo ISO alto del aceite. Asegúrese de que la contaminación no está siendo introducida a través de los equipos de manejo de aceite. Retome la muestra en el próximo intervalo programado.
C0017977 | BAMBAS | C-39 | C-39 STDI | CAMION | CATERPILLAR | 992G | SISTEMA DIRECCION | MOBILTRANS HD 10W | 2021-01-14 | 2021-01-26 | 2021-01-28 | 2021-01-28 | 41872 | 1079 | No | Yes | No | Normal |  | 6.2 | 1 | 4 | 0 | 2 | 0 | 0 | 1 | 0 | 0 | 0 | 0 | 0 | 0 | 0 | 8 | 0 | 1 | 2 | 0 | 3107 | 12 | 845 | 1164 | 0 |  | 5.6 | - |  |  | No |  | 2 | 20/18/15 | 6448 | 2172 | - | 255 | - | - | - | Resultados están dentro de los rangos aceptables. | Resultados están dentro de los rangos aceptables. | Resultados están dentro de los rangos aceptables. | Retome la muestra en el próximo intervalo programado.
C0017978 | BAMBAS | EP-31 | EP-31 MOT | PERFORADORA DE ORUGAS | DRILLTECH | D75KS | MOTOR | MOBIL DELVAC ELITE 15W 40 | 2021-01-15 | 2021-01-26 | 2021-01-28 | 2021-01-28 | 18256 | 146 | Yes | Yes | No | Crítico | 14.7 | 15.8 | 1 | 19 | 0 | 1 | 0 | 1 | 45 | 0 | 0 | 0 | 0 | 0 | 0 | 0 | 4 | 0 | 1 | 36 | 0 | 1240 | 760 | 907 | 1165 | 0 | 8 | 0 | 7.7 | 0 | 2.6 | No |  | 2 | - | - | - | - | - | - | - | - | Resultados están dentro de los rangos aceptables. | Elevado nivel de hollín, como resultado de una combustión incompleta. | Resultados están dentro de los rangos aceptables. | Revisar la presión de compresión, admisión de aire y sistema de inyección. Tome acciones correctivas. Retome la muestra para confirmar condición.
C0017979 | BAMBAS | EP-31 | EP-31 MOT VEN | PERFORADORA DE ORUGAS | DRILLTECH | D75KS | MOTOR VENTILADOR | MOBIL SHC RARUS 32 | 2021-01-15 | 2021-01-26 | 2021-01-28 | 2021-01-28 | 18256 | 234 | Yes |  | No | Crítico |  | 6.4 | 1 | 32 | 0 | 1 | 0 | 0 | 0 | 0 | 5 | 1 | 0 | 0 | 0 | 0 | 2 | 3 | 1 | 2 | 0 | 16 | 0 | 220 | 142 | 0 |  | 27 | - |  |  | No |  | 24 | 25/22/16 | 174711 | 31153 | - | 520 | - | - | - | Alta viscosidad por posible contaminación con un lubricante de mayor viscosidad. | Nivel de limpieza en estado de Crítico. | Resultados están dentro de los rangos aceptables. | Localice y corrija la causa de la alta viscosidad del aceite. Viscosidad mayor que la esperada puede restringir el flujo de aceite causando falta de aceite y desgaste. Identifique las causas del origen y corrija el Codigo ISO alto del aceite. Asegúrese de que la contaminación no está siendo introducida a través de los equipos de manejo de aceite. Retome la muestra en el próximo intervalo programado.
C0017980 | BAMBAS | FC-114 | FC-114 MOT | CAMION | CATERPILLAR | 793C | MOTOR | MOBIL DELVAC ELITE 15W 40 | 2021-01-16 | 2021-01-26 | 2021-01-28 | 2021-01-28 | 61721 | 47 | Yes | Yes | No | Crítico | 14.7 | 13.9 | 1 | 5 | 0 | 1 | 0 | 0 | 43 | 0 | 0 | 0 | 0 | 0 | 1 | 0 | 11 | 0 | 2 | 202 | 0 | 1895 | 507 | 887 | 1136 | 0 | 8.5 | 0.9 | 0 | 0 | 0.2 | No |  | 8 | - | - | - | - | - | - |  |  | Baja viscosidad por posible contaminación con un lubricante de menor viscosidad. | Resultados están dentro de los rangos aceptables. | Resultados están dentro de los rangos aceptables. | Localice y corrija la causa de baja viscosidad del aceite. Una baja viscosidad puede reducir la protección por lubricación. Retome la muestra en el próximo intervalo.
C0017981 | SHOUGANG | FC-78 | FC-78 MOT | CAMION | CATERPILLAR | 777F | MOTOR | MOBIL DELVAC 1 5W-40 | 2021-01-14 | 2021-01-25 | 2021-01-27 | 2021-01-28 | 42140 | 353 | No | No | No | Normal | 14.8 | 14.7 | 1 | 7 | 1 | 2 | 0 | 1 | 1 | 0 | 0 | 0 | 0 | 0 | 0 |  | 8 | 1 | 2 | 49 | 0 | 2534 | 497 | 1028 | 1411 |  | 9.8 | 7 | 7.1 | 1.8 | 0.2 | No |  | 9 | - | - | - | - | - | - |  |  | Resultados están dentro de los rangos aceptables. | Resultados están dentro de los rangos aceptables. | Resultados están dentro de los rangos aceptables. | Retome la muestra en el próximo intervalo programado.
C0017982 | SHOUGANG | FC-70 | FC-70 TRAN | CAMION | CATERPILLAR | 777F | TRANSMISION | MOBILTRANS HD 30 | 2021-01-14 | 2021-01-25 | 2021-01-27 | 2021-01-28 | 44228 | 68 | No | Yes | No | Crítico |  | 11.2 | 0 | 12 | 0 | 1 | 0 | 0 | 1 | 0 | 0 | 0 | 0 | 0 | 0 |  | 6 | 2 | 1 | 1 | 0 | 3109 | 12 | 899 | 1273 |  |  | 0.1 | - |  |  | No |  | 25 | - | - | - | - | - | - |  |  | Resultados están dentro de los rangos aceptables. | No se realizó nivel de limpieza por particulas visibles mayores a 40 micras. | Elevado desgaste de Hierro. | Identifique y evalúe los componentes a base de este elemento. Determine la fuente del metal de desgaste excesivo y tome acciones correctivas. Retomar la muestra para monitorear condición.
C0017983 | SHOUGANG | FC-63 | FC-63 MOT | CAMION | KOMATSU | HD1500 | MOTOR | CHEVRON 400 MGX 15W40 | 2021-01-14 | 2021-01-25 | 2021-01-27 | 2021-01-28 | 48915 | 326 | No | No | No | Normal | 14.6 | 14.5 | 1 | 11 | 0 | 2 | 0 | 0 | 1 | 0 | 0 | 0 | 0 | 0 | 0 |  | 4 | 1 | 2 | 104 | 0 | 2276 | 16 | 834 | 1136 |  | 6.4 | 6.1 | 6.1 | 0 | 0.7 | No |  | 14 | - | - | - | - | - | - |  |  | Resultados están dentro de los rangos aceptables. | Resultados están dentro de los rangos aceptables. | Resultados están dentro de los rangos aceptables. | Retome la muestra en el próximo intervalo programado.
C0017984 | SHOUGANG | FC-119 | FC-119 MOT | CAMION | CATERPILLAR | 785D | MOTOR | MOBIL DELVAC 1 5W-40 | 2021-01-14 | 2021-01-25 | 2021-01-27 | 2021-01-28 | 18782 | 36 | Yes | Yes | No | Crítico | 14.8 | 6.6 | 1 | 3 | 0 | 1 | 0 | 0 | 0 | 0 | 0 | 0 | 0 | 0 | 0 |  | 8 | 0 | 2 | 52 | 0 | 1668 | 328 | 701 | 947 |  | 8.6 | 38.1 | 1.2 | 2.6 | 0.1 | No | 33.4 | 12 | - | - | - | - | - | - |  |  | Alta oxidación por posible degradación del aceite a altas temperaturas. Baja viscosidad por posible contaminación con un lubricante de menor viscosidad o dilución con combustible. | Causas posibles de dilución con combustible: Lineas de combustible con fugas, patron de pulverización defectuoso, Inyector goteando, fugas en sellos de bombas de transferencia, bomba de inyección defectuosa, Anillos de sellos ("O-rings") de inyector gastados. | Resultados están dentro de los rangos aceptables. | Revisar el sistema de enfriamiento (termostatos, radiador, bomba de agua, mangueras, etc.). Localice y corrija la causa de baja viscosidad del aceite. Una baja viscosidad puede reducir la protección por lubricación. Retome la muestra en el próximo intervalo.
C0017985 | SHOUGANG | FC-75 | FC-75 MOT | CAMION | CATERPILLAR | 777F | MOTOR | MOBIL DELVAC 1 5W-40 | 2021-01-14 | 2021-01-25 | 2021-01-27 | 2021-01-28 | 39775 | 283 | Yes | Yes | No | Normal | 14.8 | 14.2 | 1 | 7 | 0 | 1 | 0 | 0 | 1 | 0 | 0 | 0 | 0 | 0 | 0 |  | 8 | 0 | 2 | 54 | 0 | 2397 | 464 | 977 | 1343 |  | 8.9 | 5 | 5 | 0.8 | 0.2 | No |  | 14 | - | - | - | - | - | - |  |  | Resultados están dentro de los rangos aceptables. | Resultados están dentro de los rangos aceptables. | Resultados están dentro de los rangos aceptables. | Retome la muestra en el próximo intervalo programado.
C0017986 | SHOUGANG | FC-75 | FC-75 TRAN | CAMION | CATERPILLAR | 777F | TRANSMISION | MOBILTRANS HD 30 | 2021-01-14 | 2021-01-25 | 2021-01-27 | 2021-01-28 | 39775 | 625 | No | Yes | No | Precaución |  | 11.2 | 3 | 5 | 1 | 1 | 0 | 0 | 0 | 4 | 0 | 0 | 0 | 0 | 0 |  | 4 | 3 | 2 | 1 | 0 | 3058 | 10 | 888 | 1245 |  |  | 2.6 | - |  |  | No |  | 13 | 23/19/13 | 57753 | 3926 | - | 79 | - |  |  | Resultados están dentro de los rangos aceptables. | Nivel de limpieza en estado de precaución. | Resultados están dentro de los rangos aceptables. | Identifique las causas del origen y corrija el Codigo ISO alto del aceite. Asegúrese de que la contaminación no está siendo introducida a través de los equipos de manejo de aceite. Retome la muestra en el próximo intervalo programado.
C0017987 | SHOUGANG | FC-75 | FC-75 STHI | CAMION | CATERPILLAR | 777F | SISTEMA HIDRAULICO | MOBILTRANS HD 10W | 2021-01-14 | 2021-01-25 | 2021-01-27 | 2021-01-28 | 39775 | 625 | No | Yes | No | Precaución |  | 6.1 | 10 | 7 | 1 | 2 | 0 | 0 | 1 | 1 | 0 | 0 | 0 | 0 | 0 |  | 11 | 3 | 1 | 2 | 0 | 2927 | 14 | 875 | 1223 |  |  | 1.2 | - |  |  | No |  | 14 | 21/18/14 | 13200 | 2245 | - | 147 | - |  |  | Resultados están dentro de los rangos aceptables. | Nivel de limpieza en estado de precaución. | Resultados están dentro de los rangos aceptables. | Identifique las causas del origen y corrija el Codigo ISO alto del aceite. Asegúrese de que la contaminación no está siendo introducida a través de los equipos de manejo de aceite. Retome la muestra en el próximo intervalo programado.
C0017988 | SHOUGANG | FC-75 | FC-75 STDI | CAMION | CATERPILLAR | 777F | SISTEMA DIRECCION | MOBILTRANS HD 10W | 2021-01-14 | 2021-01-25 | 2021-01-27 | 2021-01-28 | 39775 | 625 | No | Yes | No | Precaución |  | 6 | 0 | 7 | 0 | 2 | 0 | 1 | 0 | 0 | 0 | 0 | 0 | 0 | 0 |  | 9 | 5 | 2 | 1 | 0 | 3163 | 13 | 912 | 1282 |  |  | 0.4 | - |  |  | No |  | 12 | 20/18/14 | 7756 | 1304 | - | 144 | - |  |  | Resultados están dentro de los rangos aceptables. | Niveles de Sodio en el límite de precuación. | Resultados están dentro de los rangos aceptables. | Localice la fuente de Sodio. Tome acciones correctivas. Retome la muestra para confirmar condición.
C0017989 | SHOUGANG | FC-75 | FC-75 BM RH | CAMION | CATERPILLAR | 777F | BOCAMAZA RH | MOBILTRANS HD 60 | 2021-01-14 | 2021-01-25 | 2021-01-27 | 2021-01-28 | 39775 | 625 | Yes |  | No | Crítico |  | 25.1 | 0 | 69 | 0 | 2 | 0 | 1 | 0 | 0 | 1 | 0 | 0 | 0 | 0 |  | 13 | 1 | 2 | 4 | 0 | 2947 | 11 | 867 | 1220 |  |  | 0.3 | - |  |  | No |  | 34 | 25/23/16 | 225135 | 41281 | - | 552 | - |  |  | Resultados están dentro de los rangos aceptables. | Nivel de limpieza en estado de Crítico. | Elevado desgaste de Hierro. | Identifique las causas del origen y corrija el Codigo ISO alto del aceite. Asegúrese de que la contaminación no está siendo introducida a través de los equipos de manejo de aceite. Determine la fuente del metal de desgaste excesivo y tome acciones correctivas. Retomar la muestra para monitorear condición.
C0017990 | SHOUGANG | FC-75 | FC-75 BM LH | CAMION | CATERPILLAR | 777F | BOCAMAZA LH | MOBILTRANS HD 60 | 2021-01-14 | 2021-01-25 | 2021-01-27 | 2021-01-28 | 39775 | 625 | Yes |  | No | Crítico |  | 15 | 2 | 40 | 0 | 4 | 0 | 0 | 3 | 42 | 1 | 0 | 0 | 0 | 0 |  | 12 | 3 | 1 | 68 | 0 | 1213 | 6 | 483 | 438 |  |  | 13.3 | - |  |  | No |  | 20 | 25/22/16 | 265508 | 27325 | - | 323 | - |  |  | Baja viscosidad por posible contaminación con un lubricante de menor viscosidad. | Nivel de limpieza en estado de Crítico. | Desgaste de Hierro y Aluminio en el límite de precaución. | Localice y corrija la causa de baja viscosidad del aceite. Una baja viscosidad puede reducir la protección por lubricación. Identifique las causas del origen y corrija el Codigo ISO alto del aceite. Asegúrese de que la contaminación no está siendo introducida a través de los equipos de manejo de aceite. Determine la fuente de los metales de desgaste y tome acciones correctivas. Retomar la muestra para monitorear condición.
C0017991 | SHOUGANG | FC-75 | FC-75 DIFE POS | CAMION | CATERPILLAR | 777F | DIFERENCIAL POSTERIOR | MOBILUBE XFD 60 | 2021-01-14 | 2021-01-25 | 2021-01-27 | 2021-01-28 | 39775 | 527 | No |  | No | Crítico |  | 25.3 | 2 | 23 | 0 | 0 | 1 | 0 | 0 | 0 | 0 | 0 | 0 | 0 | 0 |  | 6 | 3 | 1 | 96 | 0 | 290 | 3 | 267 | 4 |  |  | 0.2 | - |  |  | No |  | 28 | 25/23/17 | 293734 | 64042 | - | 1186 | - |  |  | Resultados están dentro de los rangos aceptables. | Nivel de limpieza en estado de Crítico. | Resultados están dentro de los rangos aceptables. | Identifique las causas del origen y corrija el Codigo ISO alto del aceite. Asegúrese de que la contaminación no está siendo introducida a través de los equipos de manejo de aceite. Retome la muestra en el próximo intervalo programado.
C0017992 | SHOUGANG | FC-75 | FC-75 MF RH | CAMION | CATERPILLAR | 777F | MANDO FINAL RH | MOBILUBE XFD 60 | 2021-01-14 | 2021-01-25 | 2021-01-27 | 2021-01-28 | 39775 | 527 | No |  | No | Crítico |  | 25.2 | 2 | 23 | 0 | 1 | 1 | 0 | 0 | 0 | 0 | 0 | 0 | 0 | 0 |  | 6 | 3 | 1 | 98 | 0 | 268 | 3 | 264 | 3 |  |  | 0.2 | - |  |  | No |  | 26 | 25/23/18 | 274617 | 66051 | - | 1336 | - |  |  | Resultados están dentro de los rangos aceptables. | Nivel de limpieza en estado de Crítico. | Resultados están dentro de los rangos aceptables. | Identifique las causas del origen y corrija el Codigo ISO alto del aceite. Asegúrese de que la contaminación no está siendo introducida a través de los equipos de manejo de aceite. Retome la muestra en el próximo intervalo programado.
C0017993 | SHOUGANG | FC-75 | FC-75 MF LH | CAMION | CATERPILLAR | 777F | MANDO FINAL LH | MOBILUBE XFD 60 | 2021-01-14 | 2021-01-25 | 2021-01-27 | 2021-01-28 | 39775 | 527 | No |  | No | Crítico |  | 25.3 | 2 | 24 | 0 | 0 | 1 | 0 | 0 | 0 | 0 | 0 | 0 | 0 | 1 |  | 6 | 2 | 1 | 97 | 0 | 268 | 3 | 269 | 4 |  |  | 0.2 | - |  |  | No |  | 22 | 25/23/17 | 277593 | 62981 | - | 1253 | - |  |  | Resultados están dentro de los rangos aceptables. | Nivel de limpieza en estado de Crítico. | Resultados están dentro de los rangos aceptables. | Identifique las causas del origen y corrija el Codigo ISO alto del aceite. Asegúrese de que la contaminación no está siendo introducida a través de los equipos de manejo de aceite. Retome la muestra en el próximo intervalo programado.
C0017994 | SHOUGANG | EP-15 | EP-15 MOT | PERFORADORA DE ORUGAS | DRILLTECH | D75KS | MOTOR | MOBIL DELVAC MX 15W-40 | 2021-01-15 | 2021-01-25 | 2021-01-27 | 2021-01-28 | 63469 | 122 | No | No | No | Precaución | 14.4 | 13.5 | 1 | 13 | 0 | 1 | 0 | 0 | 50 | 0 | 0 | 0 | 0 | 0 | 0 |  | 5 | 0 | 1 | 1 | 0 | 1527 | 1168 | 1000 | 1380 |  | 8.1 | 6.3 | 8.2 | 0 | 0.4 | No |  | 16 | - | - | - | - | - | - |  |  | Baja viscosidad por posible contaminación con un lubricante de menor viscosidad. | Resultados están dentro de los rangos aceptables. | Resultados están dentro de los rangos aceptables. | Localice y corrija la causa de baja viscosidad del aceite. Una baja viscosidad puede reducir la protección por lubricación. Retome la muestra en el próximo intervalo.
C0017995 | SHOUGANG | EP-15 | EP-15 CJRO | PERFORADORA DE ORUGAS | DRILLTECH | D75KS | CABEZAL DE ROTACION | MOBILUBE HD 80W-90 | 2021-01-15 | 2021-01-25 | 2021-01-27 | 2021-01-28 | 63469 | 121 | Yes |  | No | Precaución |  | 13 | 0 | 4 | 0 | 1 | 0 | 0 | 0 | 0 | 0 | 0 | 0 | 0 | 0 |  | 5 | 0 | 0 | 1 | 0 | 33 | 3 | 436 | 100 |  |  | 0 | - |  |  | No |  | 12 | 23/21/16 | 60364 | 10362 | - | 325 | - |  |  | Baja viscosidad por posible contaminación con un lubricante de menor viscosidad. | Nivel de limpieza en estado de precaución. | Resultados están dentro de los rangos aceptables. | Localice y corrija la causa de baja viscosidad del aceite. Una baja viscosidad puede reducir la protección por lubricación. Identifique las causas del origen y corrija el Codigo ISO alto del aceite. Asegúrese de que la contaminación no está siendo introducida a través de los equipos de manejo de aceite. Retome la muestra en el próximo intervalo programado.
C0017996 | SHOUGANG | EP-15 | EP-15 MDBS PRIN | PERFORADORA DE ORUGAS | DRILLTECH | D75KS | MANDO DE BOMBAS PRINCIPAL | MOBILUBE HD 80W-90 | 2021-01-15 | 2021-01-25 | 2021-01-27 | 2021-01-28 | 63469 | 122 | Yes |  | No | Crítico |  |  | 1 | 61 | 0 | 6 | 0 | 0 | 0 | 0 | 0 | 0 | 0 | 0 | 0 |  | 21 | 1 | 2 | 0 | 0 | 33 | 5 | 415 | 137 |  |  | 0.4 | - |  |  | Si |  | 56 | - | - | - | - | - | - |  |  | Presencia de agua. | Esta muestra contiene agua y por ello no es posible analizar ciertas pruebas. Por favor asegúrese que el agua visible no este contenida al momento de tomar la muestra. | Resultados están dentro de los rangos aceptables. | Tome acciones correctivas. Retome la muestra para confirmar condición.
C0017997 | SHOUGANG | EP-15 | EP-15 MDBS AXI | PERFORADORA DE ORUGAS | DRILLTECH | D75KS | MANDO DE BOMBAS AUXILIAR | MOBILUBE HD 80W-90 | 2021-01-15 | 2021-01-25 | 2021-01-27 | 2021-01-28 | 63469 | 122 | Yes |  | No | Crítico |  | 14.1 | 0 | 74 | 0 | 10 | 0 | 1 | 0 | 0 | 1 | 0 | 0 | 0 | 0 |  | 38 | 2 | 4 | 1 | 0 | 67 | 6 | 459 | 48 |  |  | 0.6 | - |  |  | No |  | 56 | 26/24/15 | 372314 | 80985 | - | 212 | - |  |  | Resultados están dentro de los rangos aceptables. | Nivel de limpieza en estado de Crítico. Nivel de Silicio en el límite de precaución. | Presencia de aluminio mayor que el esperado puede representar contaminación con polvo (silicio abrasivo). | El incremento en silicio y aluminio podría potencialmente indicar una contaminación con polvo/tierra como la causa raíz del problema. Identifique las causas del origen y corrija el Codigo ISO alto del aceite. Asegúrese de que la contaminación no está siendo introducida a través de los equipos de manejo de aceite. Retome la muestra en el próximo intervalo programado.
C0017998 | SHOUGANG | FC-107 | FC-107 MOT | CAMION | KOMATSU | HD1500 | MOTOR | CHEVRON 400 MGX 15W40 | 2021-01-15 | 2021-01-25 | 2021-01-27 | 2021-01-28 | 19531 | 303 | No | No | No | Normal | 14.6 | 15.1 | 0 | 15 | 0 | 2 | 0 | 0 | 0 | 0 | 0 | 0 | 0 | 0 | 0 |  | 6 | 3 | 1 | 103 | 0 | 2338 | 16 | 846 | 1159 |  | 6.9 | 6.1 | 6.1 | 0 | 0.6 | No |  | 4 | - | - | - | - | - | - |  |  | Resultados están dentro de los rangos aceptables. | Resultados están dentro de los rangos aceptables. | Resultados están dentro de los rangos aceptables. | Retome la muestra en el próximo intervalo programado.
C0017999 | SHOUGANG | FC-107 | FC-107 DIFE POS | CAMION | KOMATSU | HD1500 | DIFERENCIAL POSTERIOR | MOBILTRANS HD 50 | 2021-01-15 | 2021-01-25 | 2021-01-27 | 2021-01-28 | 19531 | 303 | No |  | No | Precaución |  | 18.1 | 0 | 6 | 0 | 1 | 0 | 0 | 0 | 0 | 0 | 0 | 0 | 0 | 0 |  | 6 | 1 | 1 | 1 | 0 | 3076 | 14 | 891 | 1255 |  |  | 0 | - |  |  | No |  | 14 | 23/21/16 | 68345 | 10413 | - | 371 | - |  |  | Resultados están dentro de los rangos aceptables. | Nivel de limpieza en estado de precaución. | Resultados están dentro de los rangos aceptables. | Identifique las causas del origen y corrija el Codigo ISO alto del aceite. Asegúrese de que la contaminación no está siendo introducida a través de los equipos de manejo de aceite. Retome la muestra en el próximo intervalo programado.
C0018000 | SHOUGANG | FC-107 | FC-107 MF LH | CAMION | KOMATSU | HD1500 | MANDO FINAL LH | MOBILTRANS HD 50 | 2021-01-15 | 2021-01-25 | 2021-01-27 | 2021-01-28 | 19531 | 303 | No |  | No | Precaución |  | 18 | 0 | 6 | 0 | 1 | 0 | 0 | 0 | 0 | 0 | 0 | 0 | 0 | 0 |  | 6 | 0 | 2 | 2 | 0 | 2834 | 14 | 892 | 1227 |  |  | 0 | - |  |  | No |  | 10 | 23/21/16 | 67508 | 10906 | - | 410 | - |  |  | Resultados están dentro de los rangos aceptables. | Nivel de limpieza en estado de precaución. | Resultados están dentro de los rangos aceptables. | Identifique las causas del origen y corrija el Codigo ISO alto del aceite. Asegúrese de que la contaminación no está siendo introducida a través de los equipos de manejo de aceite. Retome la muestra en el próximo intervalo programado.
C0018001 | SHOUGANG | FC-107 | FC-107 MF RH | CAMION | KOMATSU | HD1500 | MANDO FINAL RH | MOBILTRANS HD 50 | 2021-01-15 | 2021-01-25 | 2021-01-27 | 2021-01-28 | 19531 | 303 | No |  | No | Precaución |  | 18.1 | 0 | 6 | 0 | 1 | 0 | 0 | 0 | 0 | 0 | 0 | 0 | 0 | 0 |  | 6 | 1 | 2 | 3 | 0 | 2832 | 14 | 890 | 1223 |  |  | 0 | - |  |  | No |  | 16 | 23/21/16 | 68724 | 11105 | - | 427 | - |  |  | Resultados están dentro de los rangos aceptables. | Nivel de limpieza en estado de precaución. | Resultados están dentro de los rangos aceptables. | Identifique las causas del origen y corrija el Codigo ISO alto del aceite. Asegúrese de que la contaminación no está siendo introducida a través de los equipos de manejo de aceite. Retome la muestra en el próximo intervalo programado.
C0018002 | SHOUGANG | FC-105 | FC-105 MOT | CAMION | CATERPILLAR | 785D | MOTOR | CHEVRON 400 MGX 15W40 | 2021-01-15 | 2021-01-25 | 2021-01-27 | 2021-01-28 | 25988 | 268 | No | No | No | Normal | 14.6 | 14.6 | 1 | 5 | 0 | 2 | 0 | 0 | 0 | 0 | 0 | 0 | 0 | 0 | 0 |  | 3 | 2 | 2 | 115 | 0 | 2258 | 12 | 819 | 1111 |  | 7 | 6.9 | 6.4 | 0.8 | 0.2 | No |  | 14 | - | - | - | - | - | - |  |  | Resultados están dentro de los rangos aceptables. | Resultados están dentro de los rangos aceptables. | Resultados están dentro de los rangos aceptables. | Retome la muestra en el próximo intervalo programado.
C0018003 | SHOUGANG | FC-71 | FC-71 MOT | CAMION | CATERPILLAR | 777F | MOTOR | MOBIL DELVAC 1 5W-40 | 2021-01-16 | 2021-01-25 | 2021-01-27 | 2021-01-28 | 39372 | 552 | Yes | Yes | No | Crítico | 14.8 | 15 | 2 | 15 | 3 | 3 | 0 | 1 | 1 | 0 | 0 | 0 | 0 | 0 | 0 |  | 12 | 0 | 4 | 38 | 0 | 2319 | 484 | 997 | 1365 |  | 8.8 | 11.2 | 11.3 | 5.6 | 0.3 | No |  | 12 | - | - | - | - | - | - |  |  | Alta oxidación por posible degradación del aceite a altas temperaturas. | Contaminación de Silicio en estado crítico. Altos niveles de silicio abrasivo (polvo) causarán alto desgaste. Niveles de Potasio en el límite de precuación. | Desgaste de Aluminio y Plomo en el límite de precaución. | Localice la fuente de Potasio. El incremento en silicio y aluminio podría potencialmente indicar una contaminación con polvo/tierra como la causa raíz del problema. Revisar el sistema de enfriamiento (termostatos, radiador, bomba de agua, mangueras, etc.). Determine la fuente de los metales de desgaste y tome acciones correctivas. Retomar la muestra para monitorear condición.
C0018004 | SHOUGANG | FC-71 | FC-71 TRAN | CAMION | CATERPILLAR | 777F | TRANSMISION | MOBILTRANS HD 30 | 2021-01-16 | 2021-01-25 | 2021-01-27 | 2021-01-28 | 39372 | 552 | No | Yes | No | Precaución |  | 10.6 | 1 | 6 | 1 | 1 | 0 | 0 | 0 | 0 | 0 | 0 | 0 | 0 | 0 |  | 6 | 2 | 1 | 3 | 0 | 2805 | 10 | 897 | 1223 |  |  | 1.1 | - |  |  | No |  | 13 | 22/19/15 | 25268 | 3720 | - | 161 | - |  |  | Resultados están dentro de los rangos aceptables. | Nivel de limpieza en estado de precaución. | Resultados están dentro de los rangos aceptables. | Identifique las causas del origen y corrija el Codigo ISO alto del aceite. Asegúrese de que la contaminación no está siendo introducida a través de los equipos de manejo de aceite. Retome la muestra en el próximo intervalo programado.
C0018005 | SHOUGANG | FC-71 | FC-71 STHI | CAMION | CATERPILLAR | 777F | SISTEMA HIDRAULICO | MOBILTRANS HD 10W | 2021-01-16 | 2021-01-25 | 2021-01-27 | 2021-01-28 | 39372 | 1634 | No | Yes | No | Crítico |  | 6.6 | 3 | 10 | 1 | 3 | 0 | 1 | 0 | 4 | 0 | 0 | 0 | 0 | 0 |  | 14 | 2 | 1 | 7 | 0 | 2781 | 14 | 904 | 1212 |  |  | 3.8 | - |  |  | No |  | 18 | 22/20/15 | 26765 | 5651 | - | 249 | - |  |  | Alta viscosidad por posible contaminación con un lubricante de mayor viscosidad. | Nivel de limpieza en estado de Crítico. | Resultados están dentro de los rangos aceptables. | Localice y corrija la causa de la alta viscosidad del aceite. Viscosidad mayor que la esperada puede restringir el flujo de aceite causando falta de aceite y desgaste. Identifique las causas del origen y corrija el Codigo ISO alto del aceite. Asegúrese de que la contaminación no está siendo introducida a través de los equipos de manejo de aceite. Retome la muestra en el próximo intervalo programado.
C0018006 | SHOUGANG | FC-71 | FC-71 STDI | CAMION | CATERPILLAR | 777F | SISTEMA DIRECCION | MOBILTRANS HD 10W | 2021-01-16 | 2021-01-25 | 2021-01-27 | 2021-01-28 | 39372 | 1634 | No | Yes | No | Crítico |  | 6 | 1 | 18 | 4 | 8 | 0 | 1 | 0 | 2 | 0 | 0 | 0 | 0 | 0 |  | 24 | 7 | 4 | 3 | 0 | 2772 | 22 | 876 | 1205 |  |  | 2.7 | - |  |  | No |  | 14 | 20/18/15 | 6715 | 1468 | - | 163 | - |  |  | Resultados están dentro de los rangos aceptables. | Niveles de Sodio y Potasio mayores que los esperados. Contaminación de Silicio en estado crítico. Altos niveles de silicio abrasivo (polvo) causarán alto desgaste. | Elevado desgaste de Hierro, Aluminio y Plomo. | Localice la fuente de Sodio y Potasio. El incremento en silicio y aluminio podría potencialmente indicar una contaminación con polvo/tierra como la causa raíz del problema. Determine la fuente de los metales de desgaste excesivo y tome acciones correctivas. Retomar la muestra para monitorear condición.
C0018007 | SHOUGANG | FC-71 | FC-71 BM LH | CAMION | CATERPILLAR | 777F | BOCAMAZA LH | MOBILUBE XFD 60 | 2021-01-16 | 2021-01-25 | 2021-01-27 | 2021-01-28 | 39372 | 552 | Yes |  | No | Crítico |  | 21.8 | 0 | 13 | 0 | 2 | 0 | 0 | 1 | 7 | 0 | 0 | 0 | 0 | 0 |  | 9 | 0 | 2 | 3 | 0 | 2824 | 11 | 899 | 1231 |  |  | 0.1 | - |  |  | No |  | 26 | 23/20/16 | 57256 | 6805 | - | 322 | - |  |  | Baja viscosidad por posible contaminación con un lubricante de menor viscosidad. | Nivel de limpieza en estado de precaución. | Resultados están dentro de los rangos aceptables. | Localice y corrija la causa de baja viscosidad del aceite. Una baja viscosidad puede reducir la protección por lubricación. Identifique las causas del origen y corrija el Codigo ISO alto del aceite. Asegúrese de que la contaminación no está siendo introducida a través de los equipos de manejo de aceite. Retome la muestra en el próximo intervalo programado.
C0018008 | SHOUGANG | FC-71 | FC-71 BM RH | CAMION | CATERPILLAR | 777F | BOCAMAZA RH | MOBILUBE XFD 60 | 2021-01-16 | 2021-01-25 | 2021-01-27 | 2021-01-28 | 39372 | 552 | Yes |  | No | Crítico |  | 22.8 | 0 | 10 | 0 | 1 | 0 | 0 | 0 | 0 | 0 | 0 | 0 | 0 | 0 |  | 9 | 0 | 2 | 3 | 0 | 2865 | 11 | 905 | 1241 |  |  | 0.5 | - |  |  | No |  | 14 | 21/19/15 | 15680 | 2639 | - | 217 | - |  |  | Baja viscosidad por posible contaminación con un lubricante de menor viscosidad. | Nivel de limpieza en estado de precaución. | Resultados están dentro de los rangos aceptables. | Localice y corrija la causa de baja viscosidad del aceite. Una baja viscosidad puede reducir la protección por lubricación. Identifique las causas del origen y corrija el Codigo ISO alto del aceite. Asegúrese de que la contaminación no está siendo introducida a través de los equipos de manejo de aceite. Retome la muestra en el próximo intervalo programado.
C0018009 | SHOUGANG | FC-71 | FC-71 DIFE POS | CAMION | CATERPILLAR | 777F | DIFERENCIAL POSTERIOR | MOBILUBE XFD 60 | 2021-01-16 | 2021-01-25 | 2021-01-27 | 2021-01-28 | 39372 | 1634 | No |  | No | Crítico |  | 24.9 | 1 | 40 | 0 | 0 | 0 | 0 | 0 | 0 | 0 | 0 | 0 | 0 | 0 |  | 3 | 2 | 1 | 100 | 0 | 255 | 4 | 266 | 6 |  |  | 0.8 | - |  |  | No |  | 34 | 25/23/16 | 283152 | 55357 | - | 612 | - |  |  | Resultados están dentro de los rangos aceptables. | Nivel de limpieza en estado de Crítico. | Resultados están dentro de los rangos aceptables. | Identifique las causas del origen y corrija el Codigo ISO alto del aceite. Asegúrese de que la contaminación no está siendo introducida a través de los equipos de manejo de aceite. Retome la muestra en el próximo intervalo programado.
C0018010 | SHOUGANG | FC-71 | FC-71 MF LH | CAMION | CATERPILLAR | 777F | MANDO FINAL LH | MOBILUBE XFD 60 | 2021-01-16 | 2021-01-25 | 2021-01-27 | 2021-01-28 | 39372 | 1634 | No |  | No | Crítico |  | 25.3 | 2 | 42 | 0 | 0 | 0 | 0 | 0 | 0 | 0 | 0 | 0 | 0 | 0 |  | 4 | 4 | 0 | 100 | 0 | 255 | 4 | 267 | 7 |  |  | 0.7 | - |  |  | No |  | 36 | 25/23/16 | 273647 | 57325 | - | 628 | - |  |  | Resultados están dentro de los rangos aceptables. | Nivel de limpieza en estado de Crítico. | Resultados están dentro de los rangos aceptables. | Identifique las causas del origen y corrija el Codigo ISO alto del aceite. Asegúrese de que la contaminación no está siendo introducida a través de los equipos de manejo de aceite. Retome la muestra en el próximo intervalo programado.
C0018011 | SHOUGANG | FC-71 | FC-71 MF RH | CAMION | CATERPILLAR | 777F | MANDO FINAL RH | MOBILUBE XFD 60 | 2021-01-16 | 2021-01-25 | 2021-01-27 | 2021-01-28 | 39372 | 1634 | No |  | No | Crítico |  | 25.2 | 1 | 41 | 0 | 0 | 0 | 0 | 0 | 0 | 0 | 0 | 0 | 0 | 0 |  | 4 | 4 | 1 | 99 | 0 | 255 | 3 | 264 | 8 |  |  | 0.8 | - |  |  | No |  | 25 | 25/23/16 | 283863 | 51346 | - | 566 | - |  |  | Resultados están dentro de los rangos aceptables. | Nivel de limpieza en estado de Crítico. | Resultados están dentro de los rangos aceptables. | Identifique las causas del origen y corrija el Codigo ISO alto del aceite. Asegúrese de que la contaminación no está siendo introducida a través de los equipos de manejo de aceite. Retome la muestra en el próximo intervalo programado.
C0018012 | SHOUGANG | FC-58 | FC-58 MOT | CAMION | KOMATSU | HD1500 | MOTOR | CHEVRON 400 MGX 15W40 | 2021-01-16 | 2021-01-25 | 2021-01-27 | 2021-01-28 | 49070 | 306 | No | No | No | Normal | 14.6 | 15.2 | 3 | 13 | 1 | 2 | 0 | 0 | 0 | 0 | 0 | 0 | 0 | 0 | 0 |  | 4 | 2 | 2 | 101 | 0 | 2046 | 17 | 800 | 1073 |  | 6.2 | 6.3 | 6.7 | 0 | 0.9 | No |  | 8 | - | - | - | - | - | - |  |  | Resultados están dentro de los rangos aceptables. | Resultados están dentro de los rangos aceptables. | Resultados están dentro de los rangos aceptables. | Retome la muestra en el próximo intervalo programado.
C0018013 | SHOUGANG | FC-58 | FC-58 STHI | CAMION | KOMATSU | HD1500 | SISTEMA HIDRAULICO | MOBILTRANS HD 30 | 2021-01-16 | 2021-01-25 | 2021-01-27 | 2021-01-28 | 49070 | 867 | No | No | No | Crítico |  | 11.1 | 6 | 12 | 7 | 3 | 0 | 1 | 0 | 1 | 0 | 0 | 0 | 0 | 0 |  | 10 | 2 | 2 | 3 | 0 | 2808 | 15 | 894 | 1216 |  |  | 1.6 | - |  |  | No |  | 16 | 21/18/14 | 13958 | 1362 | - | 131 | - |  |  | Resultados están dentro de los rangos aceptables. | Nivel de limpieza en estado de precaución. Niveles de Potasio en el límite de precuación. | Elevado desgaste de Plomo. | Localice la fuente de Potasio. Identifique las causas del origen y corrija el Codigo ISO alto del aceite. Asegúrese de que la contaminación no está siendo introducida a través de los equipos de manejo de aceite. Determine la fuente del metal de desgaste excesivo y tome acciones correctivas. Retomar la muestra para monitorear condición.
C0018014 | SHOUGANG | C-45 | C-45 MOT | CARGADOR FRONTAL | CATERPILLAR | 994F | MOTOR | MOBIL DELVAC 1 5W-40 | 2021-01-17 | 2021-01-25 | 2021-01-27 | 2021-01-28 | 46666 | 209 | No | No | No | Crítico | 14.8 | 15.6 | 1 | 9 | 0 | 3 | 0 | 0 | 0 | 0 | 0 | 0 | 0 | 0 | 0 |  | 8 | 0 | 3 | 59 | 0 | 2324 | 486 | 1000 | 1353 |  | 9.6 | 8.3 | 8.4 | 5.8 | 0.1 | No |  | 48 | - | - | - | - | - | - |  |  | Alta oxidación por posible degradación del aceite a altas temperaturas. Alta viscosidad podría ser consecuencia de la elevación de la oxidación por degradación del aceite a altas temperaturas. | Contaminación de Silicio en estado crítico. Altos niveles de silicio abrasivo (polvo) causarán alto desgaste. | Resultados están dentro de los rangos aceptables. | Localice la fuente de silicio. Revisar el sistema de enfriamiento (termostatos, radiador, bomba de agua, mangueras, etc.). Localice y corrija la causa de la alta viscosidad del aceite. Viscosidad mayor que la esperada puede restringir el flujo de aceite causando falta de aceite y desgaste. Retome la muestra en el próximo intervalo programado.
C0018015 | SHOUGANG | FC-104 | FC-104 MOT | CAMION | CATERPILLAR | 785D | MOTOR | MOBIL DELVAC 1 5W-40 | 2021-01-17 | 2021-01-25 | 2021-01-27 | 2021-01-28 | 32081 | 403 | Yes | Yes | No | Precaución | 14.8 | 13.8 | 12 | 13 | 1 | 2 | 2 | 0 | 2 | 0 | 1 | 0 | 0 | 0 | 0 |  | 7 | 0 | 3 | 57 | 0 | 2393 | 461 | 967 | 1334 |  | 9 | 5 | 5 | 0 | 0.2 | No |  | 18 | - | - | - | - | - | - |  |  | Resultados están dentro de los rangos aceptables. | Resultados están dentro de los rangos aceptables. | Desgaste de Cobre en el límite de precaución. | Identifique y evalúe los componentes a base de este elemento. Determine la fuente del metal de desgaste y tome acciones correctivas. Retomar la muestra para monitorear condición.
C0018016 | SHOUGANG | FC-104 | FC-104 TRAN | CAMION | CATERPILLAR | 785D | TRANSMISION | MOBILTRANS HD 30 | 2021-01-17 | 2021-01-25 | 2021-01-27 | 2021-01-28 | 32081 | 1084 | Yes | Yes | No | Normal |  | 11 | 4 | 4 | 0 | 1 | 0 | 0 | 0 | 0 | 0 | 0 | 0 | 0 | 0 |  | 4 | 5 | 2 | 1 | 0 | 3007 | 10 | 887 | 1244 |  |  | 0.7 | - |  |  | No |  | 8 | 20/17/13 | 7778 | 1254 | - | 61 | - |  |  | Resultados están dentro de los rangos aceptables. | Resultados están dentro de los rangos aceptables. | Resultados están dentro de los rangos aceptables. | Retome la muestra en el próximo intervalo programado.
C0018017 | SHOUGANG | FC-104 | FC-104 STHI | CAMION | CATERPILLAR | 785D | SISTEMA HIDRAULICO | MOBILTRANS HD 10W | 2021-01-17 | 2021-01-25 | 2021-01-27 | 2021-01-28 | 32081 | 1599 | Yes | Yes | No | Crítico |  | 6.1 | 2 | 6 | 0 | 2 | 0 | 0 | 0 | 2 | 0 | 0 | 0 | 0 | 0 |  | 15 | 6 | 1 | 9 | 0 | 3052 | 15 | 899 | 1256 |  |  | 1 | - |  |  | No |  | 12 | 21/18/14 | 17848 | 1979 | - | 92 | - |  |  | Resultados están dentro de los rangos aceptables. | Nivel de limpieza en estado de precaución. Niveles de Sodio mayores que los esperados. | Resultados están dentro de los rangos aceptables. | Localice la fuente de Sodio. Identifique las causas del origen y corrija el Codigo ISO alto del aceite. Asegúrese de que la contaminación no está siendo introducida a través de los equipos de manejo de aceite. Retome la muestra en el próximo intervalo programado.
C0018018 | SHOUGANG | FC-104 | FC-104 STDI | CAMION | CATERPILLAR | 785D | SISTEMA DIRECCION | MOBILTRANS HD 10W | 2021-01-17 | 2021-01-25 | 2021-01-27 | 2021-01-28 | 32081 | 2154 | Yes | Yes | No | Crítico |  | 5.9 | 3 | 10 | 12 | 5 | 0 | 0 | 0 | 1 | 0 | 0 | 0 | 0 | 0 |  | 16 | 5 | 2 | 2 | 0 | 2910 | 21 | 912 | 1244 |  |  | 1.6 | - |  |  | No |  | 13 | 21/17/14 | 10187 | 1131 | - | 134 | - |  |  | Resultados están dentro de los rangos aceptables. | Nivel de limpieza en estado de precaución. Contaminación de Silicio en estado crítico. Altos niveles de silicio abrasivo (polvo) causarán alto desgaste. Niveles de Sodio en el límite de precuación. | Resultados están dentro de los rangos aceptables. | Localice la fuente de Sodio y Silicio. Identifique las causas del origen y corrija el Codigo ISO alto del aceite. Asegúrese de que la contaminación no está siendo introducida a través de los equipos de manejo de aceite. Retome la muestra en el próximo intervalo programado.
C0018019 | SHOUGANG | FC-104 | FC-104 BM RH | CAMION | CATERPILLAR | 785D | BOCAMAZA RH | MOBILUBE XFD 60 | 2021-01-17 | 2021-01-25 | 2021-01-27 | 2021-01-28 | 32081 | 1084 | Yes |  | No | Precaución |  | 24.5 | 0 | 11 | 0 | 0 | 0 | 0 | 0 | 0 | 0 | 0 | 0 | 0 | 0 |  | 6 | 3 | 1 | 97 | 0 | 294 | 9 | 273 | 21 |  |  | 0.2 | - |  |  | No |  | 10 | 23/20/15 | 55633 | 6108 | - | 239 | - |  |  | Resultados están dentro de los rangos aceptables. | Nivel de limpieza en estado de precaución. | Resultados están dentro de los rangos aceptables. | Identifique las causas del origen y corrija el Codigo ISO alto del aceite. Asegúrese de que la contaminación no está siendo introducida a través de los equipos de manejo de aceite. Retome la muestra en el próximo intervalo programado.
C0018020 | SHOUGANG | FC-104 | FC-104 BM LH | CAMION | CATERPILLAR | 785D | BOCAMAZA LH | MOBILUBE XFD 60 | 2021-01-17 | 2021-01-25 | 2021-01-27 | 2021-01-28 | 32081 | 1084 | Yes |  | No | Precaución |  | 24.4 | 0 | 21 | 0 | 0 | 0 | 0 | 0 | 0 | 0 | 0 | 0 | 0 | 0 |  | 7 | 4 | 0 | 96 | 0 | 296 | 3 | 273 | 18 |  |  | 0.2 | - |  |  | No |  | 16 | 23/20/15 | 76280 | 5661 | - | 265 | - |  |  | Resultados están dentro de los rangos aceptables. | Nivel de limpieza en estado de precaución. | Resultados están dentro de los rangos aceptables. | Identifique las causas del origen y corrija el Codigo ISO alto del aceite. Asegúrese de que la contaminación no está siendo introducida a través de los equipos de manejo de aceite. Retome la muestra en el próximo intervalo programado.
C0018021 | SHOUGANG | FC-104 | FC-104 DIFE POS | CAMION | CATERPILLAR | 785D | DIFERENCIAL POSTERIOR | MOBILUBE XFD 60 | 2021-01-17 | 2021-01-25 | 2021-01-27 | 2021-01-28 | 32081 | 1298 | Yes | Yes | No | Crítico |  | 25.2 | 4 | 18 | 0 | 0 | 0 | 0 | 0 | 0 | 0 | 0 | 0 | 0 | 0 |  | 5 | 2 | 1 | 95 | 0 | 275 | 3 | 267 | 9 |  |  | 0.5 | - |  |  | No |  | 12 | 25/22/15 | 211644 | 23833 | - | 163 | - |  |  | Resultados están dentro de los rangos aceptables. | Nivel de limpieza en estado de Crítico. | Resultados están dentro de los rangos aceptables. | Identifique las causas del origen y corrija el Codigo ISO alto del aceite. Asegúrese de que la contaminación no está siendo introducida a través de los equipos de manejo de aceite. Retome la muestra en el próximo intervalo programado.
C0018022 | SHOUGANG | FC-104 | FC-104 MF RH | CAMION | CATERPILLAR | 785D | MANDO FINAL RH | MOBILUBE XFD 60 | 2021-01-17 | 2021-01-25 | 2021-01-27 | 2021-01-28 | 32081 | 1298 | Yes |  | No | Crítico |  | 24.8 | 4 | 13 | 0 | 0 | 0 | 0 | 0 | 0 | 0 | 0 | 0 | 0 | 0 |  | 5 | 2 | 1 | 96 | 0 | 276 | 3 | 268 | 8 |  |  | 0.5 | - |  |  | No |  | 15 | 25/21/15 | 170592 | 12174 | - | 170 | - |  |  | Resultados están dentro de los rangos aceptables. | Nivel de limpieza en estado de Crítico. | Resultados están dentro de los rangos aceptables. | Identifique las causas del origen y corrija el Codigo ISO alto del aceite. Asegúrese de que la contaminación no está siendo introducida a través de los equipos de manejo de aceite. Retome la muestra en el próximo intervalo programado.
C0018023 | SHOUGANG | FC-104 | FC-104 MF LH | CAMION | CATERPILLAR | 785D | MANDO FINAL LH | MOBILUBE XFD 60 | 2021-01-17 | 2021-01-25 | 2021-01-27 | 2021-01-28 | 32081 | 1298 | Yes |  | No | Crítico |  | 25.2 | 4 | 15 | 1 | 0 | 0 | 0 | 0 | 0 | 0 | 0 | 0 | 0 | 0 |  | 6 | 5 | 1 | 99 | 0 | 282 | 3 | 279 | 8 |  |  | 0.5 | - |  |  | No |  | 18 | 25/21/15 | 169660 | 13422 | - | 175 | - |  |  | Resultados están dentro de los rangos aceptables. | Nivel de limpieza en estado de Crítico. Niveles de Sodio en el límite de precuación. | Resultados están dentro de los rangos aceptables. | Localice la fuente de Sodio. Identifique las causas del origen y corrija el Codigo ISO alto del aceite. Asegúrese de que la contaminación no está siendo introducida a través de los equipos de manejo de aceite. Retome la muestra en el próximo intervalo programado.
C0018024 | SHOUGANG | FC-109 | FC-109 MOT | CAMION | KOMATSU | HD1500 | MOTOR | CHEVRON 400 MGX 15W40 | 2021-01-17 | 2021-01-25 | 2021-01-27 | 2021-01-28 | 20639 | 437 | Yes | Yes | No | Precaución | 14.6 | 15.2 | 0 | 23 | 1 | 2 | 0 | 1 | 1 | 0 | 0 | 0 | 0 | 0 | 0 |  | 4 | 4 | 2 | 82 | 0 | 2364 | 18 | 835 | 1168 |  | 6.6 | 6.3 | 6.8 | 0 | 0.8 | No |  | 10 | - | - | - | - | - | - |  |  | Resultados están dentro de los rangos aceptables. | Niveles de sodio en el límite de precaución pueden representar fugas de refrigerante hacia el cárter del motor o contaminación por sal del medio ambiente. | Desgaste de Cromo en el límite de precaución. | Localice la fuente de Sodio. Identifique y evalúe los componentes a base de este elemento. Determine la fuente del metal de desgaste y tome acciones correctivas. Retomar la muestra para monitorear condición.
C0018025 | SHOUGANG | FC-109 | FC-109 TRAN | CAMION | KOMATSU | HD1500 | TRANSMISION | MOBILTRANS HD 30 | 2021-01-17 | 2021-01-25 | 2021-01-27 | 2021-01-28 | 20639 | 437 | No | No | No | Normal |  | 11.1 | 7 | 4 | 0 | 1 | 0 | 0 | 0 | 0 | 0 | 0 | 0 | 0 | 0 |  | 6 | 5 | 2 | 1 | 0 | 3095 | 10 | 914 | 1266 |  |  | 0.4 | - |  |  | No |  | 9 | 19/14/12 | 2671 | 159 | - | 25 | - |  |  | Resultados están dentro de los rangos aceptables. | Resultados están dentro de los rangos aceptables. | Resultados están dentro de los rangos aceptables. | Retome la muestra en el próximo intervalo programado.
C0018026 | SHOUGANG | FC-109 | FC-109 STHI | CAMION | KOMATSU | HD1500 | SISTEMA HIDRAULICO | MOBILTRANS HD 30 | 2021-01-17 | 2021-01-25 | 2021-01-27 | 2021-01-28 | 20639 | 1381 | No | No | No | Crítico |  | 10.9 | 3 | 15 | 2 | 4 | 0 | 0 | 0 | 0 | 0 | 0 | 0 | 0 | 0 |  | 13 | 5 | 3 | 1 | 0 | 3034 | 16 | 904 | 1249 |  |  | 0.7 | - |  |  | No |  | 6 | 23/17/12 | 40165 | 1183 | - | 23 | - |  |  | Resultados están dentro de los rangos aceptables. | Nivel de limpieza en estado de Crítico. Niveles de Sodio y Potasio en precaución. | Resultados están dentro de los rangos aceptables. | Localice la fuente de Sodio y Potasio. Identifique las causas del origen y corrija el Codigo ISO alto del aceite. Asegúrese de que la contaminación no está siendo introducida a través de los equipos de manejo de aceite. Retome la muestra en el próximo intervalo programado.
C0018027 | SHOUGANG | FC-109 | FC-109 DIFE POS | CAMION | KOMATSU | HD1500 | DIFERENCIAL POSTERIOR | MOBILTRANS HD 50 | 2021-01-17 | 2021-01-25 | 2021-01-27 | 2021-01-28 | 20639 | 1381 | No |  | No | Crítico |  | 18.1 | 0 | 15 | 0 | 1 | 0 | 0 | 0 | 0 | 0 | 0 | 0 | 0 | 0 |  | 6 | 1 | 2 | 7 | 0 | 2938 | 10 | 874 | 1195 |  |  | 0.7 | - |  |  | No |  | 18 | 25/22/16 | 185465 | 33345 | - | 613 | - |  |  | Resultados están dentro de los rangos aceptables. | Nivel de limpieza en estado de Crítico. | Resultados están dentro de los rangos aceptables. | Identifique las causas del origen y corrija el Codigo ISO alto del aceite. Asegúrese de que la contaminación no está siendo introducida a través de los equipos de manejo de aceite. Retome la muestra en el próximo intervalo programado.
C0018028 | SHOUGANG | FC-109 | FC-109 MF LH | CAMION | KOMATSU | HD1500 | MANDO FINAL LH | MOBILTRANS HD 50 | 2021-01-17 | 2021-01-25 | 2021-01-27 | 2021-01-28 | 20639 | 1381 | No |  | No | Crítico |  | 18.3 | 0 | 15 | 0 | 1 | 0 | 0 | 0 | 0 | 0 | 0 | 0 | 0 | 0 |  | 5 | 2 | 1 | 7 | 0 | 2926 | 10 | 869 | 1187 |  |  | 0.7 | - |  |  | No |  | 24 | 25/22/16 | 192502 | 33380 | - | 630 | - |  |  | Resultados están dentro de los rangos aceptables. | Nivel de limpieza en estado de Crítico. | Resultados están dentro de los rangos aceptables. | Identifique las causas del origen y corrija el Codigo ISO alto del aceite. Asegúrese de que la contaminación no está siendo introducida a través de los equipos de manejo de aceite. Retome la muestra en el próximo intervalo programado.
C0018029 | SHOUGANG | FC-109 | FC-109 MF RH | CAMION | KOMATSU | HD1500 | MANDO FINAL RH | MOBILTRANS HD 50 | 2021-01-17 | 2021-01-25 | 2021-01-27 | 2021-01-28 | 20639 | 1381 | No |  | No | Crítico |  | 18.4 | 0 | 15 | 0 | 1 | 0 | 0 | 0 | 0 | 0 | 0 | 0 | 0 | 0 |  | 5 | 1 | 3 | 7 | 0 | 2883 | 11 | 859 | 1176 |  |  | 0.7 | - |  |  | No |  | 24 | 25/22/17 | 164269 | 32371 | - | 649 | - |  |  | Resultados están dentro de los rangos aceptables. | Nivel de limpieza en estado de Crítico. Niveles de Potasio en el límite de precuación. | Resultados están dentro de los rangos aceptables. | Localice la fuente de Potasio. Identifique las causas del origen y corrija el Codigo ISO alto del aceite. Asegúrese de que la contaminación no está siendo introducida a través de los equipos de manejo de aceite. Retome la muestra en el próximo intervalo programado.
C0018030 | SHOUGANG | FC-127 | FC-127 MOT | CAMION | CATERPILLAR | 785D | MOTOR | MOBIL DELVAC 1 5W-40 | 2021-01-18 | 2021-01-25 | 2021-01-27 | 2021-01-28 | 19138 | 311 | No | No | No | Normal | 14.8 | 14.4 | 2 | 7 | 1 | 1 | 0 | 0 | 0 | 0 | 0 | 0 | 0 | 0 | 0 |  | 6 | 1 | 3 | 56 | 0 | 2463 | 483 | 1002 | 1382 |  | 9.7 | 6.2 | 6.2 | 1.3 | 0.2 | No |  | 13 | - | - | - | - | - | - |  |  | Resultados están dentro de los rangos aceptables. | Resultados están dentro de los rangos aceptables. | Resultados están dentro de los rangos aceptables. | Retome la muestra en el próximo intervalo programado.
C0018031 | SHOUGANG | EP-128-AL | EP-128-AL CJRO | PERFORADORA DE ORUGAS | SANDVIK | DR460 | CABEZAL DE ROTACION | MOBILUBE HD 80W-90 | 2021-01-18 | 2021-01-25 | 2021-01-27 | 2021-01-28 | 9310 | 158 | Yes |  | No | Crítico |  | 13.8 | 1 | 62 | 0 | 1 | 0 | 1 | 20 | 0 | 1 | 0 | 0 | 0 | 0 |  | 5 | 3 | 1 | 4 | 0 | 119 | 2 | 463 | 82 |  |  | 0.5 | - |  |  | No |  | 131 | - | - | - | - | - | - |  |  | Resultados están dentro de los rangos aceptables. | Niveles de Sodio en el límite de precuación. | Elevado desgaste de Hierro. | Localice la fuente de Sodio. Identifique y evalúe los componentes a base de este elemento. Determine la fuente del metal de desgaste excesivo y tome acciones correctivas. Retomar la muestra para monitorear condición.
C0018032 | SHOUGANG | C-56 | C-56 MOT | CARGADOR FRONTAL | CATERPILLAR | 992K | MOTOR | MOBIL DELVAC 1 5W-40 | 2021-01-18 | 2021-01-25 | 2021-01-27 | 2021-01-28 | 32847 | 597 | Yes | Yes | No | Normal | 14.8 | 14.1 | 2 | 12 | 1 | 1 | 0 | 1 | 6 | 0 | 0 | 0 | 0 | 0 | 0 |  | 7 | 1 | 3 | 34 | 0 | 2330 | 532 | 966 | 1366 |  | 8.3 | 7.4 | 7.3 | 3.8 | 0.2 | No |  | 12 | - | - | - | - | - | - |  |  | Resultados están dentro de los rangos aceptables. | Resultados están dentro de los rangos aceptables. | Resultados están dentro de los rangos aceptables. | Retome la muestra en el próximo intervalo programado.
C0018033 | SHOUGANG | C-56 | C-56 TRAN | CARGADOR FRONTAL | CATERPILLAR | 992K | TRANSMISION | MOBILTRANS HD 30 | 2021-01-18 | 2021-01-25 | 2021-01-27 | 2021-01-28 | 32847 | 597 | Yes | Yes | No | Normal |  | 11.2 | 2 | 4 | 0 | 1 | 0 | 0 | 0 | 0 | 0 | 0 | 0 | 0 | 0 |  | 5 | 3 | 1 | 1 | 0 | 3086 | 10 | 908 | 1263 |  |  | 1 | - |  |  | No |  | 17 | 20/17/13 | 6115 | 1209 | - | 60 | - |  |  | Resultados están dentro de los rangos aceptables. | Resultados están dentro de los rangos aceptables. | Resultados están dentro de los rangos aceptables. | Retome la muestra en el próximo intervalo programado.
C0018034 | SHOUGANG | C-56 | C-56 STHI | CARGADOR FRONTAL | CATERPILLAR | 992K | SISTEMA HIDRAULICO | MOBILTRANS HD 10W | 2021-01-18 | 2021-01-25 | 2021-01-27 | 2021-01-28 | 32847 | 713 | No | Yes | No | Crítico |  | 5.9 | 1 | 19 | 0 | 7 | 0 | 1 | 0 | 0 | 0 | 0 | 0 | 0 | 0 |  | 22 | 3 | 3 | 1 | 0 | 3012 | 20 | 877 | 1236 |  |  | 0.6 | - |  |  | No |  | 12 | 21/16/12 | 13779 | 371 | - | 38 | - |  |  | Resultados están dentro de los rangos aceptables. | Nivel de limpieza en estado de precaución. Contaminación de Silicio en estado crítico. Altos niveles de silicio abrasivo (polvo) causarán alto desgaste. | Resultados están dentro de los rangos aceptables. | Localice la fuente de silicio. Identifique las causas del origen y corrija el Codigo ISO alto del aceite. Asegúrese de que la contaminación no está siendo introducida a través de los equipos de manejo de aceite. Retome la muestra en el próximo intervalo programado.
C0018035 | SHOUGANG | C-56 | C-56 STDI | CARGADOR FRONTAL | CATERPILLAR | 992K | SISTEMA DIRECCION | MOBILTRANS HD 10W | 2021-01-18 | 2021-01-25 | 2021-01-27 | 2021-01-28 | 32847 | 713 | No | Yes | No | Crítico |  | 6.1 | 0 | 17 | 0 | 7 | 0 | 1 | 0 | 0 | 0 | 0 | 0 | 0 | 0 |  | 23 | 3 | 3 | 1 | 0 | 3057 | 20 | 889 | 1248 |  |  | 0.4 | - |  |  | No |  | 16 | 22/16/13 | 28304 | 500 | - | 48 | - |  |  | Resultados están dentro de los rangos aceptables. | Nivel de limpieza en estado de precaución. Contaminación de Silicio en estado crítico. Altos niveles de silicio abrasivo (polvo) causarán alto desgaste. Niveles de Sodio en el límite de precuación. | Desgaste de Aluminio en el límite de precaución. | Localice la fuente de Sodio. El incremento en silicio y aluminio podría potencialmente indicar una contaminación con polvo/tierra como la causa raíz del problema. Identifique las causas del origen y corrija el Codigo ISO alto del aceite. Asegúrese de que la contaminación no está siendo introducida a través de los equipos de manejo de aceite. Retome la muestra en el próximo intervalo programado.
C0018036 | SHOUGANG | C-56 | C-56 DIFE DEL | CARGADOR FRONTAL | CATERPILLAR | 992K | DIFERENCIAL DELANTERO | MOBILTRANS HD 50 | 2021-01-18 | 2021-01-25 | 2021-01-27 | 2021-01-28 | 32847 | 597 | No | Yes | No | Crítico |  | 18.5 | 1 | 15 | 0 | 1 | 0 | 0 | 0 | 0 | 0 | 0 | 0 | 0 | 0 |  | 7 | 0 | 1 | 11 | 0 | 2771 | 12 | 818 | 1139 |  |  | 1.3 | - |  |  | No |  | 23 | 25/22/16 | 186489 | 25900 | - | 638 | - |  |  | Resultados están dentro de los rangos aceptables. | Nivel de limpieza en estado de Crítico. | Resultados están dentro de los rangos aceptables. | Identifique las causas del origen y corrija el Codigo ISO alto del aceite. Asegúrese de que la contaminación no está siendo introducida a través de los equipos de manejo de aceite. Retome la muestra en el próximo intervalo programado.
C0018037 | SHOUGANG | C-56 | C-56 MFDEL RH | CARGADOR FRONTAL | CATERPILLAR | 992K | MANDO FINAL DEL. RH | MOBILTRANS HD 50 | 2021-01-18 | 2021-01-25 | 2021-01-27 | 2021-01-28 | 32847 | 597 | No |  | No | Crítico |  | 18.3 | 1 | 15 | 0 | 1 | 0 | 0 | 0 | 0 | 0 | 0 | 0 | 0 | 0 |  | 6 | 3 | 2 | 10 | 0 | 2840 | 13 | 842 | 1161 |  |  | 1.3 | - |  |  | No |  | 17 | 25/22/17 | 195543 | 27243 | - | 686 | - |  |  | Resultados están dentro de los rangos aceptables. | Nivel de limpieza en estado de Crítico. | Resultados están dentro de los rangos aceptables. | Identifique las causas del origen y corrija el Codigo ISO alto del aceite. Asegúrese de que la contaminación no está siendo introducida a través de los equipos de manejo de aceite. Retome la muestra en el próximo intervalo programado.
C0018038 | SHOUGANG | C-56 | C-56 MFDEL LH | CARGADOR FRONTAL | CATERPILLAR | 992K | MANDO FINAL DEL. LH | MOBILTRANS HD 50 | 2021-01-18 | 2021-01-25 | 2021-01-27 | 2021-01-28 | 32847 | 597 | No |  | No | Crítico |  | 18.6 | 1 | 15 | 0 | 1 | 0 | 0 | 0 | 0 | 0 | 0 | 0 | 0 | 1 |  | 6 | 1 | 1 | 12 | 0 | 2805 | 13 | 832 | 1151 |  |  | 1.3 | - |  |  | No |  | 22 | 25/22/16 | 180727 | 25063 | - | 621 | - |  |  | Resultados están dentro de los rangos aceptables. | Nivel de limpieza en estado de Crítico. | Resultados están dentro de los rangos aceptables. | Identifique las causas del origen y corrija el Codigo ISO alto del aceite. Asegúrese de que la contaminación no está siendo introducida a través de los equipos de manejo de aceite. Retome la muestra en el próximo intervalo programado.
C0018039 | SHOUGANG | C-56 | C-56 DIFE POS | CARGADOR FRONTAL | CATERPILLAR | 992K | DIFERENCIAL POSTERIOR | MOBILTRANS HD 50 | 2021-01-18 | 2021-01-25 | 2021-01-27 | 2021-01-28 | 32847 | 597 | No | Yes | No | Crítico |  | 18.4 | 1 | 11 | 1 | 1 | 0 | 0 | 0 | 0 | 0 | 0 | 0 | 0 | 0 |  | 6 | 1 | 2 | 9 | 0 | 2736 | 13 | 847 | 1142 |  |  | 0.9 | - |  |  | No |  | 20 | 25/23/18 | 227699 | 48241 | - | 1502 | - |  |  | Resultados están dentro de los rangos aceptables. | Nivel de limpieza en estado de Crítico. | Resultados están dentro de los rangos aceptables. | Identifique las causas del origen y corrija el Codigo ISO alto del aceite. Asegúrese de que la contaminación no está siendo introducida a través de los equipos de manejo de aceite. Retome la muestra en el próximo intervalo programado.
C0018040 | SHOUGANG | C-56 | C-56 MFPOS LH | CARGADOR FRONTAL | CATERPILLAR | 992K | MANDO FINAL POST. LH | MOBILTRANS HD 50 | 2021-01-18 | 2021-01-25 | 2021-01-27 | 2021-01-28 | 32847 | 597 | No |  | No | Crítico |  | 18.1 | 1 | 10 | 0 | 1 | 0 | 0 | 0 | 0 | 0 | 0 | 0 | 0 | 0 |  | 7 | 3 | 1 | 8 | 0 | 2885 | 13 | 853 | 1180 |  |  | 0.9 | - |  |  | No |  | 20 | 25/23/18 | 215164 | 47166 | - | 1440 | - |  |  | Resultados están dentro de los rangos aceptables. | Nivel de limpieza en estado de Crítico. Niveles de Sodio en el límite de precuación. | Resultados están dentro de los rangos aceptables. | Localice la fuente de Sodio. Identifique las causas del origen y corrija el Codigo ISO alto del aceite. Asegúrese de que la contaminación no está siendo introducida a través de los equipos de manejo de aceite. Retome la muestra en el próximo intervalo programado.
C0018041 | SHOUGANG | C-56 | C-56 MFPOS RH | CARGADOR FRONTAL | CATERPILLAR | 992K | MANDO FINAL POST. RH | MOBILTRANS HD 50 | 2021-01-18 | 2021-01-25 | 2021-01-27 | 2021-01-28 | 32847 | 597 | No |  | No | Crítico |  | 18.4 | 1 | 10 | 0 | 1 | 0 | 0 | 0 | 0 | 0 | 0 | 0 | 0 | 0 |  | 7 | 2 | 2 | 8 | 0 | 2848 | 13 | 848 | 1173 |  |  | 0.8 | - |  |  | No |  | 20 | 25/23/18 | 215293 | 46973 | - | 1419 | - |  |  | Resultados están dentro de los rangos aceptables. | Nivel de limpieza en estado de Crítico. | Resultados están dentro de los rangos aceptables. | Identifique las causas del origen y corrija el Codigo ISO alto del aceite. Asegúrese de que la contaminación no está siendo introducida a través de los equipos de manejo de aceite. Retome la muestra en el próximo intervalo programado.
C0018042 | SHOUGANG | FC-76 | FC-76 MOT | CAMION | CATERPILLAR | 777F | MOTOR | MOBIL DELVAC 1 5W-40 | 2021-01-18 | 2021-01-25 | 2021-01-27 | 2021-01-28 | 45405 | 1073 | Yes | Yes | No | Crítico | 14.8 | 14.7 | 2 | 27 | 4 | 2 | 0 | 1 | 1 | 0 | 0 | 0 | 0 | 0 | 0 |  | 9 | 0 | 3 | 28 | 0 | 2361 | 492 | 1017 | 1397 |  | 9 | 11.8 | 12.3 | 1.6 | 0.5 | No |  | 12 | - | - | - | - | - | - |  |  | Alta oxidación por posible degradación del aceite a altas temperaturas. | Nivel de Silicio en el límite de precaución. | Desgaste de Hierro y Plomo en el límite de precaución. | Localice la fuente de silicio. Revisar el sistema de enfriamiento (termostatos, radiador, bomba de agua, mangueras, etc.). Determine la fuente de los metales de desgaste y tome acciones correctivas. Retomar la muestra para monitorear condición.
C0018043 | SHOUGANG | FC-76 | FC-76 TRAN | CAMION | CATERPILLAR | 777F | TRANSMISION | MOBILTRANS HD 30 | 2021-01-18 | 2021-01-25 | 2021-01-27 | 2021-01-28 | 45405 | 1073 | Yes | Yes | No | Precaución |  | 11.1 | 1 | 5 | 1 | 1 | 0 | 0 | 0 | 7 | 0 | 0 | 0 | 0 | 0 |  | 6 | 4 | 1 | 2 | 0 | 2809 | 8 | 906 | 1225 |  |  | 2 | - |  |  | No |  | 14 | 21/18/15 | 12507 | 2198 | - | 170 | - |  |  | Resultados están dentro de los rangos aceptables. | Nivel de limpieza en estado de precaución. | Resultados están dentro de los rangos aceptables. | Identifique las causas del origen y corrija el Codigo ISO alto del aceite. Asegúrese de que la contaminación no está siendo introducida a través de los equipos de manejo de aceite. Retome la muestra en el próximo intervalo programado.
C0018044 | SHOUGANG | FC-76 | FC-76 STHI | CAMION | CATERPILLAR | 777F | SISTEMA HIDRAULICO | MOBILTRANS HD 10W | 2021-01-18 | 2021-01-25 | 2021-01-27 | 2021-01-28 | 45405 | 1073 | No | Yes | No | Precaución |  | 6.1 | 14 | 11 | 1 | 4 | 0 | 1 | 0 | 6 | 0 | 0 | 0 | 0 | 0 |  | 17 | 5 | 2 | 2 | 0 | 2767 | 13 | 911 | 1219 |  |  | 1.4 | - |  |  | No |  | 18 | 20/18/14 | 9421 | 1598 | - | 156 | - |  |  | Resultados están dentro de los rangos aceptables. | Nivel de limpieza en estado de precaución. Niveles de Sodio y Potasio en precaución. | Desgaste de Hierro y Aluminio en el límite de precaución. | Localice la fuente de Sodio y Potasio. Identifique las causas del origen y corrija el Codigo ISO alto del aceite. Asegúrese de que la contaminación no está siendo introducida a través de los equipos de manejo de aceite. Determine la fuente de los metales de desgaste y tome acciones correctivas. Retomar la muestra para monitorear condición.
C0018045 | SHOUGANG | FC-76 | FC-76 STDI | CAMION | CATERPILLAR | 777F | SISTEMA DIRECCION | MOBILTRANS HD 10W | 2021-01-18 | 2021-01-25 | 2021-01-27 | 2021-01-28 | 45405 | 1073 | No | Yes | No | Crítico |  | 6 | 0 | 9 | 1 | 3 | 0 | 0 | 0 | 0 | 0 | 0 | 0 | 0 | 0 |  | 10 | 7 | 3 | 2 | 0 | 2858 | 16 | 903 | 1226 |  |  | 0.4 | - |  |  | No |  | 10 | 20/18/15 | 9969 | 1463 | - | 162 | - |  |  | Resultados están dentro de los rangos aceptables. | Niveles de Sodio y Potasio mayores que los esperados. | Resultados están dentro de los rangos aceptables. | Localice la fuente de Sodio y Potasio. Tome acciones correctivas. Retome la muestra para confirmar condición.
C0018046 | SHOUGANG | FC-76 | FC-76 BM RH | CAMION | CATERPILLAR | 777F | BOCAMAZA RH | MOBILUBE XFD 60 | 2021-01-18 | 2021-01-25 | 2021-01-27 | 2021-01-28 | 45405 | 454 | Yes |  | No | Precaución |  | 24.8 | 0 | 8 | 0 | 1 | 0 | 0 | 0 | 0 | 0 | 0 | 0 | 0 | 0 |  | 8 | 1 | 2 | 4 | 0 | 2822 | 11 | 894 | 1219 |  |  | 0.2 | - |  |  | No |  | 10 | 21/19/15 | 18697 | 3042 | - | 240 | - |  |  | Resultados están dentro de los rangos aceptables. | Nivel de limpieza en estado de precaución. | Resultados están dentro de los rangos aceptables. | Identifique las causas del origen y corrija el Codigo ISO alto del aceite. Asegúrese de que la contaminación no está siendo introducida a través de los equipos de manejo de aceite. Retome la muestra en el próximo intervalo programado.
C0018047 | SHOUGANG | FC-76 | FC-76 BM LH | CAMION | CATERPILLAR | 777F | BOCAMAZA LH | MOBILUBE XFD 60 | 2021-01-18 | 2021-01-25 | 2021-01-27 | 2021-01-28 | 45405 | 454 | Yes |  | No | Precaución |  | 25.2 | 0 | 7 | 0 | 1 | 0 | 0 | 0 | 0 | 0 | 0 | 0 | 0 | 0 |  | 8 | 2 | 2 | 4 | 0 | 2906 | 10 | 922 | 1252 |  |  | 0.2 | - |  |  | No |  | 16 | 22/19/15 | 34244 | 4993 | - | 295 | - |  |  | Resultados están dentro de los rangos aceptables. | Nivel de limpieza en estado de precaución. | Resultados están dentro de los rangos aceptables. | Identifique las causas del origen y corrija el Codigo ISO alto del aceite. Asegúrese de que la contaminación no está siendo introducida a través de los equipos de manejo de aceite. Retome la muestra en el próximo intervalo programado.
C0018048 | SHOUGANG | FC-76 | FC-76 DIFE POS | CAMION | CATERPILLAR | 777F | DIFERENCIAL POSTERIOR | MOBILUBE XFD 60 | 2021-01-18 | 2021-01-25 | 2021-01-27 | 2021-01-28 | 45405 | 1073 | No |  | No | Crítico |  | 25.2 | 1 | 11 | 0 | 0 | 0 | 0 | 0 | 0 | 0 | 0 | 0 | 0 | 0 |  | 4 | 2 | 1 | 97 | 0 | 266 | 3 | 270 | 3 |  |  | 0.3 | - |  |  | No |  | 19 | 24/21/16 | 152207 | 13036 | - | 366 | - |  |  | Resultados están dentro de los rangos aceptables. | Nivel de limpieza en estado de Crítico. | Resultados están dentro de los rangos aceptables. | Identifique las causas del origen y corrija el Codigo ISO alto del aceite. Asegúrese de que la contaminación no está siendo introducida a través de los equipos de manejo de aceite. Retome la muestra en el próximo intervalo programado.
C0018049 | SHOUGANG | FC-76 | FC-76 MF RH | CAMION | CATERPILLAR | 777F | MANDO FINAL RH | MOBILUBE XFD 60 | 2021-01-18 | 2021-01-25 | 2021-01-27 | 2021-01-28 | 45405 | 1073 | No |  | No | Crítico |  | 25.2 | 1 | 11 | 0 | 0 | 0 | 0 | 0 | 0 | 0 | 0 | 0 | 0 | 0 |  | 4 | 2 | 1 | 95 | 0 | 267 | 3 | 273 | 5 |  |  | 0.3 | - |  |  | No |  | 15 | 24/21/16 | 139695 | 12380 | - | 380 | - |  |  | Resultados están dentro de los rangos aceptables. | Nivel de limpieza en estado de Crítico. | Resultados están dentro de los rangos aceptables. | Identifique las causas del origen y corrija el Codigo ISO alto del aceite. Asegúrese de que la contaminación no está siendo introducida a través de los equipos de manejo de aceite. Retome la muestra en el próximo intervalo programado.
C0018050 | SHOUGANG | FC-76 | FC-76 MF LH | CAMION | CATERPILLAR | 777F | MANDO FINAL LH | MOBILUBE XFD 60 | 2021-01-18 | 2021-01-25 | 2021-01-27 | 2021-01-28 | 45405 | 1073 | No |  | No | Crítico |  | 25.3 | 1 | 11 | 0 | 0 | 0 | 0 | 0 | 0 | 0 | 0 | 0 | 0 | 0 |  | 4 | 3 | 1 | 100 | 0 | 274 | 3 | 272 | 3 |  |  | 0.3 | - |  |  | No |  | 16 | 24/21/15 | 117540 | 10759 | - | 266 | - |  |  | Resultados están dentro de los rangos aceptables. | Nivel de limpieza en estado de Crítico. | Resultados están dentro de los rangos aceptables. | Identifique las causas del origen y corrija el Codigo ISO alto del aceite. Asegúrese de que la contaminación no está siendo introducida a través de los equipos de manejo de aceite. Retome la muestra en el próximo intervalo programado.
C0018051 | TARMA | T-49 | T-49 MOT | TRACTOR DE ORUGAS | CATERPILLAR | D8T | MOTOR | MOBIL DELVAC MX 15W-40 | 2021-01-12 | 2021-01-27 | 2021-01-29 | 2021-01-29 | 12536 | 233 | Yes | Yes | No | Crítico | 14.4 | 12.9 | 3 | 18 | 1 | 1 | 0 | 0 | 44 | 0 | 0 | 0 | 0 | 0 | 1 |  | 4 | 0 | 2 | 3 | 0 | 1371 | 1074 | 952 | 1245 |  | 8.4 | 6.5 | 5.9 | 0 | 0.7 | No |  | 9 | - | - | - | - | - | - | - |  | Baja viscosidad por posible contaminación con un lubricante de menor viscosidad o dilución con combustible. | Resultados están dentro de los rangos aceptables. | Resultados están dentro de los rangos aceptables. | Localice y corrija la causa de baja viscosidad del aceite. Una baja viscosidad puede reducir la protección por lubricación. Retome la muestra en el próximo intervalo.
C0018052 | TARMA | V-298 | V-298 STDI | CAMION VOLQUETE | VOLVO | FMX 8X4R | SISTEMA DIRECCION | VOLVO ACEITE ATF XRON III | 2021-01-12 | 2021-01-27 | 2021-01-29 | 2021-01-29 | 19870 | 481 | Yes | Yes | No | Crítico |  | 6.3 | 0 | 6 | 0 | 2 | 0 | 0 | 0 | 0 | 0 | 0 | 0 | 0 | 0 |  | 6 | 3 | 1 | 96 | 0 | 106 | 4 | 190 | 13 |  |  | 14.6 | - |  |  | No |  | 12 | 22/17/11 | 21301 | 770 | - | 19 | - | - |  | Alta oxidación por posible degradación del aceite. Baja viscosidad por posible contaminación con un lubricante de menor viscosidad. | Nivel de limpieza en estado de precaución. | Resultados están dentro de los rangos aceptables. | Localice y corrija la causa de baja viscosidad del aceite. Una baja viscosidad puede reducir la protección por lubricación. Identifique las causas del origen y corrija el Codigo ISO alto del aceite. Asegúrese de que la contaminación no está siendo introducida a través de los equipos de manejo de aceite. Retome la muestra en el próximo intervalo programado.
C0018053 | TARMA | V-298 | V-298 TRAN | CAMION VOLQUETE | VOLVO | FMX 8X4R | TRANSMISION | VOLVO GEAR BOX OIL 80W90 | 2021-01-12 | 2021-01-27 | 2021-01-29 | 2021-01-29 | 19870 | 979 | Yes | Yes | No | Crítico |  | 13.5 | 26 | 8 | 0 | 1 | 0 | 0 | 0 | 0 | 0 | 0 | 0 | 0 | 0 |  | 5 | 0 | 1 | 2 | 0 | 248 | 5 | 810 | 972 |  |  | 0.2 | - |  |  | No |  | 12 | 25/22/14 | 207414 | 31331 | - | 99 | - | - |  | Resultados están dentro de los rangos aceptables. | Nivel de limpieza en estado de Crítico. | Resultados están dentro de los rangos aceptables. | Identifique las causas del origen y corrija el Codigo ISO alto del aceite. Asegúrese de que la contaminación no está siendo introducida a través de los equipos de manejo de aceite. Retome la muestra en el próximo intervalo programado.
C0018054 | TARMA | V-298 | V-298 STHI | CAMION VOLQUETE | VOLVO | FMX 8X4R | SISTEMA HIDRAULICO | MOBIL DTE 26 | 2021-01-12 | 2021-01-27 | 2021-01-29 | 2021-01-29 | 19870 | 2005 | Yes | Yes | No | Crítico |  | 8.3 | 0 | 24 | 0 | 3 | 0 | 0 | 0 | 0 | 0 | 0 | 0 | 0 | 0 |  | 9 | 0 | 2 | 2 | 0 | 234 | 2 | 416 | 664 |  |  | 0.5 | - |  |  | No |  | 28 | 25/24/18 | 271076 | 127291 | - | 1352 | - | - |  | Resultados están dentro de los rangos aceptables. | Nivel de limpieza en estado de Crítico. | Desgaste de Hierro en el límite de precaución. | Identifique las causas del origen y corrija el Codigo ISO alto del aceite. Asegúrese de que la contaminación no está siendo introducida a través de los equipos de manejo de aceite. Determine la fuente del metal de desgaste y tome acciones correctivas. Retomar la muestra para monitorear condición.
C0018055 | TARMA | V-298 | V-298 DIFE DEL | CAMION VOLQUETE | VOLVO | FMX 8X4R | DIFERENCIAL DELANTERO | MOBILUBE HD 85W-140 | 2021-01-12 | 2021-01-27 | 2021-01-29 | 2021-01-29 | 19870 | 979 | Yes | No | No | Crítico |  | 24.8 | 5 | 73 | 0 | 0 | 1 | 1 | 1 | 3 | 2 | 0 | 0 | 0 | 0 |  | 10 | 0 | 1 | 2 | 0 | 10 | 2 | 436 | 5 |  |  | 0.6 | - |  |  | No |  | 40 | 25/23/18 | 299760 | 75031 | - | 1469 | - | - |  | Resultados están dentro de los rangos aceptables. | Nivel de limpieza en estado de Crítico. | Resultados están dentro de los rangos aceptables. | Identifique las causas del origen y corrija el Codigo ISO alto del aceite. Asegúrese de que la contaminación no está siendo introducida a través de los equipos de manejo de aceite. Retome la muestra en el próximo intervalo programado.
C0018056 | TARMA | V-298 | V-298 CUDE RH | CAMION VOLQUETE | VOLVO | FMX 8X4R | CUBO DEL. RH | MOBILUBE HD 85W-140 | 2021-01-12 | 2021-01-27 | 2021-01-29 | 2021-01-29 | 19870 | 979 | Yes | No | No | Crítico |  | 24.5 | 4 | 76 | 0 | 0 | 1 | 1 | 1 | 3 | 2 | 0 | 0 | 0 | 0 |  | 10 | 0 | 2 | 2 | 0 | 13 | 1 | 434 | 7 |  |  | 0.7 | - |  |  | No |  | 40 | 25/23/17 | 256063 | 64024 | - | 919 | - | - |  | Resultados están dentro de los rangos aceptables. | Nivel de limpieza en estado de Crítico. | Resultados están dentro de los rangos aceptables. | Identifique las causas del origen y corrija el Codigo ISO alto del aceite. Asegúrese de que la contaminación no está siendo introducida a través de los equipos de manejo de aceite. Retome la muestra en el próximo intervalo programado.
C0018057 | TARMA | V-298 | V-298 CUDE LH | CAMION VOLQUETE | VOLVO | FMX 8X4R | CUBO DEL. LH | MOBILUBE HD 85W-140 | 2021-01-12 | 2021-01-27 | 2021-01-29 | 2021-01-29 | 19870 | 979 | Yes | No | No | Crítico |  | 24.7 | 4 | 72 | 0 | 0 | 1 | 1 | 1 | 3 | 2 | 0 | 0 | 0 | 0 |  | 10 | 2 | 1 | 1 | 0 | 9 | 1 | 439 | 4 |  |  | 0.7 | - |  |  | No |  | 38 | 25/23/17 | 235695 | 65831 | - | 1146 | - | - |  | Resultados están dentro de los rangos aceptables. | Nivel de limpieza en estado de Crítico. | Resultados están dentro de los rangos aceptables. | Identifique las causas del origen y corrija el Codigo ISO alto del aceite. Asegúrese de que la contaminación no está siendo introducida a través de los equipos de manejo de aceite. Retome la muestra en el próximo intervalo programado.
C0018058 | TARMA | V-298 | V-298 DIFE POS | CAMION VOLQUETE | VOLVO | FMX 8X4R | DIFERENCIAL POSTERIOR | MOBILUBE HD 85W-140 | 2021-01-12 | 2021-01-27 | 2021-01-29 | 2021-01-29 | 19870 | 979 | Yes | No | No | Crítico |  | 24.9 | 4 | 32 | 0 | 1 | 0 | 0 | 1 | 0 | 2 | 0 | 0 | 0 | 0 |  | 11 | 0 | 1 | 1 | 0 | 13 | 3 | 461 | 8 |  |  | 0.7 | - |  |  | No |  | 16 | 24/20/14 | 113631 | 7293 | - | 113 | - | - |  | Resultados están dentro de los rangos aceptables. | Nivel de limpieza en estado de Crítico. | Resultados están dentro de los rangos aceptables. | Identifique las causas del origen y corrija el Codigo ISO alto del aceite. Asegúrese de que la contaminación no está siendo introducida a través de los equipos de manejo de aceite. Retome la muestra en el próximo intervalo programado.
C0018059 | TARMA | V-298 | V-298 CUPO RH | CAMION VOLQUETE | VOLVO | FMX 8X4R | CUBO POST. RH | MOBILUBE HD 85W-140 | 2021-01-12 | 2021-01-27 | 2021-01-29 | 2021-01-29 | 19870 | 979 | Yes | No | No | Crítico |  | 24.5 | 3 | 31 | 0 | 0 | 0 | 0 | 1 | 0 | 1 | 0 | 0 | 0 | 0 |  | 11 | 0 | 1 | 2 | 0 | 8 | 2 | 440 | 3 |  |  | 0.7 | - |  |  | No |  | 17 | 24/20/14 | 118656 | 8651 | - | 157 | - | - |  | Resultados están dentro de los rangos aceptables. | Nivel de limpieza en estado de Crítico. | Resultados están dentro de los rangos aceptables. | Identifique las causas del origen y corrija el Codigo ISO alto del aceite. Asegúrese de que la contaminación no está siendo introducida a través de los equipos de manejo de aceite. Retome la muestra en el próximo intervalo programado.
C0018060 | TARMA | V-298 | V-298 CUPO LH | CAMION VOLQUETE | VOLVO | FMX 8X4R | CUBO POST. LH | MOBILUBE HD 85W-140 | 2021-01-12 | 2021-01-27 | 2021-01-29 | 2021-01-29 | 19870 | 979 | Yes | No | No | Crítico |  | 24.7 | 4 | 31 | 0 | 0 | 0 | 0 | 1 | 0 | 2 | 0 | 0 | 0 | 0 |  | 10 | 1 | 1 | 2 | 0 | 8 | 1 | 445 | 3 |  |  | 0.8 | - |  |  | No |  | 15 | 24/20/14 | 102353 | 6323 | - | 99 | - | - |  | Resultados están dentro de los rangos aceptables. | Nivel de limpieza en estado de Crítico. | Resultados están dentro de los rangos aceptables. | Identifique las causas del origen y corrija el Codigo ISO alto del aceite. Asegúrese de que la contaminación no está siendo introducida a través de los equipos de manejo de aceite. Retome la muestra en el próximo intervalo programado.
C0018061 | TARMA | C-84 | C-84 MOT | CARGADOR FRONTAL | CATERPILLAR | 966H | MOTOR | MOBIL DELVAC 1 5W-40 | 2021-01-13 | 2021-01-27 | 2021-01-29 | 2021-01-29 | 16670 | 248 | No | No | No | Crítico | 14.8 | 15.2 | 7 | 40 | 1 | 1 | 1 | 1 | 1 | 0 | 0 | 0 | 0 | 0 | 0 |  | 7 | 0 | 3 | 55 | 0 | 2183 | 448 | 930 | 1276 |  | 10.1 | 16.4 | 11.6 | 0 | 0.1 | No |  | 14 | - | - | - | - | - | - | - |  | Alta oxidación por posible degradación del aceite a altas temperaturas. | Resultados están dentro de los rangos aceptables. | Resultados están dentro de los rangos aceptables. | Revisar el sistema de enfriamiento (termostatos, radiador, bomba de agua, mangueras, etc.). Tome acciones correctivas. Retome la muestra para confirmar condición.
C0018062 | TARMA | EP-34 | EP-34 COMP | PERFORADORA DE ORUGAS | SANDVIK | DX700 | COMPRESOR | VOLVO ACEITE ATF XRON III | 2021-01-16 | 2021-01-27 | 2021-01-29 | 2021-01-29 | 14863 | 158 | Yes | Yes | No | Normal |  | 7.8 | 0 | 1 | 0 | 1 | 0 | 0 | 1 | 0 | 0 | 0 | 0 | 0 | 0 |  | 2 | 4 | 1 | 4 | 0 | 250 | 6 | 234 | 115 |  |  | 0 | - |  |  | No |  | 12 | 18/15/11 | 1698 | 311 | - | 19 | - | - |  | Resultados están dentro de los rangos aceptables. | Resultados están dentro de los rangos aceptables. | Resultados están dentro de los rangos aceptables. | Retome la muestra en el próximo intervalo programado.
C0018063 | TARMA | LN-TM | LN-TM MDMX 15W40 | LUBRICANTE NUEVO | MOBIL | MOBIL | ACEITE NUEVO | MOBIL DELVAC MX 15W-40 | 2021-01-16 | 2021-01-27 | 2021-01-29 | 2021-01-29 |  |  |  |  | No | Normal | 14.4 | 14.6 | 0 | 1 | 0 | 0 | 0 | 0 | 40 | 0 | 0 | 0 | 0 | 0 | 0 |  | 8 | 0 | 2 | 2 | 0 | 1228 | 978 | 891 | 1158 |  | 10.4 | 1.1 | 0 | 0 | 0.9 | No |  | 11 | - | - | - | - | - | - | - |  | Resultados están dentro de los rangos aceptables. | Resultados están dentro de los rangos aceptables. |  | Retome la muestra en el próximo intervalo programado.
C0018064 | TARMA | RE-39 | RE-39 MF RH | EXCAVADORA DE ORUGAS | KOMATSU | PC-350LC-8 | MANDO FINAL RH | MOBILUBE HD 85W-140 | 2021-01-17 | 2021-01-27 | 2021-01-29 | 2021-01-29 | 9778 | 177 | Yes | No | No | Crítico |  | 24.6 | 0 | 26 | 1 | 1 | 0 | 0 | 0 | 0 | 0 | 0 | 0 | 0 | 0 |  | 7 | 2 | 1 | 2 | 0 | 43 | 2 | 448 | 27 |  |  | 0.8 | - |  |  | No |  | 22 | 25/23/18 | 214589 | 54886 | - | 1301 | - | - |  | Resultados están dentro de los rangos aceptables. | Nivel de limpieza en estado de Crítico. | Resultados están dentro de los rangos aceptables. | Identifique las causas del origen y corrija el Codigo ISO alto del aceite. Asegúrese de que la contaminación no está siendo introducida a través de los equipos de manejo de aceite. Retome la muestra en el próximo intervalo programado.
C0018065 | TARMA | RE-39 | RE-39 MF LH | EXCAVADORA DE ORUGAS | KOMATSU | PC-350LC-8 | MANDO FINAL LH | MOBILUBE HD 85W-140 | 2021-01-17 | 2021-01-27 | 2021-01-29 | 2021-01-29 | 9778 | 177 | Yes | No | No | Crítico |  | 21.9 | 0 | 26 | 0 | 1 | 0 | 0 | 0 | 0 | 0 | 0 | 0 | 0 | 0 |  | 3 | 0 | 1 | 5 | 0 | 41 | 2 | 416 | 17 |  |  | 0.4 | - |  |  | No |  | 38 | 25/24/20 | 271046 | 117527 | - | 5469 | - | - |  | Baja viscosidad por posible contaminación con un lubricante de menor viscosidad. | Nivel de limpieza en estado de Crítico. | Resultados están dentro de los rangos aceptables. | Localice y corrija la causa de baja viscosidad del aceite. Una baja viscosidad puede reducir la protección por lubricación. Identifique las causas del origen y corrija el Codigo ISO alto del aceite. Asegúrese de que la contaminación no está siendo introducida a través de los equipos de manejo de aceite. Retome la muestra en el próximo intervalo programado.
C0018066 | TARMA | C-82 | C-82 MOT | CARGADOR FRONTAL | CATERPILLAR | 962H | MOTOR | MOBIL DELVAC 1 5W-40 | 2021-01-17 | 2021-01-27 | 2021-01-29 | 2021-01-29 | 11614 | 490 | No | No | No | Crítico | 14.8 | 12.7 | 2 | 40 | 4 | 2 | 0 | 2 | 22 | 0 | 0 | 0 | 0 | 0 | 0 |  | 5 | 0 | 2 | 23 | 0 | 1926 | 761 | 978 | 1311 |  | 8.9 | 18.1 | 9.2 | 0 | 1.2 | No |  | 14 | - | - | - | - | - | - | - |  | Alta oxidación por posible degradación del aceite a altas temperaturas. Baja viscosidad por posible contaminación con un lubricante de menor viscosidad o dilución con combustible. | Resultados están dentro de los rangos aceptables. | Elevado desgaste de Hierro y Plomo. | Revisar el sistema de enfriamiento (termostatos, radiador, bomba de agua, mangueras, etc.). Localice y corrija la causa de baja viscosidad del aceite. Una baja viscosidad puede reducir la protección por lubricación. Determine la fuente de los metales de desgaste excesivo y tome acciones correctivas. Retomar la muestra para monitorear condición.
C0018067 | TARMA | C-82 | C-82 TRAN | CARGADOR FRONTAL | CATERPILLAR | 962H | TRANSMISION | MOBILTRANS HD 30 | 2021-01-17 | 2021-01-27 | 2021-01-29 | 2021-01-29 | 11614 | 490 | No | Yes | No | Crítico |  | 10.9 | 89 | 10 | 0 | 2 | 0 | 0 | 1 | 0 | 1 | 0 | 0 | 0 | 0 |  | 7 | 0 | 2 | 2 | 0 | 2973 | 11 | 904 | 1213 |  |  | 0.2 | - |  |  | No |  | 14 | 24/20/12 | 143766 | 8001 | - | 38 | - | - |  | Resultados están dentro de los rangos aceptables. | Nivel de limpieza en estado de Crítico. Nivel de Silicio en el límite de precaución. | Desgaste de Cobre en el límite de precaución. | Localice la fuente de silicio. Identifique las causas del origen y corrija el Codigo ISO alto del aceite. Asegúrese de que la contaminación no está siendo introducida a través de los equipos de manejo de aceite. Determine la fuente del metal de desgaste y tome acciones correctivas. Retomar la muestra para monitorear condición.
C0018068 | TARMA | C-82 | C-82 STHI | CARGADOR FRONTAL | CATERPILLAR | 962H | SISTEMA HIDRAULICO | MOBILTRANS HD 10W | 2021-01-17 | 2021-01-27 | 2021-01-29 | 2021-01-29 | 11614 | 1428 | No | Yes | No | Crítico |  | 6.7 | 3 | 11 | 0 | 5 | 0 | 0 | 1 | 0 | 0 | 0 | 0 | 0 | 0 |  | 12 | 0 | 2 | 3 | 0 | 2858 | 12 | 816 | 1100 |  |  | 8.4 | - |  |  | No |  | 14 | 22/19/14 | 27126 | 4513 | - | 97 | - | - |  | Alta viscosidad por posible contaminación con un lubricante de mayor viscosidad. | Nivel de Silicio en el límite de precaución. Nivel de limpieza en estado de Crítico. | Resultados están dentro de los rangos aceptables. | Localice la fuente de silicio. Localice y corrija la causa de la alta viscosidad del aceite. Viscosidad mayor que la esperada puede restringir el flujo de aceite causando falta de aceite y desgaste. Identifique las causas del origen y corrija el Codigo ISO alto del aceite. Asegúrese de que la contaminación no está siendo introducida a través de los equipos de manejo de aceite. Retome la muestra en el próximo intervalo programado.
C0018069 | TARMA | V-298 | V-298 CUPO RH | CAMION VOLQUETE | VOLVO | FMX 8X4R | CUBO POST. RH | MOBILUBE HD 85W-140 | 2021-01-19 | 2021-01-27 | 2021-01-29 | 2021-01-29 | 19913 | 55 | Yes | No | No | Crítico |  | 24.9 | 1 | 12 | 0 | 0 | 0 | 0 | 0 | 0 | 0 | 0 | 0 | 0 | 0 |  | 6 | 0 | 1 | 1 | 0 | 14 | 1 | 449 | 6 |  |  | 0.9 | - |  |  | No |  | 14 | 25/23/19 | 232874 | 60841 | - | 2617 | - | - |  | Resultados están dentro de los rangos aceptables. | Nivel de limpieza en estado de Crítico. | Resultados están dentro de los rangos aceptables. | Identifique las causas del origen y corrija el Codigo ISO alto del aceite. Asegúrese de que la contaminación no está siendo introducida a través de los equipos de manejo de aceite. Retome la muestra en el próximo intervalo programado.
C0018070 | TARMA | RE-34 | RE-34 STHI | EXCAVADORA DE ORUGAS | KOMATSU | PC-350LC-8 | SISTEMA HIDRAULICO | MOBILTRANS HD 10W | 2021-01-19 | 2021-01-27 | 2021-01-29 | 2021-01-29 | 13144 | 458 | No | No | No | Crítico |  | 6.1 | 2 | 9 | 0 | 3 | 0 | 0 | 1 | 0 | 0 | 0 | 0 | 0 | 0 |  | 9 | 2 | 3 | 1 | 0 | 2828 | 13 | 867 | 1176 |  |  | 0.7 | - |  |  | No |  | 12 | 24/20/14 | 82752 | 6267 | - | 98 | - | - |  | Resultados están dentro de los rangos aceptables. | Nivel de limpieza en estado de Crítico. | Resultados están dentro de los rangos aceptables. | Identifique las causas del origen y corrija el Codigo ISO alto del aceite. Asegúrese de que la contaminación no está siendo introducida a través de los equipos de manejo de aceite. Retome la muestra en el próximo intervalo programado.
C0018071 | ATOCONGO | V-407 | V-407 MOT | CAMION VOLQUETE | VOLVO | FMX 8X4R | MOTOR | MOBIL DELVAC MX 15W-40 | 2021-01-16 | 2021-01-25 | 2021-01-27 | 2021-01-29 | 10125 | 300 | Yes | Yes | No | Crítico | 14.4 | 12.7 | 2 | 9 | 2 | 1 | 0 | 0 | 44 | 0 | 0 | 0 | 0 | 0 | 0 | 0 | 3 | 0 | 1 | 1 | 0 | 1430 | 1134 | 982 | 1343 | 0 | 8.3 | 11.3 | 4.7 | 0.1 | 0.3 | No |  | 12 | - | - | - | - | - | - | - |  | Alta oxidación por posible degradación del aceite a altas temperaturas. Baja viscosidad por posible contaminación con un lubricante de menor viscosidad o dilución con combustible. | Resultados están dentro de los rangos aceptables. | Resultados están dentro de los rangos aceptables. | Revisar el sistema de enfriamiento (termostatos, radiador, bomba de agua, mangueras, etc.). Localice y corrija la causa de baja viscosidad del aceite. Una baja viscosidad puede reducir la protección por lubricación. Retome la muestra en el próximo intervalo.
C0018072 | ATOCONGO | V-407 | V-407 TRAN | CAMION VOLQUETE | VOLVO | FMX 8X4R | TRANSMISION | MOBILUBE HD 80W-90 | 2021-01-16 | 2021-01-25 | 2021-01-27 | 2021-01-29 | 10125 | 692 | No | No | No | Precaución |  | 14.2 | 15 | 5 | 0 | 1 | 0 | 0 | 0 | 0 | 0 | 0 | 0 | 0 | 0 | 0 | 6 | 0 | 0 | 1 | 0 | 10 | 1 | 464 | 9 | 0 |  | 0.6 | - |  |  | No |  | 15 | 23/21/17 | 70077 | 17156 | - | 717 | - | - |  | Resultados están dentro de los rangos aceptables. | Nivel de limpieza en estado de precaución. | Resultados están dentro de los rangos aceptables. | Identifique las causas del origen y corrija el Codigo ISO alto del aceite. Asegúrese de que la contaminación no está siendo introducida a través de los equipos de manejo de aceite. Retome la muestra en el próximo intervalo programado.
C0018073 | ATOCONGO | V-407 | V-407 STDI | CAMION VOLQUETE | VOLVO | FMX 8X4R | SISTEMA DIRECCION | MOBIL ATF 220 | 2021-01-16 | 2021-01-25 | 2021-01-27 | 2021-01-29 | 10125 | 692 | No | No | No | Crítico |  | 6 | 1 | 23 | 0 | 2 | 1 | 0 | 0 | 0 | 0 | 0 | 0 | 0 | 0 | 0 | 6 | 3 | 0 | 35 | 0 | 39 | 57 | 300 | 267 | 0 |  | 0.8 | - |  |  | No |  | 22 | 21/19/15 | 16947 | 3496 | - | 305 | - | - |  | Baja viscosidad por posible contaminación con un lubricante de menor viscosidad. | Nivel de limpieza en estado de precaución. | Resultados están dentro de los rangos aceptables. | Localice y corrija la causa de baja viscosidad del aceite. Una baja viscosidad puede reducir la protección por lubricación. Identifique las causas del origen y corrija el Codigo ISO alto del aceite. Asegúrese de que la contaminación no está siendo introducida a través de los equipos de manejo de aceite. Retome la muestra en el próximo intervalo programado.
C0018074 | ATOCONGO | V-407 | V-407 DIFE DEL | CAMION VOLQUETE | VOLVO | FMX 8X4R | DIFERENCIAL DELANTERO | MOBILUBE HD 85W-140 | 2021-01-16 | 2021-01-25 | 2021-01-27 | 2021-01-29 | 10125 | 692 | No | No | No | Precaución |  | 24.7 | 0 | 15 | 0 | 0 | 0 | 0 | 0 | 0 | 0 | 0 | 0 | 0 | 0 | 0 | 2 | 0 | 3 | 2 | 0 | 7 | 1 | 427 | 4 | 0 |  | 0.3 | - |  |  | No |  | 14 | 23/20/16 | 43916 | 7027 | - | 416 | - | - |  | Resultados están dentro de los rangos aceptables. | Nivel de limpieza en estado de precaución. | Resultados están dentro de los rangos aceptables. | Identifique las causas del origen y corrija el Codigo ISO alto del aceite. Asegúrese de que la contaminación no está siendo introducida a través de los equipos de manejo de aceite. Retome la muestra en el próximo intervalo programado.
C0018075 | ATOCONGO | V-407 | V-407 DIFE POS | CAMION VOLQUETE | VOLVO | FMX 8X4R | DIFERENCIAL POSTERIOR | MOBILUBE HD 85W-140 | 2021-01-16 | 2021-01-25 | 2021-01-27 | 2021-01-29 | 10125 | 692 | No | No | No | Precaución |  | 24.7 | 1 | 16 | 0 | 0 | 0 | 0 | 0 | 0 | 0 | 0 | 0 | 0 | 0 | 0 | 2 | 0 | 0 | 1 | 0 | 7 | 1 | 471 | 4 | 0 |  | 0.3 | - |  |  | No |  | 10 | 23/20/16 | 40955 | 6101 | - | 368 | - | - |  | Resultados están dentro de los rangos aceptables. | Nivel de limpieza en estado de precaución. | Resultados están dentro de los rangos aceptables. | Identifique las causas del origen y corrija el Codigo ISO alto del aceite. Asegúrese de que la contaminación no está siendo introducida a través de los equipos de manejo de aceite. Retome la muestra en el próximo intervalo programado.
C0018076 | ATOCONGO | V-407 | V-407 CUPO RH | CAMION VOLQUETE | VOLVO | FMX 8X4R | CUBO POST. RH | MOBILUBE HD 85W-140 | 2021-01-16 | 2021-01-25 | 2021-01-27 | 2021-01-29 | 10125 | 692 | No | No | No | Precaución |  | 24.7 | 0 | 16 | 0 | 0 | 0 | 0 | 0 | 0 | 0 | 0 | 0 | 0 | 0 | 0 | 2 | 0 | 0 | 1 | 0 | 8 | 1 | 468 | 5 | 0 |  | 0.3 | - |  |  | No |  | 4 | 22/20/16 | 35319 | 5041 | - | 348 | - | - |  | Resultados están dentro de los rangos aceptables. | Nivel de limpieza en estado de precaución. | Resultados están dentro de los rangos aceptables. | Identifique las causas del origen y corrija el Codigo ISO alto del aceite. Asegúrese de que la contaminación no está siendo introducida a través de los equipos de manejo de aceite. Retome la muestra en el próximo intervalo programado.
C0018077 | ATOCONGO | V-407 | V-407 CUPO LH | CAMION VOLQUETE | VOLVO | FMX 8X4R | CUBO POST. LH | MOBILUBE HD 85W-140 | 2021-01-16 | 2021-01-25 | 2021-01-27 | 2021-01-29 | 10125 | 692 | No | No | No | Precaución |  | 24.5 | 0 | 16 | 1 | 0 | 1 | 0 | 0 | 0 | 0 | 0 | 0 | 0 | 0 | 0 | 2 | 0 | 0 | 1 | 0 | 7 | 1 | 473 | 6 | 0 |  | 0.3 | - |  |  | No |  | 12 | 22/19/16 | 35310 | 4870 | - | 344 | - | - |  | Resultados están dentro de los rangos aceptables. | Nivel de limpieza en estado de precaución. | Resultados están dentro de los rangos aceptables. | Identifique las causas del origen y corrija el Codigo ISO alto del aceite. Asegúrese de que la contaminación no está siendo introducida a través de los equipos de manejo de aceite. Retome la muestra en el próximo intervalo programado.
C0018078 | ATOCONGO | V-407 | V-407 CUDE RH | CAMION VOLQUETE | VOLVO | FMX 8X4R | CUBO DEL. RH | MOBILUBE HD 85W-140 | 2021-01-16 | 2021-01-25 | 2021-01-27 | 2021-01-29 | 10125 | 692 | No | No | No | Crítico |  | 24.7 | 1 | 107 | 0 | 0 | 1 | 1 | 0 | 1 | 1 | 0 | 0 | 0 | 1 | 0 | 2 | 0 | 0 | 1 | 0 | 8 | 2 | 460 | 8 | 0 |  | 0.4 | - |  |  | No |  | 155 | 24/20/15 | 134717 | 8873 | - | 234 | - | - |  | Resultados están dentro de los rangos aceptables. | Nivel de limpieza en estado de Crítico. | Resultados están dentro de los rangos aceptables. | Identifique las causas del origen y corrija el Codigo ISO alto del aceite. Asegúrese de que la contaminación no está siendo introducida a través de los equipos de manejo de aceite. Retome la muestra en el próximo intervalo programado.
C0018079 | ATOCONGO | V-407 | V-407 CUDE LH | CAMION VOLQUETE | VOLVO | FMX 8X4R | CUBO DEL. LH | MOBILUBE HD 85W-140 | 2021-01-16 | 2021-01-25 | 2021-01-27 | 2021-01-29 | 10125 | 692 | No | No | No | Crítico |  | 24.7 | 1 | 106 | 0 | 0 | 0 | 1 | 0 | 0 | 1 | 0 | 0 | 0 | 0 | 0 | 2 | 0 | 0 | 1 | 0 | 7 | 2 | 467 | 7 | 0 |  | 0.4 | - |  |  | No |  | 160 | 25/21/16 | 160891 | 17614 | - | 639 | - | - |  | Resultados están dentro de los rangos aceptables. | Nivel de limpieza en estado de Crítico. | Resultados están dentro de los rangos aceptables. | Identifique las causas del origen y corrija el Codigo ISO alto del aceite. Asegúrese de que la contaminación no está siendo introducida a través de los equipos de manejo de aceite. Retome la muestra en el próximo intervalo programado.
C0018080 | ATOCONGO | V-407 | V-407 STHI | CAMION VOLQUETE | VOLVO | FMX 8X4R | SISTEMA HIDRAULICO | MOBIL DTE 26 | 2021-01-16 | 2021-01-25 | 2021-01-27 | 2021-01-29 | 10125 | 692 | No | No | No | Crítico |  | 7 | 0 | 16 | 0 | 3 | 0 | 1 | 0 | 0 | 0 | 0 | 0 | 0 | 0 | 0 | 10 | 2 | 2 | 2 | 0 | 1715 | 14 | 685 | 972 | 0 |  | 0.9 | - |  |  | No |  | 26 | 25/23/18 | 161869 | 49418 | - | 1673 | - | - |  | Baja viscosidad por posible contaminación con un lubricante de menor viscosidad. | Nivel de limpieza en estado de Crítico. | Resultados están dentro de los rangos aceptables. | Localice y corrija la causa de baja viscosidad del aceite. Una baja viscosidad puede reducir la protección por lubricación. Identifique las causas del origen y corrija el Codigo ISO alto del aceite. Asegúrese de que la contaminación no está siendo introducida a través de los equipos de manejo de aceite. Retome la muestra en el próximo intervalo programado.
C0018081 | ATOCONGO | RE-45 | RE-45 MOT | EXCAVADORA DE ORUGAS | CATERPILLAR | 374DL | MOTOR | MOBIL DELVAC 1 5W-40 | 2021-01-18 | 2021-01-25 | 2021-01-27 | 2021-01-29 | 18742 | 288 | Yes | Yes | No | Crítico | 14.8 | 13 | 6 | 14 | 5 | 1 | 0 | 0 | 45 | 0 | 0 | 0 | 0 | 0 | 0 | 0 | 7 | 58 | 3 | 6 | 0 | 1470 | 1112 | 983 | 1346 | 0 | 8.8 | 2.4 | 2.5 | 0 | 0.4 | No |  | 6 | - | - | - | - | - | - | - |  | Baja viscosidad por posible contaminación con un lubricante de menor viscosidad o dilución con combustible. | Niveles de sodio mayores que los esperados pueden representar fugas de refrigerante hacia el cárter del motor o contaminación por sal del medio ambiente. | Elevado desgaste de Plomo. | Localice la fuente de Sodio. Localice y corrija la causa de baja viscosidad del aceite. Una baja viscosidad puede reducir la protección por lubricación. Determine la fuente del metal de desgaste excesivo y tome acciones correctivas. Retomar la muestra para monitorear condición.
C0018082 | ATOCONGO | RE-45 | RE-45 MF RH | EXCAVADORA DE ORUGAS | CATERPILLAR | 374DL | MANDO FINAL RH | MOBILTRANS HD 50 | 2021-01-18 | 2021-01-25 | 2021-01-27 | 2021-01-29 | 18742 | 1070 | Yes | No | No | Crítico |  | 18.3 | 2 | 24 | 0 | 1 | 0 | 0 | 0 | 1 | 0 | 0 | 0 | 0 | 0 | 0 | 6 | 2 | 0 | 1 | 0 | 3025 | 11 | 920 | 1270 | 0 |  | 0 | - |  |  | No |  | 30 | 25/23/18 | 272861 | 67345 | - | 1629 | - | - |  | Resultados están dentro de los rangos aceptables. | Nivel de limpieza en estado de Crítico. | Resultados están dentro de los rangos aceptables. | Identifique las causas del origen y corrija el Codigo ISO alto del aceite. Asegúrese de que la contaminación no está siendo introducida a través de los equipos de manejo de aceite. Retome la muestra en el próximo intervalo programado.
C0018083 | ATOCONGO | RE-45 | RE-45 MF LH | EXCAVADORA DE ORUGAS | CATERPILLAR | 374DL | MANDO FINAL LH | MOBILTRANS HD 50 | 2021-01-18 | 2021-01-25 | 2021-01-27 | 2021-01-29 | 18742 | 1070 | Yes | No | No | Crítico |  | 18 | 2 | 28 | 0 | 1 | 0 | 0 | 0 | 1 | 0 | 0 | 0 | 0 | 0 | 0 | 7 | 1 | 1 | 1 | 0 | 3001 | 11 | 917 | 1263 | 0 |  | 0 | - |  |  | No |  | 36 | 25/23/17 | 266826 | 60278 | - | 1115 | - | - |  | Resultados están dentro de los rangos aceptables. | Nivel de limpieza en estado de Crítico. | Resultados están dentro de los rangos aceptables. | Identifique las causas del origen y corrija el Codigo ISO alto del aceite. Asegúrese de que la contaminación no está siendo introducida a través de los equipos de manejo de aceite. Retome la muestra en el próximo intervalo programado.
C0018084 | ATOCONGO | RE-45 | RE-45 RDGI LH | EXCAVADORA DE ORUGAS | CATERPILLAR | 374DL | REDUCTOR DE GIRO LH | MOBILTRANS HD 50 | 2021-01-18 | 2021-01-25 | 2021-01-27 | 2021-01-29 | 18742 | 1070 | Yes | No | No | Crítico |  | 17.9 | 1 | 37 | 0 | 2 | 0 | 1 | 0 | 0 | 0 | 0 | 0 | 0 | 0 | 0 | 8 | 0 | 2 | 2 | 0 | 2784 | 15 | 889 | 1203 | 0 |  | 0.3 | - |  |  | No |  | 22 | 25/24/18 | 297599 | 94389 | - | 2336 | - | - |  | Resultados están dentro de los rangos aceptables. | Nivel de limpieza en estado de Crítico. | Resultados están dentro de los rangos aceptables. | Identifique las causas del origen y corrija el Codigo ISO alto del aceite. Asegúrese de que la contaminación no está siendo introducida a través de los equipos de manejo de aceite. Retome la muestra en el próximo intervalo programado.
C0018085 | ATOCONGO | RE-45 | RE-45 RDGI RH | EXCAVADORA DE ORUGAS | CATERPILLAR | 374DL | REDUCTOR DE GIRO RH | MOBILTRANS HD 50 | 2021-01-18 | 2021-01-25 | 2021-01-27 | 2021-01-29 | 18742 | 1070 | Yes | No | No | Crítico |  | 18 | 0 | 56 | 0 | 2 | 0 | 1 | 0 | 0 | 1 | 0 | 0 | 0 | 0 | 0 | 9 | 0 | 0 | 1 | 0 | 2980 | 14 | 895 | 1258 | 0 |  | 0.2 | - |  |  | No |  | 70 | 25/24/17 | 293431 | 87003 | - | 1119 | - | - |  | Resultados están dentro de los rangos aceptables. | Nivel de limpieza en estado de Crítico. | Resultados están dentro de los rangos aceptables. | Identifique las causas del origen y corrija el Codigo ISO alto del aceite. Asegúrese de que la contaminación no está siendo introducida a través de los equipos de manejo de aceite. Retome la muestra en el próximo intervalo programado.
C0018086 | ATOCONGO | RE-45 | RE-45 STHI | EXCAVADORA DE ORUGAS | CATERPILLAR | 374DL | SISTEMA HIDRAULICO | MOBILTRANS HD 10W | 2021-01-18 | 2021-01-25 | 2021-01-27 | 2021-01-29 | 18742 | 3667 | No | No | No | Crítico |  | 6 | 11 | 17 | 0 | 9 | 0 | 1 | 0 | 0 | 0 | 0 | 0 | 0 | 0 | 0 | 22 | 7 | 2 | 2 | 0 | 3091 | 22 | 924 | 1262 | 0 |  | 2.4 | - |  |  | No |  | 16 | 22/19/15 | 37319 | 2889 | - | 220 | - | - |  | Resultados están dentro de los rangos aceptables. | Nivel de limpieza en estado de Crítico. Contaminación de Silicio en estado crítico. Altos niveles de silicio abrasivo (polvo) causarán alto desgaste. | Presencia de aluminio mayor que el esperado puede representar contaminación con polvo (silicio abrasivo). | El incremento en silicio y aluminio podría potencialmente indicar una contaminación con polvo/tierra como la causa raíz del problema. Identifique las causas del origen y corrija el Codigo ISO alto del aceite. Asegúrese de que la contaminación no está siendo introducida a través de los equipos de manejo de aceite. Retome la muestra en el próximo intervalo programado.
C0018087 | ATOCONGO | C-75 | C-75 MOT | CARGADOR FRONTAL | CATERPILLAR | 966H | MOTOR | MOBIL DELVAC MX 15W-40 | 2021-01-19 | 2021-01-25 | 2021-01-27 | 2021-01-29 | 17791 | 305 | Yes | Yes | No | Crítico | 14.4 | 12.9 | 1 | 9 | 1 | 1 | 0 | 1 | 36 | 0 | 0 | 0 | 0 | 0 | 0 | 0 | 5 | 0 | 1 | 12 | 0 | 1653 | 1001 | 990 | 1335 | 0 | 8.2 | 7.3 | 6.4 | 0.3 | 0.3 | No |  | 13 | - | - | - | - | - | - | - |  | Baja viscosidad por posible contaminación con un lubricante de menor viscosidad o dilución con combustible. | Resultados están dentro de los rangos aceptables. | Resultados están dentro de los rangos aceptables. | Localice y corrija la causa de baja viscosidad del aceite. Una baja viscosidad puede reducir la protección por lubricación. Retome la muestra en el próximo intervalo.
C0018088 | ATOCONGO | C-75 | C-75 TRAN | CARGADOR FRONTAL | CATERPILLAR | 966H | TRANSMISION | MOBILTRANS HD 30 | 2021-01-19 | 2021-01-25 | 2021-01-28 | 2021-01-29 | 17791 | 582 | No | No | No | Precaución |  | 11.1 | 3 | 7 | 1 | 1 | 0 | 0 | 1 | 0 | 0 | 0 | 0 | 0 | 0 | 0 | 4 | 0 | 2 | 1 | 0 | 2791 | 24 | 815 | 1168 | 0 |  | 1.1 | - |  |  | No |  | 11 | 23/19/16 | 50947 | 3295 | - | 366 | - | - |  | Resultados están dentro de los rangos aceptables. | Nivel de limpieza en estado de precaución. | Resultados están dentro de los rangos aceptables. | Identifique las causas del origen y corrija el Codigo ISO alto del aceite. Asegúrese de que la contaminación no está siendo introducida a través de los equipos de manejo de aceite. Retome la muestra en el próximo intervalo programado.
C0018089 | ATOCONGO | C-75 | C-75 DIFE DEL | CARGADOR FRONTAL | CATERPILLAR | 966H | DIFERENCIAL DELANTERO | MOBILTRANS HD 50 | 2021-01-19 | 2021-01-25 | 2021-01-27 | 2021-01-29 | 17791 | 582 | No | No | No | Crítico |  | 18.2 | 3 | 20 | 0 | 2 | 0 | 0 | 0 | 0 | 0 | 0 | 0 | 0 | 0 | 0 | 11 | 0 | 1 | 1 | 0 | 3020 | 14 | 902 | 1272 | 0 |  | 0.1 | - |  |  | No |  | 31 | 25/23/18 | 187365 | 40833 | - | 1488 | - | - |  | Resultados están dentro de los rangos aceptables. | Nivel de limpieza en estado de Crítico. | Resultados están dentro de los rangos aceptables. | Identifique las causas del origen y corrija el Codigo ISO alto del aceite. Asegúrese de que la contaminación no está siendo introducida a través de los equipos de manejo de aceite. Retome la muestra en el próximo intervalo programado.
C0018090 | ATOCONGO | C-75 | C-75 DIFE POS | CARGADOR FRONTAL | CATERPILLAR | 966H | DIFERENCIAL POSTERIOR | MOBILTRANS HD 50 | 2021-01-19 | 2021-01-25 | 2021-01-27 | 2021-01-29 | 17791 | 582 | No | No | No | Crítico |  | 17.9 | 4 | 14 | 0 | 2 | 0 | 0 | 0 | 0 | 0 | 0 | 0 | 0 | 0 | 0 | 10 | 0 | 1 | 1 | 0 | 2910 | 16 | 868 | 1230 | 0 |  | 0.1 | - |  |  | No |  | 20 | 25/24/21 | 253376 | 150134 | - | 17147 | - | - |  | Resultados están dentro de los rangos aceptables. | Nivel de limpieza en estado de Crítico. | Resultados están dentro de los rangos aceptables. | Identifique las causas del origen y corrija el Codigo ISO alto del aceite. Asegúrese de que la contaminación no está siendo introducida a través de los equipos de manejo de aceite. Retome la muestra en el próximo intervalo programado.
C0018091 | ATOCONGO | C-75 | C-75 STHI | CARGADOR FRONTAL | CATERPILLAR | 966H | SISTEMA HIDRAULICO | MOBILTRANS HD 10W | 2021-01-19 | 2021-01-25 | 2021-01-27 | 2021-01-29 | 17791 | 2730 | No | No | No | Crítico |  | 5.9 | 3 | 9 | 0 | 4 | 0 | 1 | 0 | 0 | 0 | 0 | 0 | 0 | 0 | 0 | 13 | 8 | 2 | 1 | 0 | 3037 | 13 | 897 | 1244 | 0 |  | 3.4 | - |  |  | No |  | 12 | 23/19/15 | 64179 | 4053 | - | 271 | - | - |  | Resultados están dentro de los rangos aceptables. | Nivel de limpieza en estado de Crítico. Contaminación de Silicio en estado crítico. Altos niveles de silicio abrasivo (polvo) causarán alto desgaste. | Desgaste de Aluminio en el límite de precaución. | El incremento en silicio y aluminio podría potencialmente indicar una contaminación con polvo/tierra como la causa raíz del problema. Identifique las causas del origen y corrija el Codigo ISO alto del aceite. Asegúrese de que la contaminación no está siendo introducida a través de los equipos de manejo de aceite. Retome la muestra en el próximo intervalo programado.
C0018092 | ATOCONGO | V-405 | V-405 MOT | CAMION VOLQUETE | VOLVO | FMX 8X4R | MOTOR | MOBIL DELVAC MX 15W-40 | 2021-01-20 | 2021-01-25 | 2021-01-27 | 2021-01-29 | 10373 | 391 | Yes | Yes | No | Crítico | 14.4 | 11.9 | 6 | 28 | 3 | 1 | 0 | 0 | 45 | 0 | 1 | 0 | 0 | 0 | 0 | 0 | 6 | 1 | 0 | 1 | 0 | 1422 | 1128 | 972 | 1337 | 0 | 8.9 | 17.7 | 6.6 | 0 | 0.5 | No | 4.7 | 16 | - | - | - | - | - | - | - |  | Alta oxidación por posible degradación del aceite a altas temperaturas. Baja viscosidad por posible contaminación con un lubricante de menor viscosidad o dilución con combustible. | Causas posibles de dilución con combustible: Lineas de combustible con fugas, patron de pulverización defectuoso, Inyector goteando, fugas en sellos de bombas de transferencia, bomba de inyección defectuosa, Anillos de sellos ("O-rings") de inyector gastados. | Resultados están dentro de los rangos aceptables. | Revisar el sistema de enfriamiento (termostatos, radiador, bomba de agua, mangueras, etc.). Localice y corrija la causa de baja viscosidad del aceite. Una baja viscosidad puede reducir la protección por lubricación. Retome la muestra en el próximo intervalo.
C0018093 | ATOCONGO | V-319 | V-319 MOT | CAMION VOLQUETE | VOLVO | FMX 8X4R | MOTOR | MOBIL DELVAC MX 15W-40 | 2021-01-20 | 2021-01-25 | 2021-01-27 | 2021-01-29 | 13313 | 407 | Yes | Yes | No | Crítico | 14.4 | 12.7 | 3 | 5 | 2 | 0 | 0 | 0 | 44 | 1 | 0 | 0 | 0 | 0 | 0 | 0 | 2 | 1 | 0 | 1 | 0 | 1410 | 1131 | 990 | 1324 | 0 | 8.5 | 7.9 | 3.9 | 0 | 0.3 | No |  | 6 | - | - | - | - | - | - | - |  | Baja viscosidad por posible contaminación con un lubricante de menor viscosidad o dilución con combustible. | Resultados están dentro de los rangos aceptables. | Resultados están dentro de los rangos aceptables. | Localice y corrija la causa de baja viscosidad del aceite. Una baja viscosidad puede reducir la protección por lubricación. Retome la muestra en el próximo intervalo.
C0018094 | ATOCONGO | V-319 | V-319 TRAN | CAMION VOLQUETE | VOLVO | FMX 8X4R | TRANSMISION | MOBILUBE HD 80W-90 | 2021-01-20 | 2021-01-25 | 2021-01-28 | 2021-01-29 | 13313 | 1622 | Yes | Yes | No | Crítico |  | 14 | 139 | 3 | 0 | 0 | 0 | 0 | 1 | 0 | 0 | 0 | 0 | 0 | 0 | 0 | 14 | 0 | 0 | 2 | 0 | 22 | 8 | 438 | 47 | 0 |  | 2.6 | - |  |  | No |  | 8 | 22/20/16 | 28935 | 6838 | - | 383 | - | - |  | Resultados están dentro de los rangos aceptables. | Nivel de limpieza en estado de precaución. | Elevado desgaste de Cobre. | Identifique las causas del origen y corrija el Codigo ISO alto del aceite. Asegúrese de que la contaminación no está siendo introducida a través de los equipos de manejo de aceite. Identifique y evalúe los componentes a base de este elemento. Determine la fuente del metal de desgaste excesivo y tome acciones correctivas. Retomar la muestra para monitorear condición.
C0018095 | ATOCONGO | V-319 | V-319 STDI | CAMION VOLQUETE | VOLVO | FMX 8X4R | SISTEMA DIRECCION | MOBIL ATF 220 | 2021-01-20 | 2021-01-25 | 2021-01-27 | 2021-01-29 | 13313 | 808 | Yes | Yes | No | Crítico |  | 6.1 | 1 | 19 | 0 | 3 | 0 | 0 | 0 | 0 | 0 | 0 | 0 | 0 | 0 | 0 | 8 | 0 | 3 | 49 | 0 | 26 | 54 | 278 | 236 | 0 |  | 0.7 | - |  |  | No |  | 14 | 23/19/15 | 42945 | 3235 | - | 205 | - | - |  | Baja viscosidad por posible contaminación con un lubricante de menor viscosidad. | Nivel de limpieza en estado de precaución. | Resultados están dentro de los rangos aceptables. | Localice y corrija la causa de baja viscosidad del aceite. Una baja viscosidad puede reducir la protección por lubricación. Identifique las causas del origen y corrija el Codigo ISO alto del aceite. Asegúrese de que la contaminación no está siendo introducida a través de los equipos de manejo de aceite. Retome la muestra en el próximo intervalo programado.
C0018096 | ATOCONGO | V-319 | V-319 DIFE DEL | CAMION VOLQUETE | VOLVO | FMX 8X4R | DIFERENCIAL DELANTERO | MOBILUBE HD 85W-140 | 2021-01-20 | 2021-01-25 | 2021-01-27 | 2021-01-29 | 13313 | 804 | No | No | No | Crítico |  | 24.8 | 2 | 37 | 0 | 1 | 0 | 0 | 0 | 0 | 1 | 0 | 0 | 0 | 0 | 0 | 4 | 0 | 0 | 1 | 0 | 38 | 1 | 495 | 21 | 0 |  | 0.4 | - |  |  | No |  | 98 | 26/24/19 | 375447 | 127271 | - | 4379 | - | - |  | Resultados están dentro de los rangos aceptables. | Nivel de limpieza en estado de Crítico. | Resultados están dentro de los rangos aceptables. | Identifique las causas del origen y corrija el Codigo ISO alto del aceite. Asegúrese de que la contaminación no está siendo introducida a través de los equipos de manejo de aceite. Retome la muestra en el próximo intervalo programado.
C0018097 | ATOCONGO | V-319 | V-319 DIFE POS | CAMION VOLQUETE | VOLVO | FMX 8X4R | DIFERENCIAL POSTERIOR | MOBILUBE HD 85W-140 | 2021-01-20 | 2021-01-25 | 2021-01-27 | 2021-01-29 | 13313 | 804 | No | No | No | Crítico |  | 24.8 | 3 | 36 | 0 | 1 | 0 | 0 | 0 | 0 | 1 | 0 | 0 | 0 | 0 | 0 | 5 | 0 | 0 | 2 | 0 | 39 | 2 | 485 | 22 | 0 |  | 0.4 | - |  |  | No |  | 80 | 26/24/19 | 336656 | 124001 | - | 4665 | - | - |  | Resultados están dentro de los rangos aceptables. | Nivel de limpieza en estado de Crítico. | Resultados están dentro de los rangos aceptables. | Identifique las causas del origen y corrija el Codigo ISO alto del aceite. Asegúrese de que la contaminación no está siendo introducida a través de los equipos de manejo de aceite. Retome la muestra en el próximo intervalo programado.
C0018098 | ATOCONGO | V-319 | V-319 CUDE RH | CAMION VOLQUETE | VOLVO | FMX 8X4R | CUBO DEL. RH | MOBILUBE HD 85W-140 | 2021-01-20 | 2021-01-25 | 2021-01-27 | 2021-01-29 | 13313 | 804 | No | No | No | Crítico |  | 24.7 | 0 | 20 | 0 | 0 | 0 | 0 | 0 | 0 | 0 | 0 | 0 | 0 | 0 | 0 | 3 | 0 | 0 | 1 | 0 | 11 | 1 | 468 | 5 | 0 |  | 0.3 | - |  |  | No |  | 16 | 24/21/16 | 91569 | 10804 | - | 511 | - | - |  | Resultados están dentro de los rangos aceptables. | Nivel de limpieza en estado de Crítico. | Resultados están dentro de los rangos aceptables. | Identifique las causas del origen y corrija el Codigo ISO alto del aceite. Asegúrese de que la contaminación no está siendo introducida a través de los equipos de manejo de aceite. Retome la muestra en el próximo intervalo programado.
C0018099 | ATOCONGO | V-319 | V-319 CUDE LH | CAMION VOLQUETE | VOLVO | FMX 8X4R | CUBO DEL. LH | MOBILUBE HD 85W-140 | 2021-01-20 | 2021-01-25 | 2021-01-27 | 2021-01-29 | 13313 | 804 | No | No | No | Crítico |  | 24.4 | 1 | 20 | 0 | 0 | 0 | 0 | 0 | 0 | 0 | 0 | 0 | 0 | 0 | 0 | 3 | 0 | 3 | 2 | 0 | 12 | 1 | 438 | 5 | 0 |  | 0.3 | - |  |  | No |  | 26 | 25/23/19 | 204244 | 59988 | - | 3528 | - | - |  | Resultados están dentro de los rangos aceptables. | Nivel de limpieza en estado de Crítico. | Resultados están dentro de los rangos aceptables. | Identifique las causas del origen y corrija el Codigo ISO alto del aceite. Asegúrese de que la contaminación no está siendo introducida a través de los equipos de manejo de aceite. Retome la muestra en el próximo intervalo programado.
C0018100 | ATOCONGO | V-319 | V-319 CUPO RH | CAMION VOLQUETE | VOLVO | FMX 8X4R | CUBO POST. RH | MOBILUBE HD 85W-140 | 2021-01-20 | 2021-01-25 | 2021-01-27 | 2021-01-29 | 13313 | 804 | No | No | No | Crítico |  | 24.9 | 1 | 34 | 0 | 0 | 0 | 0 | 0 | 0 | 1 | 0 | 0 | 0 | 0 | 0 | 3 | 0 | 0 | 2 | 0 | 32 | 1 | 500 | 19 | 0 |  | 0.3 | - |  |  | No |  | 26 | 25/22/17 | 234337 | 39956 | - | 745 | - | - |  | Resultados están dentro de los rangos aceptables. | Nivel de limpieza en estado de Crítico. | Resultados están dentro de los rangos aceptables. | Identifique las causas del origen y corrija el Codigo ISO alto del aceite. Asegúrese de que la contaminación no está siendo introducida a través de los equipos de manejo de aceite. Retome la muestra en el próximo intervalo programado.
C0018101 | ATOCONGO | V-319 | V-319 CUPO LH | CAMION VOLQUETE | VOLVO | FMX 8X4R | CUBO POST. LH | MOBILUBE HD 85W-140 | 2021-01-20 | 2021-01-25 | 2021-01-27 | 2021-01-29 | 13313 | 804 | No | No | No | Crítico |  | 24.6 | 2 | 34 | 0 | 0 | 0 | 0 | 0 | 0 | 1 | 0 | 0 | 0 | 0 | 0 | 3 | 0 | 0 | 2 | 0 | 30 | 1 | 476 | 19 | 0 |  | 0.3 | - |  |  | No |  | 26 | 25/23/17 | 264028 | 43628 | - | 842 | - | - |  | Resultados están dentro de los rangos aceptables. | Nivel de limpieza en estado de Crítico. | Resultados están dentro de los rangos aceptables. | Identifique las causas del origen y corrija el Codigo ISO alto del aceite. Asegúrese de que la contaminación no está siendo introducida a través de los equipos de manejo de aceite. Retome la muestra en el próximo intervalo programado.
C0018102 | ATOCONGO | V-319 | V-319 STHI | CAMION VOLQUETE | VOLVO | FMX 8X4R | SISTEMA HIDRAULICO | MOBIL DTE 26 | 2021-01-20 | 2021-01-25 | 2021-01-27 | 2021-01-29 | 13313 | 3102 | No | No | No | Crítico |  | 7.7 | 0 | 25 | 0 | 2 | 0 | 1 | 0 | 0 | 0 | 0 | 0 | 0 | 0 | 0 | 8 | 4 | 2 | 1 | 0 | 985 | 6 | 531 | 818 | 0 |  | 0.5 | - |  |  | No |  | 37 | 25/24/18 | 186845 | 99244 | - | 2053 | - | - |  | Baja viscosidad por posible contaminación con un lubricante de menor viscosidad. | Nivel de limpieza en estado de Crítico. | Desgaste de Hierro en el límite de precaución. | Localice y corrija la causa de baja viscosidad del aceite. Una baja viscosidad puede reducir la protección por lubricación. Identifique las causas del origen y corrija el Codigo ISO alto del aceite. Asegúrese de que la contaminación no está siendo introducida a través de los equipos de manejo de aceite. Determine la fuente del metal de desgaste y tome acciones correctivas. Retomar la muestra para monitorear condición.
C0018103 | ATOCONGO | V-310 | V-310 TRAN | CAMION VOLQUETE | VOLVO | FMX 8X4R | TRANSMISION | MOBILUBE HD 80W-90 | 2021-01-21 | 2021-01-25 | 2021-01-27 | 2021-01-29 | 12282 | 815 | No | No | No | Precaución |  | 14 | 41 | 7 | 0 | 0 | 0 | 0 | 1 | 0 | 0 | 0 | 0 | 0 | 0 | 0 | 38 | 3 | 0 | 1 | 0 | 9 | 2 | 477 | 24 | 0 |  | 0.5 | - |  |  | No |  | 12 | 23/20/16 | 49288 | 9848 | - | 390 | - | - |  | Resultados están dentro de los rangos aceptables. | Nivel de limpieza en estado de precaución. | Resultados están dentro de los rangos aceptables. | Identifique las causas del origen y corrija el Codigo ISO alto del aceite. Asegúrese de que la contaminación no está siendo introducida a través de los equipos de manejo de aceite. Retome la muestra en el próximo intervalo programado.
C0018104 | ATOCONGO | V-310 | V-310 STDI | CAMION VOLQUETE | VOLVO | FMX 8X4R | SISTEMA DIRECCION | MOBIL ATF 220 | 2021-01-21 | 2021-01-25 | 2021-01-27 | 2021-01-29 | 12282 | 815 | No | No | No | Crítico |  | 5.8 | 3 | 7 | 0 | 1 | 0 | 0 | 0 | 0 | 0 | 0 | 0 | 0 | 0 | 0 | 4 | 2 | 0 | 51 | 0 | 75 | 39 | 261 | 152 | 0 |  | 1.5 | - |  |  | No |  | 13 | 20/19/16 | 9793 | 2682 | - | 356 | - | - |  | Baja viscosidad por posible contaminación con un lubricante de menor viscosidad. | Nivel de limpieza en estado de precaución. | Resultados están dentro de los rangos aceptables. | Localice y corrija la causa de baja viscosidad del aceite. Una baja viscosidad puede reducir la protección por lubricación. Identifique las causas del origen y corrija el Codigo ISO alto del aceite. Asegúrese de que la contaminación no está siendo introducida a través de los equipos de manejo de aceite. Retome la muestra en el próximo intervalo programado.
C0018105 | ATOCONGO | V-310 | V-310 DIFE DEL | CAMION VOLQUETE | VOLVO | FMX 8X4R | DIFERENCIAL DELANTERO | MOBILUBE HD 85W-140 | 2021-01-21 | 2021-01-25 | 2021-01-27 | 2021-01-29 | 12282 | 815 | No | No | No | Crítico |  | 24.5 | 1 | 27 | 0 | 0 | 0 | 0 | 0 | 0 | 1 | 0 | 0 | 0 | 0 | 0 | 2 | 1 | 0 | 1 | 0 | 10 | 1 | 470 | 6 | 0 |  | 0.3 | - |  |  | No |  | 48 | 24/21/16 | 114948 | 15173 | - | 397 | - | - |  | Resultados están dentro de los rangos aceptables. | Nivel de limpieza en estado de Crítico. | Resultados están dentro de los rangos aceptables. | Identifique las causas del origen y corrija el Codigo ISO alto del aceite. Asegúrese de que la contaminación no está siendo introducida a través de los equipos de manejo de aceite. Retome la muestra en el próximo intervalo programado.
C0018106 | ATOCONGO | V-310 | V-310 DIFE POS | CAMION VOLQUETE | VOLVO | FMX 8X4R | DIFERENCIAL POSTERIOR | MOBILUBE HD 85W-140 | 2021-01-21 | 2021-01-25 | 2021-01-27 | 2021-01-29 | 12282 | 815 | No | No | No | Crítico |  | 24.9 | 2 | 27 | 0 | 0 | 0 | 0 | 0 | 0 | 1 | 0 | 0 | 0 | 0 | 0 | 2 | 0 | 0 | 1 | 0 | 12 | 1 | 472 | 7 | 0 |  | 0.3 | - |  |  | No |  | 26 | 24/21/17 | 116557 | 15185 | - | 641 | - | - |  | Resultados están dentro de los rangos aceptables. | Nivel de limpieza en estado de Crítico. | Resultados están dentro de los rangos aceptables. | Identifique las causas del origen y corrija el Codigo ISO alto del aceite. Asegúrese de que la contaminación no está siendo introducida a través de los equipos de manejo de aceite. Retome la muestra en el próximo intervalo programado.
C0018107 | ATOCONGO | V-310 | V-310 CUDE RH | CAMION VOLQUETE | VOLVO | FMX 8X4R | CUBO DEL. RH | MOBILUBE HD 85W-140 | 2021-01-21 | 2021-01-25 | 2021-01-27 | 2021-01-29 | 12282 | 815 | No | No | No | Precaución |  | 24.8 | 1 | 21 | 0 | 0 | 0 | 0 | 0 | 0 | 1 | 0 | 0 | 0 | 0 | 0 | 2 | 0 | 1 | 2 | 0 | 13 | 1 | 451 | 8 | 0 |  | 0.4 | - |  |  | No |  | 15 | 23/20/16 | 72915 | 8176 | - | 373 | - | - |  | Resultados están dentro de los rangos aceptables. | Nivel de limpieza en estado de precaución. | Resultados están dentro de los rangos aceptables. | Identifique las causas del origen y corrija el Codigo ISO alto del aceite. Asegúrese de que la contaminación no está siendo introducida a través de los equipos de manejo de aceite. Retome la muestra en el próximo intervalo programado.
C0018108 | ATOCONGO | V-310 | V-310 CUDE LH | CAMION VOLQUETE | VOLVO | FMX 8X4R | CUBO DEL. LH | MOBILUBE HD 85W-140 | 2021-01-21 | 2021-01-25 | 2021-01-27 | 2021-01-29 | 12282 | 815 | No | No | No | Crítico |  | 24.8 | 1 | 22 | 0 | 0 | 0 | 0 | 0 | 0 | 1 | 0 | 0 | 0 | 0 | 0 | 2 | 0 | 0 | 1 | 0 | 11 | 0 | 472 | 5 | 0 |  | 0.4 | - |  |  | No |  | 16 | 24/21/16 | 84096 | 11096 | - | 582 | - | - |  | Resultados están dentro de los rangos aceptables. | Nivel de limpieza en estado de Crítico. | Resultados están dentro de los rangos aceptables. | Identifique las causas del origen y corrija el Codigo ISO alto del aceite. Asegúrese de que la contaminación no está siendo introducida a través de los equipos de manejo de aceite. Retome la muestra en el próximo intervalo programado.
C0018109 | ATOCONGO | V-310 | V-310 CUPO RH | CAMION VOLQUETE | VOLVO | FMX 8X4R | CUBO POST. RH | MOBILUBE HD 85W-140 | 2021-01-21 | 2021-01-25 | 2021-01-27 | 2021-01-29 | 12282 | 815 | No | No | No | Crítico |  | 24.5 | 1 | 30 | 0 | 0 | 0 | 0 | 0 | 0 | 1 | 0 | 0 | 0 | 0 | 0 | 2 | 0 | 0 | 1 | 0 | 6 | 1 | 469 | 4 | 0 |  | 0.4 | - |  |  | No |  | 40 | 25/23/17 | 202281 | 40654 | - | 1121 | - | - |  | Resultados están dentro de los rangos aceptables. | Nivel de limpieza en estado de Crítico. | Resultados están dentro de los rangos aceptables. | Identifique las causas del origen y corrija el Codigo ISO alto del aceite. Asegúrese de que la contaminación no está siendo introducida a través de los equipos de manejo de aceite. Retome la muestra en el próximo intervalo programado.
C0018110 | ATOCONGO | V-310 | V-310 CUPO LH | CAMION VOLQUETE | VOLVO | FMX 8X4R | CUBO POST. LH | MOBILUBE HD 85W-140 | 2021-01-21 | 2021-01-25 | 2021-01-27 | 2021-01-29 | 12282 | 815 | No | No | No | Crítico |  | 24.9 | 1 | 27 | 0 | 0 | 0 | 0 | 0 | 0 | 1 | 0 | 0 | 0 | 0 | 0 | 2 | 0 | 0 | 1 | 0 | 7 | 1 | 468 | 6 | 0 |  | 0.3 | - |  |  | No |  | 34 | 24/21/17 | 123118 | 17524 | - | 757 | - | - |  | Resultados están dentro de los rangos aceptables. | Nivel de limpieza en estado de Crítico. | Resultados están dentro de los rangos aceptables. | Identifique las causas del origen y corrija el Codigo ISO alto del aceite. Asegúrese de que la contaminación no está siendo introducida a través de los equipos de manejo de aceite. Retome la muestra en el próximo intervalo programado.
C0018111 | ATOCONGO | V-310 | V-310 STHI | CAMION VOLQUETE | VOLVO | FMX 8X4R | SISTEMA HIDRAULICO | MOBILTRANS HD 10W | 2021-01-21 | 2021-01-25 | 2021-01-27 | 2021-01-29 | 12282 | 2145 | No | No | No | Crítico |  | 6.1 | 1 | 47 | 0 | 3 | 0 | 1 | 0 | 0 | 1 | 0 | 0 | 0 | 0 | 0 | 13 | 3 | 2 | 1 | 0 | 3127 | 13 | 889 | 1263 | 0 |  | 5 | - |  |  | No |  | 35 | 25/23/16 | 234752 | 70519 | - | 598 | - | - |  | Resultados están dentro de los rangos aceptables. | Nivel de limpieza en estado de Crítico. | Elevado desgaste de Hierro. | Identifique las causas del origen y corrija el Codigo ISO alto del aceite. Asegúrese de que la contaminación no está siendo introducida a través de los equipos de manejo de aceite. Determine la fuente del metal de desgaste excesivo y tome acciones correctivas. Retomar la muestra para monitorear condición.
C0018112 | SHOUGANG | FC-86 | FC-86 MOT | CAMION | CATERPILLAR | 777F | MOTOR | MOBIL DELVAC 1 5W-40 | 2021-01-19 | 2021-02-03 | 2021-02-04 | 2021-02-05 | 33028 | 314 | No | No | No | Precaución | 14.8 | 14.9 | 0 | 5 | 1 | 1 | 0 | 0 | 1 | 0 | 0 | 0 | 0 | 0 | 0 |  | 5 | 3 | 2 | 37 | 0 | 2262 | 461 | 1044 | 1287 |  | 9.6 | 8.9 | 8.9 | 4.9 | 0.2 | No |  | 13 | - | - | - | - | - | - | - | - | Alta oxidación por posible degradación del aceite a altas temperaturas. | Resultados están dentro de los rangos aceptables. | Resultados están dentro de los rangos aceptables. | Revisar el sistema de enfriamiento (termostatos, radiador, bomba de agua, mangueras, etc.). Tome acciones correctivas. Retome la muestra para confirmar condición.
C0018113 | SHOUGANG | FC-86 | FC-86 STHI | CAMION | CATERPILLAR | 777F | SISTEMA HIDRAULICO | MOBILTRANS HD 10W | 2021-01-19 | 2021-02-03 | 2021-02-04 | 2021-02-05 | 33028 | 860 | No | No | No | Crítico |  | 6 | 9 | 6 | 1 | 2 | 0 | 0 | 0 | 3 | 0 | 0 | 0 | 0 | 0 |  | 9 | 6 | 1 | 0 | 0 | 2811 | 12 | 950 | 1175 |  |  | 0.8 | - |  |  | No |  | 10 | 20/17/13 | 6623 | 948 | - | 48 | - | - | - | Resultados están dentro de los rangos aceptables. | Nivel de limpieza en estado de precaución. Niveles de Sodio mayores que los esperados. | Resultados están dentro de los rangos aceptables. | Localice la fuente de Sodio. Identifique las causas del origen y corrija el Codigo ISO alto del aceite. Asegúrese de que la contaminación no está siendo introducida a través de los equipos de manejo de aceite. Retome la muestra en el próximo intervalo programado.
C0018114 | SHOUGANG | FC-97 | FC-97 MOT | CAMION | CATERPILLAR | 785C | MOTOR | MOBIL DELVAC 1 5W-40 | 2021-01-20 | 2021-02-03 | 2021-02-04 | 2021-02-05 | 27354 | 561 | Yes | Yes | No | Normal | 14.8 | 14.1 | 5 | 12 | 1 | 1 | 0 | 0 | 6 | 0 | 0 | 0 | 0 | 0 | 0 |  | 5 | 0 | 1 | 66 | 0 | 2346 | 404 | 1017 | 1251 |  | 8.9 | 7.2 | 7.2 | 0.7 | 0.4 | No |  | 10 | - | - | - | - | - | - | - | - | Resultados están dentro de los rangos aceptables. | Resultados están dentro de los rangos aceptables. | Resultados están dentro de los rangos aceptables. | Retome la muestra en el próximo intervalo programado.
C0018115 | SHOUGANG | FC-97 | FC-97 TRAN | CAMION | CATERPILLAR | 785C | TRANSMISION | MOBILTRANS HD 30 | 2021-01-20 | 2021-02-03 | 2021-02-04 | 2021-02-05 | 27354 | 676 | Yes | Yes | No | Normal |  | 11 | 1 | 3 | 1 | 1 | 0 | 0 | 1 | 0 | 0 | 0 | 0 | 0 | 0 |  | 4 | 0 | 1 | 0 | 0 | 2734 | 8 | 877 | 1086 |  |  | 1.8 | - |  |  | No |  | 12 | 17/15/12 | 1114 | 201 | - | 31 | - | - | - | Resultados están dentro de los rangos aceptables. | Resultados están dentro de los rangos aceptables. | Resultados están dentro de los rangos aceptables. | Retome la muestra en el próximo intervalo programado.
C0018116 | SHOUGANG | FC-97 | FC-97 STHI | CAMION | CATERPILLAR | 785C | SISTEMA HIDRAULICO | MOBILTRANS HD 10W | 2021-01-20 | 2021-02-03 | 2021-02-04 | 2021-02-05 | 27354 | 1999 | Yes | Yes | No | Crítico |  | 6.5 | 2 | 6 | 7 | 2 | 0 | 0 | 1 | 2 | 0 | 0 | 0 | 0 | 1 |  | 10 | 0 | 1 | 1 | 0 | 2943 | 10 | 795 | 984 |  |  | 13.1 | - |  |  | No |  | 34 | 21/19/15 | 18324 | 4636 | - | 255 | - | - | - | Resultados están dentro de los rangos aceptables. | Nivel de limpieza en estado de precaución. | Elevado desgaste de Plomo. | Identifique las causas del origen y corrija el Codigo ISO alto del aceite. Asegúrese de que la contaminación no está siendo introducida a través de los equipos de manejo de aceite. Determine la fuente del metal de desgaste excesivo y tome acciones correctivas. Retomar la muestra para monitorear condición.
C0018117 | SHOUGANG | FC-97 | FC-97 STDI | CAMION | CATERPILLAR | 785C | SISTEMA DIRECCION | MOBILTRANS HD 10W | 2021-01-20 | 2021-02-03 | 2021-02-04 | 2021-02-05 | 27354 | 1999 | Yes | Yes | No | Crítico |  | 6.3 | 2 | 5 | 35 | 3 | 0 | 0 | 1 | 1 | 0 | 0 | 0 | 0 | 0 |  | 12 | 7 | 1 | 0 | 0 | 3117 | 11 | 830 | 1036 |  |  | 12.6 | - |  |  | No |  | 40 | 23/20/15 | 73172 | 8030 | - | 224 | - | - | - | Resultados están dentro de los rangos aceptables. | Nivel de limpieza en estado de precaución. Nivel de Silicio en el límite de precaución. Niveles de Sodio mayores que los esperados. | Resultados están dentro de los rangos aceptables. | Localice la fuente de Sodio y Silicio. Identifique las causas del origen y corrija el Codigo ISO alto del aceite. Asegúrese de que la contaminación no está siendo introducida a través de los equipos de manejo de aceite. Retome la muestra en el próximo intervalo programado.
C0018118 | SHOUGANG | FC-97 | FC-97 BM RH | CAMION | CATERPILLAR | 785C | BOCAMAZA RH | MOBILUBE XFD 60 | 2021-01-20 | 2021-02-03 | 2021-02-04 | 2021-02-05 | 27354 | 676 | Yes |  | No | Precaución |  | 24.6 | 0 | 7 | 0 | 0 | 0 | 0 | 0 | 0 | 0 | 0 | 0 | 0 | 0 |  | 5 | 5 | 0 | 80 | 0 | 283 | 4 | 276 | 14 |  |  | 0.5 | - |  |  | No |  | 12 | 22/19/14 | 37668 | 2976 | - | 100 | - | - | - | Resultados están dentro de los rangos aceptables. | Nivel de limpieza en estado de precaución. Niveles de Sodio en el límite de precuación. | Resultados están dentro de los rangos aceptables. | Localice la fuente de Sodio. Identifique las causas del origen y corrija el Codigo ISO alto del aceite. Asegúrese de que la contaminación no está siendo introducida a través de los equipos de manejo de aceite. Retome la muestra en el próximo intervalo programado.
C0018119 | SHOUGANG | FC-97 | FC-97 BM LH | CAMION | CATERPILLAR | 785C | BOCAMAZA LH | MOBILUBE XFD 60 | 2021-01-20 | 2021-02-03 | 2021-02-04 | 2021-02-05 | 27354 | 676 | Yes |  | No | Crítico |  | 25 | 0 | 12 | 1 | 0 | 0 | 0 | 0 | 0 | 0 | 0 | 0 | 0 | 0 |  | 4 | 2 | 0 | 80 | 0 | 269 | 2 | 277 | 6 |  |  | 1 | - |  |  | No |  | 16 | 24/20/14 | 91497 | 6193 | - | 87 | - | - | - | Resultados están dentro de los rangos aceptables. | Nivel de limpieza en estado de Crítico. | Resultados están dentro de los rangos aceptables. | Identifique las causas del origen y corrija el Codigo ISO alto del aceite. Asegúrese de que la contaminación no está siendo introducida a través de los equipos de manejo de aceite. Retome la muestra en el próximo intervalo programado.
C0018120 | SHOUGANG | FC-97 | FC-97 MF RH | CAMION | CATERPILLAR | 785C | MANDO FINAL RH | MOBILUBE XFD 60 | 2021-01-20 | 2021-02-03 | 2021-02-04 | 2021-02-05 | 27354 | 1999 | Yes |  | No | Crítico |  | 23.4 | 4 | 33 | 1 | 0 | 0 | 0 | 0 | 0 | 0 | 0 | 0 | 0 | 0 |  | 3 | 10 | 1 | 83 | 0 | 343 | 1 | 300 | 33 |  |  | 3.8 | - |  |  | No |  | 20 | 24/19/12 | 150933 | 3702 | - | 39 | - | - | - | Baja viscosidad por posible contaminación con un lubricante de menor viscosidad. | Nivel de limpieza en estado de Crítico. Niveles de Sodio mayores que los esperados. | Resultados están dentro de los rangos aceptables. | Localice y corrija la causa de baja viscosidad del aceite. Una baja viscosidad puede reducir la protección por lubricación. Identifique las causas del origen y corrija el Codigo ISO alto del aceite. Asegúrese de que la contaminación no está siendo introducida a través de los equipos de manejo de aceite. Retome la muestra en el próximo intervalo programado.
C0018121 | SHOUGANG | FC-97 | FC-97 MF LH | CAMION | CATERPILLAR | 785C | MANDO FINAL LH | MOBILUBE XFD 60 | 2021-01-20 | 2021-02-03 | 2021-02-04 | 2021-02-05 | 27354 | 1999 | Yes |  | No | Crítico |  | 23.8 | 4 | 34 | 1 | 0 | 0 | 0 | 0 | 0 | 0 | 0 | 0 | 0 | 0 |  | 3 | 10 | 1 | 86 | 0 | 356 | 1 | 306 | 36 |  |  | 3.9 | - |  |  | No |  | 22 | 24/19/13 | 157205 | 4708 | - | 43 | - | - | - | Baja viscosidad por posible contaminación con un lubricante de menor viscosidad. | Nivel de limpieza en estado de Crítico. Niveles de Sodio mayores que los esperados. | Resultados están dentro de los rangos aceptables. | Localice y corrija la causa de baja viscosidad del aceite. Una baja viscosidad puede reducir la protección por lubricación. Identifique las causas del origen y corrija el Codigo ISO alto del aceite. Asegúrese de que la contaminación no está siendo introducida a través de los equipos de manejo de aceite. Retome la muestra en el próximo intervalo programado.
C0018122 | SHOUGANG | FC-97 | FC-97 DIFE POS | CAMION | CATERPILLAR | 785C | DIFERENCIAL POSTERIOR | MOBILUBE XFD 60 | 2021-01-20 | 2021-02-03 | 2021-02-04 | 2021-02-05 | 27354 | 1999 | Yes | Yes | No | Crítico |  | 23.9 | 4 | 32 | 1 | 0 | 0 | 0 | 0 | 0 | 0 | 0 | 0 | 0 | 0 |  | 3 | 8 | 0 | 80 | 0 | 337 | 1 | 293 | 34 |  |  | 3.7 | - |  |  | No |  | 20 | 24/19/13 | 142071 | 3377 | - | 56 | - | - | - | Baja viscosidad por posible contaminación con un lubricante de menor viscosidad. | Nivel de limpieza en estado de Crítico. Niveles de Sodio mayores que los esperados. | Resultados están dentro de los rangos aceptables. | Localice y corrija la causa de baja viscosidad del aceite. Una baja viscosidad puede reducir la protección por lubricación. Identifique las causas del origen y corrija el Codigo ISO alto del aceite. Asegúrese de que la contaminación no está siendo introducida a través de los equipos de manejo de aceite. Retome la muestra en el próximo intervalo programado.
C0018123 | SHOUGANG | EP-29 | EP-29 MOT | PERFORADORA DE ORUGAS | ATLAS COPCO | DML | MOTOR | CHEVRON 400 MGX 15W40 | 2021-01-20 | 2021-02-03 | 2021-02-04 | 2021-02-05 | 34898 | 199 | Yes | Yes | No | Crítico | 14.6 | 14.2 | 2 | 7 | 11 | 2 | 0 | 0 | 1 | 0 | 0 | 0 | 0 | 0 | 0 |  | 4 | 6 | 1 | 74 | 0 | 2164 | 25 | 875 | 1096 |  | 6.7 | 12.6 | 10.6 | 7.2 | 0.2 | No |  | 12 | - | - | - | - | - | - | - | - | Alta oxidación por posible degradación del aceite a altas temperaturas. | La tasa de nitración aumenta debido a condiciones inadecuadas de combustión e ignición. Niveles de sodio en el límite de precaución pueden representar fugas de refrigerante hacia el cárter del motor o contaminación por sal del medio ambiente. | Elevado desgaste de Plomo. | Localice y corrija causa de nitración. Localice la fuente de Sodio. Revisar el sistema de enfriamiento (termostatos, radiador, bomba de agua, mangueras, etc.). Determine la fuente del metal de desgaste excesivo y tome acciones correctivas. Retomar la muestra para monitorear condición.
C0018124 | SHOUGANG | EP-29 | EP-29 MDBS | PERFORADORA DE ORUGAS | ATLAS COPCO | DML | MANDO DE BOMBAS | MOBILUBE HD 80W-90 | 2021-01-20 | 2021-02-03 | 2021-02-04 | 2021-02-05 | 34898 | 199 | Yes |  | No | Crítico |  | 13.7 | 1 | 89 | 0 | 2 | 0 | 1 | 0 | 1 | 1 | 0 | 0 | 0 | 0 |  | 8 | 2 | 1 | 0 | 0 | 37 | 2 | 457 | 48 |  |  | 0.9 | - |  |  | No |  | 58 | 25/23/14 | 254115 | 75403 | - | 107 | - | - | - | Resultados están dentro de los rangos aceptables. | Nivel de limpieza en estado de Crítico. | Resultados están dentro de los rangos aceptables. | Identifique las causas del origen y corrija el Codigo ISO alto del aceite. Asegúrese de que la contaminación no está siendo introducida a través de los equipos de manejo de aceite. Retome la muestra en el próximo intervalo programado.
C0018125 | SHOUGANG | EP-29 | EP-29 CJRO | PERFORADORA DE ORUGAS | ATLAS COPCO | DML | CABEZAL DE ROTACION | MOBILUBE HD 80W-90 | 2021-01-20 | 2021-02-03 | 2021-02-04 | 2021-02-05 | 34898 | 199 | Yes |  | No | Crítico |  | 14.5 | 0 | 46 | 0 | 0 | 0 | 0 | 1 | 1 | 1 | 0 | 0 | 0 | 1 |  | 3 | 6 | 1 | 0 | 0 | 12 | 2 | 466 | 8 |  |  | 1.8 | - |  |  | No |  | 16 | 25/22/15 | 196079 | 37651 | - | 218 | - | - | - | Resultados están dentro de los rangos aceptables. | Nivel de limpieza en estado de Crítico. Niveles de Sodio mayores que los esperados. | Elevado desgaste de Hierro. | Localice la fuente de Sodio. Identifique las causas del origen y corrija el Codigo ISO alto del aceite. Asegúrese de que la contaminación no está siendo introducida a través de los equipos de manejo de aceite. Determine la fuente del metal de desgaste excesivo y tome acciones correctivas. Retomar la muestra para monitorear condición.
C0018126 | SHOUGANG | C-43 | C-43 MOT | CARGADOR FRONTAL | CATERPILLAR | 988H | MOTOR | MOBIL DELVAC MX 15W-40 | 2021-01-20 | 2021-02-03 | 2021-02-04 | 2021-02-05 | 24301 | 345 | Yes | Yes | No | Crítico | 14.4 | 13.7 | 14 | 13 | 3 | 1 | 2 | 0 | 4 | 1 | 0 | 0 | 0 | 0 | 0 |  | 6 | 2 | 2 | 53 | 0 | 2221 | 511 | 1090 | 1322 |  | 10.3 | 14.8 | 11 | 1 | 0.3 | No |  | 25 | - | - | - | - | - | - | - | - | Alta oxidación por posible degradación del aceite a altas temperaturas. Baja viscosidad por posible contaminación con un lubricante de menor viscosidad o dilución con combustible. | Resultados están dentro de los rangos aceptables. | Elevado desgaste de Cobre y Plomo. | Revisar el sistema de enfriamiento (termostatos, radiador, bomba de agua, mangueras, etc.). Localice y corrija la causa de baja viscosidad del aceite. Una baja viscosidad puede reducir la protección por lubricación. Determine la fuente de los metales de desgaste excesivo y tome acciones correctivas. Retomar la muestra para monitorear condición.
C0018127 | SHOUGANG | C-43 | C-43 TRAN | CARGADOR FRONTAL | CATERPILLAR | 988H | TRANSMISION | MOBILTRANS HD 30 | 2021-01-20 | 2021-02-03 | 2021-02-04 | 2021-02-05 | 24301 | 620 | Yes | Yes | No | Crítico |  | 11 | 31 | 7 | 1 | 1 | 0 | 0 | 1 | 1 | 0 | 0 | 0 | 0 | 0 |  | 5 | 5 | 1 | 0 | 0 | 2827 | 11 | 981 | 1207 |  |  | 1.7 | - |  |  | No |  | 12 | 19/17/13 | 4721 | 1094 | - | 63 | - | - | - | Resultados están dentro de los rangos aceptables. | Resultados están dentro de los rangos aceptables. | Elevado desgaste de Cobre. | Identifique y evalúe los componentes a base de este elemento. Determine la fuente del metal de desgaste excesivo y tome acciones correctivas. Retomar la muestra para monitorear condición.
C0018128 | SHOUGANG | C-43 | C-43 STHI | CARGADOR FRONTAL | CATERPILLAR | 988H | SISTEMA HIDRAULICO | MOBILTRANS HD 10W | 2021-01-20 | 2021-02-03 | 2021-02-04 | 2021-02-05 | 24301 | 620 | Yes | Yes | No | Crítico |  | 6 | 2 | 3 | 1 | 1 | 0 | 0 | 0 | 0 | 0 | 0 | 0 | 0 | 0 |  | 5 | 5 | 3 | 1 | 0 | 2964 | 12 | 1015 | 1245 |  |  | 2.2 | - |  |  | No |  | 14 | 20/15/13 | 6325 | 305 | - | 41 | - | - | - | Resultados están dentro de los rangos aceptables. | Nivel de limpieza en estado de precaución. Niveles de Sodio y Potasio mayores que los esperados. | Resultados están dentro de los rangos aceptables. | Localice la fuente de Sodio y Potasio. Identifique las causas del origen y corrija el Codigo ISO alto del aceite. Asegúrese de que la contaminación no está siendo introducida a través de los equipos de manejo de aceite. Retome la muestra en el próximo intervalo programado.
C0018129 | SHOUGANG | C-43 | C-43 DIFE DEL | CARGADOR FRONTAL | CATERPILLAR | 988H | DIFERENCIAL DELANTERO | MOBILTRANS HD 50 | 2021-01-20 | 2021-02-03 | 2021-02-04 | 2021-02-05 | 24301 | 620 | No |  | No | Crítico |  | 17.8 | 1 | 21 | 0 | 1 | 0 | 0 | 0 | 1 | 0 | 0 | 0 | 0 | 0 |  | 4 | 3 | 2 | 3 | 0 | 2811 | 10 | 967 | 1181 |  |  | 0.8 | - |  |  | No |  | 22 | 25/23/18 | 248306 | 60387 | - | 1358 | - | - | - | Resultados están dentro de los rangos aceptables. | Nivel de limpieza en estado de Crítico. | Resultados están dentro de los rangos aceptables. | Identifique las causas del origen y corrija el Codigo ISO alto del aceite. Asegúrese de que la contaminación no está siendo introducida a través de los equipos de manejo de aceite. Retome la muestra en el próximo intervalo programado.
C0018130 | SHOUGANG | C-43 | C-43 MFDEL RH | CARGADOR FRONTAL | CATERPILLAR | 988H | MANDO FINAL DEL. RH | MOBILTRANS HD 50 | 2021-01-20 | 2021-02-03 | 2021-02-04 | 2021-02-05 | 24301 | 620 | No |  | No | Crítico |  | 18 | 1 | 19 | 0 | 1 | 0 | 0 | 0 | 0 | 0 | 0 | 0 | 0 | 0 |  | 4 | 4 | 1 | 0 | 0 | 2759 | 9 | 935 | 1148 |  |  | 0.7 | - |  |  | No |  | 21 | 25/23/17 | 224756 | 58693 | - | 1290 | - | - | - | Resultados están dentro de los rangos aceptables. | Nivel de limpieza en estado de Crítico. | Resultados están dentro de los rangos aceptables. | Identifique las causas del origen y corrija el Codigo ISO alto del aceite. Asegúrese de que la contaminación no está siendo introducida a través de los equipos de manejo de aceite. Retome la muestra en el próximo intervalo programado.
C0018131 | SHOUGANG | C-43 | C-43 MFDEL LH | CARGADOR FRONTAL | CATERPILLAR | 988H | MANDO FINAL DEL. LH | MOBILTRANS HD 50 | 2021-01-20 | 2021-02-03 | 2021-02-04 | 2021-02-05 | 24301 | 620 | No |  | No | Crítico |  | 18 | 1 | 19 | 0 | 0 | 0 | 0 | 0 | 0 | 0 | 0 | 0 | 0 | 0 |  | 4 | 5 | 2 | 0 | 0 | 2726 | 9 | 896 | 1102 |  |  | 0.7 | - |  |  | No |  | 27 | 25/23/18 | 254532 | 61443 | - | 1389 | - | - | - | Resultados están dentro de los rangos aceptables. | Nivel de limpieza en estado de Crítico. Niveles de Sodio en el límite de precuación. | Resultados están dentro de los rangos aceptables. | Localice la fuente de Sodio. Identifique las causas del origen y corrija el Codigo ISO alto del aceite. Asegúrese de que la contaminación no está siendo introducida a través de los equipos de manejo de aceite. Retome la muestra en el próximo intervalo programado.
C0018132 | SHOUGANG | C-43 | C-43 DIFE POS | CARGADOR FRONTAL | CATERPILLAR | 988H | DIFERENCIAL POSTERIOR | MOBILTRANS HD 50 | 2021-01-20 | 2021-02-03 | 2021-02-04 | 2021-02-05 | 24301 | 620 | No |  | No | Crítico |  | 18 | 1 | 20 | 0 | 1 | 0 | 0 | 0 | 0 | 0 | 0 | 0 | 0 | 0 |  | 4 | 4 | 2 | 3 | 0 | 2757 | 10 | 961 | 1167 |  |  | 0.8 | - |  |  | No |  | 27 | 25/23/18 | 279737 | 63478 | - | 1515 | - | - | - | Resultados están dentro de los rangos aceptables. | Nivel de limpieza en estado de Crítico. | Resultados están dentro de los rangos aceptables. | Identifique las causas del origen y corrija el Codigo ISO alto del aceite. Asegúrese de que la contaminación no está siendo introducida a través de los equipos de manejo de aceite. Retome la muestra en el próximo intervalo programado.
C0018133 | SHOUGANG | C-43 | C-43 MFPOS RH | CARGADOR FRONTAL | CATERPILLAR | 988H | MANDO FINAL POST. RH | MOBILTRANS HD 50 | 2021-01-20 | 2021-02-03 | 2021-02-04 | 2021-02-05 | 24301 | 620 | No |  | No | Crítico |  | 18 | 5 | 10 | 0 | 1 | 0 | 0 | 0 | 0 | 0 | 0 | 0 | 0 | 0 |  | 4 | 4 | 1 | 1 | 0 | 2858 | 9 | 992 | 1206 |  |  | 0.7 | - |  |  | No |  | 18 | 25/23/18 | 263227 | 68132 | - | 1675 | - | - | - | Resultados están dentro de los rangos aceptables. | Nivel de limpieza en estado de Crítico. | Resultados están dentro de los rangos aceptables. | Identifique las causas del origen y corrija el Codigo ISO alto del aceite. Asegúrese de que la contaminación no está siendo introducida a través de los equipos de manejo de aceite. Retome la muestra en el próximo intervalo programado.
C0018134 | SHOUGANG | C-43 | C-43 MFPOS LH | CARGADOR FRONTAL | CATERPILLAR | 988H | MANDO FINAL POST. LH | MOBILTRANS HD 50 | 2021-01-20 | 2021-02-03 | 2021-02-04 | 2021-02-05 | 24301 | 620 | No |  | No | Crítico |  | 17.9 | 5 | 10 | 0 | 1 | 0 | 0 | 1 | 0 | 0 | 0 | 0 | 0 | 0 |  | 3 | 3 | 2 | 1 | 0 | 2788 | 10 | 977 | 1184 |  |  | 0.7 | - |  |  | No |  | 20 | 25/23/18 | 318095 | 73201 | - | 1759 | - | - | - | Resultados están dentro de los rangos aceptables. | Nivel de limpieza en estado de Crítico. | Resultados están dentro de los rangos aceptables. | Identifique las causas del origen y corrija el Codigo ISO alto del aceite. Asegúrese de que la contaminación no está siendo introducida a través de los equipos de manejo de aceite. Retome la muestra en el próximo intervalo programado.
C0018135 | SHOUGANG | EP-35 | EP-35 CJRO | PERFORADORA DE ORUGAS | ATLAS COPCO | DML | CABEZAL DE ROTACION | MOBILUBE HD 80W-90 | 2021-01-20 | 2021-02-03 | 2021-02-04 | 2021-02-05 | 20893 | 46 | Yes |  | No | Crítico |  | 15.3 | 0 | 48 | 1 | 2 | 0 | 1 | 159 | 0 | 1 | 0 | 0 | 1 | 0 |  | 18 | 7 | 1 | 4 | 0 | 103 | 2 | 522 | 52 |  |  | 1.6 | - |  |  | No |  | 46 | - | - | - | - | - | - | - | - | Resultados están dentro de los rangos aceptables. | Niveles de Sodio mayores que los esperados. Muestra oscura no se realizó nivel de limpieza. Podria ser por presencia de partículas oscuras lo cual imposibilita realizar la prueba de Conteo de Partículas. Contaminación de Silicio en estado crítico. Altos niveles de silicio abrasivo (polvo) causarán alto desgaste. | Elevado desgaste de Hierro. | Localice la fuente de Sodio y Silicio. Identifique y evalúe los componentes a base de este elemento. Determine la fuente del metal de desgaste excesivo y tome acciones correctivas. Retomar la muestra para monitorear condición.
C0018136 | SHOUGANG | FC-112 | FC-112 MOT | CAMION | CATERPILLAR | 785D | MOTOR | MOBIL DELVAC 1 5W-40 | 2021-01-20 | 2021-02-03 | 2021-02-04 | 2021-02-05 | 32656 | 308 | No | No | No | Precaución | 14.8 | 14.6 | 3 | 5 | 1 | 1 | 0 | 0 | 1 | 0 | 0 | 0 | 0 | 0 | 0 |  | 4 | 5 | 3 | 57 | 0 | 2415 | 495 | 1146 | 1379 |  | 9.2 | 5.9 | 6 | 2.9 | 0.2 | No |  | 10 | - | - | - | - | - | - | - | - | Resultados están dentro de los rangos aceptables. | Niveles de sodio en el límite de precaución pueden representar fugas de refrigerante hacia el cárter del motor o contaminación por sal del medio ambiente. | Resultados están dentro de los rangos aceptables. | Localice la fuente de Sodio. Tome acciones correctivas. Retome la muestra para confirmar condición.
C0018137 | SHOUGANG | CH-07 | CH-07 MOT RH | PALA HIDRAULICA | CATERPILLAR | 6040 FS | MOTOR RH | MOBIL DELVAC MX 15W-40 | 2021-01-21 | 2021-02-03 | 2021-02-04 | 2021-02-05 | 27115 | 251 | Yes | Yes | No | Crítico | 14.4 | 12.8 | 1 | 4 | 2 | 1 | 0 | 0 | 45 | 0 | 0 | 0 | 0 | 0 | 0 |  | 5 | 0 | 1 | 2 | 0 | 1348 | 1099 | 1035 | 1276 |  | 8.3 | 7.3 | 6.2 | 3.3 | 0.2 | No |  | 10 | - | - | - | - | - | - | - | - | Baja viscosidad por posible contaminación con un lubricante de menor viscosidad o dilución con combustible. | Resultados están dentro de los rangos aceptables. | Desgaste de Plomo en el límite de precaución. | Localice y corrija la causa de baja viscosidad del aceite. Una baja viscosidad puede reducir la protección por lubricación. Determine la fuente del metal de desgaste y tome acciones correctivas. Retomar la muestra para monitorear condición.
C0018138 | SHOUGANG | CH-07 | CH-07 MOT LH | PALA HIDRAULICA | CATERPILLAR | 6040 FS | MOTOR LH | MOBIL DELVAC MX 15W-40 | 2021-01-21 | 2021-02-03 | 2021-02-04 | 2021-02-05 | 27115 | 251 | Yes | Yes | No | Crítico | 14.4 | 13.2 | 0 | 5 | 2 | 0 | 0 | 0 | 46 | 0 | 0 | 0 | 0 | 0 | 0 |  | 5 | 3 | 1 | 0 | 0 | 1363 | 1111 | 1060 | 1271 |  | 8.4 | 7.6 | 6 | 3.4 | 0.2 | No |  | 5 | - | - | - | - | - | - | - | - | Alta oxidación por posible degradación del aceite a altas temperaturas. Baja viscosidad por posible contaminación con un lubricante de menor viscosidad o dilución con combustible. | Resultados están dentro de los rangos aceptables. | Desgaste de Plomo en el límite de precaución. | Revisar el sistema de enfriamiento (termostatos, radiador, bomba de agua, mangueras, etc.). Localice y corrija la causa de baja viscosidad del aceite. Una baja viscosidad puede reducir la protección por lubricación. Retome la muestra en el próximo intervalo. Determine la fuente del metal de desgaste y tome acciones correctivas. Retomar la muestra para monitorear condición.
C0018139 | SHOUGANG | CH-07 | CH-07 STHI | PALA HIDRAULICA | CATERPILLAR | 6040 FS | SISTEMA HIDRAULICO | MOBIL DTE 10 EXCEL 46 | 2021-01-21 | 2021-02-03 | 2021-02-04 | 2021-02-05 | 27115 | 2724 | No | No | No | Crítico |  | 8.1 | 21 | 8 | 0 | 5 | 0 | 0 | 0 | 0 | 0 | 0 | 0 | 0 | 0 |  | 11 | 5 | 2 | 1 | 0 | 261 | 6 | 449 | 72 |  |  | 1.4 | - |  |  | No |  | 12 | 20/16/13 | 6046 | 621 | - | 64 | - | - | - | Baja viscosidad por posible contaminación con un lubricante de menor viscosidad. | Nivel de limpieza en estado de precaución. | Elevado desgaste de Aluminio y Cobre. | Localice y corrija la causa de baja viscosidad del aceite. Una baja viscosidad puede reducir la protección por lubricación. Identifique las causas del origen y corrija el Codigo ISO alto del aceite. Asegúrese de que la contaminación no está siendo introducida a través de los equipos de manejo de aceite. Determine la fuente de los metales de desgaste excesivo y tome acciones correctivas. Retomar la muestra para monitorear condición.
C0018140 | SHOUGANG | CH-07 | CH-07 MDBS PRIN | PALA HIDRAULICA | CATERPILLAR | 6040 FS | MANDO DE BOMBAS PRINCIPAL | MOBILGEAR 600 XP 220 | 2021-01-21 | 2021-02-03 | 2021-02-04 | 2021-02-05 | 27115 | 514 | No | Yes | No | Crítico |  | 18.3 | 1 | 8 | 0 | 0 | 0 | 0 | 1 | 0 | 0 | 0 | 0 | 0 | 0 |  | 3 | 5 | 1 | 29 | 0 | 24 | 3 | 308 | 16 |  |  | 0.8 | - |  |  | No |  | 12 | 24/21/14 | 150105 | 15033 | - | 154 | - | - | - | Resultados están dentro de los rangos aceptables. | Nivel de limpieza en estado de Crítico. | Resultados están dentro de los rangos aceptables. | Identifique las causas del origen y corrija el Codigo ISO alto del aceite. Asegúrese de que la contaminación no está siendo introducida a través de los equipos de manejo de aceite. Retome la muestra en el próximo intervalo programado.
C0018141 | SHOUGANG | CH-07 | CH-07 MDBS AXI | PALA HIDRAULICA | CATERPILLAR | 6040 FS | MANDO DE BOMBAS AUXILIAR | MOBILGEAR 600 XP 220 | 2021-01-21 | 2021-02-03 | 2021-02-04 | 2021-02-05 | 27115 | 514 | No | Yes | No | Crítico |  | 18.4 | 1 | 7 | 1 | 1 | 0 | 0 | 0 | 0 | 0 | 0 | 0 | 0 | 0 |  | 4 | 6 | 2 | 27 | 0 | 15 | 3 | 304 | 13 |  |  | 0.8 | - |  |  | No |  | 10 | 24/21/14 | 149925 | 11623 | - | 104 | - | - | - | Resultados están dentro de los rangos aceptables. | Nivel de limpieza en estado de Crítico. | Resultados están dentro de los rangos aceptables. | Identifique las causas del origen y corrija el Codigo ISO alto del aceite. Asegúrese de que la contaminación no está siendo introducida a través de los equipos de manejo de aceite. Retome la muestra en el próximo intervalo programado.
C0018142 | SHOUGANG | CH-07 | CH-07 RDGI LH | PALA HIDRAULICA | CATERPILLAR | 6040 FS | REDUCTOR DE GIRO LH | MOBILGEAR 600 XP 220 | 2021-01-21 | 2021-02-03 | 2021-02-04 | 2021-02-05 | 27115 | 514 | Yes |  | No | Crítico |  | 18.6 | 8 | 157 | 0 | 2 | 1 | 2 | 1 | 0 | 1 | 0 | 0 | 0 | 0 |  | 6 | 1 | 1 | 32 | 0 | 9 | 4 | 292 | 15 |  |  | 0.4 | - |  |  | No |  | 81 | - | - | - | - | - | - | - | - | Resultados están dentro de los rangos aceptables. | Muestra oscura no se realizó nivel de limpieza. Podria ser por presencia de partículas oscuras lo cual imposibilita realizar la prueba de Conteo de Partículas. | Elevado desgaste de Hierro y Cromo. | Identifique y evalúe los componentes a base de estos elementos. Determine la fuente de los metales de desgaste excesivo y tome acciones correctivas. Retomar la muestra para monitorear condición.
C0018143 | SHOUGANG | CH-07 | CH-07 RDGI RH | PALA HIDRAULICA | CATERPILLAR | 6040 FS | REDUCTOR DE GIRO RH | MOBILGEAR 600 XP 220 | 2021-01-21 | 2021-02-03 | 2021-02-04 | 2021-02-05 | 27115 | 514 | Yes |  | No | Crítico |  | 18.6 | 4 | 143 | 0 | 1 | 1 | 2 | 1 | 0 | 1 | 0 | 0 | 0 | 0 |  | 5 | 0 | 1 | 31 | 0 | 9 | 2 | 297 | 9 |  |  | 0.4 | - |  |  | No |  | 60 | - | - | - | - | - | - | - | - | Resultados están dentro de los rangos aceptables. | Muestra oscura no se realizó nivel de limpieza. Podria ser por presencia de partículas oscuras lo cual imposibilita realizar la prueba de Conteo de Partículas. | Elevado desgaste de Hierro y Cromo. | Identifique y evalúe los componentes a base de estos elementos. Determine la fuente de los metales de desgaste excesivo y tome acciones correctivas. Retomar la muestra para monitorear condición.
C0018144 | SHOUGANG | CH-07 | CH-07 RDGI CE | PALA HIDRAULICA | CATERPILLAR | 6040 FS | REDUCTOR DE GIRO CENTRAL | MOBILGEAR 600 XP 220 | 2021-01-21 | 2021-02-03 | 2021-02-04 | 2021-02-05 | 27115 | 251 | Yes |  | No | Crítico |  | 18.5 | 6 | 78 | 0 | 0 | 0 | 1 | 0 | 1 | 1 | 0 | 0 | 0 | 0 |  | 2 | 4 | 1 | 32 | 0 | 10 | 2 | 291 | 10 |  |  | 0.3 | - |  |  | No |  | 38 | 26/24/16 | 361288 | 92132 | - | 404 | - | - | - | Resultados están dentro de los rangos aceptables. | Nivel de limpieza en estado de Crítico. | Desgaste de Hierro y Niquel en el límite de precaución. | Identifique las causas del origen y corrija el Codigo ISO alto del aceite. Asegúrese de que la contaminación no está siendo introducida a través de los equipos de manejo de aceite. Determine la fuente de los metales de desgaste y tome acciones correctivas. Retomar la muestra para monitorear condición.
C0018145 | SHOUGANG | CH-07 | CH-07 PREC LH | PALA HIDRAULICA | CATERPILLAR | 6040 FS | PRE CAMARA LH | MOBILGEAR 600 XP 220 | 2021-01-21 | 2021-02-03 | 2021-02-04 | 2021-02-05 | 27115 | 514 | No |  | No | Precaución |  | 18.7 | 0 | 2 | 1 | 0 | 1 | 0 | 0 | 0 | 0 | 0 | 0 | 0 | 0 |  | 2 | 3 | 1 | 30 | 0 | 5 | 1 | 310 | 4 |  |  | 0.3 | - |  |  | No |  | 12 | 23/20/14 | 57924 | 5967 | - | 153 | - | - | - | Resultados están dentro de los rangos aceptables. | Nivel de limpieza en estado de precaución. | Resultados están dentro de los rangos aceptables. | Identifique las causas del origen y corrija el Codigo ISO alto del aceite. Asegúrese de que la contaminación no está siendo introducida a través de los equipos de manejo de aceite. Retome la muestra en el próximo intervalo programado.
C0018146 | SHOUGANG | CH-07 | CH-07 PREC RH | PALA HIDRAULICA | CATERPILLAR | 6040 FS | PRE CAMARA RH | MOBILGEAR 600 XP 220 | 2021-01-21 | 2021-02-03 | 2021-02-04 | 2021-02-05 | 27115 | 514 | No |  | No | Crítico |  | 18.5 | 0 | 7 | 0 | 0 | 0 | 0 | 0 | 0 | 0 | 0 | 0 | 0 | 0 |  | 2 | 2 | 1 | 24 | 0 | 8 | 1 | 296 | 8 |  |  | 0.8 | - |  |  | No |  | 11 | 25/22/15 | 189764 | 27652 | - | 290 | - | - | - | Resultados están dentro de los rangos aceptables. | Nivel de limpieza en estado de Crítico. | Resultados están dentro de los rangos aceptables. | Identifique las causas del origen y corrija el Codigo ISO alto del aceite. Asegúrese de que la contaminación no está siendo introducida a través de los equipos de manejo de aceite. Retome la muestra en el próximo intervalo programado.
C0018147 | SHOUGANG | CH-07 | CH-07 MF LH | PALA HIDRAULICA | CATERPILLAR | 6040 FS | MANDO FINAL LH | MOBILGEAR 600 XP 220 | 2021-01-21 | 2021-02-03 | 2021-02-04 | 2021-02-05 | 27115 | 514 | No |  | No | Crítico |  | 18.7 | 0 | 15 | 0 | 1 | 0 | 0 | 0 | 0 | 0 | 0 | 0 | 0 | 0 |  | 2 | 0 | 0 | 33 | 0 | 3 | 0 | 287 | 3 |  |  | 0.2 | - |  |  | No |  | 18 | 25/22/16 | 222982 | 37875 | - | 545 | - | - | - | Resultados están dentro de los rangos aceptables. | Nivel de limpieza en estado de Crítico. | Resultados están dentro de los rangos aceptables. | Identifique las causas del origen y corrija el Codigo ISO alto del aceite. Asegúrese de que la contaminación no está siendo introducida a través de los equipos de manejo de aceite. Retome la muestra en el próximo intervalo programado.
C0018148 | SHOUGANG | CH-07 | CH-07 MF RH | PALA HIDRAULICA | CATERPILLAR | 6040 FS | MANDO FINAL RH | MOBILGEAR 600 XP 220 | 2021-01-21 | 2021-02-03 | 2021-02-04 | 2021-02-05 | 27115 | 514 | No |  | No | Normal |  | 18.2 | 0 | 26 | 0 | 0 | 0 | 0 | 0 | 0 | 0 | 0 | 0 | 0 | 0 |  | 1 | 0 | 1 | 34 | 0 | 15 | 3 | 312 | 9 |  |  | 0.9 | - |  |  | No |  | 46 | - | - | - | - | - | - | - | - | Resultados están dentro de los rangos aceptables. | Muestra oscura no se realizó nivel de limpieza. Podria ser por presencia de partículas oscuras lo cual imposibilita realizar la prueba de Conteo de Partículas. | Resultados están dentro de los rangos aceptables. | Retome la muestra en el próximo intervalo programado.
C0018149 | SHOUGANG | EP-38 | EP-38 MOT | PERFORADORA DE ORUGAS | DRILLTECH | D75KS | MOTOR | MOBIL DELVAC MX 15W-40 | 2021-01-21 | 2021-02-03 | 2021-02-04 | 2021-02-05 | 21741 | 255 | Yes | Yes | No | Crítico | 14.4 | 12.9 | 8 | 15 | 2 | 0 | 0 | 1 | 47 | 0 | 0 | 0 | 0 | 0 | 0 |  | 7 | 5 | 2 | 0 | 0 | 1358 | 1105 | 1067 | 1280 |  | 8.3 | 5.1 | 5.6 | 0 | 0.3 | No |  | 12 | - | - | - | - | - | - | - | - | Baja viscosidad por posible contaminación con un lubricante de menor viscosidad o dilución con combustible. | Niveles de Sodio en el límite de precuación. | Desgaste de Plomo en el límite de precaución. | Localice la fuente de Sodio. Localice y corrija la causa de baja viscosidad del aceite. Una baja viscosidad puede reducir la protección por lubricación. Determine la fuente del metal de desgaste y tome acciones correctivas. Retomar la muestra para monitorear condición.
C0018150 | SHOUGANG | EP-38 | EP-38 MDBS PRIN | PERFORADORA DE ORUGAS | DRILLTECH | D75KS | MANDO DE BOMBAS PRINCIPAL | MOBILUBE HD 80W-90 | 2021-01-21 | 2021-02-03 | 2021-02-04 | 2021-02-05 | 21741 | 255 | Yes |  | No | Crítico |  | 14.9 | 0 | 14 | 0 | 0 | 0 | 0 | 0 | 0 | 0 | 0 | 0 | 0 | 0 |  | 4 | 5 | 1 | 2 | 0 | 264 | 2 | 555 | 119 |  |  | 0.9 | - |  |  | No |  | 15 | 25/22/16 | 201071 | 24533 | - | 326 | - | - | - | Resultados están dentro de los rangos aceptables. | Nivel de limpieza en estado de Crítico. | Resultados están dentro de los rangos aceptables. | Identifique las causas del origen y corrija el Codigo ISO alto del aceite. Asegúrese de que la contaminación no está siendo introducida a través de los equipos de manejo de aceite. Retome la muestra en el próximo intervalo programado.
C0018151 | SHOUGANG | EP-38 | EP-38 MDBS AXI | PERFORADORA DE ORUGAS | DRILLTECH | D75KS | MANDO DE BOMBAS AUXILIAR | MOBILUBE HD 80W-90 | 2021-01-21 | 2021-02-03 | 2021-02-04 | 2021-02-05 | 21741 | 255 | Yes |  | No | Crítico |  | 16 | 0 | 15 | 0 | 1 | 0 | 0 | 0 | 1 | 0 | 0 | 0 | 0 | 0 |  | 6 | 4 | 1 | 2 | 0 | 663 | 3 | 622 | 277 |  |  | 0.6 | - |  |  | No |  | 12 | 25/21/15 | 176732 | 13068 | - | 187 | - | - | - | Alta viscosidad por posible contaminación con un lubricante de mayor viscosidad. | Nivel de limpieza en estado de Crítico. | Resultados están dentro de los rangos aceptables. | Localice y corrija la causa de la alta viscosidad del aceite. Viscosidad mayor que la esperada puede restringir el flujo de aceite causando falta de aceite y desgaste. Identifique las causas del origen y corrija el Codigo ISO alto del aceite. Asegúrese de que la contaminación no está siendo introducida a través de los equipos de manejo de aceite. Retome la muestra en el próximo intervalo programado.
C0018152 | SHOUGANG | FC-117 | FC-117 MOT | CAMION | CATERPILLAR | 785D | MOTOR | CHEVRON 400 MGX 15W40 | 2021-01-21 | 2021-02-03 | 2021-02-04 | 2021-02-05 | 16413 | 311 | No | No | No | Normal | 14.6 | 14 | 2 | 6 | 1 | 2 | 0 | 0 | 0 | 0 | 0 | 0 | 0 | 0 | 0 |  | 3 | 0 | 0 | 114 | 0 | 2137 | 11 | 899 | 1073 |  | 6.9 | 5 | 5 | 0 | 0.2 | No |  | 12 | - | - | - | - | - | - | - | - | Resultados están dentro de los rangos aceptables. | Resultados están dentro de los rangos aceptables. | Resultados están dentro de los rangos aceptables. | Retome la muestra en el próximo intervalo programado.
C0018153 | SHOUGANG | EP-33 | EP-33 MOT | PERFORADORA DE ORUGAS | ATLAS COPCO | DML | MOTOR | MOBIL DELVAC MX 15W-40 | 2021-01-21 | 2021-02-03 | 2021-02-04 | 2021-02-05 | 8297 | 155 | Yes | Yes | No | Crítico | 14.4 | 12.7 | 1 | 6 | 0 | 0 | 0 | 0 | 44 | 0 | 0 | 0 | 0 | 0 | 0 |  | 4 | 0 | 1 | 0 | 0 | 1342 | 1100 | 1065 | 1294 |  | 8.5 | 6.9 | 3.5 | 0.9 | 0.2 | No |  | 14 | - | - | - | - | - | - | - | - | Baja viscosidad por posible contaminación con un lubricante de menor viscosidad o dilución con combustible. | Resultados están dentro de los rangos aceptables. | Resultados están dentro de los rangos aceptables. | Localice y corrija la causa de baja viscosidad del aceite. Una baja viscosidad puede reducir la protección por lubricación. Retome la muestra en el próximo intervalo.
C0018154 | SHOUGANG | EP-33 | EP-33 MDBS | PERFORADORA DE ORUGAS | ATLAS COPCO | DML | MANDO DE BOMBAS | MOBILUBE HD 80W-90 | 2021-01-21 | 2021-02-03 | 2021-02-04 | 2021-02-05 | 8297 | 155 | Yes |  | No | Normal |  | 14 | 0 | 80 | 0 | 1 | 0 | 0 | 0 | 0 | 1 | 0 | 0 | 0 | 0 |  | 5 | 0 | 1 | 1 | 0 | 28 | 3 | 499 | 19 |  |  | 1.8 | - |  |  | No |  | 40 | - | - | - | - | - | - | - | - | Resultados están dentro de los rangos aceptables. | Muestra oscura no se realizó nivel de limpieza. Podria ser por presencia de partículas oscuras lo cual imposibilita realizar la prueba de Conteo de Partículas. | Resultados están dentro de los rangos aceptables. | Retome la muestra en el próximo intervalo programado.
C0018155 | SHOUGANG | EP-33 | EP-33 CJRO | PERFORADORA DE ORUGAS | ATLAS COPCO | DML | CABEZAL DE ROTACION | MOBILUBE HD 80W-90 | 2021-01-21 | 2021-02-03 | 2021-02-04 | 2021-02-05 | 8297 | 155 | Yes |  | No | Crítico |  | 14.7 | 0 | 85 | 0 | 0 | 0 | 1 | 1 | 1 | 1 | 0 | 0 | 0 | 0 |  | 3 | 4 | 0 | 1 | 0 | 18 | 1 | 492 | 10 |  |  | 2.3 | - |  |  | No |  | 68 | - | - | - | - | - | - | - | - | Resultados están dentro de los rangos aceptables. | Niveles de Sodio mayores que los esperados. Muestra oscura no se realizó nivel de limpieza. Podria ser por presencia de partículas oscuras lo cual imposibilita realizar la prueba de Conteo de Partículas. | Elevado desgaste de Hierro. | Localice la fuente de Sodio. Identifique y evalúe los componentes a base de este elemento. Determine la fuente del metal de desgaste excesivo y tome acciones correctivas. Retomar la muestra para monitorear condición.
C0018156 | SHOUGANG | CH-05 | CH-05 MDBS AXI | PALA HIDRAULICA | CATERPILLAR | 6040 FS | MANDO DE BOMBAS AUXILIAR | MOBILGEAR 600 XP 220 | 2021-01-22 | 2021-02-03 | 2021-02-04 | 2021-02-05 | 30738 | 141 | No | No | No | Precaución |  | 18.4 | 7 | 5 | 0 | 0 | 0 | 0 | 0 | 0 | 0 | 0 | 0 | 0 | 0 |  | 2 | 0 | 0 | 27 | 0 | 17 | 3 | 295 | 14 |  |  | 0.5 | - |  |  | No |  | 11 | 23/20/15 | 58082 | 5852 | - | 217 | - | - | - | Resultados están dentro de los rangos aceptables. | Nivel de limpieza en estado de precaución. | Resultados están dentro de los rangos aceptables. | Identifique las causas del origen y corrija el Codigo ISO alto del aceite. Asegúrese de que la contaminación no está siendo introducida a través de los equipos de manejo de aceite. Retome la muestra en el próximo intervalo programado.
C0018157 | SHOUGANG | FC-96 | FC-96 MOT | CAMION | CATERPILLAR | 785C | MOTOR | MOBIL DELVAC 1 5W-40 | 2021-01-22 | 2021-02-03 | 2021-02-04 | 2021-02-05 | 30124 | 529 | Yes | Yes | No | Precaución | 14.8 | 14.5 | 3 | 9 | 1 | 2 | 0 | 0 | 7 | 0 | 0 | 0 | 0 | 0 | 0 |  | 6 | 0 | 2 | 78 | 0 | 2444 | 415 | 1060 | 1305 |  | 9.4 | 7.6 | 7.6 | 4 | 0.2 | No |  | 10 | - | - | - | - | - | - | - | - | Alta oxidación por posible degradación del aceite a altas temperaturas. | Resultados están dentro de los rangos aceptables. | Resultados están dentro de los rangos aceptables. | Revisar el sistema de enfriamiento (termostatos, radiador, bomba de agua, mangueras, etc.). Tome acciones correctivas. Retome la muestra para confirmar condición.
C0018158 | SHOUGANG | FC-96 | FC-96 TRAN | CAMION | CATERPILLAR | 785C | TRANSMISION | MOBILTRANS HD 30 | 2021-01-22 | 2021-02-03 | 2021-02-04 | 2021-02-05 | 30124 | 1022 | Yes | Yes | No | Normal |  | 10.8 | 2 | 4 | 0 | 1 | 0 | 0 | 1 | 0 | 0 | 0 | 0 | 0 | 0 |  | 5 | 0 | 0 | 5 | 0 | 3027 | 10 | 864 | 1106 |  |  | 8.2 | - |  |  | No |  | 9 | 19/17/14 | 4604 | 759 | - | 108 | - | - | - | Resultados están dentro de los rangos aceptables. | Resultados están dentro de los rangos aceptables. | Resultados están dentro de los rangos aceptables. | Retome la muestra en el próximo intervalo programado.
C0018159 | SHOUGANG | FC-96 | FC-96 STHI | CAMION | CATERPILLAR | 785C | SISTEMA HIDRAULICO | MOBILTRANS HD 10W | 2021-01-22 | 2021-02-03 | 2021-02-04 | 2021-02-05 | 30124 | 2267 | Yes | Yes | No | Precaución |  | 6.9 | 2 | 7 | 0 | 2 | 0 | 0 | 3 | 1 | 0 | 0 | 0 | 0 | 0 |  | 13 | 0 | 0 | 26 | 0 | 2943 | 9 | 812 | 1019 |  |  | 12.2 | - |  |  | No |  | 12 | 20/18/14 | 9266 | 1709 | - | 136 | - | - | - | Alta viscosidad por posible contaminación con un lubricante de mayor viscosidad. | Nivel de limpieza en estado de precaución. | Resultados están dentro de los rangos aceptables. | Localice y corrija la causa de la alta viscosidad del aceite. Viscosidad mayor que la esperada puede restringir el flujo de aceite causando falta de aceite y desgaste. Identifique las causas del origen y corrija el Codigo ISO alto del aceite. Asegúrese de que la contaminación no está siendo introducida a través de los equipos de manejo de aceite. Retome la muestra en el próximo intervalo programado.
C0018160 | SHOUGANG | FC-96 | FC-96 STDI | CAMION | CATERPILLAR | 785C | SISTEMA DIRECCION | MOBILTRANS HD 10W | 2021-01-22 | 2021-02-03 | 2021-02-04 | 2021-02-05 | 30124 | 2267 | Yes | Yes | No | Precaución |  | 6.2 | 2 | 6 | 29 | 4 | 0 | 0 | 0 | 4 | 0 | 0 | 0 | 0 | 0 |  | 13 | 6 | 1 | 1 | 0 | 3048 | 11 | 836 | 1099 |  |  | 11.7 | - |  |  | No |  | 25 | 23/18/14 | 48872 | 2404 | - | 108 | - | - | - | Resultados están dentro de los rangos aceptables. | Nivel de limpieza en estado de precaución. Nivel de Silicio y Sodio en el límite de precaución. | Resultados están dentro de los rangos aceptables. | Localice la fuente de Sodio y Silicio. Identifique las causas del origen y corrija el Codigo ISO alto del aceite. Asegúrese de que la contaminación no está siendo introducida a través de los equipos de manejo de aceite. Retome la muestra en el próximo intervalo programado.
C0018161 | SHOUGANG | FC-96 | FC-96 BM RH | CAMION | CATERPILLAR | 785C | BOCAMAZA RH | MOBILUBE XFD 60 | 2021-01-22 | 2021-02-03 | 2021-02-04 | 2021-02-05 | 30124 | 529 | Yes |  | No | Crítico |  | 23.9 | 0 | 19 | 0 | 0 | 0 | 0 | 0 | 0 | 0 | 0 | 0 | 0 | 0 |  | 4 | 6 | 0 | 88 | 0 | 350 | 2 | 305 | 35 |  |  | 0.4 | - |  |  | No |  | 14 | 24/20/15 | 147225 | 8926 | - | 220 | - | - | - | Baja viscosidad por posible contaminación con un lubricante de menor viscosidad. | Nivel de limpieza en estado de Crítico. Niveles de Sodio en el límite de precuación. | Resultados están dentro de los rangos aceptables. | Localice la fuente de Sodio. Localice y corrija la causa de baja viscosidad del aceite. Una baja viscosidad puede reducir la protección por lubricación. Identifique las causas del origen y corrija el Codigo ISO alto del aceite. Asegúrese de que la contaminación no está siendo introducida a través de los equipos de manejo de aceite. Retome la muestra en el próximo intervalo programado.
C0018162 | SHOUGANG | FC-96 | FC-96 BM LH | CAMION | CATERPILLAR | 785C | BOCAMAZA LH | MOBILUBE XFD 60 | 2021-01-22 | 2021-02-03 | 2021-02-04 | 2021-02-05 | 30124 | 529 | Yes |  | No | Crítico |  | 23.6 | 0 | 13 | 1 | 0 | 0 | 0 | 0 | 3 | 0 | 0 | 0 | 0 | 0 |  | 6 | 0 | 1 | 87 | 0 | 382 | 3 | 314 | 45 |  |  | 0.6 | - |  |  | No |  | 14 | 24/20/15 | 128833 | 8569 | - | 244 | - | - | - | Baja viscosidad por posible contaminación con un lubricante de menor viscosidad. | Nivel de limpieza en estado de Crítico. | Resultados están dentro de los rangos aceptables. | Localice y corrija la causa de baja viscosidad del aceite. Una baja viscosidad puede reducir la protección por lubricación. Identifique las causas del origen y corrija el Codigo ISO alto del aceite. Asegúrese de que la contaminación no está siendo introducida a través de los equipos de manejo de aceite. Retome la muestra en el próximo intervalo programado.
C0018163 | SHOUGANG | FC-96 | FC-96 MF RH | CAMION | CATERPILLAR | 785C | MANDO FINAL RH | MOBILUBE XFD 60 | 2021-01-22 | 2021-02-03 | 2021-02-04 | 2021-02-05 | 30124 | 4029 | Yes |  | No | Precaución |  | 23.4 | 13 | 30 | 2 | 1 | 0 | 0 | 0 | 0 | 0 | 0 | 0 | 0 | 0 |  | 5 | 2 | 1 | 86 | 0 | 346 | 2 | 304 | 42 |  |  | 7.5 | - |  |  | No |  | 16 | 21/17/14 | 19073 | 1074 | - | 143 | - | - | - | Baja viscosidad por posible contaminación con un lubricante de menor viscosidad. | Nivel de limpieza en estado de precaución. | Desgaste de Cobre en el límite de precaución. | Localice y corrija la causa de baja viscosidad del aceite. Una baja viscosidad puede reducir la protección por lubricación. Identifique las causas del origen y corrija el Codigo ISO alto del aceite. Asegúrese de que la contaminación no está siendo introducida a través de los equipos de manejo de aceite. Determine la fuente del metal de desgaste y tome acciones correctivas. Retomar la muestra para monitorear condición.
C0018164 | SHOUGANG | FC-96 | FC-96 MF LH | CAMION | CATERPILLAR | 785C | MANDO FINAL LH | MOBILUBE XFD 60 | 2021-01-22 | 2021-02-03 | 2021-02-04 | 2021-02-05 | 30124 | 4029 | Yes |  | No | Precaución |  | 23.6 | 12 | 30 | 2 | 0 | 1 | 0 | 0 | 0 | 0 | 0 | 0 | 0 | 0 |  | 6 | 6 | 1 | 87 | 0 | 343 | 1 | 296 | 40 |  |  | 7.3 | - |  |  | No |  | 14 | 21/16/12 | 16267 | 633 | - | 40 | - | - | - | Baja viscosidad por posible contaminación con un lubricante de menor viscosidad. | Nivel de limpieza en estado de precaución. | Desgaste de Cobre en el límite de precaución. | Localice y corrija la causa de baja viscosidad del aceite. Una baja viscosidad puede reducir la protección por lubricación. Identifique las causas del origen y corrija el Codigo ISO alto del aceite. Asegúrese de que la contaminación no está siendo introducida a través de los equipos de manejo de aceite. Determine la fuente del metal de desgaste y tome acciones correctivas. Retomar la muestra para monitorear condición.
C0018165 | SHOUGANG | FC-96 | FC-96 DIFE POS | CAMION | CATERPILLAR | 785C | DIFERENCIAL POSTERIOR | MOBILUBE XFD 60 | 2021-01-22 | 2021-02-03 | 2021-02-04 | 2021-02-05 | 30124 | 4029 | Yes | Yes | No | Precaución |  | 23.5 | 13 | 31 | 1 | 0 | 1 | 0 | 0 | 0 | 0 | 0 | 0 | 0 | 0 |  | 6 | 5 | 1 | 88 | 0 | 343 | 1 | 307 | 40 |  |  | 7.5 | - |  |  | No |  | 16 | 21/17/14 | 18843 | 1298 | - | 156 | - | - | - | Baja viscosidad por posible contaminación con un lubricante de menor viscosidad. | Nivel de limpieza en estado de precaución. Niveles de Sodio en el límite de precuación. | Resultados están dentro de los rangos aceptables. | Localice la fuente de Sodio. Localice y corrija la causa de baja viscosidad del aceite. Una baja viscosidad puede reducir la protección por lubricación. Identifique las causas del origen y corrija el Codigo ISO alto del aceite. Asegúrese de que la contaminación no está siendo introducida a través de los equipos de manejo de aceite. Retome la muestra en el próximo intervalo programado.
C0018166 | SHOUGANG | FC-29 | FC-29 MOT | CAMION | CATERPILLAR | 785C | MOTOR | MOBIL DELVAC 1 5W-40 | 2021-01-22 | 2021-02-03 | 2021-02-04 | 2021-02-05 | 69681 | 306 | Yes | Yes | No | Normal | 14.8 | 14.5 | 4 | 6 | 0 | 1 | 0 | 0 | 1 | 0 | 0 | 0 | 0 | 0 | 0 |  | 5 | 1 | 3 | 51 | 0 | 2294 | 476 | 1075 | 1349 |  | 8.8 | 7.4 | 7.6 | 4.1 | 0.2 | No |  | 10 | - | - | - | - | - | - | - | - | Resultados están dentro de los rangos aceptables. | Resultados están dentro de los rangos aceptables. | Resultados están dentro de los rangos aceptables. | Retome la muestra en el próximo intervalo programado.
C0018167 | SHOUGANG | FC-100 | FC-100 MOT | CAMION | KOMATSU | HD1500 | MOTOR | CHEVRON 400 MGX 15W40 | 2021-01-23 | 2021-02-03 | 2021-02-04 | 2021-02-05 | 23916 | 50 | Yes | Yes | No | Normal | 14.6 | 15.3 | 1 | 4 | 2 | 1 | 0 | 0 | 16 | 0 | 0 | 0 | 0 | 0 | 0 |  | 3 | 0 | 2 | 220 | 0 | 2225 | 76 | 1010 | 1151 |  | 7.1 | 2.7 | 1.8 | 0.1 | 0.1 | No |  | 12 | - | - | - | - | - | - | - | - | Resultados están dentro de los rangos aceptables. | Resultados están dentro de los rangos aceptables. | Resultados están dentro de los rangos aceptables. | Retome la muestra en el próximo intervalo programado.
C0018168 | SHOUGANG | FC-100 | FC-100 TRAN | CAMION | KOMATSU | HD1500 | TRANSMISION | MOBILTRANS HD 30 | 2021-01-23 | 2021-02-03 | 2021-02-04 | 2021-02-05 | 23916 | 50 | Yes | Yes | No | Crítico |  | 10.9 | 33 | 4 | 1 | 2 | 0 | 0 | 17 | 0 | 0 | 1 | 0 | 0 | 0 |  | 8 | 2 | 1 | 1 | 1 | 2716 | 15 | 900 | 1136 |  |  | 1.9 | - |  |  | No |  | 11 | 23/18/15 | 46855 | 1997 | - | 166 | - | - | - | Resultados están dentro de los rangos aceptables. | Nivel de limpieza en estado de precaución. Nivel de Silicio en el límite de precaución. | Desgaste de Aluminio y Cobre en el límite de precaución. | El incremento en silicio y aluminio podría potencialmente indicar una contaminación con polvo/tierra como la causa raíz del problema. Identifique las causas del origen y corrija el Codigo ISO alto del aceite. Asegúrese de que la contaminación no está siendo introducida a través de los equipos de manejo de aceite. Determine la fuente de los metales de desgaste y tome acciones correctivas. Retomar la muestra para monitorear condición.
C0018169 | SHOUGANG | FC-100 | FC-100 STHI | CAMION | KOMATSU | HD1500 | SISTEMA HIDRAULICO | MOBILTRANS HD 30 | 2021-01-23 | 2021-02-03 | 2021-02-04 | 2021-02-05 | 23916 | 50 | Yes | Yes | No | Crítico |  | 11.2 | 19 | 3 | 5 | 1 | 0 | 1 | 15 | 1 | 0 | 0 | 0 | 0 | 0 |  | 7 | 0 | 0 | 3 | 0 | 2724 | 12 | 916 | 1146 |  |  | 1.7 | - |  |  | No |  | 11 | 22/18/14 | 35932 | 2147 | - | 133 | - | - | - | Resultados están dentro de los rangos aceptables. | Nivel de limpieza en estado de Crítico. | Elevado desgaste de Plomo. | Identifique las causas del origen y corrija el Codigo ISO alto del aceite. Asegúrese de que la contaminación no está siendo introducida a través de los equipos de manejo de aceite. Determine la fuente del metal de desgaste excesivo y tome acciones correctivas. Retomar la muestra para monitorear condición.
C0018170 | SHOUGANG | FC-100 | FC-100 MF RH | CAMION | KOMATSU | HD1500 | MANDO FINAL RH | MOBILTRANS HD 50 | 2021-01-23 | 2021-02-03 | 2021-02-04 | 2021-02-05 | 23916 | 50 | Yes |  | No | Crítico |  | 17.9 | 0 | 10 | 0 | 1 | 0 | 0 | 1 | 0 | 0 | 0 | 0 | 0 | 0 |  | 12 | 1 | 2 | 3 | 0 | 2830 | 18 | 898 | 1163 |  |  | 3.3 | - |  |  | No |  | 16 | 25/23/17 | 248739 | 58571 | - | 1224 | - | - | - | Resultados están dentro de los rangos aceptables. | Nivel de limpieza en estado de Crítico. Nivel de Silicio en el límite de precaución. | Resultados están dentro de los rangos aceptables. | Localice la fuente de silicio. Identifique las causas del origen y corrija el Codigo ISO alto del aceite. Asegúrese de que la contaminación no está siendo introducida a través de los equipos de manejo de aceite. Retome la muestra en el próximo intervalo programado.
C0018171 | SHOUGANG | FC-100 | FC-100 MF LH | CAMION | KOMATSU | HD1500 | MANDO FINAL LH | MOBILTRANS HD 50 | 2021-01-23 | 2021-02-03 | 2021-02-04 | 2021-02-05 | 23916 | 50 | Yes |  | No | Crítico |  | 17.9 | 1 | 11 | 0 | 1 | 0 | 0 | 1 | 0 | 0 | 0 | 0 | 0 | 0 |  | 12 | 3 | 2 | 3 | 0 | 2737 | 18 | 894 | 1120 |  |  | 3.2 | - |  |  | No |  | 12 | 25/23/17 | 243872 | 57768 | - | 1218 | - | - | - | Resultados están dentro de los rangos aceptables. | Nivel de limpieza en estado de Crítico. Nivel de Silicio en el límite de precaución. | Resultados están dentro de los rangos aceptables. | Localice la fuente de silicio. Identifique las causas del origen y corrija el Codigo ISO alto del aceite. Asegúrese de que la contaminación no está siendo introducida a través de los equipos de manejo de aceite. Retome la muestra en el próximo intervalo programado.
C0018172 | SHOUGANG | FC-100 | FC-100 DIFE POS | CAMION | KOMATSU | HD1500 | DIFERENCIAL POSTERIOR | MOBILTRANS HD 50 | 2021-01-23 | 2021-02-03 | 2021-02-04 | 2021-02-05 | 23916 | 50 | Yes |  | No | Crítico |  | 17.6 | 0 | 10 | 0 | 1 | 0 | 0 | 1 | 0 | 0 | 0 | 0 | 0 | 0 |  | 12 | 0 | 2 | 3 | 0 | 2934 | 19 | 939 | 1165 |  |  | 3.3 | - |  |  | No |  | 16 | 25/23/18 | 265433 | 60046 | - | 1308 | - | - | - | Resultados están dentro de los rangos aceptables. | Nivel de limpieza en estado de Crítico. | Resultados están dentro de los rangos aceptables. | Identifique las causas del origen y corrija el Codigo ISO alto del aceite. Asegúrese de que la contaminación no está siendo introducida a través de los equipos de manejo de aceite. Retome la muestra en el próximo intervalo programado.
C0018173 | SHOUGANG | CH-05 | CH-05 MDBS PRIN | PALA HIDRAULICA | CATERPILLAR | 6040 FS | MANDO DE BOMBAS PRINCIPAL | MOBILGEAR 600 XP 220 | 2021-01-23 | 2021-02-03 | 2021-02-04 | 2021-02-05 | 30754 | 13 | Yes |  | No | Crítico |  | 18.7 | 21 | 5 | 0 | 1 | 0 | 0 | 0 | 0 | 0 | 0 | 0 | 0 | 0 |  | 3 | 2 | 2 | 34 | 0 | 20 | 2 | 281 | 29 |  |  | 1.2 | - |  |  | Si |  | 11 | - | - | - | - | - | - | - | - | Ligera presencia de agua. | Esta muestra contiene agua y por ello no es posible analizar ciertas pruebas. Por favor asegúrese que el agua visible no este contenida al momento de tomar la muestra. | Desgaste de Cobre en el límite de precaución. | Identifique y evalúe los componentes a base de este elemento. Determine la fuente del metal de desgaste y tome acciones correctivas. Retomar la muestra para monitorear condición.
C0018174 | SHOUGANG | EP-38 | EP-38 CJRO | PERFORADORA DE ORUGAS | DRILLTECH | D75KS | CABEZAL DE ROTACION | MOBILUBE HD 80W-90 | 2021-01-23 | 2021-02-03 | 2021-02-04 | 2021-02-05 | 21741 | 255 | Yes |  | No | Precaución |  | 14.3 | 2 | 37 | 0 | 0 | 0 | 1 | 0 | 1 | 1 | 0 | 0 | 0 | 1 |  | 4 | 0 | 0 | 0 | 0 | 62 | 1 | 493 | 34 |  |  | 2.1 | - |  |  | No |  | 48 | - | - | - | - | - | - | - | - | Resultados están dentro de los rangos aceptables. | Muestra oscura no se realizó nivel de limpieza. Podria ser por presencia de partículas oscuras lo cual imposibilita realizar la prueba de Conteo de Partículas. | Desgaste de Hierro y Cobre en el límite de precaución. | Identifique y evalúe los componentes a base de estos elementos. Determine la fuente de los metales de desgaste excesivo y tome acciones correctivas. Retomar la muestra para monitorear condición.
C0018175 | SHOUGANG | C-45 | C-45 MOT | CARGADOR FRONTAL | CATERPILLAR | 994F | MOTOR | MOBIL DELVAC 1 5W-40 | 2021-01-23 | 2021-02-03 | 2021-02-04 | 2021-02-05 | 46781 | 324 | Yes | Yes | No | Crítico | 14.8 | 15.8 | 2 | 7 | 2 | 2 | 0 | 0 | 1 | 1 | 0 | 0 | 0 | 0 | 0 |  | 7 | 0 | 3 | 51 | 0 | 2638 | 517 | 1129 | 1456 |  | 8.8 | 12.7 | 12.7 | 11.2 | 0.2 | No |  | 12 | - | - | - | - | - | - | - | - | Alta oxidación por posible degradación del aceite a altas temperaturas. Alta viscosidad podría ser consecuencia de la elevación de la oxidación por degradación del aceite a altas temperaturas. | Nivel de Silicio en el límite de precaución. | Desgaste de Plomo en el límite de precaución. | Localice la fuente de silicio. Revisar el sistema de enfriamiento (termostatos, radiador, bomba de agua, mangueras, etc.). Localice y corrija la causa de la alta viscosidad del aceite. Viscosidad mayor que la esperada puede restringir el flujo de aceite causando falta de aceite y desgaste. Determine la fuente del metal de desgaste excesivo y tome acciones correctivas. Retomar la muestra para monitorear condición.
C0018176 | SHOUGANG | FC-126 | FC-126 MOT | CAMION | CATERPILLAR | 785D | MOTOR | MOBIL DELVAC 1 5W-40 | 2021-01-23 | 2021-02-03 | 2021-02-04 | 2021-02-05 | 24397 | 292 | No | No | No | Crítico | 14.8 | 14 | 3 | 6 | 1 | 2 | 0 | 0 | 0 | 1 | 0 | 0 | 0 | 0 | 0 |  | 3 | 0 | 1 | 116 | 0 | 2204 | 11 | 911 | 1104 |  | 7.9 | 11.5 | 4.2 | 8.4 | 0.2 | No |  | 11 | - | - | - | - | - | - | - | - | Alta oxidación por posible degradación del aceite a altas temperaturas. | Resultados están dentro de los rangos aceptables. | Resultados están dentro de los rangos aceptables. | Revisar el sistema de enfriamiento (termostatos, radiador, bomba de agua, mangueras, etc.). Tome acciones correctivas. Retome la muestra para confirmar condición.
C0018177 | SHOUGANG | FC-78 | FC-78 MOT | CAMION | CATERPILLAR | 777F | MOTOR | MOBIL DELVAC 1 5W-40 | 2021-01-24 | 2021-02-03 | 2021-02-04 | 2021-02-05 | 42302 | 515 | Yes | Yes | No | Precaución | 14.8 | 14.9 | 1 | 11 | 1 | 2 | 0 | 1 | 0 | 0 | 0 | 0 | 0 | 0 | 0 |  | 8 | 0 | 2 | 37 | 0 | 2396 | 491 | 1106 | 1361 |  | 8.7 | 8.7 | 8.8 | 3.7 | 0.2 | No |  | 26 | - | - | - | - | - | - | - | - | Alta oxidación por posible degradación del aceite a altas temperaturas. | Resultados están dentro de los rangos aceptables. | Resultados están dentro de los rangos aceptables. | Revisar el sistema de enfriamiento (termostatos, radiador, bomba de agua, mangueras, etc.). Tome acciones correctivas. Retome la muestra para confirmar condición.
C0018178 | SHOUGANG | FC-78 | FC-78 TRAN | CAMION | CATERPILLAR | 777F | TRANSMISION | MOBILTRANS HD 30 | 2021-01-24 | 2021-02-03 | 2021-02-04 | 2021-02-05 | 42302 | 515 | No | Yes | No | Precaución |  | 11.1 | 1 | 4 | 0 | 1 | 0 | 0 | 1 | 2 | 0 | 0 | 0 | 0 | 0 |  | 4 | 0 | 1 | 0 | 0 | 2741 | 33 | 958 | 1181 |  |  | 1 | - |  |  | No |  | 12 | 22/19/15 | 21837 | 4482 | - | 279 | - | - | - | Resultados están dentro de los rangos aceptables. | Nivel de limpieza en estado de precaución. | Resultados están dentro de los rangos aceptables. | Identifique las causas del origen y corrija el Codigo ISO alto del aceite. Asegúrese de que la contaminación no está siendo introducida a través de los equipos de manejo de aceite. Retome la muestra en el próximo intervalo programado.
C0018179 | SHOUGANG | FC-78 | FC-78 STHI | CAMION | CATERPILLAR | 777F | SISTEMA HIDRAULICO | MOBILTRANS HD 10W | 2021-01-24 | 2021-02-03 | 2021-02-04 | 2021-02-05 | 42302 | 1590 | No | Yes | No | Crítico |  | 6.1 | 165 | 13 | 0 | 4 | 0 | 1 | 0 | 8 | 0 | 0 | 0 | 0 | 0 |  | 17 | 0 | 1 | 0 | 0 | 2799 | 12 | 956 | 1143 |  |  | 3.6 | - |  |  | No |  | 180 | 23/21/16 | 64487 | 15213 | - | 538 | - | - | - | Resultados están dentro de los rangos aceptables. | Nivel de limpieza en estado de Crítico. | Elevado desgaste de Hierro, Aluminio y Cobre. | Identifique las causas del origen y corrija el Codigo ISO alto del aceite. Asegúrese de que la contaminación no está siendo introducida a través de los equipos de manejo de aceite. Determine la fuente de los metales de desgaste excesivo y tome acciones correctivas. Retomar la muestra para monitorear condición.
C0018180 | SHOUGANG | FC-78 | FC-78 STDI | CAMION | CATERPILLAR | 777F | SISTEMA DIRECCION | MOBILTRANS HD 10W | 2021-01-24 | 2021-02-03 | 2021-02-04 | 2021-02-05 | 42302 | 1590 | No | Yes | No | Crítico |  | 6 | 1 | 20 | 1 | 4 | 0 | 0 | 0 | 3 | 0 | 0 | 0 | 0 | 0 |  | 14 | 5 | 3 | 0 | 0 | 3013 | 16 | 990 | 1253 |  |  | 6.8 | - |  |  | No |  | 14 | 22/18/14 | 34482 | 1609 | - | 136 | - | - | - | Resultados están dentro de los rangos aceptables. | Nivel de limpieza en estado de precaución. Niveles de Sodio y Potasio en precaución. | Elevado desgaste de Hierro. | Localice la fuente de Sodio y Potasio. Identifique las causas del origen y corrija el Codigo ISO alto del aceite. Asegúrese de que la contaminación no está siendo introducida a través de los equipos de manejo de aceite. Determine la fuente del metal de desgaste excesivo y tome acciones correctivas. Retomar la muestra para monitorear condición.
C0018181 | SHOUGANG | FC-78 | FC-78 BM RH | CAMION | CATERPILLAR | 777F | BOCAMAZA RH | MOBILTRANS HD 60 | 2021-01-24 | 2021-02-03 | 2021-02-04 | 2021-02-05 | 42302 | 515 | Yes |  | No | Precaución |  | 25.1 | 0 | 7 | 0 | 1 | 0 | 0 | 0 | 0 | 0 | 0 | 0 | 0 | 0 |  | 8 | 0 | 1 | 1 | 0 | 2872 | 11 | 975 | 1206 |  |  | 0.9 | - |  |  | No |  | 16 | 22/20/15 | 38640 | 5284 | - | 271 | - | - | - | Resultados están dentro de los rangos aceptables. | Nivel de limpieza en estado de precaución. | Resultados están dentro de los rangos aceptables. | Identifique las causas del origen y corrija el Codigo ISO alto del aceite. Asegúrese de que la contaminación no está siendo introducida a través de los equipos de manejo de aceite. Retome la muestra en el próximo intervalo programado.
C0018182 | SHOUGANG | FC-78 | FC-78 BM LH | CAMION | CATERPILLAR | 777F | BOCAMAZA LH | MOBILTRANS HD 60 | 2021-01-24 | 2021-02-03 | 2021-02-04 | 2021-02-05 | 42302 | 515 | Yes |  | No | Crítico |  | 25.1 | 0 | 17 | 0 | 2 | 0 | 0 | 1 | 11 | 0 | 0 | 0 | 0 | 0 |  | 7 | 0 | 1 | 1 | 0 | 2877 | 10 | 966 | 1203 |  |  | 0.9 | - |  |  | No |  | 16 | 24/21/16 | 149273 | 10616 | - | 394 | - | - | - | Resultados están dentro de los rangos aceptables. | Nivel de limpieza en estado de Crítico. | Resultados están dentro de los rangos aceptables. | Identifique las causas del origen y corrija el Codigo ISO alto del aceite. Asegúrese de que la contaminación no está siendo introducida a través de los equipos de manejo de aceite. Retome la muestra en el próximo intervalo programado.
C0018183 | SHOUGANG | FC-78 | FC-78 MF RH | CAMION | CATERPILLAR | 777F | MANDO FINAL RH | MOBILUBE XFD 60 | 2021-01-24 | 2021-02-03 | 2021-02-04 | 2021-02-05 | 42302 | 1068 | Yes |  | No | Normal |  | 25.3 | 2 | 33 | 0 | 0 | 0 | 0 | 0 | 1 | 0 | 0 | 0 | 0 | 0 |  | 5 | 1 | 0 | 87 | 0 | 475 | 5 | 346 | 109 |  |  | 0.9 | - |  |  | No |  | 42 | - | - | - | - | - | - | - | - | Resultados están dentro de los rangos aceptables. | Muestra oscura no se realizó nivel de limpieza. Podria ser por presencia de partículas oscuras lo cual imposibilita realizar la prueba de Conteo de Partículas. | Resultados están dentro de los rangos aceptables. | Tome acciones correctivas. Retome la muestra para confirmar condición.
C0018184 | SHOUGANG | FC-78 | FC-78 MF LH | CAMION | CATERPILLAR | 777F | MANDO FINAL LH | MOBILUBE XFD 60 | 2021-01-24 | 2021-02-03 | 2021-02-04 | 2021-02-05 | 42302 | 1068 | Yes |  | No | Crítico |  | 25 | 4 | 33 | 1 | 0 | 0 | 0 | 0 | 1 | 0 | 0 | 0 | 0 | 0 |  | 5 | 2 | 0 | 87 | 0 | 475 | 4 | 348 | 109 |  |  | 0.9 | - |  |  | No |  | 42 | 26/24/19 | 374553 | 116733 | - | 2870 | - | - | - | Resultados están dentro de los rangos aceptables. | Nivel de limpieza en estado de Crítico. | Resultados están dentro de los rangos aceptables. | Identifique las causas del origen y corrija el Codigo ISO alto del aceite. Asegúrese de que la contaminación no está siendo introducida a través de los equipos de manejo de aceite. Retome la muestra en el próximo intervalo programado.
C0018185 | SHOUGANG | FC-78 | FC-78 DIFE POS | CAMION | CATERPILLAR | 777F | DIFERENCIAL POSTERIOR | MOBILUBE XFD 60 | 2021-01-24 | 2021-02-03 | 2021-02-04 | 2021-02-05 | 42302 | 1068 | Yes |  | No | Crítico |  | 25.2 | 2 | 36 | 0 | 0 | 0 | 0 | 0 | 0 | 0 | 0 | 0 | 0 | 0 |  | 5 | 2 | 1 | 87 | 0 | 477 | 4 | 346 | 109 |  |  | 1 | - |  |  | No |  | 42 | 26/24/19 | 407975 | 123621 | - | 3065 | - | - | - | Resultados están dentro de los rangos aceptables. | Nivel de limpieza en estado de Crítico. | Resultados están dentro de los rangos aceptables. | Identifique las causas del origen y corrija el Codigo ISO alto del aceite. Asegúrese de que la contaminación no está siendo introducida a través de los equipos de manejo de aceite. Retome la muestra en el próximo intervalo programado.
C0018186 | SHOUGANG | TV-43 | TV-43 MOT | CAMION LUBRICADOR | MERCEDES BENZ | AXOR 2628/45 6X4 | MOTOR | MOBIL DELVAC MX 15W-40 | 2021-01-24 | 2021-02-03 | 2021-02-04 | 2021-02-05 | 20646 | 172 | Yes | Yes | No | Crítico | 14.4 | 12.2 | 0 | 4 | 0 | 0 | 0 | 0 | 42 | 0 | 0 | 0 | 0 | 0 | 0 |  | 3 | 0 | 1 | 2 | 0 | 1312 | 1051 | 1052 | 1235 |  | 8.4 | 8.6 | 2.2 | 0 | 0.2 | No |  | 12 | - | - | - | - | - | - | - | - | Baja viscosidad por posible contaminación con un lubricante de menor viscosidad o dilución con combustible. | Resultados están dentro de los rangos aceptables. | Resultados están dentro de los rangos aceptables. | Localice y corrija la causa de baja viscosidad del aceite. Una baja viscosidad puede reducir la protección por lubricación. Retome la muestra en el próximo intervalo.
C0018187 | SHOUGANG | FC-94 | FC-94 MOT | CAMION | CATERPILLAR | 785C | MOTOR | MOBIL DELVAC 1 5W-40 | 2021-01-24 | 2021-02-03 | 2021-02-04 | 2021-02-05 | 27657 | 284 | No | No | No | Normal | 14.8 | 14.7 | 2 | 9 | 1 | 2 | 0 | 0 | 0 | 0 | 0 | 0 | 0 | 0 | 0 |  | 5 | 0 | 1 | 50 | 0 | 2335 | 477 | 1110 | 1346 |  | 9.1 | 6.3 | 6.4 | 1.4 | 0.2 | No |  | 8 | - | - | - | - | - | - | - | - | Resultados están dentro de los rangos aceptables. | Resultados están dentro de los rangos aceptables. | Resultados están dentro de los rangos aceptables. | Retome la muestra en el próximo intervalo programado.
C0018188 | SHOUGANG | EP-128-AL | EP-128-AL MOT | PERFORADORA DE ORUGAS | SANDVIK | DR460 | MOTOR | MOBIL DELVAC MX 15W-40 | 2021-01-25 | 2021-02-03 | 2021-02-04 | 2021-02-05 | 9471 | 319 | Yes | Yes | No | Crítico | 14.4 | 12.6 | 1 | 8 | 7 | 1 | 0 | 1 | 47 | 0 | 0 | 0 | 0 | 0 | 0 |  | 6 | 0 | 0 | 2 | 0 | 1505 | 1186 | 1137 | 1391 |  | 8.2 | 9.5 | 7.8 | 3.9 | 0.3 | No |  | 14 | - | - | - | - | - | - | - | - | Baja viscosidad por posible contaminación con un lubricante de menor viscosidad o dilución con combustible. | Nivel de Silicio en el límite de precaución. | Elevado desgaste de Plomo. | Localice la fuente de silicio. Localice y corrija la causa de baja viscosidad del aceite. Una baja viscosidad puede reducir la protección por lubricación. Determine la fuente del metal de desgaste excesivo y tome acciones correctivas. Retomar la muestra para monitorear condición.
C0018189 | SHOUGANG | EP-128-AL | EP-128-AL MDBS PRIN | PERFORADORA DE ORUGAS | SANDVIK | DR460 | MANDO DE BOMBAS PRINCIPAL | MOBILUBE HD 80W-90 | 2021-01-25 | 2021-02-03 | 2021-02-04 | 2021-02-05 | 9471 | 319 | Yes |  | No | Crítico |  | 11.2 | 4 | 182 | 0 | 1 | 0 | 1 | 0 | 1 | 2 | 0 | 0 | 0 | 0 |  | 6 | 0 | 0 | 0 | 0 | 139 | 3 | 464 | 171 |  |  | 2.1 | - |  |  | No |  | 61 | - | - | - | - | - | - | - | - | Baja viscosidad por posible contaminación con un lubricante de menor viscosidad. | Muestra oscura no se realizó nivel de limpieza. Podria ser por presencia de partículas oscuras lo cual imposibilita realizar la prueba de Conteo de Partículas. | Desgaste de Cobre en el límite de precaución. | Localice y corrija la causa de baja viscosidad del aceite. Una baja viscosidad puede reducir la protección por lubricación. Determine la fuente del metal de desgaste y tome acciones correctivas. Retomar la muestra para monitorear condición.
C0018190 | SHOUGANG | FC-30 | FC-30 MOT | CAMION | CATERPILLAR | 785C | MOTOR | MOBIL DELVAC 1 5W-40 | 2021-01-25 | 2021-02-03 | 2021-02-04 | 2021-02-05 | 70357 | 286 | Yes | Yes | No | Normal | 14.8 | 15 | 2 | 6 | 0 | 1 | 0 | 0 | 0 | 0 | 0 | 0 | 0 | 0 | 0 |  | 5 | 0 | 2 | 53 | 0 | 2408 | 489 | 1126 | 1361 |  | 9.5 | 7.4 | 7.6 | 4.9 | 0.2 | No |  | 12 | - | - | - | - | - | - | - | - | Resultados están dentro de los rangos aceptables. | Resultados están dentro de los rangos aceptables. | Resultados están dentro de los rangos aceptables. | Retome la muestra en el próximo intervalo programado.
C0018191 | SHOUGANG | EP-28 | EP-28 MOT | PERFORADORA DE ORUGAS | ATLAS COPCO | DML | MOTOR | MOBIL DELVAC MX 15W-40 | 2021-01-25 | 2021-02-03 | 2021-02-04 | 2021-02-05 | 25931 | 201 | Yes | Yes | No | Crítico | 14.4 | 12.8 | 1 | 14 | 1 | 1 | 0 | 2 | 47 | 0 | 0 | 0 | 0 | 0 | 0 |  | 7 | 0 | 0 | 0 | 0 | 1471 | 1175 | 1127 | 1351 |  | 8.4 | 3.8 | 4.6 | 0 | 0.3 | No |  | 11 | - | - | - | - | - | - | - | - | Baja viscosidad por posible contaminación con un lubricante de menor viscosidad o dilución con combustible. | Resultados están dentro de los rangos aceptables. | Resultados están dentro de los rangos aceptables. | Localice y corrija la causa de baja viscosidad del aceite. Una baja viscosidad puede reducir la protección por lubricación. Retome la muestra en el próximo intervalo.
C0018192 | SHOUGANG | EP-28 | EP-28 MDBS | PERFORADORA DE ORUGAS | ATLAS COPCO | DML | MANDO DE BOMBAS | MOBILUBE HD 80W-90 | 2021-01-25 | 2021-02-03 | 2021-02-04 | 2021-02-05 | 25931 | 201 | Yes |  | No | Precaución |  | 13.9 | 1 | 139 | 0 | 9 | 1 | 1 | 0 | 1 | 1 | 0 | 0 | 0 | 0 |  | 36 | 0 | 4 | 0 | 0 | 59 | 9 | 494 | 49 |  |  | 0.7 | - |  |  | No |  | 220 | - | - | - | - | - | - | - | - | Resultados están dentro de los rangos aceptables. | Nivel de Silicio en el límite de precaución. Muestra oscura no se realizó nivel de limpieza. Podria ser por presencia de partículas oscuras lo cual imposibilita realizar la prueba de Conteo de Partículas. | Presencia de aluminio mayor que el esperado puede representar contaminación con polvo (silicio abrasivo). | El incremento en silicio y aluminio podría potencialmente indicar una contaminación con polvo/tierra como la causa raíz del problema. Tome acciones correctivas. Retome la muestra para confirmar condición.
C0018193 | SHOUGANG | FC-116 | FC-116 MOT | CAMION | CATERPILLAR | 785D | MOTOR | MOBIL DELVAC 1 5W-40 | 2021-01-26 | 2021-02-03 | 2021-02-04 | 2021-02-05 | 17725 | 598 | Yes | Yes | No | Precaución | 14.8 | 14.2 | 7 | 23 | 1 | 3 | 1 | 0 | 1 | 1 | 1 | 0 | 0 | 0 | 0 |  | 6 | 0 | 3 | 46 | 0 | 2430 | 475 | 1062 | 1363 |  | 8.7 | 7.7 | 7.7 | 0.4 | 0.3 | No |  | 24 | - | - | - | - | - | - | - | - | Alta oxidación por posible degradación del aceite a altas temperaturas. | Resultados están dentro de los rangos aceptables. | Resultados están dentro de los rangos aceptables. | Revisar el sistema de enfriamiento (termostatos, radiador, bomba de agua, mangueras, etc.). Tome acciones correctivas. Retome la muestra para confirmar condición.
C0018194 | SHOUGANG | FC-116 | FC-116 TRAN | CAMION | CATERPILLAR | 785D | TRANSMISION | MOBILTRANS HD 30 | 2021-01-26 | 2021-02-03 | 2021-02-04 | 2021-02-05 | 17725 | 1251 | Yes | Yes | No | Precaución |  | 11.1 | 3 | 5 | 0 | 1 | 0 | 0 | 0 | 1 | 0 | 0 | 0 | 0 | 0 |  | 4 | 3 | 1 | 1 | 0 | 2982 | 9 | 983 | 1230 |  |  | 1.4 | - |  |  | No |  | 18 | 23/21/15 | 49855 | 10415 | - | 285 | - | - | - | Resultados están dentro de los rangos aceptables. | Nivel de limpieza en estado de precaución. | Resultados están dentro de los rangos aceptables. | Identifique las causas del origen y corrija el Codigo ISO alto del aceite. Asegúrese de que la contaminación no está siendo introducida a través de los equipos de manejo de aceite. Retome la muestra en el próximo intervalo programado.
C0018195 | SHOUGANG | FC-116 | FC-116 STHI | CAMION | CATERPILLAR | 785D | SISTEMA HIDRAULICO | MOBILTRANS HD 10W | 2021-01-26 | 2021-02-03 | 2021-02-04 | 2021-02-05 | 17725 | 1251 | No | Yes | No | Crítico |  | 6 | 2 | 8 | 1 | 3 | 0 | 1 | 0 | 7 | 0 | 0 | 0 | 0 | 0 |  | 13 | 0 | 2 | 0 | 0 | 2882 | 13 | 962 | 1205 |  |  | 1.7 | - |  |  | No |  | 25 | 23/19/15 | 68475 | 4838 | - | 243 | - | - | - | Resultados están dentro de los rangos aceptables. | Nivel de limpieza en estado de Crítico. Niveles de Potasio en el límite de precuación. | Resultados están dentro de los rangos aceptables. | Localice la fuente de Potasio. Identifique las causas del origen y corrija el Codigo ISO alto del aceite. Asegúrese de que la contaminación no está siendo introducida a través de los equipos de manejo de aceite. Retome la muestra en el próximo intervalo programado.
C0018196 | SHOUGANG | FC-116 | FC-116 STDI | CAMION | CATERPILLAR | 785D | SISTEMA DIRECCION | MOBILTRANS HD 10W | 2021-01-26 | 2021-02-03 | 2021-02-04 | 2021-02-05 | 17725 | 1251 | No | Yes | No | Crítico |  | 5.9 | 5 | 21 | 33 | 4 | 0 | 0 | 0 | 4 | 0 | 0 | 0 | 0 | 0 |  | 11 | 0 | 1 | 0 | 0 | 2904 | 15 | 936 | 1186 |  |  | 5.2 | - |  |  | No |  | 30 | 25/21/15 | 161161 | 11940 | - | 197 | - | - | - | Resultados están dentro de los rangos aceptables. | Nivel de limpieza en estado de Crítico. | Resultados están dentro de los rangos aceptables. | Identifique las causas del origen y corrija el Codigo ISO alto del aceite. Asegúrese de que la contaminación no está siendo introducida a través de los equipos de manejo de aceite. Retome la muestra en el próximo intervalo programado.
C0018197 | SHOUGANG | FC-116 | FC-116 BM RH | CAMION | CATERPILLAR | 785D | BOCAMAZA RH | MOBILUBE XFD 60 | 2021-01-26 | 2021-02-03 | 2021-02-04 | 2021-02-05 | 17725 | 1251 | Yes |  | No | Crítico |  | 17 | 0 | 11 | 0 | 1 | 0 | 0 | 0 | 1 | 0 | 0 | 0 | 0 | 0 |  | 8 | 0 | 1 | 76 | 0 | 906 | 7 | 483 | 310 |  |  | 0.7 | - |  |  | No |  | 12 | 21/18/15 | 15993 | 2038 | - | 190 | - | - | - | Baja viscosidad por posible contaminación con un lubricante de menor viscosidad. | Nivel de limpieza en estado de precaución. | Resultados están dentro de los rangos aceptables. | Localice y corrija la causa de baja viscosidad del aceite. Una baja viscosidad puede reducir la protección por lubricación. Identifique las causas del origen y corrija el Codigo ISO alto del aceite. Asegúrese de que la contaminación no está siendo introducida a través de los equipos de manejo de aceite. Retome la muestra en el próximo intervalo programado.
C0018198 | SHOUGANG | FC-116 | FC-116 BM LH | CAMION | CATERPILLAR | 785D | BOCAMAZA LH | MOBILUBE XFD 60 | 2021-01-26 | 2021-02-03 | 2021-02-04 | 2021-02-05 | 17725 | 1251 | Yes |  | No | Crítico |  | 24.1 | 0 | 23 | 0 | 4 | 0 | 0 | 0 | 1 | 0 | 0 | 0 | 0 | 0 |  | 21 | 4 | 2 | 98 | 0 | 323 | 7 | 289 | 26 |  |  | 0.6 | - |  |  | No |  | 14 | 25/22/16 | 174621 | 20493 | - | 333 | - | - | - | Baja viscosidad por posible contaminación con un lubricante de menor viscosidad. | Nivel de limpieza en estado de Crítico. | Desgaste de Aluminio en el límite de precaución. | Localice y corrija la causa de baja viscosidad del aceite. Una baja viscosidad puede reducir la protección por lubricación. Identifique las causas del origen y corrija el Codigo ISO alto del aceite. Asegúrese de que la contaminación no está siendo introducida a través de los equipos de manejo de aceite. Determine la fuente del metal de desgaste y tome acciones correctivas. Retomar la muestra para monitorear condición.
C0018199 | SHOUGANG | FC-116 | FC-116 MF RH | CAMION | CATERPILLAR | 785D | MANDO FINAL RH | MOBILUBE XFD 60 | 2021-01-26 | 2021-02-03 | 2021-02-04 | 2021-02-05 | 17725 | 1184 | No |  | No | Crítico |  | 25.3 | 58 | 33 | 6 | 0 | 4 | 0 | 0 | 1 | 0 | 0 | 0 | 0 | 0 |  | 3 | 3 | 0 | 90 | 0 | 290 | 3 | 291 | 12 |  |  | 9.4 | - |  |  | No |  | 24 | 25/23/15 | 294310 | 50197 | - | 205 | - | - | - | Resultados están dentro de los rangos aceptables. | Nivel de limpieza en estado de Crítico. | Elevado desgaste de Cobre, Plomo y Estaño. | Identifique las causas del origen y corrija el Codigo ISO alto del aceite. Asegúrese de que la contaminación no está siendo introducida a través de los equipos de manejo de aceite. Determine la fuente de los metales de desgaste excesivo y tome acciones correctivas. Retomar la muestra para monitorear condición.
C0018200 | SHOUGANG | FC-116 | FC-116 MF LH | CAMION | CATERPILLAR | 785D | MANDO FINAL LH | MOBILUBE XFD 60 | 2021-01-26 | 2021-02-03 | 2021-02-04 | 2021-02-05 | 17725 | 1184 | No |  | No | Crítico |  | 25.4 | 57 | 33 | 5 | 0 | 4 | 0 | 0 | 1 | 0 | 0 | 0 | 0 | 0 |  | 3 | 0 | 0 | 89 | 0 | 284 | 2 | 290 | 11 |  |  | 9.9 | - |  |  | No |  | 25 | 25/22/15 | 257923 | 37188 | - | 196 | - | - | - | Resultados están dentro de los rangos aceptables. | Nivel de limpieza en estado de Crítico. | Elevado desgaste de Cobre, Plomo y Estaño. | Identifique las causas del origen y corrija el Codigo ISO alto del aceite. Asegúrese de que la contaminación no está siendo introducida a través de los equipos de manejo de aceite. Determine la fuente de los metales de desgaste excesivo y tome acciones correctivas. Retomar la muestra para monitorear condición.
C0018201 | SHOUGANG | FC-116 | FC-116 DIFE POS | CAMION | CATERPILLAR | 785D | DIFERENCIAL POSTERIOR | MOBILUBE XFD 60 | 2021-01-26 | 2021-02-03 | 2021-02-04 | 2021-02-05 | 17725 | 1184 | No |  | No | Crítico |  | 25.3 | 57 | 30 | 6 | 0 | 3 | 0 | 0 | 1 | 0 | 0 | 0 | 0 | 0 |  | 3 | 3 | 0 | 90 | 0 | 285 | 3 | 289 | 11 |  |  | 9.8 | - |  |  | No |  | 23 | 25/22/15 | 236802 | 21822 | - | 186 | - | - | - | Resultados están dentro de los rangos aceptables. | Nivel de limpieza en estado de Crítico. | Elevado desgaste de Cobre, Plomo y Estaño. | Identifique las causas del origen y corrija el Codigo ISO alto del aceite. Asegúrese de que la contaminación no está siendo introducida a través de los equipos de manejo de aceite. Determine la fuente de los metales de desgaste excesivo y tome acciones correctivas. Retomar la muestra para monitorear condición.
C0018202 | SHOUGANG | CH-06 | CH-06 MOT RH | PALA HIDRAULICA | CATERPILLAR | 6050 FS | MOTOR RH | CHEVRON 400 MGX 15W40 | 2021-01-26 | 2021-02-03 | 2021-02-04 | 2021-02-05 | 16007 | 318 | Yes | Yes | No | Precaución | 14.6 | 15 | 2 | 6 | 0 | 2 | 0 | 0 | 0 | 1 | 0 | 0 | 0 | 0 | 0 |  | 7 | 0 | 1 | 85 | 0 | 2325 | 19 | 939 | 1172 |  | 6.8 | 8.9 | 9 | 2.4 | 0.2 | No |  | 12 | - | - | - | - | - | - | - | - | Alta oxidación por posible degradación del aceite a altas temperaturas. | Resultados están dentro de los rangos aceptables. | Resultados están dentro de los rangos aceptables. | Revisar el sistema de enfriamiento (termostatos, radiador, bomba de agua, mangueras, etc.). Tome acciones correctivas. Retome la muestra para confirmar condición.
C0018203 | SHOUGANG | CH-06 | CH-06 MOT LH | PALA HIDRAULICA | CATERPILLAR | 6050 FS | MOTOR LH | CHEVRON 400 MGX 15W40 | 2021-01-26 | 2021-02-03 | 2021-02-04 | 2021-02-05 | 16007 | 318 | Yes | Yes | No | Crítico | 14.6 | 15.2 | 3 | 7 | 5 | 2 | 0 | 0 | 1 | 1 | 0 | 0 | 0 | 0 | 0 |  | 6 | 0 | 1 | 76 | 0 | 2329 | 20 | 921 | 1169 |  | 6.6 | 10.6 | 10.7 | 2.5 | 0.3 | No |  | 12 | - | - | - | - | - | - | - | - | Alta oxidación por posible degradación del aceite a altas temperaturas. | Resultados están dentro de los rangos aceptables. | Elevado desgaste de Plomo. | Revisar el sistema de enfriamiento (termostatos, radiador, bomba de agua, mangueras, etc.). Identifique y evalúe los componentes a base de este elemento. Determine la fuente del metal de desgaste excesivo y tome acciones correctivas. Retomar la muestra para monitorear condición.
C0018204 | SHOUGANG | CH-06 | CH-06 MDBS PRIN | PALA HIDRAULICA | CATERPILLAR | 6050 FS | MANDO DE BOMBAS PRINCIPAL | MOBILGEAR 600 XP 220 | 2021-01-26 | 2021-02-03 | 2021-02-04 | 2021-02-05 | 16007 | 318 | No | No | No | Crítico |  | 18.2 | 0 | 10 | 0 | 2 | 0 | 0 | 0 | 1 | 0 | 0 | 0 | 0 | 0 |  | 7 | 0 | 1 | 26 | 0 | 9 | 3 | 291 | 10 |  |  | 0.5 | - |  |  | No |  | 20 | 25/22/15 | 258868 | 34043 | - | 318 | - | - | - | Resultados están dentro de los rangos aceptables. | Nivel de limpieza en estado de Crítico. | Desgaste de Niquel en el límite de precaución. | Identifique las causas del origen y corrija el Codigo ISO alto del aceite. Asegúrese de que la contaminación no está siendo introducida a través de los equipos de manejo de aceite. Determine la fuente del metal de desgaste y tome acciones correctivas. Retomar la muestra para monitorear condición.
C0018205 | SHOUGANG | CH-06 | CH-06 MDBS AXI | PALA HIDRAULICA | CATERPILLAR | 6050 FS | MANDO DE BOMBAS AUXILIAR | MOBILGEAR 600 XP 220 | 2021-01-26 | 2021-02-03 | 2021-02-04 | 2021-02-05 | 16007 | 318 | No | No | No | Crítico |  | 18.9 | 0 | 13 | 0 | 2 | 0 | 0 | 0 | 1 | 0 | 0 | 0 | 0 | 0 |  | 7 | 0 | 1 | 26 | 0 | 13 | 3 | 292 | 11 |  |  | 1.3 | - |  |  | No |  | 18 | 25/22/15 | 208851 | 21440 | - | 262 | - | - | - | Resultados están dentro de los rangos aceptables. | Nivel de limpieza en estado de Crítico. | Desgaste de Niquel en el límite de precaución. | Identifique las causas del origen y corrija el Codigo ISO alto del aceite. Asegúrese de que la contaminación no está siendo introducida a través de los equipos de manejo de aceite. Determine la fuente del metal de desgaste y tome acciones correctivas. Retomar la muestra para monitorear condición.
C0018206 | SHOUGANG | EP-28 | EP-28 CJRO | PERFORADORA DE ORUGAS | ATLAS COPCO | DML | CABEZAL DE ROTACION | MOBILUBE HD 80W-90 | 2021-01-26 | 2021-02-03 | 2021-02-04 | 2021-02-05 | 25938 | 208 | Yes |  | No | Crítico |  | 14.4 | 4 | 48 | 0 | 0 | 0 | 1 | 1 | 2 | 0 | 0 | 0 | 0 | 0 |  | 7 | 0 | 0 | 0 | 1 | 20 | 3 | 492 | 11 |  |  | 1.7 | - |  |  | No |  | 52 | 26/24/20 | 430207 | 150810 | - | 5702 | - | - | - | Resultados están dentro de los rangos aceptables. | Nivel de limpieza en estado de Crítico. | Elevado desgaste de Hierro y Cobre. | Identifique las causas del origen y corrija el Codigo ISO alto del aceite. Asegúrese de que la contaminación no está siendo introducida a través de los equipos de manejo de aceite. Determine la fuente de los metales de desgaste excesivo y tome acciones correctivas. Retomar la muestra para monitorear condición.
C0018207 | ATOCONGO | V-408 | V-408 MOT | CAMION VOLQUETE | VOLVO | FMX 8X4R | MOTOR | MOBIL DELVAC MX 15W-40 | 2021-01-23 | 2021-01-29 | 2021-02-02 | 2021-02-02 | 9170 | 420 | Yes | Yes | No | Crítico | 14.4 | 12.5 | 2 | 11 | 2 | 1 | 0 | 0 | 44 | 0 | 0 | 0 | 0 | 0 | 0 |  | 3 | 4 | 4 | 6 | 0 | 1236 | 1060 | 884 | 1218 |  | 8.5 | 12.8 | 5.7 | 0 | 0.4 | No |  | 15 | - | - | - | - | - | - | - |  | Alta oxidación por posible degradación del aceite a altas temperaturas. Baja viscosidad por posible contaminación con un lubricante de menor viscosidad o dilución con combustible. | Resultados están dentro de los rangos aceptables. | Resultados están dentro de los rangos aceptables. | Revisar el sistema de enfriamiento (termostatos, radiador, bomba de agua, mangueras, etc.). Localice y corrija la causa de baja viscosidad del aceite. Una baja viscosidad puede reducir la protección por lubricación. Retome la muestra en el próximo intervalo.
C0018208 | ATOCONGO | V-408 | V-408 TRAN | CAMION VOLQUETE | VOLVO | FMX 8X4R | TRANSMISION | MOBILUBE HD 80W-90 | 2021-01-23 | 2021-01-29 | 2021-02-02 | 2021-02-02 | 9170 | 855 | No | No | No | Precaución |  | 13.9 | 27 | 5 | 0 | 1 | 0 | 0 | 0 | 0 | 0 | 0 | 0 | 0 | 0 |  | 3 | 0 | 1 | 3 | 0 | 5 | 0 | 445 | 19 |  |  | 2.1 | - |  |  | No |  | 12 | 23/20/15 | 58801 | 7466 | - | 273 | - | - |  | Resultados están dentro de los rangos aceptables. | Nivel de limpieza en estado de precaución. | Resultados están dentro de los rangos aceptables. | Identifique las causas del origen y corrija el Codigo ISO alto del aceite. Asegúrese de que la contaminación no está siendo introducida a través de los equipos de manejo de aceite. Retome la muestra en el próximo intervalo programado.
C0018209 | ATOCONGO | V-408 | V-408 STDI | CAMION VOLQUETE | VOLVO | FMX 8X4R | SISTEMA DIRECCION | MOBIL ATF 220 | 2021-01-23 | 2021-01-29 | 2021-02-02 | 2021-02-02 | 9170 | 855 | No | No | No | Crítico |  | 5.8 | 2 | 23 | 0 | 2 | 0 | 0 | 0 | 0 | 0 | 0 | 0 | 0 | 0 |  | 7 | 0 | 0 | 41 | 0 | 26 | 49 | 259 | 218 |  |  | 1 | - |  |  | No |  | 25 | 20/18/14 | 8102 | 1382 | - | 106 | - | - |  | Baja viscosidad por posible contaminación con un lubricante de menor viscosidad. | Resultados están dentro de los rangos aceptables. | Resultados están dentro de los rangos aceptables. | Localice y corrija la causa de baja viscosidad del aceite. Una baja viscosidad puede reducir la protección por lubricación. Retome la muestra en el próximo intervalo.
C0018210 | ATOCONGO | V-408 | V-408 DIFE DEL | CAMION VOLQUETE | VOLVO | FMX 8X4R | DIFERENCIAL DELANTERO | MOBILUBE HD 85W-140 | 2021-01-23 | 2021-01-29 | 2021-02-02 | 2021-02-02 | 9170 | 855 | No | No | No | Precaución |  | 24.7 | 0 | 18 | 0 | 0 | 0 | 0 | 0 | 0 | 0 | 0 | 0 | 0 | 0 |  | 2 | 0 | 0 | 5 | 0 | 7 | 1 | 430 | 4 |  |  | 0.7 | - |  |  | No |  | 14 | 22/19/15 | 38220 | 4605 | - | 241 | - | - |  | Resultados están dentro de los rangos aceptables. | Nivel de limpieza en estado de precaución. | Resultados están dentro de los rangos aceptables. | Identifique las causas del origen y corrija el Codigo ISO alto del aceite. Asegúrese de que la contaminación no está siendo introducida a través de los equipos de manejo de aceite. Retome la muestra en el próximo intervalo programado.
C0018211 | ATOCONGO | V-408 | V-408 DIFE POS | CAMION VOLQUETE | VOLVO | FMX 8X4R | DIFERENCIAL POSTERIOR | MOBILUBE HD 85W-140 | 2021-01-23 | 2021-01-29 | 2021-02-02 | 2021-02-02 | 9170 | 855 | No | No | No | Precaución |  | 24.5 | 0 | 18 | 0 | 0 | 0 | 0 | 0 | 0 | 0 | 0 | 0 | 0 | 0 |  | 2 | 0 | 0 | 5 | 0 | 6 | 1 | 431 | 4 |  |  | 0.3 | - |  |  | No |  | 14 | 23/20/16 | 65203 | 9804 | - | 528 | - | - |  | Resultados están dentro de los rangos aceptables. | Nivel de limpieza en estado de precaución. | Resultados están dentro de los rangos aceptables. | Identifique las causas del origen y corrija el Codigo ISO alto del aceite. Asegúrese de que la contaminación no está siendo introducida a través de los equipos de manejo de aceite. Retome la muestra en el próximo intervalo programado.
C0018212 | ATOCONGO | V-408 | V-408 CUDE RH | CAMION VOLQUETE | VOLVO | FMX 8X4R | CUBO DEL. RH | MOBILUBE HD 85W-140 | 2021-01-23 | 2021-01-29 | 2021-02-02 | 2021-02-02 | 9170 | 855 | No | No | No | Crítico |  | 25 | 1 | 119 | 0 | 0 | 0 | 1 | 1 | 1 | 1 | 0 | 0 | 0 | 0 |  | 2 | 0 | 0 | 5 | 0 | 7 | 1 | 424 | 7 |  |  | 0.7 | - |  |  | No |  | 201 | 25/21/16 | 189974 | 15457 | - | 443 | - | - |  | Resultados están dentro de los rangos aceptables. | Nivel de limpieza en estado de Crítico. | Resultados están dentro de los rangos aceptables. | Identifique las causas del origen y corrija el Codigo ISO alto del aceite. Asegúrese de que la contaminación no está siendo introducida a través de los equipos de manejo de aceite. Retome la muestra en el próximo intervalo programado.
C0018213 | ATOCONGO | V-408 | V-408 CUDE LH | CAMION VOLQUETE | VOLVO | FMX 8X4R | CUBO DEL. LH | MOBILUBE HD 85W-140 | 2021-01-23 | 2021-01-29 | 2021-02-02 | 2021-02-02 | 9170 | 855 | No | No | No | Crítico |  | 24.8 | 1 | 126 | 0 | 1 | 0 | 1 | 1 | 1 | 1 | 0 | 0 | 0 | 0 |  | 4 | 0 | 1 | 3 | 0 | 9 | 2 | 433 | 6 |  |  | 0.8 | - |  |  | No |  | 224 | 25/21/16 | 172450 | 15416 | - | 462 | - | - |  | Resultados están dentro de los rangos aceptables. | Nivel de limpieza en estado de Crítico. | Resultados están dentro de los rangos aceptables. | Identifique las causas del origen y corrija el Codigo ISO alto del aceite. Asegúrese de que la contaminación no está siendo introducida a través de los equipos de manejo de aceite. Retome la muestra en el próximo intervalo programado.
C0018214 | ATOCONGO | V-408 | V-408 CUPO RH | CAMION VOLQUETE | VOLVO | FMX 8X4R | CUBO POST. RH | MOBILUBE HD 85W-140 | 2021-01-23 | 2021-01-29 | 2021-02-02 | 2021-02-02 | 9170 | 855 | No | No | No | Precaución |  | 24.7 | 0 | 18 | 0 | 1 | 0 | 0 | 0 | 0 | 0 | 0 | 0 | 0 | 0 |  | 2 | 0 | 1 | 3 | 0 | 8 | 1 | 432 | 4 |  |  | 0.6 | - |  |  | No |  | 14 | 22/19/15 | 30762 | 3295 | - | 174 | - | - |  | Resultados están dentro de los rangos aceptables. | Nivel de limpieza en estado de precaución. | Resultados están dentro de los rangos aceptables. | Identifique las causas del origen y corrija el Codigo ISO alto del aceite. Asegúrese de que la contaminación no está siendo introducida a través de los equipos de manejo de aceite. Retome la muestra en el próximo intervalo programado.
C0018215 | ATOCONGO | V-408 | V-408 CUPO LH | CAMION VOLQUETE | VOLVO | FMX 8X4R | CUBO POST. LH | MOBILUBE HD 85W-140 | 2021-01-23 | 2021-01-29 | 2021-02-02 | 2021-02-02 | 9170 | 855 | No | No | No | Crítico |  | 24.5 | 1 | 19 | 0 | 0 | 0 | 0 | 0 | 0 | 0 | 0 | 0 | 0 | 0 |  | 2 | 0 | 1 | 3 | 0 | 7 | 1 | 436 | 5 |  |  | 0.7 | - |  |  | No |  | 14 | 24/22/17 | 113273 | 21122 | - | 861 | - | - |  | Resultados están dentro de los rangos aceptables. | Nivel de limpieza en estado de Crítico. | Resultados están dentro de los rangos aceptables. | Identifique las causas del origen y corrija el Codigo ISO alto del aceite. Asegúrese de que la contaminación no está siendo introducida a través de los equipos de manejo de aceite. Retome la muestra en el próximo intervalo programado.
C0018216 | ATOCONGO | V-408 | V-408 STHI | CAMION VOLQUETE | VOLVO | FMX 8X4R | SISTEMA HIDRAULICO | MOBIL DTE 26 | 2021-01-23 | 2021-01-29 | 2021-02-02 | 2021-02-02 | 9170 | 4403 | No | No | No | Crítico |  | 8.3 | 0 | 29 | 1 | 3 | 1 | 1 | 0 | 0 | 0 | 0 | 0 | 0 | 0 |  | 8 | 2 | 1 | 0 | 0 | 135 | 3 | 390 | 668 |  |  | 0.7 | - |  |  | No |  | 18 | 25/23/17 | 240378 | 65824 | - | 640 | - | - |  | Resultados están dentro de los rangos aceptables. | Nivel de limpieza en estado de Crítico. | Elevado desgaste de Hierro. | Identifique las causas del origen y corrija el Codigo ISO alto del aceite. Asegúrese de que la contaminación no está siendo introducida a través de los equipos de manejo de aceite. Determine la fuente del metal de desgaste excesivo y tome acciones correctivas. Retomar la muestra para monitorear condición.
C0018217 | ATOCONGO | EP-25 | EP-25 MOT | PERFORADORA DE ORUGAS | SANDVIK | DX700 | MOTOR | SHELL RIMULA R4X 15W-40 | 2021-01-23 | 2021-01-29 | 2021-02-02 | 2021-02-02 | 12277 | 300 | Yes | Yes | No | Crítico | 14.7 | 13.2 | 1 | 8 | 0 | 1 | 0 | 0 | 46 | 0 | 0 | 0 | 0 | 0 | 0 |  | 11 | 0 | 1 | 444 | 0 | 3596 | 21 | 852 | 1132 |  | 9.2 | 8 | 3.9 | 5 | 0.3 | No |  | 14 | - | - | - | - | - | - | - |  | Baja viscosidad por posible contaminación con un lubricante de menor viscosidad o dilución con combustible. | Contaminación de Silicio en estado crítico. Altos niveles de silicio abrasivo (polvo) causarán alto desgaste. | Resultados están dentro de los rangos aceptables. | Localice la fuente de silicio. Localice y corrija la causa de baja viscosidad del aceite. Una baja viscosidad puede reducir la protección por lubricación. Retome la muestra en el próximo intervalo.
C0018218 | ATOCONGO | V-310 | V-310 MOT | CAMION VOLQUETE | VOLVO | FMX 8X4R | MOTOR | MOBIL DELVAC MX 15W-40 | 2021-01-23 | 2021-01-29 | 2021-02-02 | 2021-02-02 | 12282 | 390 | Yes | Yes | No | Crítico | 14.4 | 12.8 | 4 | 5 | 0 | 2 | 0 | 0 | 43 | 1 | 0 | 0 | 0 | 0 | 0 |  | 3 | 0 | 1 | 5 | 0 | 1251 | 1073 | 914 | 1242 |  | 8.2 | 7.3 | 3.7 | 0 | 0.3 | No |  | 14 | - | - | - | - | - | - | - |  | Baja viscosidad por posible contaminación con un lubricante de menor viscosidad o dilución con combustible. | Resultados están dentro de los rangos aceptables. | Resultados están dentro de los rangos aceptables. | Localice y corrija la causa de baja viscosidad del aceite. Una baja viscosidad puede reducir la protección por lubricación. Retome la muestra en el próximo intervalo.
C0018219 | ATOCONGO | V-406 | V-406 MOT | CAMION VOLQUETE | VOLVO | FMX 8X4R | MOTOR | MOBIL DELVAC MX 15W-40 | 2021-01-25 | 2021-01-29 | 2021-02-02 | 2021-02-02 | 10722 | 462 | Yes | Yes | No | Crítico | 14.4 | 11.6 | 5 | 16 | 9 | 0 | 0 | 0 | 44 | 1 | 0 | 0 | 0 | 0 | 0 |  | 3 | 0 | 1 | 5 | 0 | 1259 | 1072 | 884 | 1223 |  | 8.7 | 24 | 7.3 | 0.6 | 0.5 | No | 5.6 | 14 | - | - | - | - | - | - | - |  | Alta oxidación por posible degradación del aceite a altas temperaturas. Baja viscosidad por posible contaminación con un lubricante de menor viscosidad o dilución con combustible. | Causas posibles de dilución con combustible: Lineas de combustible con fugas, patron de pulverización defectuoso, Inyector goteando, fugas en sellos de bombas de transferencia, bomba de inyección defectuosa, Anillos de sellos ("O-rings") de inyector gastados. | Elevado desgaste de Plomo. | Revisar el sistema de enfriamiento (termostatos, radiador, bomba de agua, mangueras, etc.). Localice y corrija la causa de baja viscosidad del aceite. Una baja viscosidad puede reducir la protección por lubricación. Determine la fuente del metal de desgaste excesivo y tome acciones correctivas. Retomar la muestra para monitorear condición.
C0018220 | ATOCONGO | V-406 | V-406 STDI | CAMION VOLQUETE | VOLVO | FMX 8X4R | SISTEMA DIRECCION | MOBIL ATF 220 | 2021-01-25 | 2021-01-29 | 2021-02-02 | 2021-02-02 | 10722 | 920 | Yes | Yes | No | Crítico |  | 5.9 | 2 | 136 | 0 | 2 | 0 | 1 | 3 | 0 | 2 | 0 | 0 | 0 | 0 |  | 6 | 1 | 1 | 37 | 0 | 15 | 57 | 279 | 252 |  |  | 1.9 | - |  |  | No |  | 98 | 22/18/14 | 25892 | 1484 | - | 108 | - | - |  | Baja viscosidad por posible contaminación con un lubricante de menor viscosidad. | Nivel de limpieza en estado de precaución. | Resultados están dentro de los rangos aceptables. | Localice y corrija la causa de baja viscosidad del aceite. Una baja viscosidad puede reducir la protección por lubricación. Identifique las causas del origen y corrija el Codigo ISO alto del aceite. Asegúrese de que la contaminación no está siendo introducida a través de los equipos de manejo de aceite. Retome la muestra en el próximo intervalo programado.
C0018221 | ATOCONGO | V-406 | V-406 TRAN | CAMION VOLQUETE | VOLVO | FMX 8X4R | TRANSMISION | MOBILUBE HD 80W-90 | 2021-01-25 | 2021-01-29 | 2021-02-02 | 2021-02-02 | 10722 | 920 | No | No | No | Precaución |  | 14.3 | 9 | 4 | 1 | 0 | 0 | 0 | 0 | 0 | 0 | 0 | 0 | 0 | 0 |  | 5 | 0 | 0 | 0 | 0 | 4 | 0 | 415 | 10 |  |  | 2.4 | - |  |  | No |  | 10 | 21/18/13 | 12627 | 1504 | - | 46 | - | - |  | Resultados están dentro de los rangos aceptables. | Nivel de limpieza en estado de precaución. | Resultados están dentro de los rangos aceptables. | Identifique las causas del origen y corrija el Codigo ISO alto del aceite. Asegúrese de que la contaminación no está siendo introducida a través de los equipos de manejo de aceite. Retome la muestra en el próximo intervalo programado.
C0018222 | ATOCONGO | V-406 | V-406 DIFE POS | CAMION VOLQUETE | VOLVO | FMX 8X4R | DIFERENCIAL POSTERIOR | MOBILUBE HD 85W-140 | 2021-01-25 | 2021-01-29 | 2021-02-02 | 2021-02-02 | 10722 | 920 | No | No | No | Precaución |  | 24.8 | 1 | 18 | 0 | 0 | 0 | 0 | 0 | 1 | 1 | 0 | 0 | 1 | 0 |  | 2 | 0 | 0 | 8 | 0 | 6 | 1 | 414 | 4 |  |  | 0.7 | - |  |  | No |  | 14 | 23/20/15 | 50627 | 6989 | - | 315 | - | - |  | Resultados están dentro de los rangos aceptables. | Nivel de limpieza en estado de precaución. | Resultados están dentro de los rangos aceptables. | Identifique las causas del origen y corrija el Codigo ISO alto del aceite. Asegúrese de que la contaminación no está siendo introducida a través de los equipos de manejo de aceite. Retome la muestra en el próximo intervalo programado.
C0018223 | ATOCONGO | V-406 | V-406 DIFE DEL | CAMION VOLQUETE | VOLVO | FMX 8X4R | DIFERENCIAL DELANTERO | MOBILUBE HD 85W-140 | 2021-01-25 | 2021-01-29 | 2021-02-02 | 2021-02-02 | 10722 | 920 | No | No | No | Precaución |  | 24.9 | 1 | 19 | 0 | 0 | 0 | 0 | 0 | 0 | 0 | 0 | 0 | 0 | 0 |  | 2 | 0 | 1 | 3 | 0 | 10 | 1 | 438 | 5 |  |  | 0.6 | - |  |  | No |  | 14 | 23/20/16 | 62234 | 9821 | - | 426 | - | - |  | Resultados están dentro de los rangos aceptables. | Nivel de limpieza en estado de precaución. | Resultados están dentro de los rangos aceptables. | Identifique las causas del origen y corrija el Codigo ISO alto del aceite. Asegúrese de que la contaminación no está siendo introducida a través de los equipos de manejo de aceite. Retome la muestra en el próximo intervalo programado.
C0018224 | ATOCONGO | V-406 | V-406 CUPO RH | CAMION VOLQUETE | VOLVO | FMX 8X4R | CUBO POST. RH | MOBILUBE HD 85W-140 | 2021-01-25 | 2021-01-29 | 2021-02-02 | 2021-02-02 | 10722 | 920 | No | No | No | Precaución |  | 24.7 | 0 | 19 | 0 | 0 | 0 | 0 | 0 | 0 | 0 | 0 | 0 | 0 | 0 |  | 2 | 0 | 1 | 3 | 0 | 7 | 1 | 432 | 4 |  |  | 0.4 | - |  |  | No |  | 14 | 22/19/15 | 34954 | 3372 | - | 179 | - | - |  | Resultados están dentro de los rangos aceptables. | Nivel de limpieza en estado de precaución. | Resultados están dentro de los rangos aceptables. | Identifique las causas del origen y corrija el Codigo ISO alto del aceite. Asegúrese de que la contaminación no está siendo introducida a través de los equipos de manejo de aceite. Retome la muestra en el próximo intervalo programado.
C0018225 | ATOCONGO | V-406 | V-406 CUPO LH | CAMION VOLQUETE | VOLVO | FMX 8X4R | CUBO POST. LH | MOBILUBE HD 85W-140 | 2021-01-25 | 2021-01-29 | 2021-02-02 | 2021-02-02 | 10722 | 920 | No | No | No | Precaución |  | 24.9 | 0 | 19 | 0 | 0 | 0 | 0 | 0 | 0 | 0 | 0 | 0 | 0 | 0 |  | 2 | 0 | 1 | 3 | 0 | 8 | 1 | 432 | 5 |  |  | 0.8 | - |  |  | No |  | 16 | 23/20/16 | 62243 | 9653 | - | 415 | - | - |  | Resultados están dentro de los rangos aceptables. | Nivel de limpieza en estado de precaución. | Resultados están dentro de los rangos aceptables. | Identifique las causas del origen y corrija el Codigo ISO alto del aceite. Asegúrese de que la contaminación no está siendo introducida a través de los equipos de manejo de aceite. Retome la muestra en el próximo intervalo programado.
C0018226 | ATOCONGO | V-406 | V-406 CUDE RH | CAMION VOLQUETE | VOLVO | FMX 8X4R | CUBO DEL. RH | MOBILUBE HD 85W-140 | 2021-01-25 | 2021-01-29 | 2021-02-02 | 2021-02-02 | 10722 | 920 | No | No | No | Precaución |  | 24.7 | 0 | 19 | 0 | 0 | 0 | 0 | 0 | 0 | 1 | 0 | 0 | 0 | 0 |  | 2 | 0 | 1 | 3 | 0 | 8 | 1 | 437 | 4 |  |  | 0.5 | - |  |  | No |  | 14 | 23/20/15 | 49943 | 5242 | - | 221 | - | - |  | Resultados están dentro de los rangos aceptables. | Nivel de limpieza en estado de precaución. | Resultados están dentro de los rangos aceptables. | Identifique las causas del origen y corrija el Codigo ISO alto del aceite. Asegúrese de que la contaminación no está siendo introducida a través de los equipos de manejo de aceite. Retome la muestra en el próximo intervalo programado.
C0018227 | ATOCONGO | V-406 | V-406 CUDE LH | CAMION VOLQUETE | VOLVO | FMX 8X4R | CUBO DEL. LH | MOBILUBE HD 85W-140 | 2021-01-25 | 2021-01-29 | 2021-02-02 | 2021-02-02 | 10722 | 920 | No | No | No | Precaución |  | 24.3 | 0 | 19 | 0 | 0 | 0 | 0 | 0 | 0 | 1 | 0 | 0 | 0 | 0 |  | 2 | 0 | 1 | 3 | 0 | 13 | 1 | 426 | 7 |  |  | 0.8 | - |  |  | No |  | 13 | 23/21/15 | 79142 | 10279 | - | 303 | - | - |  | Resultados están dentro de los rangos aceptables. | Nivel de limpieza en estado de precaución. | Resultados están dentro de los rangos aceptables. | Identifique las causas del origen y corrija el Codigo ISO alto del aceite. Asegúrese de que la contaminación no está siendo introducida a través de los equipos de manejo de aceite. Retome la muestra en el próximo intervalo programado.
C0018228 | ATOCONGO | V-406 | V-406 STHI | CAMION VOLQUETE | VOLVO | FMX 8X4R | SISTEMA HIDRAULICO | MOBILTRANS HD 10W | 2021-01-25 | 2021-01-29 | 2021-02-02 | 2021-02-02 | 10722 | 4167 | No | No | No | Precaución |  | 6.3 | 0 | 3 | 0 | 2 | 0 | 0 | 1 | 0 | 0 | 0 | 0 | 0 | 0 |  | 7 | 0 | 1 | 6 | 0 | 2272 | 29 | 739 | 1045 |  |  | 0.4 | - |  |  | No |  | 14 | 22/19/14 | 30901 | 3642 | - | 122 | - | - |  | Resultados están dentro de los rangos aceptables. | Nivel de limpieza en estado de precaución. | Resultados están dentro de los rangos aceptables. | Identifique las causas del origen y corrija el Codigo ISO alto del aceite. Asegúrese de que la contaminación no está siendo introducida a través de los equipos de manejo de aceite. Retome la muestra en el próximo intervalo programado.
C0018229 | ATOCONGO | V-404 | V-404 TRAN | CAMION VOLQUETE | VOLVO | FMX 8X4R | TRANSMISION | MOBILUBE HD 80W-90 | 2021-01-24 | 2021-01-29 | 2021-02-02 | 2021-02-02 | 10624 | 1630 | Yes | Yes | No | Precaución |  | 13.9 | 16 | 4 | 0 | 1 | 0 | 0 | 0 | 0 | 0 | 0 | 0 | 0 | 0 |  | 5 | 0 | 1 | 3 | 0 | 17 | 1 | 420 | 8 |  |  | 0.8 | - |  |  | No |  | 12 | 22/19/15 | 25071 | 3888 | - | 166 | - | - |  | Resultados están dentro de los rangos aceptables. | Nivel de limpieza en estado de precaución. | Resultados están dentro de los rangos aceptables. | Identifique las causas del origen y corrija el Codigo ISO alto del aceite. Asegúrese de que la contaminación no está siendo introducida a través de los equipos de manejo de aceite. Retome la muestra en el próximo intervalo programado.
C0018230 | ATOCONGO | V-404 | V-404 DIFE POS | CAMION VOLQUETE | VOLVO | FMX 8X4R | DIFERENCIAL POSTERIOR | MOBILUBE HD 85W-140 | 2021-01-24 | 2021-01-29 | 2021-02-02 | 2021-02-02 | 10624 | 1630 | Yes | No | No | Crítico |  | 24.5 | 5 | 164 | 0 | 4 | 0 | 1 | 0 | 0 | 2 | 0 | 0 | 0 | 0 |  | 2 | 0 | 1 | 3 | 0 | 8 | 2 | 431 | 6 |  |  | 0.8 | - |  |  | No |  | 210 | 25/22/15 | 238159 | 22118 | - | 295 | - | - |  | Resultados están dentro de los rangos aceptables. | Nivel de limpieza en estado de Crítico. | Desgaste de Hierro en el límite de precaución. | Identifique las causas del origen y corrija el Codigo ISO alto del aceite. Asegúrese de que la contaminación no está siendo introducida a través de los equipos de manejo de aceite. Determine la fuente del metal de desgaste y tome acciones correctivas. Retomar la muestra para monitorear condición.
C0018231 | ATOCONGO | V-404 | V-404 DIFE DEL | CAMION VOLQUETE | VOLVO | FMX 8X4R | DIFERENCIAL DELANTERO | MOBILUBE HD 85W-140 | 2021-01-24 | 2021-01-29 | 2021-02-02 | 2021-02-02 | 10624 | 1630 | Yes | No | No | Crítico |  | 24.6 | 1 | 75 | 0 | 0 | 0 | 0 | 0 | 0 | 1 | 0 | 0 | 0 | 0 |  | 2 | 0 | 1 | 3 | 0 | 14 | 1 | 433 | 11 |  |  | 0.8 | - |  |  | No |  | 72 | 24/21/16 | 156824 | 13905 | - | 329 | - | - |  | Resultados están dentro de los rangos aceptables. | Nivel de limpieza en estado de Crítico. | Resultados están dentro de los rangos aceptables. | Identifique las causas del origen y corrija el Codigo ISO alto del aceite. Asegúrese de que la contaminación no está siendo introducida a través de los equipos de manejo de aceite. Retome la muestra en el próximo intervalo programado.
C0018232 | ATOCONGO | V-404 | V-404 CUDE RH | CAMION VOLQUETE | VOLVO | FMX 8X4R | CUBO DEL. RH | MOBILUBE HD 85W-140 | 2021-01-24 | 2021-01-29 | 2021-02-02 | 2021-02-02 | 10624 | 1630 | Yes | No | No | Crítico |  | 24.4 | 1 | 72 | 0 | 0 | 0 | 0 | 0 | 0 | 1 | 0 | 0 | 0 | 0 |  | 2 | 0 | 1 | 4 | 0 | 9 | 1 | 435 | 8 |  |  | 0.8 | - |  |  | No |  | 75 | 24/20/15 | 147342 | 8209 | - | 208 | - | - |  | Resultados están dentro de los rangos aceptables. | Nivel de limpieza en estado de Crítico. | Resultados están dentro de los rangos aceptables. | Identifique las causas del origen y corrija el Codigo ISO alto del aceite. Asegúrese de que la contaminación no está siendo introducida a través de los equipos de manejo de aceite. Retome la muestra en el próximo intervalo programado.
C0018233 | ATOCONGO | V-404 | V-404 CUDE LH | CAMION VOLQUETE | VOLVO | FMX 8X4R | CUBO DEL. LH | MOBILUBE HD 85W-140 | 2021-01-24 | 2021-01-29 | 2021-02-02 | 2021-02-02 | 10624 | 1630 | Yes | No | No | Crítico |  | 24.7 | 1 | 73 | 0 | 0 | 0 | 0 | 1 | 0 | 1 | 0 | 0 | 0 | 0 |  | 2 | 0 | 1 | 4 | 0 | 11 | 1 | 429 | 11 |  |  | 0.7 | - |  |  | No |  | 72 | 24/21/15 | 146428 | 10990 | - | 272 | - | - |  | Resultados están dentro de los rangos aceptables. | Nivel de limpieza en estado de Crítico. | Resultados están dentro de los rangos aceptables. | Identifique las causas del origen y corrija el Codigo ISO alto del aceite. Asegúrese de que la contaminación no está siendo introducida a través de los equipos de manejo de aceite. Retome la muestra en el próximo intervalo programado.
C0018234 | ATOCONGO | V-404 | V-404 CUPO RH | CAMION VOLQUETE | VOLVO | FMX 8X4R | CUBO POST. RH | MOBILUBE HD 85W-140 | 2021-01-24 | 2021-01-29 | 2021-02-02 | 2021-02-02 | 10624 | 1630 | Yes | No | No | Crítico |  | 24.7 | 1 | 166 | 0 | 0 | 0 | 1 | 0 | 0 | 2 | 0 | 0 | 0 | 0 |  | 2 | 0 | 1 | 3 | 0 | 7 | 2 | 420 | 6 |  |  | 0.8 | - |  |  | No |  | 219 | 25/21/15 | 231613 | 17381 | - | 278 | - | - |  | Resultados están dentro de los rangos aceptables. | Nivel de limpieza en estado de Crítico. | Desgaste de Hierro en el límite de precaución. | Identifique las causas del origen y corrija el Codigo ISO alto del aceite. Asegúrese de que la contaminación no está siendo introducida a través de los equipos de manejo de aceite. Determine la fuente del metal de desgaste y tome acciones correctivas. Retomar la muestra para monitorear condición.
C0018235 | ATOCONGO | V-404 | V-404 CUPO LH | CAMION VOLQUETE | VOLVO | FMX 8X4R | CUBO POST. LH | MOBILUBE HD 85W-140 | 2021-01-24 | 2021-01-29 | 2021-02-02 | 2021-02-02 | 10624 | 1630 | Yes | No | No | Crítico |  | 24.8 | 1 | 167 | 0 | 0 | 0 | 1 | 0 | 0 | 2 | 0 | 0 | 0 | 0 |  | 2 | 0 | 1 | 3 | 0 | 8 | 2 | 424 | 8 |  |  | 0.8 | - |  |  | No |  | 218 | 25/21/15 | 243796 | 16324 | - | 232 | - | - |  | Resultados están dentro de los rangos aceptables. | Nivel de limpieza en estado de Crítico. | Desgaste de Hierro en el límite de precaución. | Identifique las causas del origen y corrija el Codigo ISO alto del aceite. Asegúrese de que la contaminación no está siendo introducida a través de los equipos de manejo de aceite. Determine la fuente del metal de desgaste y tome acciones correctivas. Retomar la muestra para monitorear condición.
C0018236 | ATOCONGO | V-404 | V-404 STDI | CAMION VOLQUETE | VOLVO | FMX 8X4R | SISTEMA DIRECCION | MOBIL ATF 220 | 2021-01-24 | 2021-01-29 | 2021-02-02 | 2021-02-02 | 10624 | 1630 | Yes | No | No | Crítico |  | 5.9 | 1 | 49 | 0 | 2 | 0 | 1 | 0 | 0 | 1 | 0 | 0 | 0 | 0 |  | 5 | 0 | 1 | 38 | 0 | 17 | 54 | 272 | 239 |  |  | 1.3 | - |  |  | No |  | 54 | 21/17/14 | 10309 | 1123 | - | 103 | - | - |  | Baja viscosidad por posible contaminación con un lubricante de menor viscosidad. | Nivel de limpieza en estado de precaución. | Resultados están dentro de los rangos aceptables. | Localice y corrija la causa de baja viscosidad del aceite. Una baja viscosidad puede reducir la protección por lubricación. Identifique las causas del origen y corrija el Codigo ISO alto del aceite. Asegúrese de que la contaminación no está siendo introducida a través de los equipos de manejo de aceite. Retome la muestra en el próximo intervalo programado.
C0018237 | ATOCONGO | V-404 | V-404 STHI | CAMION VOLQUETE | VOLVO | FMX 8X4R | SISTEMA HIDRAULICO | MOBIL DTE 26 | 2021-01-24 | 2021-01-29 | 2021-02-02 | 2021-02-02 | 10624 | 1630 | No | No | No | Crítico |  | 8.1 | 0 | 5 | 0 | 3 | 0 | 0 | 1 | 0 | 0 | 0 | 0 | 0 | 0 |  | 5 | 0 | 1 | 3 | 0 | 523 | 22 | 470 | 748 |  |  | 1 | - |  |  | No |  | 12 | 24/20/14 | 90597 | 7014 | - | 112 | - | - |  | Resultados están dentro de los rangos aceptables. | Nivel de limpieza en estado de Crítico. Límites para elementos contaminantes (sodio y potasio) no definidos. | Resultados están dentro de los rangos aceptables. | Identifique las causas del origen y corrija el Codigo ISO alto del aceite. Asegúrese de que la contaminación no está siendo introducida a través de los equipos de manejo de aceite. Retome la muestra en el próximo intervalo programado.
C0018238 | ATOCONGO | C-55 | C-55 MOT | CARGADOR FRONTAL | CATERPILLAR | 988H | MOTOR | MOBIL DELVAC MX 15W-40 | 2021-01-25 | 2021-01-29 | 2021-02-02 | 2021-02-02 | 4909 | 278 | Yes | Yes | No | Crítico | 14.4 | 13.3 | 31 | 15 | 4 | 1 | 0 | 1 | 46 | 0 | 0 | 0 | 0 | 0 | 0 |  | 4 | 0 | 1 | 5 | 0 | 1345 | 1132 | 917 | 1309 |  | 8.6 | 7.1 | 8.1 | 2.4 | 0.3 | No |  | 13 | - | - | - | - | - | - | - |  | Baja viscosidad por posible contaminación con un lubricante de menor viscosidad o dilución con combustible. | Resultados están dentro de los rangos aceptables. | Elevado desgaste de Cobre y Plomo. | Localice y corrija la causa de baja viscosidad del aceite. Una baja viscosidad puede reducir la protección por lubricación. Determine la fuente de los metales de desgaste excesivo y tome acciones correctivas. Retomar la muestra para monitorear condición.
C0018239 | ATOCONGO | C-55 | C-55 TRAN | CARGADOR FRONTAL | CATERPILLAR | 988H | TRANSMISION | MOBILTRANS HD 30 | 2021-01-25 | 2021-01-29 | 2021-02-02 | 2021-02-02 | 4909 | 555 | No | Yes | No | Precaución |  | 11.1 | 4 | 8 | 0 | 1 | 0 | 0 | 1 | 0 | 0 | 0 | 0 | 0 | 0 |  | 4 | 2 | 2 | 3 | 0 | 2724 | 12 | 848 | 1162 |  |  | 1.4 | - |  |  | No |  | 8 | 21/18/14 | 17212 | 1678 | - | 128 | - | - |  | Resultados están dentro de los rangos aceptables. | Nivel de limpieza en estado de precaución. | Resultados están dentro de los rangos aceptables. | Identifique las causas del origen y corrija el Codigo ISO alto del aceite. Asegúrese de que la contaminación no está siendo introducida a través de los equipos de manejo de aceite. Retome la muestra en el próximo intervalo programado.
C0018240 | ATOCONGO | C-55 | C-55 DIFE POS | CARGADOR FRONTAL | CATERPILLAR | 988H | DIFERENCIAL POSTERIOR | MOBILTRANS HD 50 | 2021-01-25 | 2021-01-29 | 2021-02-02 | 2021-02-02 | 4909 | 555 | No | No | No | Crítico |  | 17.9 | 2 | 8 | 0 | 2 | 0 | 0 | 0 | 0 | 0 | 0 | 0 | 0 | 0 |  | 7 | 0 | 2 | 0 | 0 | 2987 | 12 | 923 | 1226 |  |  | 0 | - |  |  | No |  | 12 | 25/23/18 | 233439 | 53164 | - | 1393 | - | - |  | Resultados están dentro de los rangos aceptables. | Nivel de limpieza en estado de Crítico. | Resultados están dentro de los rangos aceptables. | Identifique las causas del origen y corrija el Codigo ISO alto del aceite. Asegúrese de que la contaminación no está siendo introducida a través de los equipos de manejo de aceite. Retome la muestra en el próximo intervalo programado.
C0018241 | ATOCONGO | C-55 | C-55 DIFE DEL | CARGADOR FRONTAL | CATERPILLAR | 988H | DIFERENCIAL DELANTERO | MOBILTRANS HD 50 | 2021-01-25 | 2021-01-29 | 2021-02-02 | 2021-02-02 | 4909 | 555 | No | No | No | Crítico |  | 18 | 1 | 5 | 1 | 1 | 0 | 0 | 0 | 0 | 0 | 0 | 0 | 0 | 0 |  | 6 | 0 | 2 | 3 | 0 | 2773 | 12 | 844 | 1175 |  |  | 0.1 | - |  |  | No |  | 11 | 25/23/18 | 248755 | 54161 | - | 1350 | - | - |  | Resultados están dentro de los rangos aceptables. | Nivel de limpieza en estado de Crítico. | Resultados están dentro de los rangos aceptables. | Identifique las causas del origen y corrija el Codigo ISO alto del aceite. Asegúrese de que la contaminación no está siendo introducida a través de los equipos de manejo de aceite. Retome la muestra en el próximo intervalo programado.
C0018242 | ATOCONGO | C-55 | C-55 MFDEL RH | CARGADOR FRONTAL | CATERPILLAR | 988H | MANDO FINAL DEL. RH | MOBILTRANS HD 50 | 2021-01-25 | 2021-01-29 | 2021-02-02 | 2021-02-02 | 4909 | 555 | No | No | No | Crítico |  | 18 | 1 | 4 | 0 | 1 | 0 | 0 | 0 | 0 | 0 | 0 | 0 | 0 | 0 |  | 6 | 0 | 2 | 3 | 0 | 2724 | 14 | 825 | 1163 |  |  | 0 | - |  |  | No |  | 16 | 24/22/17 | 156223 | 29931 | - | 1141 | - | - |  | Resultados están dentro de los rangos aceptables. | Nivel de limpieza en estado de Crítico. | Resultados están dentro de los rangos aceptables. | Identifique las causas del origen y corrija el Codigo ISO alto del aceite. Asegúrese de que la contaminación no está siendo introducida a través de los equipos de manejo de aceite. Retome la muestra en el próximo intervalo programado.
C0018243 | ATOCONGO | C-55 | C-55 MFDEL LH | CARGADOR FRONTAL | CATERPILLAR | 988H | MANDO FINAL DEL. LH | MOBILTRANS HD 50 | 2021-01-25 | 2021-01-29 | 2021-02-02 | 2021-02-02 | 4909 | 555 | No | No | No | Crítico |  | 17.9 | 1 | 5 | 0 | 1 | 0 | 0 | 0 | 0 | 0 | 0 | 0 | 0 | 0 |  | 5 | 0 | 2 | 3 | 0 | 2705 | 15 | 829 | 1153 |  |  | 0 | - |  |  | No |  | 13 | 25/23/18 | 242596 | 51805 | - | 1304 | - | - |  | Resultados están dentro de los rangos aceptables. | Nivel de limpieza en estado de Crítico. | Resultados están dentro de los rangos aceptables. | Identifique las causas del origen y corrija el Codigo ISO alto del aceite. Asegúrese de que la contaminación no está siendo introducida a través de los equipos de manejo de aceite. Retome la muestra en el próximo intervalo programado.
C0018244 | ATOCONGO | C-55 | C-55 MFPOS RH | CARGADOR FRONTAL | CATERPILLAR | 988H | MANDO FINAL POST. RH | MOBILTRANS HD 50 | 2021-01-25 | 2021-01-29 | 2021-02-02 | 2021-02-02 | 4909 | 555 | No | No | No | Crítico |  | 18 | 1 | 6 | 0 | 1 | 0 | 0 | 0 | 0 | 0 | 0 | 0 | 0 | 0 |  | 7 | 2 | 1 | 0 | 0 | 2911 | 15 | 895 | 1198 |  |  | 0 | - |  |  | No |  | 13 | 24/22/17 | 154364 | 30366 | - | 1207 | - | - |  | Resultados están dentro de los rangos aceptables. | Nivel de limpieza en estado de Crítico. | Resultados están dentro de los rangos aceptables. | Identifique las causas del origen y corrija el Codigo ISO alto del aceite. Asegúrese de que la contaminación no está siendo introducida a través de los equipos de manejo de aceite. Retome la muestra en el próximo intervalo programado.
C0018245 | ATOCONGO | C-55 | C-55 MFPOS LH | CARGADOR FRONTAL | CATERPILLAR | 988H | MANDO FINAL POST. LH | MOBILTRANS HD 50 | 2021-01-25 | 2021-01-29 | 2021-02-02 | 2021-02-02 | 4909 | 555 | No | No | No | Crítico |  | 18.1 | 2 | 5 | 1 | 1 | 0 | 0 | 0 | 0 | 0 | 0 | 0 | 0 | 0 |  | 6 | 1 | 1 | 0 | 0 | 2971 | 12 | 919 | 1219 |  |  | 0 | - |  |  | No |  | 15 | 25/23/18 | 236736 | 52576 | - | 1339 | - | - |  | Resultados están dentro de los rangos aceptables. | Nivel de limpieza en estado de Crítico. | Resultados están dentro de los rangos aceptables. | Identifique las causas del origen y corrija el Codigo ISO alto del aceite. Asegúrese de que la contaminación no está siendo introducida a través de los equipos de manejo de aceite. Retome la muestra en el próximo intervalo programado.
C0018246 | ATOCONGO | C-55 | C-55 STHI | CARGADOR FRONTAL | CATERPILLAR | 988H | SISTEMA HIDRAULICO | MOBILTRANS HD 10W | 2021-01-25 | 2021-01-29 | 2021-02-02 | 2021-02-02 | 4909 | 4909 | No | No | No | Crítico |  | 6.3 | 3 | 43 | 1 | 8 | 0 | 1 | 1 | 0 | 1 | 0 | 0 | 0 | 0 |  | 16 | 1 | 4 | 3 | 0 | 1613 | 24 | 721 | 1004 |  |  | 5.2 | - |  |  | No |  | 32 | 24/23/17 | 135766 | 45217 | - | 1249 | - | - |  | Resultados están dentro de los rangos aceptables. | Nivel de limpieza en estado de Crítico. Niveles de Potasio en el límite de precuación. Contaminación de Silicio en estado crítico. Altos niveles de silicio abrasivo (polvo) causarán alto desgaste. | Elevado desgaste de Hierro y Aluminio. | El incremento en silicio y aluminio podría potencialmente indicar una contaminación con polvo/tierra como la causa raíz del problema. Localice la fuente de Potasio. Identifique las causas del origen y corrija el Codigo ISO alto del aceite. Asegúrese de que la contaminación no está siendo introducida a través de los equipos de manejo de aceite. Determine la fuente de los metales de desgaste excesivo y tome acciones correctivas. Retomar la muestra para monitorear condición.
C0018247 | ATOCONGO | C-55 | C-55 PIL DEL | CARGADOR FRONTAL | CATERPILLAR | 988H | PIN DE LEVANTE DEL. | MOBILUBE HD 80W-90 | 2021-01-25 | 2021-01-29 | 2021-02-02 | 2021-02-02 | 4909 | 2068 | Yes | No | No | Crítico |  | 14.7 | 0 | 7 | 0 | 1 | 0 | 1 | 0 | 0 | 0 | 0 | 0 | 0 | 0 |  | 4 | 0 | 0 | 0 | 0 | 30 | 11 | 456 | 18 |  |  | 2.8 | - |  |  | No |  | 15 | 25/23/19 | 181567 | 62058 | - | 2740 | - | - |  | Resultados están dentro de los rangos aceptables. | Nivel de limpieza en estado de Crítico. | Resultados están dentro de los rangos aceptables. | Identifique las causas del origen y corrija el Codigo ISO alto del aceite. Asegúrese de que la contaminación no está siendo introducida a través de los equipos de manejo de aceite. Retome la muestra en el próximo intervalo programado.
C0018248 | ATOCONGO | C-55 | C-55 PIL POS | CARGADOR FRONTAL | CATERPILLAR | 988H | PIN DE LEVANTE POST. | MOBILUBE HD 80W-90 | 2021-01-25 | 2021-01-29 | 2021-02-02 | 2021-02-02 | 4909 | 2068 | Yes | No | No | Crítico |  | 14.8 | 0 | 36 | 0 | 0 | 0 | 0 | 1 | 0 | 0 | 0 | 0 | 0 | 0 |  | 2 | 0 | 0 | 0 | 0 | 24 | 11 | 445 | 19 |  |  | 2.9 | - |  |  | No |  | 12 | 24/22/16 | 139952 | 23538 | - | 616 | - | - |  | Resultados están dentro de los rangos aceptables. | Nivel de limpieza en estado de Crítico. | Resultados están dentro de los rangos aceptables. | Identifique las causas del origen y corrija el Codigo ISO alto del aceite. Asegúrese de que la contaminación no está siendo introducida a través de los equipos de manejo de aceite. Retome la muestra en el próximo intervalo programado.
C0018249 | ATOCONGO | CI-25 | CI-25 MOT | CAMION CISTERNA DE COMBUSTIBLE | MERCEDES BENZ | AXOR 2628/45 6X4 | MOTOR | MOBIL DELVAC MX 15W-40 | 2021-01-24 | 2021-01-29 | 2021-02-02 | 2021-02-02 | 14840 | 368 | Yes | Yes | No | Crítico | 14.4 | 12.7 | 1 | 8 | 0 | 1 | 0 | 1 | 42 | 0 | 0 | 0 | 0 | 0 | 0 |  | 4 | 0 | 1 | 5 | 0 | 1208 | 1029 | 883 | 1201 |  | 8.5 | 13.3 | 3.4 | 0 | 0.6 | No |  | 16 | - | - | - | - | - | - | - |  | Alta oxidación por posible degradación del aceite a altas temperaturas. Baja viscosidad por posible contaminación con un lubricante de menor viscosidad o dilución con combustible. | Resultados están dentro de los rangos aceptables. | Resultados están dentro de los rangos aceptables. | Revisar el sistema de enfriamiento (termostatos, radiador, bomba de agua, mangueras, etc.). Localice y corrija la causa de baja viscosidad del aceite. Una baja viscosidad puede reducir la protección por lubricación. Retome la muestra en el próximo intervalo.
C0018250 | ATOCONGO | T-31 | T-31 MOT | TRACTOR DE ORUGAS | CATERPILLAR | D9T | MOTOR | MOBIL DELVAC 1 5W-40 | 2021-01-26 | 2021-01-29 | 2021-02-02 | 2021-02-02 | 27338 | 888 | Yes | Yes | No | Crítico | 14.8 | 13.7 | 8 | 86 | 10 | 4 | 0 | 2 | 12 | 1 | 1 | 0 | 0 | 0 | 0 |  | 11 | 1 | 2 | 13 | 0 | 2440 | 640 | 953 | 1355 |  | 7.9 | 15 | 16.8 | 0 | 1.3 | No |  | 18 | - | - | - | - | - | - | - |  | Alta oxidación por posible degradación del aceite a altas temperaturas. | La tasa de nitración aumenta debido a condiciones inadecuadas de combustión e ignición. Contaminación de Silicio en estado crítico. Altos niveles de silicio abrasivo (polvo) causarán alto desgaste. | Elevado desgaste de Hierro y Plomo. | Localice la fuente de silicio. Localice y corrija causa de nitración. Revisar el sistema de enfriamiento (termostatos, radiador, bomba de agua, mangueras, etc.). Determine la fuente de los metales de desgaste excesivo y tome acciones correctivas. Retomar la muestra para monitorear condición.
C0018251 | ATOCONGO | C-46 | C-46 MOT | CARGADOR FRONTAL | CATERPILLAR | 988H | MOTOR | MOBIL DELVAC MX 15W-40 | 2021-01-26 | 2021-01-29 | 2021-02-02 | 2021-02-02 | 7818 | 341 | Yes | Yes | No | Crítico | 14.4 | 13.1 | 13 | 23 | 2 | 0 | 1 | 1 | 45 | 0 | 0 | 0 | 0 | 0 | 0 |  | 3 | 0 | 1 | 0 | 0 | 1370 | 1100 | 882 | 1279 |  | 8.5 | 6.3 | 6.1 | 0 | 0.3 | No |  | 12 | - | - | - | - | - | - | - |  | Baja viscosidad por posible contaminación con un lubricante de menor viscosidad o dilución con combustible. | Resultados están dentro de los rangos aceptables. | Elevado desgaste de Cobre y Plomo. | Localice y corrija la causa de baja viscosidad del aceite. Una baja viscosidad puede reducir la protección por lubricación. Determine la fuente de los metales de desgaste excesivo y tome acciones correctivas. Retomar la muestra para monitorear condición.
C0018252 | ATOCONGO | C-46 | C-46 DIFE POS | CARGADOR FRONTAL | CATERPILLAR | 988H | DIFERENCIAL POSTERIOR | MOBILTRANS HD 50 | 2021-01-26 | 2021-01-29 | 2021-02-02 | 2021-02-02 | 7818 | 1331 | Yes | No | No | Crítico |  | 18.1 | 0 | 8 | 0 | 1 | 0 | 0 | 0 | 0 | 0 | 0 | 0 | 0 | 0 |  | 5 | 0 | 2 | 0 | 0 | 2983 | 11 | 866 | 1189 |  |  | 0.7 | - |  |  | No |  | 16 | 24/22/17 | 157540 | 23084 | - | 646 | - | - |  | Resultados están dentro de los rangos aceptables. | Nivel de limpieza en estado de Crítico. | Resultados están dentro de los rangos aceptables. | Identifique las causas del origen y corrija el Codigo ISO alto del aceite. Asegúrese de que la contaminación no está siendo introducida a través de los equipos de manejo de aceite. Retome la muestra en el próximo intervalo programado.
C0018253 | ATOCONGO | C-46 | C-46 DIFE DEL | CARGADOR FRONTAL | CATERPILLAR | 988H | DIFERENCIAL DELANTERO | MOBILTRANS HD 50 | 2021-01-26 | 2021-01-29 | 2021-02-02 | 2021-02-02 | 7818 | 1331 | Yes | No | No | Crítico |  | 18.2 | 7 | 25 | 0 | 2 | 0 | 0 | 0 | 0 | 0 | 0 | 0 | 0 | 0 |  | 6 | 0 | 1 | 0 | 0 | 3002 | 11 | 895 | 1223 |  |  | 0.8 | - |  |  | No |  | 36 | 25/24/20 | 264295 | 138479 | - | 6256 | - | - |  | Resultados están dentro de los rangos aceptables. | Nivel de limpieza en estado de Crítico. | Resultados están dentro de los rangos aceptables. | Identifique las causas del origen y corrija el Codigo ISO alto del aceite. Asegúrese de que la contaminación no está siendo introducida a través de los equipos de manejo de aceite. Retome la muestra en el próximo intervalo programado.
C0018254 | ATOCONGO | C-46 | C-46 MFPOS RH | CARGADOR FRONTAL | CATERPILLAR | 988H | MANDO FINAL POST. RH | MOBILTRANS HD 50 | 2021-01-26 | 2021-01-29 | 2021-02-02 | 2021-02-02 | 7818 | 1331 | Yes | No | No | Crítico |  | 18.3 | 7 | 24 | 0 | 2 | 0 | 0 | 0 | 0 | 0 | 0 | 0 | 0 | 0 |  | 6 | 0 | 1 | 0 | 0 | 2968 | 12 | 876 | 1199 |  |  | 0.8 | - |  |  | No |  | 37 | 25/24/20 | 318711 | 156086 | - | 6471 | - | - |  | Resultados están dentro de los rangos aceptables. | Nivel de limpieza en estado de Crítico. | Resultados están dentro de los rangos aceptables. | Identifique las causas del origen y corrija el Codigo ISO alto del aceite. Asegúrese de que la contaminación no está siendo introducida a través de los equipos de manejo de aceite. Retome la muestra en el próximo intervalo programado.
C0018255 | ATOCONGO | C-46 | C-46 MFPOS LH | CARGADOR FRONTAL | CATERPILLAR | 988H | MANDO FINAL POST. LH | MOBILTRANS HD 50 | 2021-01-26 | 2021-01-29 | 2021-02-02 | 2021-02-02 | 7818 | 1331 | Yes | No | No | Crítico |  | 18 | 7 | 24 | 0 | 1 | 0 | 0 | 0 | 0 | 0 | 0 | 0 | 0 | 0 |  | 5 | 0 | 2 | 0 | 0 | 2981 | 12 | 883 | 1212 |  |  | 0.8 | - |  |  | No |  | 35 | 25/24/20 | 281343 | 144480 | - | 6306 | - | - |  | Resultados están dentro de los rangos aceptables. | Nivel de limpieza en estado de Crítico. | Resultados están dentro de los rangos aceptables. | Identifique las causas del origen y corrija el Codigo ISO alto del aceite. Asegúrese de que la contaminación no está siendo introducida a través de los equipos de manejo de aceite. Retome la muestra en el próximo intervalo programado.
C0018256 | ATOCONGO | C-46 | C-46 MFDEL RH | CARGADOR FRONTAL | CATERPILLAR | 988H | MANDO FINAL DEL. RH | MOBILTRANS HD 50 | 2021-01-26 | 2021-01-29 | 2021-02-02 | 2021-02-02 | 7818 | 1331 | Yes | No | No | Crítico |  | 18.1 | 0 | 9 | 0 | 0 | 0 | 0 | 0 | 0 | 0 | 0 | 0 | 0 | 0 |  | 5 | 0 | 2 | 0 | 0 | 2889 | 11 | 842 | 1157 |  |  | 0.7 | - |  |  | No |  | 12 | 24/22/16 | 142491 | 21386 | - | 598 | - | - |  | Resultados están dentro de los rangos aceptables. | Nivel de limpieza en estado de Crítico. | Resultados están dentro de los rangos aceptables. | Identifique las causas del origen y corrija el Codigo ISO alto del aceite. Asegúrese de que la contaminación no está siendo introducida a través de los equipos de manejo de aceite. Retome la muestra en el próximo intervalo programado.
C0018257 | ATOCONGO | C-46 | C-46 MFDEL LH | CARGADOR FRONTAL | CATERPILLAR | 988H | MANDO FINAL DEL. LH | MOBILTRANS HD 50 | 2021-01-26 | 2021-01-29 | 2021-02-02 | 2021-02-02 | 7818 | 1331 | Yes | No | No | Crítico |  | 17.9 | 0 | 8 | 0 | 1 | 0 | 0 | 0 | 0 | 0 | 0 | 0 | 0 | 0 |  | 5 | 0 | 1 | 0 | 0 | 2950 | 13 | 853 | 1174 |  |  | 0.8 | - |  |  | No |  | 17 | 24/22/16 | 153165 | 22313 | - | 631 | - | - |  | Resultados están dentro de los rangos aceptables. | Nivel de limpieza en estado de Crítico. | Resultados están dentro de los rangos aceptables. | Identifique las causas del origen y corrija el Codigo ISO alto del aceite. Asegúrese de que la contaminación no está siendo introducida a través de los equipos de manejo de aceite. Retome la muestra en el próximo intervalo programado.
C0018258 | ATOCONGO | C-46 | C-46 TRAN | CARGADOR FRONTAL | CATERPILLAR | 988H | TRANSMISION | MOBILTRANS HD 30 | 2021-01-26 | 2021-01-29 | 2021-02-02 | 2021-02-02 | 7818 | 1331 | Yes | Yes | No | Crítico |  | 11.2 | 183 | 12 | 0 | 1 | 0 | 0 | 1 | 0 | 0 | 0 | 0 | 0 | 0 |  | 4 | 11 | 2 | 2 | 0 | 3003 | 24 | 899 | 1170 |  |  | 3.2 | - |  |  | No |  | 11 | 19/17/13 | 4126 | 1005 | - | 40 | - | - |  | Resultados están dentro de los rangos aceptables. | Contaminación de Silicio en estado crítico. Altos niveles de silicio abrasivo (polvo) causarán alto desgaste. | Elevado desgaste de Cobre. | Localice la fuente de silicio. Identifique y evalúe los componentes a base de este elemento. Determine la fuente del metal de desgaste excesivo y tome acciones correctivas. Retomar la muestra para monitorear condición.
C0018259 | ATOCONGO | C-46 | C-46 STHI | CARGADOR FRONTAL | CATERPILLAR | 988H | SISTEMA HIDRAULICO | MOBILTRANS HD 10W | 2021-01-26 | 2021-01-29 | 2021-02-02 | 2021-02-02 | 7818 | 901 | No | Yes | No | Crítico |  | 5.7 | 7 | 21 | 1 | 5 | 0 | 1 | 0 | 0 | 0 | 0 | 0 | 0 | 0 |  | 15 | 4 | 7 | 0 | 0 | 2985 | 15 | 908 | 1218 |  |  | 1.1 | - |  |  | No |  | 13 | 21/18/13 | 10446 | 2004 | - | 55 | - | - |  | Baja viscosidad por posible contaminación con un lubricante de menor viscosidad. | Nivel de limpieza en estado de precaución. Contaminación de Silicio en estado crítico. Altos niveles de silicio abrasivo (polvo) causarán alto desgaste. Niveles de Sodio y Potasio mayores que los esperados. | Desgaste de Hierro y Aluminio en el límite de precaución. | Localice la fuente de Silicio, Sodio y Potasio. Localice y corrija la causa de baja viscosidad del aceite. Una baja viscosidad puede reducir la protección por lubricación. Identifique las causas del origen y corrija el Codigo ISO alto del aceite. Asegúrese de que la contaminación no está siendo introducida a través de los equipos de manejo de aceite. Determine la fuente de los metales de desgaste excesivo y tome acciones correctivas. Retomar la muestra para monitorear condición.
C0018260 | ATOCONGO | V-400 | V-400 MOT | CAMION VOLQUETE | VOLVO | FMX 8X4R | MOTOR | MOBIL DELVAC MX 15W-40 | 2021-01-27 | 2021-01-29 | 2021-02-02 | 2021-02-02 | 9737 | 398 | Yes | Yes | No | Crítico | 14.4 | 12.3 | 1 | 10 | 3 | 2 | 0 | 0 | 45 | 0 | 0 | 0 | 0 | 0 | 0 |  | 5 | 1 | 9 | 0 | 0 | 1396 | 1095 | 930 | 1239 |  | 8.5 | 12.6 | 5.2 | 0 | 0.4 | No |  | 13 | - | - | - | - | - | - | - |  | Alta oxidación por posible degradación del aceite a altas temperaturas. Baja viscosidad por posible contaminación con un lubricante de menor viscosidad o dilución con combustible. | Resultados están dentro de los rangos aceptables. | Resultados están dentro de los rangos aceptables. | Revisar el sistema de enfriamiento (termostatos, radiador, bomba de agua, mangueras, etc.). Localice y corrija la causa de baja viscosidad del aceite. Una baja viscosidad puede reducir la protección por lubricación. Retome la muestra en el próximo intervalo.
C0018261 | BROCAL | EP-19 | EP-19 MOT | PERFORADORA DE ORUGAS | INGERSOLL RAND | DM45 | MOTOR | MOBIL DELVAC MX 15W-40 | 2021-01-23 | 2021-02-01 | 2021-02-02 | 2021-02-03 | 24767 | 92 | No | No | No | Normal | 14.4 | 14 | 3 | 19 | 0 | 1 | 0 | 0 | 45 | 0 | 0 | 0 | 0 | 0 | 0 |  | 5 | 0 | 1 | 2 | 0 | 1378 | 1093 | 938 | 1274 |  | 8.3 | 3.8 | 6.8 | 0 | 0.7 | No |  | 21 | - | - | - | - | - | - | - | - | Resultados están dentro de los rangos aceptables. | Resultados están dentro de los rangos aceptables. | Resultados están dentro de los rangos aceptables. | Retome la muestra en el próximo intervalo programado.
C0018262 | BROCAL | EP-19 | EP-19 STHI | PERFORADORA DE ORUGAS | INGERSOLL RAND | DM45 | SISTEMA HIDRAULICO | MOBIL DTE 10 EXCEL 32 | 2021-01-23 | 2021-02-01 | 2021-02-02 | 2021-02-03 | 24767 | 92 | No | No | No | Crítico |  | 7.2 | 2 | 2 | 0 | 0 | 0 | 0 | 0 | 0 | 0 | 0 | 0 | 0 | 0 |  | 1 | 10 | 1 | 1 | 0 | 268 | 3 | 388 | 107 |  |  | 0 | - |  |  | No |  | 8 | 20/18/14 | 9907 | 1846 | - | 155 | - | - | - | Resultados están dentro de los rangos aceptables. | Nivel de limpieza en estado de precaución. Niveles de Sodio mayores que los esperados. | Resultados están dentro de los rangos aceptables. | Localice la fuente de Sodio. Identifique las causas del origen y corrija el Codigo ISO alto del aceite. Asegúrese de que la contaminación no está siendo introducida a través de los equipos de manejo de aceite. Retome la muestra en el próximo intervalo programado.
C0018263 | BROCAL | EP-19 | EP-19 PTO | PERFORADORA DE ORUGAS | INGERSOLL RAND | DM45 | PTO | MOBILUBE HD 80W-90 | 2021-01-23 | 2021-02-01 | 2021-02-02 | 2021-02-03 | 24767 | 92 | No | No | No | Crítico |  | 13.6 | 0 | 80 | 0 | 3 | 0 | 1 | 0 | 0 | 2 | 0 | 0 | 0 | 0 |  | 19 | 7 | 2 | 1 | 2 | 51 | 6 | 438 | 24 |  |  | 2.7 | - |  |  | No |  | 51 | 26/24/17 | 386244 | 156439 | - | 1068 | - | - | - | Resultados están dentro de los rangos aceptables. | Nivel de limpieza en estado de Crítico. | Resultados están dentro de los rangos aceptables. | Identifique las causas del origen y corrija el Codigo ISO alto del aceite. Asegúrese de que la contaminación no está siendo introducida a través de los equipos de manejo de aceite. Retome la muestra en el próximo intervalo programado.
C0018264 | BROCAL | EP-19 | EP-19 MF RH | PERFORADORA DE ORUGAS | INGERSOLL RAND | DM45 | MANDO FINAL RH | MOBILUBE HD 80W-90 | 2021-01-23 | 2021-02-01 | 2021-02-02 | 2021-02-03 | 24767 | 92 | No | No | No | Crítico |  | 13.6 | 2 | 125 | 1 | 7 | 1 | 2 | 0 | 0 | 3 | 0 | 0 | 0 | 1 |  | 33 | 0 | 4 | 2 | 0 | 49 | 7 | 434 | 25 |  |  | 2.1 | - |  |  | No |  | 48 | 25/24/16 | 273206 | 106555 | - | 443 | - | - | - | Resultados están dentro de los rangos aceptables. | Nivel de limpieza en estado de Crítico. | Desgaste de Hierro en el límite de precaución. | Identifique las causas del origen y corrija el Codigo ISO alto del aceite. Asegúrese de que la contaminación no está siendo introducida a través de los equipos de manejo de aceite. Determine la fuente del metal de desgaste y tome acciones correctivas. Retomar la muestra para monitorear condición.
C0018265 | BROCAL | EP-19 | EP-19 MF LH | PERFORADORA DE ORUGAS | INGERSOLL RAND | DM45 | MANDO FINAL LH | MOBILUBE HD 80W-90 | 2021-01-23 | 2021-02-01 | 2021-02-02 | 2021-02-03 | 24767 | 92 | No | No | No | Crítico |  | 12.7 | 1 | 40 | 0 | 2 | 0 | 1 | 0 | 0 | 1 | 0 | 0 | 0 | 0 |  | 10 | 0 | 2 | 2 | 0 | 67 | 4 | 437 | 34 |  |  | 3.7 | - |  |  | No |  | 24 | 25/22/15 | 203804 | 39361 | - | 308 | - | - | - | Baja viscosidad por posible contaminación con un lubricante de menor viscosidad. | Nivel de limpieza en estado de Crítico. | Resultados están dentro de los rangos aceptables. | Localice y corrija la causa de baja viscosidad del aceite. Una baja viscosidad puede reducir la protección por lubricación. Identifique las causas del origen y corrija el Codigo ISO alto del aceite. Asegúrese de que la contaminación no está siendo introducida a través de los equipos de manejo de aceite. Retome la muestra en el próximo intervalo programado.
C0018266 | BROCAL | EP-19 | EP-19 COMP | PERFORADORA DE ORUGAS | INGERSOLL RAND | DM45 | COMPRESOR | MOBIL SHC RARUS 46 | 2021-01-23 | 2021-02-01 | 2021-02-02 | 2021-02-03 | 24767 | 92 | No | No | No | Crítico |  | 7.3 | 0 | 1 | 0 | 0 | 0 | 0 | 0 | 0 | 0 | 0 | 0 | 0 | 0 |  | 1 | 3 | 0 | 0 | 0 | 1 | 0 | 166 | 2 |  |  | 0 | - |  |  | No |  | 12 | 24/21/15 | 152891 | 17430 | - | 232 | - | - | - | Resultados están dentro de los rangos aceptables. | Nivel de limpieza en estado de Crítico. | Resultados están dentro de los rangos aceptables. | Identifique las causas del origen y corrija el Codigo ISO alto del aceite. Asegúrese de que la contaminación no está siendo introducida a través de los equipos de manejo de aceite. Retome la muestra en el próximo intervalo programado.
C0018267 | TEMBLADERA | V-358 | V-358 MOT | CAMION VOLQUETE | VOLVO | FMX 8X4R | MOTOR | MOBIL DELVAC 1 ESP 5W-40 | 2021-01-15 | 2021-02-04 | 2021-02-05 | 2021-02-08 | 22970 | 555 | No | No | No | Precaución | 13.8 | 13 | 1 | 16 | 4 | 2 | 0 | 0 | 44 | 0 | 0 | 0 | 0 | 0 | 0 |  | 5 | 0 | 1 | 59 | 0 | 1041 | 824 | 936 | 1169 |  | 6.2 | 10.5 | 10.1 | 0 | 0.4 | No |  | 9 | - | - | - | - | - | - | - | - | Alta oxidación por posible degradación del aceite a altas temperaturas. Baja viscosidad por posible contaminación con un lubricante de menor viscosidad o dilución con combustible. | La tasa de nitración aumenta debido a condiciones inadecuadas de combustión e ignición. | Resultados están dentro de los rangos aceptables. | Localice y corrija causa de nitración. Revisar el sistema de enfriamiento (termostatos, radiador, bomba de agua, mangueras, etc.). Localice y corrija la causa de baja viscosidad del aceite. Una baja viscosidad puede reducir la protección por lubricación. Retome la muestra en el próximo intervalo.
C0018268 | TEMBLADERA | V-358 | V-358 TRAN | CAMION VOLQUETE | VOLVO | FMX 8X4R | TRANSMISION | MOBILUBE HD 80W-90 | 2021-01-15 | 2021-02-04 | 2021-02-05 | 2021-02-08 | 22970 | 555 | No | No | No | Precaución |  | 14 | 5 | 3 | 0 | 0 | 0 | 0 | 0 | 0 | 0 | 0 | 0 | 0 | 0 |  | 10 | 4 | 0 | 0 | 0 | 5 | 0 | 495 | 4 |  |  | 1.2 | - |  |  | No |  | 10 | 22/19/14 | 21420 | 3171 | - | 96 | - | - | - | Resultados están dentro de los rangos aceptables. | Nivel de limpieza en estado de precaución. | Resultados están dentro de los rangos aceptables. | Identifique las causas del origen y corrija el Codigo ISO alto del aceite. Asegúrese de que la contaminación no está siendo introducida a través de los equipos de manejo de aceite. Retome la muestra en el próximo intervalo programado.
C0018269 | TEMBLADERA | V-358 | V-358 STDI | CAMION VOLQUETE | VOLVO | FMX 8X4R | SISTEMA DIRECCION | MOBIL ATF 220 | 2021-01-15 | 2021-02-04 | 2021-02-05 | 2021-02-08 | 22970 | 555 | No | No | No | Crítico |  | 5.7 | 0 | 17 | 0 | 1 | 0 | 0 | 0 | 1 | 0 | 0 | 0 | 0 | 0 |  | 4 | 1 | 0 | 35 | 0 | 12 | 61 | 361 | 293 |  |  | 2.4 | - |  |  | No |  | 22 | 20/17/13 | 8237 | 1079 | - | 53 | - | - | - | Baja viscosidad por posible contaminación con un lubricante de menor viscosidad. | Resultados están dentro de los rangos aceptables. | Resultados están dentro de los rangos aceptables. | Localice y corrija la causa de baja viscosidad del aceite. Una baja viscosidad puede reducir la protección por lubricación. Retome la muestra en el próximo intervalo.
C0018270 | TEMBLADERA | V-358 | V-358 STHI | CAMION VOLQUETE | VOLVO | FMX 8X4R | SISTEMA HIDRAULICO | MOBIL DTE 24 | 2021-01-15 | 2021-02-04 | 2021-02-05 | 2021-02-08 | 22970 | 555 | No | No | No | Crítico |  | 5.3 | 0 | 10 | 0 | 1 | 0 | 0 | 0 | 0 | 0 | 0 | 0 | 0 | 0 |  | 3 | 3 | 0 | 0 | 0 | 135 | 1 | 478 | 700 |  |  | 0.3 | - |  |  | No |  | 12 | 25/22/13 | 254817 | 26769 | - | 57 | - | - | - | Baja viscosidad por posible contaminación con un lubricante de menor viscosidad. | Nivel de limpieza en estado de Crítico. | Resultados están dentro de los rangos aceptables. | Localice y corrija la causa de baja viscosidad del aceite. Una baja viscosidad puede reducir la protección por lubricación. Identifique las causas del origen y corrija el Codigo ISO alto del aceite. Asegúrese de que la contaminación no está siendo introducida a través de los equipos de manejo de aceite. Retome la muestra en el próximo intervalo programado.
C0018271 | TEMBLADERA | V-358 | V-358 DIFE DEL | CAMION VOLQUETE | VOLVO | FMX 8X4R | DIFERENCIAL DELANTERO | MOBILUBE HD 85W-140 | 2021-01-15 | 2021-02-04 | 2021-02-05 | 2021-02-08 | 22970 | 555 | No | No | No | Crítico |  | 25 | 0 | 44 | 0 | 0 | 0 | 0 | 0 | 0 | 1 | 0 | 0 | 0 | 0 |  | 1 | 2 | 0 | 0 | 0 | 2 | 1 | 504 | 2 |  |  | 0.8 | - |  |  | No |  | 40 | 24/20/14 | 145028 | 9674 | - | 139 | - | - | - | Resultados están dentro de los rangos aceptables. | Nivel de limpieza en estado de Crítico. | Resultados están dentro de los rangos aceptables. | Identifique las causas del origen y corrija el Codigo ISO alto del aceite. Asegúrese de que la contaminación no está siendo introducida a través de los equipos de manejo de aceite. Retome la muestra en el próximo intervalo programado.
C0018272 | TEMBLADERA | V-358 | V-358 DIFE POS | CAMION VOLQUETE | VOLVO | FMX 8X4R | DIFERENCIAL POSTERIOR | MOBILUBE HD 85W-140 | 2021-01-15 | 2021-02-04 | 2021-02-05 | 2021-02-08 | 22970 | 555 | No | No | No | Crítico |  | 24.9 | 0 | 25 | 0 | 0 | 0 | 0 | 0 | 0 | 0 | 0 | 0 | 0 | 0 |  | 1 | 3 | 0 | 0 | 0 | 5 | 1 | 512 | 3 |  |  | 1 | - |  |  | No |  | 28 | 25/22/17 | 266546 | 39045 | - | 1013 | - | - | - | Resultados están dentro de los rangos aceptables. | Nivel de limpieza en estado de Crítico. | Resultados están dentro de los rangos aceptables. | Identifique las causas del origen y corrija el Codigo ISO alto del aceite. Asegúrese de que la contaminación no está siendo introducida a través de los equipos de manejo de aceite. Retome la muestra en el próximo intervalo programado.
C0018273 | TEMBLADERA | V-358 | V-358 CUDE LH | CAMION VOLQUETE | VOLVO | FMX 8X4R | CUBO DEL. LH | MOBILUBE HD 85W-140 | 2021-01-15 | 2021-02-04 | 2021-02-05 | 2021-02-08 | 22970 | 555 | No | No | No | Crítico |  | 25 | 0 | 45 | 0 | 0 | 0 | 0 | 0 | 0 | 0 | 0 | 0 | 0 | 0 |  | 1 | 3 | 0 | 0 | 0 | 3 | 1 | 508 | 2 |  |  | 0.8 | - |  |  | No |  | 49 | 24/20/14 | 129847 | 7734 | - | 103 | - | - | - | Resultados están dentro de los rangos aceptables. | Nivel de limpieza en estado de Crítico. | Resultados están dentro de los rangos aceptables. | Identifique las causas del origen y corrija el Codigo ISO alto del aceite. Asegúrese de que la contaminación no está siendo introducida a través de los equipos de manejo de aceite. Retome la muestra en el próximo intervalo programado.
C0018274 | TEMBLADERA | V-358 | V-358 CUDE RH | CAMION VOLQUETE | VOLVO | FMX 8X4R | CUBO DEL. RH | MOBILUBE HD 85W-140 | 2021-01-15 | 2021-02-04 | 2021-02-05 | 2021-02-08 | 22970 | 555 | No | No | No | Crítico |  | 25 | 0 | 48 | 0 | 0 | 0 | 0 | 0 | 0 | 0 | 0 | 0 | 0 | 0 |  | 1 | 4 | 1 | 0 | 0 | 4 | 1 | 524 | 4 |  |  | 1 | - |  |  | No |  | 50 | 24/20/14 | 124437 | 7373 | - | 110 | - | - | - | Resultados están dentro de los rangos aceptables. | Nivel de limpieza en estado de Crítico. | Resultados están dentro de los rangos aceptables. | Identifique las causas del origen y corrija el Codigo ISO alto del aceite. Asegúrese de que la contaminación no está siendo introducida a través de los equipos de manejo de aceite. Retome la muestra en el próximo intervalo programado.
C0018275 | TEMBLADERA | V-358 | V-358 CUPO LH | CAMION VOLQUETE | VOLVO | FMX 8X4R | CUBO POST. LH | MOBILUBE HD 85W-140 | 2021-01-15 | 2021-02-04 | 2021-02-05 | 2021-02-08 | 22970 | 555 | No | No | No | Crítico |  | 24.9 | 0 | 23 | 0 | 0 | 0 | 0 | 0 | 0 | 0 | 0 | 0 | 0 | 0 |  | 1 | 3 | 1 | 0 | 0 | 5 | 0 | 530 | 3 |  |  | 0.8 | - |  |  | No |  | 16 | 24/20/13 | 144222 | 5987 | - | 61 | - | - | - | Resultados están dentro de los rangos aceptables. | Nivel de limpieza en estado de Crítico. | Resultados están dentro de los rangos aceptables. | Identifique las causas del origen y corrija el Codigo ISO alto del aceite. Asegúrese de que la contaminación no está siendo introducida a través de los equipos de manejo de aceite. Retome la muestra en el próximo intervalo programado.
C0018276 | TEMBLADERA | V-358 | V-358 CUPO RH | CAMION VOLQUETE | VOLVO | FMX 8X4R | CUBO POST. RH | MOBILUBE HD 85W-140 | 2021-01-15 | 2021-02-04 | 2021-02-05 | 2021-02-08 | 22970 | 555 | No | No | No | Crítico |  | 24.9 | 0 | 23 | 0 | 0 | 0 | 0 | 0 | 0 | 0 | 0 | 0 | 0 | 0 |  | 1 | 2 | 1 | 0 | 0 | 5 | 1 | 526 | 5 |  |  | 0.9 | - |  |  | No |  | 14 | 24/20/13 | 137884 | 5884 | - | 68 | - | - | - | Resultados están dentro de los rangos aceptables. | Nivel de limpieza en estado de Crítico. | Resultados están dentro de los rangos aceptables. | Identifique las causas del origen y corrija el Codigo ISO alto del aceite. Asegúrese de que la contaminación no está siendo introducida a través de los equipos de manejo de aceite. Retome la muestra en el próximo intervalo programado.
C0018277 | TEMBLADERA | V-354 | V-354 MOT | CAMION VOLQUETE | VOLVO | FMX 6X4R | MOTOR | MOBIL DELVAC 1 ESP 5W-40 | 2021-01-20 | 2021-02-04 | 2021-02-05 | 2021-02-08 | 24635 | 156 | No | No | No | Crítico | 13.8 | 13.4 | 1 | 8 | 1 | 2 | 0 | 0 | 47 | 0 | 0 | 0 | 0 | 0 | 0 |  | 2 | 1 | 6 | 99 | 0 | 936 | 863 | 1014 | 1188 |  | 7.9 | 137.8 | 5.7 | 55.8 | 0.3 | No |  | 12 | - | - | - | - | - | - | - | - | Alta oxidación por posible degradación del aceite a altas temperaturas. | Resultados están dentro de los rangos aceptables. | Resultados están dentro de los rangos aceptables. | Revisar el sistema de enfriamiento (termostatos, radiador, bomba de agua, mangueras, etc.). Tome acciones correctivas. Retome la muestra para confirmar condición.
C0018278 | TEMBLADERA | V-354 | V-354 TRAN | CAMION VOLQUETE | VOLVO | FMX 6X4R | TRANSMISION | MOBILUBE HD 80W-90 | 2021-01-20 | 2021-02-04 | 2021-02-05 | 2021-02-08 | 24635 | 156 | No | No | No | Precaución |  | 14.2 | 3 | 3 | 0 | 0 | 0 | 0 | 0 | 0 | 0 | 0 | 0 | 0 | 0 |  | 3 | 0 | 1 | 0 | 0 | 4 | 1 | 523 | 6 |  |  | 1.8 | - |  |  | No |  | 6 | 23/20/14 | 70824 | 8269 | - | 110 | - | - | - | Resultados están dentro de los rangos aceptables. | Nivel de limpieza en estado de precaución. | Resultados están dentro de los rangos aceptables. | Identifique las causas del origen y corrija el Codigo ISO alto del aceite. Asegúrese de que la contaminación no está siendo introducida a través de los equipos de manejo de aceite. Retome la muestra en el próximo intervalo programado.
C0018279 | TEMBLADERA | V-354 | V-354 STDI | CAMION VOLQUETE | VOLVO | FMX 6X4R | SISTEMA DIRECCION | MOBIL ATF 220 | 2021-01-20 | 2021-02-04 | 2021-02-05 | 2021-02-08 | 24635 | 156 | No | No | No | Crítico |  | 5.7 | 0 | 25 | 0 | 1 | 0 | 0 | 0 | 0 | 0 | 0 | 0 | 0 | 0 |  | 3 | 1 | 0 | 32 | 0 | 11 | 62 | 353 | 285 |  |  | 2.6 | - |  |  | No |  | 18 | 21/19/13 | 19487 | 2711 | - | 66 | - | - | - | Baja viscosidad por posible contaminación con un lubricante de menor viscosidad. | Nivel de limpieza en estado de Crítico. | Resultados están dentro de los rangos aceptables. | Localice y corrija la causa de baja viscosidad del aceite. Una baja viscosidad puede reducir la protección por lubricación. Identifique las causas del origen y corrija el Codigo ISO alto del aceite. Asegúrese de que la contaminación no está siendo introducida a través de los equipos de manejo de aceite. Retome la muestra en el próximo intervalo programado.
C0018280 | TEMBLADERA | V-354 | V-354 STHI | CAMION VOLQUETE | VOLVO | FMX 6X4R | SISTEMA HIDRAULICO | MOBIL DTE 24 | 2021-01-20 | 2021-02-04 | 2021-02-05 | 2021-02-08 | 24635 | 156 | Yes | Yes | No | Crítico |  | 6.7 | 0 | 4 | 0 | 1 | 0 | 0 | 0 | 0 | 0 | 0 | 0 | 0 | 0 |  | 3 | 0 | 0 | 0 | 1 | 133 | 1 | 480 | 699 |  |  | 0.2 | - |  |  | No |  | 12 | 24/20/13 | 115276 | 8775 | - | 53 | - | - | - | Alta viscosidad por posible contaminación con un lubricante de mayor viscosidad. | Nivel de limpieza en estado de Crítico. | Resultados están dentro de los rangos aceptables. | Localice y corrija la causa de la alta viscosidad del aceite. Viscosidad mayor que la esperada puede restringir el flujo de aceite causando falta de aceite y desgaste. Identifique las causas del origen y corrija el Codigo ISO alto del aceite. Asegúrese de que la contaminación no está siendo introducida a través de los equipos de manejo de aceite. Retome la muestra en el próximo intervalo programado.
C0018281 | TEMBLADERA | V-354 | V-354 DIFE DEL | CAMION VOLQUETE | VOLVO | FMX 6X4R | DIFERENCIAL DELANTERO | MOBILUBE HD 85W-140 | 2021-01-20 | 2021-02-04 | 2021-02-05 | 2021-02-08 | 24635 | 156 | Yes | No | No | Crítico |  | 24.7 | 0 | 43 | 0 | 0 | 0 | 0 | 0 | 0 | 0 | 0 | 0 | 0 | 0 |  | 2 | 3 | 0 | 0 | 0 | 2 | 1 | 508 | 2 |  |  | 0.9 | - |  |  | No |  | 30 | 24/21/16 | 127011 | 16753 | - | 351 | - | - | - | Resultados están dentro de los rangos aceptables. | Nivel de limpieza en estado de Crítico. | Resultados están dentro de los rangos aceptables. | Identifique las causas del origen y corrija el Codigo ISO alto del aceite. Asegúrese de que la contaminación no está siendo introducida a través de los equipos de manejo de aceite. Retome la muestra en el próximo intervalo programado.
C0018282 | TEMBLADERA | V-354 | V-354 DIFE POS | CAMION VOLQUETE | VOLVO | FMX 6X4R | DIFERENCIAL POSTERIOR | MOBILUBE HD 85W-140 | 2021-01-20 | 2021-02-04 | 2021-02-05 | 2021-02-08 | 24635 | 156 | Yes | No | No | Crítico |  | 24.9 | 0 | 19 | 0 | 0 | 0 | 0 | 0 | 0 | 0 | 0 | 0 | 0 | 0 |  | 3 | 0 | 1 | 0 | 0 | 6 | 0 | 526 | 4 |  |  | 0.8 | - |  |  | No |  | 16 | 24/21/15 | 100264 | 14278 | - | 191 | - | - | - | Resultados están dentro de los rangos aceptables. | Nivel de limpieza en estado de Crítico. | Resultados están dentro de los rangos aceptables. | Identifique las causas del origen y corrija el Codigo ISO alto del aceite. Asegúrese de que la contaminación no está siendo introducida a través de los equipos de manejo de aceite. Retome la muestra en el próximo intervalo programado.
C0018283 | TEMBLADERA | V-354 | V-354 CUDE RH | CAMION VOLQUETE | VOLVO | FMX 6X4R | CUBO DEL. RH | MOBILUBE HD 85W-140 | 2021-01-20 | 2021-02-04 | 2021-02-05 | 2021-02-08 | 24635 | 156 | Yes | No | No | Crítico |  | 24.7 | 0 | 45 | 0 | 0 | 0 | 0 | 0 | 0 | 1 | 0 | 0 | 0 | 0 |  | 2 | 0 | 0 | 0 | 0 | 4 | 1 | 494 | 6 |  |  | 0.9 | - |  |  | No |  | 30 | 24/21/16 | 130394 | 16747 | - | 327 | - | - | - | Resultados están dentro de los rangos aceptables. | Nivel de limpieza en estado de Crítico. | Resultados están dentro de los rangos aceptables. | Identifique las causas del origen y corrija el Codigo ISO alto del aceite. Asegúrese de que la contaminación no está siendo introducida a través de los equipos de manejo de aceite. Retome la muestra en el próximo intervalo programado.
C0018284 | TEMBLADERA | V-354 | V-354 CUDE LH | CAMION VOLQUETE | VOLVO | FMX 6X4R | CUBO DEL. LH | MOBILUBE HD 85W-140 | 2021-01-20 | 2021-02-04 | 2021-02-05 | 2021-02-08 | 24635 | 156 | Yes | No | No | Crítico |  | 24.5 | 0 | 46 | 0 | 0 | 0 | 0 | 0 | 0 | 0 | 0 | 0 | 0 | 0 |  | 2 | 0 | 0 | 0 | 0 | 3 | 0 | 527 | 4 |  |  | 0.8 | - |  |  | No |  | 31 | 24/21/15 | 129032 | 15689 | - | 302 | - | - | - | Resultados están dentro de los rangos aceptables. | Nivel de limpieza en estado de Crítico. | Resultados están dentro de los rangos aceptables. | Identifique las causas del origen y corrija el Codigo ISO alto del aceite. Asegúrese de que la contaminación no está siendo introducida a través de los equipos de manejo de aceite. Retome la muestra en el próximo intervalo programado.
C0018285 | TEMBLADERA | V-354 | V-354 CUPO RH | CAMION VOLQUETE | VOLVO | FMX 6X4R | CUBO POST. RH | MOBILUBE HD 85W-140 | 2021-01-20 | 2021-02-04 | 2021-02-05 | 2021-02-08 | 24635 | 156 | Yes | No | No | Precaución |  | 24.8 | 0 | 19 | 0 | 0 | 0 | 0 | 0 | 0 | 0 | 0 | 0 | 0 | 0 |  | 3 | 2 | 0 | 0 | 0 | 5 | 1 | 507 | 3 |  |  | 0.8 | - |  |  | No |  | 14 | 23/19/14 | 56888 | 4092 | - | 80 | - | - | - | Resultados están dentro de los rangos aceptables. | Nivel de limpieza en estado de precaución. | Resultados están dentro de los rangos aceptables. | Identifique las causas del origen y corrija el Codigo ISO alto del aceite. Asegúrese de que la contaminación no está siendo introducida a través de los equipos de manejo de aceite. Retome la muestra en el próximo intervalo programado.
C0018286 | TEMBLADERA | V-354 | V-354 CUPO LH | CAMION VOLQUETE | VOLVO | FMX 6X4R | CUBO POST. LH | MOBILUBE HD 85W-140 | 2021-01-20 | 2021-02-04 | 2021-02-05 | 2021-02-08 | 24635 | 156 | Yes | No | No | Precaución |  | 24.5 | 0 | 19 | 0 | 0 | 0 | 0 | 0 | 0 | 0 | 0 | 0 | 0 | 0 |  | 3 | 0 | 0 | 0 | 0 | 6 | 1 | 509 | 4 |  |  | 0.8 | - |  |  | No |  | 16 | 23/19/14 | 59392 | 4600 | - | 84 | - | - | - | Resultados están dentro de los rangos aceptables. | Nivel de limpieza en estado de precaución. | Resultados están dentro de los rangos aceptables. | Identifique las causas del origen y corrija el Codigo ISO alto del aceite. Asegúrese de que la contaminación no está siendo introducida a través de los equipos de manejo de aceite. Retome la muestra en el próximo intervalo programado.
C0018287 | TEMBLADERA | C-93 | C-93 MOT | CARGADOR FRONTAL | VOLVO | L150H | MOTOR | VOLVO VDS-4.5 15W-40 | 2021-01-20 | 2021-02-04 | 2021-02-05 | 2021-02-08 | 10361 | 548 | Yes | Yes | No | Crítico | 15.3 | 12.2 | 28 | 5 | 1 | 3 | 1 | 0 | 21 | 0 | 0 | 0 | 0 | 0 | 0 |  | 7 | 2 | 2 | 31 | 0 | 1327 | 669 | 730 | 845 |  | 7 | 11.6 | 5.4 | 0 | 0.3 | No |  | 12 | - | - | - | - | - | - | - | - | Alta oxidación por posible degradación del aceite a altas temperaturas. Baja viscosidad por posible contaminación con un lubricante de menor viscosidad o dilución con combustible. | Resultados están dentro de los rangos aceptables. | Elevado desgaste de Aluminio y Cobre. | Revisar el sistema de enfriamiento (termostatos, radiador, bomba de agua, mangueras, etc.). Localice y corrija la causa de baja viscosidad del aceite. Una baja viscosidad puede reducir la protección por lubricación. Determine la fuente de los metales de desgaste excesivo y tome acciones correctivas. Retomar la muestra para monitorear condición.
C0018288 | TEMBLADERA | C-93 | C-93 TRAN | CARGADOR FRONTAL | VOLVO | L150H | TRANSMISION | VOLVO AT 102 | 2021-01-20 | 2021-02-04 | 2021-02-05 | 2021-02-08 | 10361 | 2194 | Yes | Yes | No | Crítico |  | 5.6 | 4 | 93 | 0 | 0 | 0 | 0 | 0 | 0 | 1 | 0 | 0 | 0 | 0 |  | 3 | 5 | 1 | 65 | 0 | 82 | 1 | 148 | 7 |  |  | 0 | - |  |  | No |  | 20 | 23/20/14 | 71232 | 7125 | - | 157 | - | - | - | Resultados están dentro de los rangos aceptables. | Nivel de limpieza en estado de precaución. | Elevado desgaste de Hierro. | Identifique las causas del origen y corrija el Codigo ISO alto del aceite. Asegúrese de que la contaminación no está siendo introducida a través de los equipos de manejo de aceite. Determine la fuente del metal de desgaste excesivo y tome acciones correctivas. Retomar la muestra para monitorear condición.
C0018289 | TEMBLADERA | C-93 | C-93 STHI | CARGADOR FRONTAL | VOLVO | L150H | SISTEMA HIDRAULICO | VOLVO VG68 SUPER 68 | 2021-01-20 | 2021-02-04 | 2021-02-05 | 2021-02-08 | 10361 | 2194 | Yes | Yes | No | Crítico |  | 7.2 | 2 | 4 | 1 | 4 | 0 | 0 | 1 | 0 | 0 | 0 | 0 | 0 | 0 |  | 6 | 4 | 1 | 0 | 0 | 110 | 29 | 339 | 424 |  |  | 0 | - |  |  | No |  | 10 | 22/20/16 | 22932 | 6571 | - | 325 | - | - | - | Resultados están dentro de los rangos aceptables. | Nivel de limpieza en estado de Crítico. | Desgaste de Aluminio en el límite de precaución. | Identifique las causas del origen y corrija el Codigo ISO alto del aceite. Asegúrese de que la contaminación no está siendo introducida a través de los equipos de manejo de aceite. Determine la fuente del metal de desgaste y tome acciones correctivas. Retomar la muestra para monitorear condición.
C0018290 | TEMBLADERA | C-93 | C-93 DIFE DEL | CARGADOR FRONTAL | VOLVO | L150H | DIFERENCIAL DELANTERO | VOLVO WB 102 | 2021-01-20 | 2021-02-04 | 2021-02-05 | 2021-02-08 | 10361 | 2194 | Yes | No | No | Normal |  | 7.5 | 0 | 42 | 0 | 1 | 0 | 1 | 0 | 0 | 1 | 0 | 0 | 0 | 0 |  | 12 | 0 | 2 | 123 | 0 | 3849 | 12 | 1280 | 1562 |  |  | 0 | - |  |  | No |  | 32 | - | - | - | - | - | - | - | - | Resultados están dentro de los rangos aceptables. | Muestra oscura no se realizó nivel de limpieza. Podria ser por presencia de partículas oscuras lo cual imposibilita realizar la prueba de Conteo de Partículas. | Resultados están dentro de los rangos aceptables. | Tome acciones correctivas. Retome la muestra para confirmar condición.
C0018291 | TEMBLADERA | C-93 | C-93 DIFE POS | CARGADOR FRONTAL | VOLVO | L150H | DIFERENCIAL POSTERIOR | VOLVO WB 102 | 2021-01-20 | 2021-02-04 | 2021-02-05 | 2021-02-08 | 10361 | 2194 | Yes | No | No | Normal |  | 7.3 | 0 | 48 | 0 | 0 | 0 | 1 | 0 | 0 | 1 | 0 | 0 | 0 | 0 |  | 13 | 0 | 1 | 122 | 0 | 3810 | 13 | 1279 | 1570 |  |  | 0 | - |  |  | No |  | 36 | - | - | - | - | - | - | - | - | Resultados están dentro de los rangos aceptables. | Muestra oscura no se realizó nivel de limpieza. Podria ser por presencia de partículas oscuras lo cual imposibilita realizar la prueba de Conteo de Partículas. | Resultados están dentro de los rangos aceptables. | Tome acciones correctivas. Retome la muestra para confirmar condición.
C0018292 | TEMBLADERA | C-92 | C-92 MOT | CARGADOR FRONTAL | VOLVO | L150H | MOTOR | VOLVO VDS-4.5 15W-40 | 2021-01-26 | 2021-02-04 | 2021-02-05 | 2021-02-08 | 8750 | 154 | Yes | Yes | No | Crítico | 15.3 | 13.4 | 4 | 3 | 0 | 1 | 0 | 0 | 17 | 0 | 0 | 0 | 0 | 0 | 0 |  | 5 | 3 | 3 | 68 | 0 | 1328 | 619 | 698 | 802 |  | 7.5 | 10.2 | 2.3 | 3.7 | 0.2 | No |  | 9 | - | - | - | - | - | - | - | - | Alta oxidación por posible degradación del aceite a altas temperaturas. Baja viscosidad por posible contaminación con un lubricante de menor viscosidad o dilución con combustible. | Resultados están dentro de los rangos aceptables. | Resultados están dentro de los rangos aceptables. | Revisar el sistema de enfriamiento (termostatos, radiador, bomba de agua, mangueras, etc.). Localice y corrija la causa de baja viscosidad del aceite. Una baja viscosidad puede reducir la protección por lubricación. Retome la muestra en el próximo intervalo.
C0018293 | TEMBLADERA | C-92 | C-92 TRAN | CARGADOR FRONTAL | VOLVO | L150H | TRANSMISION | VOLVO AT 102 | 2021-01-26 | 2021-02-04 | 2021-02-05 | 2021-02-08 | 8750 | 663 | No | No | No | Crítico |  | 5.7 | 3 | 52 | 0 | 0 | 0 | 0 | 1 | 0 | 0 | 0 | 0 | 0 | 0 |  | 3 | 4 | 0 | 65 | 0 | 93 | 1 | 153 | 9 |  |  | 0 | - |  |  | No |  | 13 | 21/18/13 | 14404 | 1622 | - | 58 | - | - | - | Resultados están dentro de los rangos aceptables. | Nivel de limpieza en estado de precaución. | Elevado desgaste de Hierro. | Identifique las causas del origen y corrija el Codigo ISO alto del aceite. Asegúrese de que la contaminación no está siendo introducida a través de los equipos de manejo de aceite. Determine la fuente del metal de desgaste excesivo y tome acciones correctivas. Retomar la muestra para monitorear condición.
C0018294 | TEMBLADERA | C-92 | C-92 STHI | CARGADOR FRONTAL | VOLVO | L150H | SISTEMA HIDRAULICO | VOLVO VG68 SUPER 68 | 2021-01-26 | 2021-02-04 | 2021-02-05 | 2021-02-08 | 8750 | 663 | No | No | No | Precaución |  | 7.5 | 1 | 2 | 1 | 1 | 0 | 0 | 2 | 0 | 0 | 0 | 0 | 0 | 0 |  | 1 | 0 | 0 | 0 | 0 | 107 | 45 | 350 | 432 |  |  | 0 | - |  |  | No |  | 14 | 20/18/13 | 9462 | 1950 | - | 70 | - | - | - | Resultados están dentro de los rangos aceptables. | Nivel de limpieza en estado de precaución. | Resultados están dentro de los rangos aceptables. | Identifique las causas del origen y corrija el Codigo ISO alto del aceite. Asegúrese de que la contaminación no está siendo introducida a través de los equipos de manejo de aceite. Retome la muestra en el próximo intervalo programado.
C0018295 | TEMBLADERA | C-92 | C-92 DIFE DEL | CARGADOR FRONTAL | VOLVO | L150H | DIFERENCIAL DELANTERO | VOLVO WB 102 | 2021-01-26 | 2021-02-04 | 2021-02-05 | 2021-02-08 | 8750 | 663 | Yes | No | No | Normal |  | 7.2 | 0 | 15 | 0 | 1 | 0 | 0 | 0 | 0 | 0 | 0 | 0 | 0 | 0 |  | 12 | 6 | 2 | 121 | 0 | 3698 | 12 | 1229 | 1526 |  |  | 0.3 | - |  |  | No |  | 18 | - | - | - | - | - | - | - | - | Resultados están dentro de los rangos aceptables. | Muestra oscura no se realizó nivel de limpieza. Podria ser por presencia de partículas oscuras lo cual imposibilita realizar la prueba de Conteo de Partículas. | Resultados están dentro de los rangos aceptables. | Tome acciones correctivas. Retome la muestra para confirmar condición.
C0018296 | TEMBLADERA | C-92 | C-92 DIFE POS | CARGADOR FRONTAL | VOLVO | L150H | DIFERENCIAL POSTERIOR | VOLVO WB 102 | 2021-01-26 | 2021-02-04 | 2021-02-05 | 2021-02-08 | 8750 | 663 | Yes | No | No | Normal |  | 7.3 | 0 | 20 | 0 | 1 | 0 | 0 | 0 | 0 | 0 | 0 | 0 | 0 | 0 |  | 12 | 5 | 2 | 114 | 0 | 3522 | 11 | 1167 | 1450 |  |  | 0.2 | - |  |  | No |  | 16 | - | - | - | - | - | - | - | - | Resultados están dentro de los rangos aceptables. | Muestra oscura no se realizó nivel de limpieza. Podria ser por presencia de partículas oscuras lo cual imposibilita realizar la prueba de Conteo de Partículas. | Resultados están dentro de los rangos aceptables. | Tome acciones correctivas. Retome la muestra para confirmar condición.
C0018297 | TEMBLADERA | RE-53 | RE-53 MOT | EXCAVADORA DE ORUGAS | KOMATSU | PC450LC-8 | MOTOR | MOBIL DELVAC MX 15W-40 | 2021-01-27 | 2021-02-04 | 2021-02-05 | 2021-02-08 | 18155 | 260 | Yes | Yes | No | Crítico | 14.4 | 12.5 | 1 | 6 | 1 | 1 | 0 | 0 | 30 | 0 | 0 | 0 | 0 | 0 | 0 |  | 4 | 3 | 1 | 32 | 0 | 1433 | 555 | 698 | 827 |  | 6.7 | 11.5 | 5.8 | 2.3 | 0.3 | No |  | 8 | - | - | - | - | - | - | - | - | Alta oxidación por posible degradación del aceite a altas temperaturas. Baja viscosidad por posible contaminación con un lubricante de menor viscosidad o dilución con combustible. | Resultados están dentro de los rangos aceptables. | Resultados están dentro de los rangos aceptables. | Revisar el sistema de enfriamiento (termostatos, radiador, bomba de agua, mangueras, etc.). Localice y corrija la causa de baja viscosidad del aceite. Una baja viscosidad puede reducir la protección por lubricación. Retome la muestra en el próximo intervalo.
C0018298 | TEMBLADERA | RE-53 | RE-53 RDGI | EXCAVADORA DE ORUGAS | KOMATSU | PC450LC-8 | REDUCTOR DE GIRO | MOBILTRANS HD 30 | 2021-01-16 | 2021-02-04 | 2021-02-05 | 2021-02-08 | 18155 | 160 | No | No | No | Crítico |  | 11.3 | 0 | 8 | 0 | 1 | 0 | 0 | 1 | 0 | 0 | 0 | 0 | 0 | 0 |  | 5 | 2 | 1 | 0 | 0 | 2866 | 16 | 948 | 1150 |  |  | 0.5 | - |  |  | No |  | 15 | 24/21/15 | 126731 | 14239 | - | 171 | - | - | - | Resultados están dentro de los rangos aceptables. | Nivel de limpieza en estado de Crítico. | Resultados están dentro de los rangos aceptables. | Identifique las causas del origen y corrija el Codigo ISO alto del aceite. Asegúrese de que la contaminación no está siendo introducida a través de los equipos de manejo de aceite. Retome la muestra en el próximo intervalo programado.
C0018299 | TEMBLADERA | RE-53 | RE-53 MF RH | EXCAVADORA DE ORUGAS | KOMATSU | PC450LC-8 | MANDO FINAL RH | MOBILTRANS HD 30 | 2021-01-16 | 2021-02-04 | 2021-02-05 | 2021-02-08 | 18155 | 160 | No | No | No | Crítico |  | 11.3 | 1 | 10 | 0 | 1 | 0 | 0 | 0 | 0 | 0 | 0 | 0 | 0 | 0 |  | 5 | 0 | 1 | 0 | 0 | 2753 | 12 | 921 | 1119 |  |  | 0.1 | - |  |  | No |  | 15 | 25/24/19 | 270122 | 83931 | - | 3216 | - | - | - | Resultados están dentro de los rangos aceptables. | Nivel de limpieza en estado de Crítico. | Resultados están dentro de los rangos aceptables. | Identifique las causas del origen y corrija el Codigo ISO alto del aceite. Asegúrese de que la contaminación no está siendo introducida a través de los equipos de manejo de aceite. Retome la muestra en el próximo intervalo programado.
C0018300 | TEMBLADERA | RE-53 | RE-53 MF LH | EXCAVADORA DE ORUGAS | KOMATSU | PC450LC-8 | MANDO FINAL LH | MOBILTRANS HD 30 | 2021-01-16 | 2021-02-04 | 2021-02-05 | 2021-02-08 | 18155 | 160 | No | No | No | Crítico |  | 11.4 | 0 | 8 | 1 | 1 | 0 | 0 | 1 | 0 | 0 | 0 | 0 | 0 | 0 |  | 5 | 0 | 2 | 0 | 0 | 2762 | 13 | 950 | 1121 |  |  | 0.3 | - |  |  | No |  | 14 | 25/22/17 | 170807 | 29475 | - | 861 | - | - | - | Resultados están dentro de los rangos aceptables. | Nivel de limpieza en estado de Crítico. | Resultados están dentro de los rangos aceptables. | Identifique las causas del origen y corrija el Codigo ISO alto del aceite. Asegúrese de que la contaminación no está siendo introducida a través de los equipos de manejo de aceite. Retome la muestra en el próximo intervalo programado.
C0018301 | TEMBLADERA | EP-37 | EP-37 MOT | PERFORADORA DE ORUGAS | SANDVIK | DP-1100 | MOTOR | MOBIL DELVAC 1 ESP 5W-40 | 2021-01-27 | 2021-02-04 | 2021-02-05 | 2021-02-08 | 13813 | 133 | Yes | Yes | No | Crítico | 13.8 | 12.4 | 1 | 17 | 1 | 2 | 0 | 0 | 50 | 0 | 0 | 0 | 0 | 0 | 0 |  | 9 | 0 | 2 | 82 | 0 | 1022 | 930 | 1065 | 1252 |  | 8.3 | 11.2 | 11.3 | 0 | 0.5 | No |  | 14 | - | - | - | - | - | - | - | - | Alta oxidación por posible degradación del aceite a altas temperaturas. Baja viscosidad por posible contaminación con un lubricante de menor viscosidad. | La tasa de nitración aumenta debido a condiciones inadecuadas de combustión e ignición. | Resultados están dentro de los rangos aceptables. | Localice y corrija causa de nitración. Revisar el sistema de enfriamiento (termostatos, radiador, bomba de agua, mangueras, etc.). Localice y corrija la causa de baja viscosidad del aceite. Una baja viscosidad puede reducir la protección por lubricación. Retome la muestra en el próximo intervalo.
C0018302 | TEMBLADERA | EP-37 | EP-37 COMP | PERFORADORA DE ORUGAS | SANDVIK | DP-1100 | COMPRESOR | MOBIL SHC RARUS 68 | 2021-01-27 | 2021-02-04 | 2021-02-05 | 2021-02-08 | 13813 | 143 | Yes | No | No | Precaución |  | 10.3 | 0 | 1 | 0 | 0 | 0 | 0 | 0 | 0 | 0 | 0 | 0 | 0 | 0 |  | 0 | 0 | 0 | 0 | 0 | 3 | 0 | 179 | 2 |  |  | 2.3 | - |  |  | No |  | 8 | 19/15/12 | 2602 | 279 | - | 29 | - | - | - | Alta viscosidad por posible contaminación con un lubricante de mayor viscosidad. | Resultados están dentro de los rangos aceptables. | Resultados están dentro de los rangos aceptables. | Localice y corrija la causa de la alta viscosidad del aceite. Viscosidad mayor que la esperada puede restringir el flujo de aceite causando falta de aceite y desgaste. Retome la muestra en el próximo intervalo programado.
C0018303 | TEMBLADERA | EP-37 | EP-37 STHI | PERFORADORA DE ORUGAS | SANDVIK | DP-1100 | SISTEMA HIDRAULICO | MOBIL DTE 10 EXCEL 68 | 2021-01-27 | 2021-02-04 | 2021-02-05 | 2021-02-08 | 13813 | 980 | No | Yes | No | Crítico |  | 14.6 | 3 | 2 | 0 | 0 | 0 | 0 | 0 | 0 | 0 | 0 | 0 | 0 | 0 |  | 1 | 1 | 1 | 8 | 0 | 104 | 2 | 314 | 29 |  |  | 0 | - |  |  | No |  | 13 | 22/19/14 | 23254 | 4661 | - | 148 | - | - | - | Alta viscosidad por posible contaminación con un lubricante de mayor viscosidad. | Nivel de limpieza en estado de Crítico. | Resultados están dentro de los rangos aceptables. | Localice y corrija la causa de la alta viscosidad del aceite. Viscosidad mayor que la esperada puede restringir el flujo de aceite causando falta de aceite y desgaste. Identifique las causas del origen y corrija el Codigo ISO alto del aceite. Asegúrese de que la contaminación no está siendo introducida a través de los equipos de manejo de aceite. Retome la muestra en el próximo intervalo programado.
C0018304 | TEMBLADERA | EP-37 | EP-37 MF LH | PERFORADORA DE ORUGAS | SANDVIK | DP-1100 | MANDO FINAL LH | MOBILUBE HD 80W-90 | 2021-01-27 | 2021-02-04 | 2021-02-05 | 2021-02-08 | 13813 | 980 | Yes | No | No | Crítico |  | 14.3 | 0 | 19 | 0 | 0 | 0 | 0 | 0 | 0 | 0 | 0 | 0 | 0 | 0 |  | 2 | 0 | 0 | 1 | 0 | 10 | 0 | 483 | 7 |  |  | 0.3 | - |  |  | No |  | 19 | 25/22/16 | 188506 | 21532 | - | 330 | - | - | - | Resultados están dentro de los rangos aceptables. | Nivel de limpieza en estado de Crítico. | Resultados están dentro de los rangos aceptables. | Identifique las causas del origen y corrija el Codigo ISO alto del aceite. Asegúrese de que la contaminación no está siendo introducida a través de los equipos de manejo de aceite. Retome la muestra en el próximo intervalo programado.
C0018305 | TEMBLADERA | EP-37 | EP-37 MF RH | PERFORADORA DE ORUGAS | SANDVIK | DP-1100 | MANDO FINAL RH | MOBILUBE HD 80W-90 | 2021-01-27 | 2021-02-04 | 2021-02-05 | 2021-02-08 | 13813 | 980 | Yes | No | No | Crítico |  | 14.3 | 0 | 22 | 0 | 1 | 0 | 0 | 0 | 0 | 0 | 0 | 0 | 0 | 0 |  | 3 | 0 | 1 | 1 | 0 | 11 | 1 | 495 | 5 |  |  | 0.3 | - |  |  | No |  | 20 | 25/22/16 | 189899 | 23764 | - | 336 | - | - | - | Resultados están dentro de los rangos aceptables. | Nivel de limpieza en estado de Crítico. | Resultados están dentro de los rangos aceptables. | Identifique las causas del origen y corrija el Codigo ISO alto del aceite. Asegúrese de que la contaminación no está siendo introducida a través de los equipos de manejo de aceite. Retome la muestra en el próximo intervalo programado.
C0018306 | TEMBLADERA | RE-58 | RE-58 MOT | EXCAVADORA DE ORUGAS | VOLVO | EC380DL | MOTOR | VOLVO VDS-4.5 15W-40 | 2021-01-23 | 2021-02-04 | 2021-02-05 | 2021-02-08 | 7627 | 530 | Yes | Yes | No | Crítico | 15.3 | 14 | 5 | 18 | 9 | 1 | 0 | 1 | 47 | 0 | 0 | 0 | 0 | 0 | 0 |  | 7 | 0 | 2 | 1 | 0 | 1522 | 1203 | 1138 | 1356 |  | 7.8 | 6.3 | 8.7 | 0 | 0.7 | No |  | 12 | - | - | - | - | - | - | - | - | Baja viscosidad por posible contaminación con un lubricante de menor viscosidad o dilución con combustible. | Resultados están dentro de los rangos aceptables. | Elevado desgaste de Plomo. | Localice y corrija la causa de baja viscosidad del aceite. Una baja viscosidad puede reducir la protección por lubricación. Determine la fuente del metal de desgaste excesivo y tome acciones correctivas. Retomar la muestra para monitorear condición.
C0018307 | TARMA | TV-33 | TV-33 MOT | CAMION LUBRICADOR | MERCEDES BENZ | AXOR 2628/45 6X4 | MOTOR | MOBIL DELVAC 1 5W-40 | 2021-01-20 | 2021-01-29 | 2021-02-02 | 2021-02-02 | 12712 | 722 | No | No | No | Precaución | 14.8 | 14 | 1 | 17 | 1 | 5 | 0 | 1 | 1 | 0 | 0 | 0 | 0 | 0 | 0 |  | 5 | 0 | 3 | 50 | 0 | 2326 | 469 | 906 | 1241 |  | 9.2 | 15 | 9.6 | 0 | 0.9 | No |  | 12 | - | - | - | - | - | - | - |  | Alta oxidación por posible degradación del aceite a altas temperaturas. | Resultados están dentro de los rangos aceptables. | Resultados están dentro de los rangos aceptables. | Revisar el sistema de enfriamiento (termostatos, radiador, bomba de agua, mangueras, etc.). Tome acciones correctivas. Retome la muestra para confirmar condición.
C0018308 | TARMA | TV-33 | TV-33 STDI | CAMION LUBRICADOR | MERCEDES BENZ | AXOR 2628/45 6X4 | SISTEMA DIRECCION | VOLVO ACEITE ATF XRON III | 2021-01-20 | 2021-01-29 | 2021-02-02 | 2021-02-02 | 12712 | 482 | Yes | No | No | Crítico |  | 5.2 | 4 | 5 | 0 | 2 | 1 | 0 | 0 | 0 | 0 | 0 | 0 | 0 | 0 |  | 6 | 2 | 1 | 72 | 0 | 159 | 4 | 214 | 22 |  |  | 32.6 | - |  |  | No |  | 14 | 25/23/17 | 25/23/17 | 179199 | 47359 | - | 784 | - |  | Baja viscosidad por posible contaminación con un lubricante de menor viscosidad. | Nivel de limpieza en estado de Crítico. | Resultados están dentro de los rangos aceptables. | Localice y corrija la causa de baja viscosidad del aceite. Una baja viscosidad puede reducir la protección por lubricación. Identifique las causas del origen y corrija el Codigo ISO alto del aceite. Asegúrese de que la contaminación no está siendo introducida a través de los equipos de manejo de aceite. Retome la muestra en el próximo intervalo programado.
C0018309 | TARMA | V-297 | V-297 MOT | CAMION VOLQUETE | VOLVO | FMX 8X4R | MOTOR | MOBIL DELVAC 1 5W-40 | 2021-01-20 | 2021-01-29 | 2021-02-02 | 2021-02-02 | 18836 | 495 | No | No | No | Precaución | 14.8 | 15.7 | 6 | 37 | 1 | 3 | 0 | 1 | 1 | 1 | 1 | 0 | 0 | 0 | 0 |  | 6 | 0 | 4 | 45 | 0 | 2635 | 519 | 994 | 1410 |  | 8.8 | 11 | 11.3 | 0 | 0.8 | No |  | 12 | - | - | - | - | - | - | - |  | Alta oxidación por posible degradación del aceite a altas temperaturas. Alta viscosidad por posible contaminación con un lubricante de mayor viscosidad. | La tasa de nitración aumenta debido a condiciones inadecuadas de combustión e ignición. | Resultados están dentro de los rangos aceptables. | Localice y corrija causa de nitración. Revisar el sistema de enfriamiento (termostatos, radiador, bomba de agua, mangueras, etc.). Localice y corrija la causa de la alta viscosidad del aceite. Viscosidad mayor que la esperada puede restringir el flujo de aceite causando falta de aceite y desgaste. Tome acciones correctivas. Retome la muestra para confirmar condición.
C0018310 | TARMA | V-297 | V-297 STDI | CAMION VOLQUETE | VOLVO | FMX 8X4R | SISTEMA DIRECCION | VOLVO ACEITE ATF XRON III | 2021-01-20 | 2021-01-29 | 2021-02-02 | 2021-02-02 | 18836 | 247 | No | No | No | Crítico |  | 6.1 | 0 | 6 | 0 | 2 | 0 | 0 | 0 | 0 | 0 | 0 | 0 | 0 | 0 |  | 7 | 2 | 1 | 83 | 0 | 173 | 7 | 223 | 28 |  |  | 21.8 | - |  |  | No |  | 12 | 21/17/13 | 21/17/13 | 11980 | 1019 | - | 74 | - |  | Alta oxidación por posible degradación del aceite. Baja viscosidad por posible contaminación con un lubricante de menor viscosidad. | Nivel de limpieza en estado de precaución. | Resultados están dentro de los rangos aceptables. | Localice y corrija la causa de baja viscosidad del aceite. Una baja viscosidad puede reducir la protección por lubricación. Identifique las causas del origen y corrija el Codigo ISO alto del aceite. Asegúrese de que la contaminación no está siendo introducida a través de los equipos de manejo de aceite. Retome la muestra en el próximo intervalo programado.
C0018311 | TARMA | V-294 | V-294 MOT | CAMION VOLQUETE | VOLVO | FMX 8X4R | MOTOR | MOBIL DELVAC 1 5W-40 | 2021-01-20 | 2021-01-29 | 2021-02-02 | 2021-02-02 | 19447 | 239 | No | No | No | Normal | 14.8 | 14.7 | 2 | 12 | 1 | 2 | 0 | 0 | 1 | 1 | 0 | 0 | 0 | 0 | 0 |  | 4 | 6 | 3 | 59 | 0 | 2422 | 487 | 930 | 1351 |  | 10.8 | 6.3 | 6.5 | 0 | 0.6 | No |  | 12 | - | - | - | - | - | - | - |  | Resultados están dentro de los rangos aceptables. | Resultados están dentro de los rangos aceptables. | Resultados están dentro de los rangos aceptables. | Retome la muestra en el próximo intervalo programado.
C0018312 | TARMA | V-294 | V-294 STDI | CAMION VOLQUETE | VOLVO | FMX 8X4R | SISTEMA DIRECCION | VOLVO ACEITE ATF XRON III | 2021-01-20 | 2021-01-29 | 2021-02-02 | 2021-02-02 | 19447 | 482 | Yes | Yes | No | Crítico |  | 6.8 | 2 | 18 | 0 | 4 | 0 | 0 | 0 | 0 | 0 | 0 | 0 | 0 | 0 |  | 9 | 0 | 2 | 88 | 0 | 435 | 73 | 311 | 191 |  |  | 8.9 | - |  |  | No |  | 14 | - | - | - | - | - | - | - |  | Baja viscosidad por posible contaminación con un lubricante de menor viscosidad. | Muestra oscura no se realizó nivel de limpieza. | Resultados están dentro de los rangos aceptables. | Localice y corrija la causa de baja viscosidad del aceite. Una baja viscosidad puede reducir la protección por lubricación. Retome la muestra en el próximo intervalo.
C0018313 | TARMA | V-294 | V-294 TRAN | CAMION VOLQUETE | VOLVO | FMX 8X4R | TRANSMISION | VOLVO GEAR BOX OIL 80W90 | 2021-01-20 | 2021-01-29 | 2021-02-02 | 2021-02-02 | 19447 | 994 | Yes | Yes | No | Crítico |  | 13.7 | 16 | 11 | 0 | 1 | 0 | 0 | 0 | 0 | 0 | 0 | 0 | 0 | 1 |  | 6 | 4 | 1 | 2 | 0 | 245 | 3 | 747 | 947 |  |  | 0.2 | - |  |  | No |  | 19 | 25/22/14 | 25/22/14 | 238549 | 36835 | - | 142 | - |  | Resultados están dentro de los rangos aceptables. | Nivel de limpieza en estado de Crítico. | Resultados están dentro de los rangos aceptables. | Identifique las causas del origen y corrija el Codigo ISO alto del aceite. Asegúrese de que la contaminación no está siendo introducida a través de los equipos de manejo de aceite. Retome la muestra en el próximo intervalo programado.
C0018314 | TARMA | V-294 | V-294 STHI | CAMION VOLQUETE | VOLVO | FMX 8X4R | SISTEMA HIDRAULICO | MOBIL DTE 26 | 2021-01-20 | 2021-01-29 | 2021-02-02 | 2021-02-02 | 19447 | 994 | No | No | No | Crítico |  | 7.9 | 0 | 32 | 0 | 5 | 0 | 1 | 0 | 0 | 0 | 0 | 0 | 0 | 0 |  | 15 | 0 | 2 | 0 | 0 | 658 | 3 | 491 | 802 |  |  | 0.6 | - |  |  | No |  | 46 | 25/24/16 | 25/24/16 | 307985 | 145802 | - | 619 | - |  | Baja viscosidad por posible contaminación con un lubricante de menor viscosidad. | Nivel de limpieza en estado de Crítico. Nivel de Silicio en el límite de precaución. | Elevado desgaste de Hierro. | Localice la fuente de silicio. Localice y corrija la causa de baja viscosidad del aceite. Una baja viscosidad puede reducir la protección por lubricación. Identifique las causas del origen y corrija el Codigo ISO alto del aceite. Asegúrese de que la contaminación no está siendo introducida a través de los equipos de manejo de aceite. Determine la fuente del metal de desgaste excesivo y tome acciones correctivas. Retomar la muestra para monitorear condición.
C0018315 | TARMA | V-294 | V-294 DIFE DEL | CAMION VOLQUETE | VOLVO | FMX 8X4R | DIFERENCIAL DELANTERO | MOBILUBE HD 85W-140 | 2021-01-20 | 2021-01-29 | 2021-02-02 | 2021-02-02 | 19447 | 994 | Yes | No | No | Crítico |  | 24.8 | 1 | 189 | 0 | 0 | 0 | 1 | 1 | 1 | 2 | 0 | 0 | 0 | 0 |  | 4 | 0 | 0 | 0 | 0 | 32 | 1 | 432 | 25 |  |  | 1.8 | - |  |  | No |  | 160 | 25/23/15 | 25/23/15 | 305511 | 40588 | - | 279 | - |  | Resultados están dentro de los rangos aceptables. | Nivel de limpieza en estado de Crítico. | Desgaste de Hierro en el límite de precaución. | Identifique las causas del origen y corrija el Codigo ISO alto del aceite. Asegúrese de que la contaminación no está siendo introducida a través de los equipos de manejo de aceite. Determine la fuente del metal de desgaste y tome acciones correctivas. Retomar la muestra para monitorear condición.
C0018316 | TARMA | V-294 | V-294 CUDE RH | CAMION VOLQUETE | VOLVO | FMX 8X4R | CUBO DEL. RH | MOBILUBE HD 85W-140 | 2021-01-20 | 2021-01-29 | 2021-02-02 | 2021-02-02 | 19447 | 994 | Yes | No | No | Crítico |  | 24.7 | 2 | 203 | 0 | 0 | 0 | 1 | 1 | 1 | 2 | 0 | 0 | 0 | 0 |  | 4 | 0 | 2 | 0 | 0 | 39 | 1 | 445 | 28 |  |  | 1.8 | - |  |  | No |  | 154 | 26/23/15 | 26/23/15 | 320927 | 42786 | - | 294 | - |  | Resultados están dentro de los rangos aceptables. | Nivel de limpieza en estado de Crítico. | Desgaste de Hierro en el límite de precaución. | Identifique las causas del origen y corrija el Codigo ISO alto del aceite. Asegúrese de que la contaminación no está siendo introducida a través de los equipos de manejo de aceite. Determine la fuente del metal de desgaste y tome acciones correctivas. Retomar la muestra para monitorear condición.
C0018317 | TARMA | V-294 | V-294 CUDE LH | CAMION VOLQUETE | VOLVO | FMX 8X4R | CUBO DEL. LH | MOBILUBE HD 85W-140 | 2021-01-20 | 2021-01-29 | 2021-02-02 | 2021-02-02 | 19447 | 994 | Yes | No | No | Crítico |  | 24.9 | 1 | 186 | 0 | 0 | 0 | 1 | 1 | 1 | 2 | 0 | 0 | 0 | 0 |  | 4 | 4 | 2 | 1 | 0 | 33 | 1 | 421 | 25 |  |  | 1.8 | - |  |  | No |  | 130 | 26/23/15 | 26/23/15 | 320647 | 43304 | - | 235 | - |  | Resultados están dentro de los rangos aceptables. | Nivel de limpieza en estado de Crítico. | Desgaste de Hierro en el límite de precaución. | Identifique las causas del origen y corrija el Codigo ISO alto del aceite. Asegúrese de que la contaminación no está siendo introducida a través de los equipos de manejo de aceite. Determine la fuente del metal de desgaste y tome acciones correctivas. Retomar la muestra para monitorear condición.
C0018318 | TARMA | V-294 | V-294 DIFE POS | CAMION VOLQUETE | VOLVO | FMX 8X4R | DIFERENCIAL POSTERIOR | MOBILUBE HD 85W-140 | 2021-01-20 | 2021-01-29 | 2021-02-02 | 2021-02-02 | 19447 | 994 | Yes | No | No | Crítico |  | 24.6 | 2 | 46 | 0 | 0 | 0 | 0 | 0 | 1 | 1 | 0 | 0 | 0 | 0 |  | 6 | 0 | 1 | 0 | 0 | 12 | 1 | 446 | 11 |  |  | 1.6 | - |  |  | No |  | 16 | 25/22/15 | 25/22/15 | 235492 | 22490 | - | 273 | - |  | Resultados están dentro de los rangos aceptables. | Nivel de limpieza en estado de Crítico. | Resultados están dentro de los rangos aceptables. | Identifique las causas del origen y corrija el Codigo ISO alto del aceite. Asegúrese de que la contaminación no está siendo introducida a través de los equipos de manejo de aceite. Retome la muestra en el próximo intervalo programado.
C0018319 | TARMA | V-294 | V-294 CUPO RH | CAMION VOLQUETE | VOLVO | FMX 8X4R | CUBO POST. RH | MOBILUBE HD 85W-140 | 2021-01-20 | 2021-01-29 | 2021-02-02 | 2021-02-02 | 19447 | 994 | Yes | No | No | Crítico |  | 24.7 | 2 | 43 | 0 | 0 | 0 | 0 | 0 | 2 | 1 | 0 | 0 | 0 | 0 |  | 6 | 0 | 0 | 0 | 0 | 5 | 1 | 416 | 7 |  |  | 1.8 | - |  |  | No |  | 24 | 25/22/15 | 25/22/15 | 195612 | 20644 | - | 266 | - |  | Resultados están dentro de los rangos aceptables. | Nivel de limpieza en estado de Crítico. | Resultados están dentro de los rangos aceptables. | Identifique las causas del origen y corrija el Codigo ISO alto del aceite. Asegúrese de que la contaminación no está siendo introducida a través de los equipos de manejo de aceite. Retome la muestra en el próximo intervalo programado.
C0018320 | TARMA | V-294 | V-294 CUPO LH | CAMION VOLQUETE | VOLVO | FMX 8X4R | CUBO POST. LH | MOBILUBE HD 85W-140 | 2021-01-20 | 2021-01-29 | 2021-02-02 | 2021-02-02 | 19447 | 994 | Yes | No | No | Crítico |  | 24.9 | 2 | 43 | 0 | 0 | 0 | 0 | 0 | 2 | 1 | 0 | 0 | 0 | 0 |  | 5 | 0 | 0 | 0 | 0 | 3 | 0 | 423 | 4 |  |  | 1.6 | - |  |  | No |  | 24 | 25/21/15 | 25/21/15 | 208260 | 18593 | - | 191 | - |  | Resultados están dentro de los rangos aceptables. | Nivel de limpieza en estado de Crítico. | Resultados están dentro de los rangos aceptables. | Identifique las causas del origen y corrija el Codigo ISO alto del aceite. Asegúrese de que la contaminación no está siendo introducida a través de los equipos de manejo de aceite. Retome la muestra en el próximo intervalo programado.
C0018321 | TARMA | RE-34 | RE-34 MOT | EXCAVADORA DE ORUGAS | KOMATSU | PC-350LC-8 | MOTOR | MOBIL DELVAC MX 15W-40 | 2021-01-20 | 2021-01-29 | 2021-02-02 | 2021-02-02 | 13151 | 267 | Yes | Yes | No | Crítico | 14.4 | 14.8 | 5 | 22 | 1 | 1 | 0 | 1 | 46 | 1 | 0 | 0 | 0 | 0 | 0 |  | 4 | 6 | 2 | 20 | 0 | 1556 | 1070 | 885 | 1260 |  | 7.3 | 4.5 | 10.7 | 0 | 1.9 | No |  | 12 | - | - | - | - | - | - | - |  | Resultados están dentro de los rangos aceptables. | La tasa de nitración aumenta debido a condiciones inadecuadas de combustión e ignición. Elevado nivel de hollín, como resultado de una combustión incompleta. Niveles de sodio en el límite de precaución pueden representar fugas de refrigerante hacia el cárter del motor o contaminación por sal del medio ambiente. | Resultados están dentro de los rangos aceptables. | Localice y corrija causa de nitración. Revisar la presión de compresión, admisión de aire y sistema de inyección. Localice la fuente de Sodio. Tome acciones correctivas. Retome la muestra para confirmar condición.
C0018322 | TARMA | RE-37 | RE-37 MOT | EXCAVADORA DE ORUGAS | KOMATSU | PC-350LC-8 | MOTOR | MOBIL DELVAC MX 15W-40 | 2021-01-21 | 2021-01-29 | 2021-02-02 | 2021-02-02 | 9950 | 259 | Yes | Yes | No | Crítico | 14.4 | 14.4 | 2 | 36 | 1 | 2 | 0 | 2 | 45 | 1 | 1 | 0 | 0 | 0 | 0 |  | 4 | 5 | 1 | 2 | 0 | 1448 | 1134 | 904 | 1273 |  | 8.4 | 5.1 | 11.7 | 0 | 2 | No |  | 10 | - | - | - | - | - | - | - |  | Resultados están dentro de los rangos aceptables. | La tasa de nitración aumenta debido a condiciones inadecuadas de combustión e ignición. Elevado nivel de hollín, como resultado de una combustión incompleta. Niveles de sodio en el límite de precaución pueden representar fugas de refrigerante hacia el cárter del motor o contaminación por sal del medio ambiente. | Desgaste de Hierro en el límite de precaución. | Localice y corrija causa de nitración. Revisar la presión de compresión, admisión de aire y sistema de inyección. Localice la fuente de Sodio. Tome acciones correctivas. Determine la fuente del metal de desgaste y tome acciones correctivas. Retomar la muestra para monitorear condición.
C0018323 | TARMA | EP-24 | EP-24 MOT | PERFORADORA DE ORUGAS | SANDVIK | DX700 | MOTOR | MOBIL DELVAC MX 15W-40 | 2021-01-21 | 2021-01-29 | 2021-02-02 | 2021-02-02 | 17127 | 94 | No | No | No | Crítico | 14.4 | 12.6 | 7 | 14 | 0 | 0 | 0 | 1 | 44 | 0 | 0 | 0 | 0 | 0 | 0 |  | 10 | 142 | 4 | 57 | 0 | 1348 | 1061 | 906 | 1267 |  | 10.4 | 5.3 | 5.6 | 0 | 0.6 | No |  | 13 | - | - | - | - | - | - | - |  | Baja viscosidad por posible contaminación con un lubricante de menor viscosidad o dilución con combustible. | Contaminación de Silicio en estado crítico. Altos niveles de silicio abrasivo (polvo) causarán alto desgaste. Niveles de Sodio y Potasio mayores que los esperados pueden representar fugas de refrigerante hacia el cárter del motor. | Desgaste de Cobre en el límite de precaución. | Localice la fuente de Silicio, Sodio y Potasio. Localice y corrija la causa de baja viscosidad del aceite. Una baja viscosidad puede reducir la protección por lubricación. Determine la fuente del metal de desgaste y tome acciones correctivas. Retomar la muestra para monitorear condición.
C0018324 | TARMA | RE-34 | RE-34 MF RH | EXCAVADORA DE ORUGAS | KOMATSU | PC-350LC-8 | MANDO FINAL RH | MOBILUBE HD 85W-140 | 2021-01-22 | 2021-01-29 | 2021-02-02 | 2021-02-02 | 13151 | 274 | Yes | No | No | Crítico |  | 24.8 | 0 | 28 | 0 | 1 | 0 | 1 | 0 | 0 | 0 | 0 | 0 | 0 | 0 |  | 6 | 0 | 0 | 0 | 0 | 27 | 4 | 432 | 12 |  |  | 0.7 | - |  |  | No |  | 38 | 25/24/19 | 25/24/19 | 297703 | 92351 | - | 3446 | - |  | Resultados están dentro de los rangos aceptables. | Nivel de limpieza en estado de Crítico. | Resultados están dentro de los rangos aceptables. | Identifique las causas del origen y corrija el Codigo ISO alto del aceite. Asegúrese de que la contaminación no está siendo introducida a través de los equipos de manejo de aceite. Retome la muestra en el próximo intervalo programado.
C0018325 | TARMA | RE-34 | RE-34 MF LH | EXCAVADORA DE ORUGAS | KOMATSU | PC-350LC-8 | MANDO FINAL LH | MOBILUBE HD 85W-140 | 2021-01-22 | 2021-01-29 | 2021-02-02 | 2021-02-02 | 13151 | 274 | Yes | No | No | Crítico |  | 24.5 | 0 | 24 | 0 | 1 | 0 | 0 | 0 | 0 | 0 | 0 | 0 | 0 | 1 |  | 5 | 5 | 1 | 2 | 0 | 23 | 1 | 421 | 15 |  |  | 0.8 | - |  |  | No |  | 44 | 25/23/18 | 25/23/18 | 252493 | 69176 | - | 2044 | - |  | Resultados están dentro de los rangos aceptables. | Nivel de limpieza en estado de Crítico. | Resultados están dentro de los rangos aceptables. | Identifique las causas del origen y corrija el Codigo ISO alto del aceite. Asegúrese de que la contaminación no está siendo introducida a través de los equipos de manejo de aceite. Retome la muestra en el próximo intervalo programado.
C0018326 | TARMA | V-315 | V-315 MOT | CAMION VOLQUETE | VOLVO | FMX 8X4R | MOTOR | MOBIL DELVAC 1 5W-40 | 2021-01-23 | 2021-01-29 | 2021-02-02 | 2021-02-02 | 14808 | 84 | No | No | No | Precaución | 14.8 | 14.4 | 2 | 12 | 1 | 2 | 0 | 0 | 1 | 0 | 0 | 0 | 0 | 0 | 0 |  | 6 | 0 | 3 | 61 | 0 | 2431 | 493 | 992 | 1345 |  | 9.4 | 14.3 | 10 | 0 | 0.4 | No |  | 14 | - | - | - | - | - | - | - |  | Alta oxidación por posible degradación del aceite a altas temperaturas. | La tasa de nitración aumenta debido a condiciones inadecuadas de combustión e ignición. | Resultados están dentro de los rangos aceptables. | Localice y corrija causa de nitración. Revisar el sistema de enfriamiento (termostatos, radiador, bomba de agua, mangueras, etc.). Tome acciones correctivas. Retome la muestra para confirmar condición.
C0018327 | LA ZANJA | V-299 | V-299 MOT | CAMION VOLQUETE | VOLVO | FMX 8X4R | MOTOR | MOBIL DELVAC MX 15W-40 | 2021-01-11 | 2021-02-01 | 2021-02-02 | 2021-02-03 | 10993 | 388 | Yes | Yes | No | Crítico | 14.4 | 11.4 | 3 | 15 | 2 | 5 | 0 | 0 | 44 | 1 | 0 | 0 | 0 | 0 | 0 |  | 7 | 0 | 10 | 2 | 0 | 1337 | 1093 | 870 | 1235 |  | 7.9 | 9.9 | 5.8 | 0 | 0.6 | No | 5.2 | 14 | - | - | - | - | - | - | - | - | Baja viscosidad por posible contaminación con un lubricante de menor viscosidad o dilución con combustible. | Causas posibles de dilución con combustible: Lineas de combustible con fugas, patron de pulverización defectuoso, Inyector goteando, fugas en sellos de bombas de transferencia, bomba de inyección defectuosa, Anillos de sellos ("O-rings") de inyector gastados. Niveles de Potasio en el límite de precuación. | Resultados están dentro de los rangos aceptables. | Localice la fuente de Potasio. Localice y corrija la causa de baja viscosidad del aceite. Una baja viscosidad puede reducir la protección por lubricación. Retome la muestra en el próximo intervalo.
C0018328 | LA ZANJA | V-299 | V-299 STHI | CAMION VOLQUETE | VOLVO | FMX 8X4R | SISTEMA HIDRAULICO | MOBIL DTE 26 | 2021-01-11 | 2021-02-01 | 2021-02-02 | 2021-02-03 | 10993 | 388 | No | No | No | Crítico |  | 7.3 | 1 | 107 | 1 | 8 | 0 | 1 | 1 | 0 | 1 | 0 | 0 | 0 | 0 |  | 16 | 0 | 2 | 2 | 0 | 1138 | 55 | 526 | 743 |  |  | 2.4 | - |  |  | No |  | 50 | - | - | - | - | - | - | - | - | Baja viscosidad por posible contaminación con un lubricante de menor viscosidad. | Muestra oscura no se realizó nivel de limpieza. Podria ser por presencia de partículas oscuras lo cual imposibilita realizar la prueba de Conteo de Partículas. Nivel de Silicio en el límite de precaución. | Elevado desgaste de Hierro y Aluminio. | Localice la fuente de silicio. Localice y corrija la causa de baja viscosidad del aceite. Una baja viscosidad puede reducir la protección por lubricación. Determine la fuente de los metales de desgaste excesivo y tome acciones correctivas. Retomar la muestra para monitorear condición.
C0018329 | LA ZANJA | V-299 | V-299 STDI | CAMION VOLQUETE | VOLVO | FMX 8X4R | SISTEMA DIRECCION | MOBIL ATF 220 | 2021-01-11 | 2021-02-01 | 2021-02-02 | 2021-02-03 | 10993 | 388 | No | No | No | Crítico |  | 5.9 | 1 | 6 | 0 | 3 | 0 | 1 | 1 | 0 | 0 | 0 | 0 | 0 | 0 |  | 7 | 3 | 1 | 65 | 0 | 192 | 12 | 240 | 40 |  |  | 57 | - |  |  | No |  | 5 | 20/17/13 | 6779 | 1032 | - | 80 | - | - | - | Alta oxidación por posible degradación del aceite. Baja viscosidad por posible contaminación con un lubricante de menor viscosidad. | Resultados están dentro de los rangos aceptables. | Resultados están dentro de los rangos aceptables. | Localice y corrija la causa de baja viscosidad del aceite. Una baja viscosidad puede reducir la protección por lubricación. Retome la muestra en el próximo intervalo.
C0018330 | LA ZANJA | V-299 | V-299 TRAN | CAMION VOLQUETE | VOLVO | FMX 8X4R | TRANSMISION | MOBILUBE HD 80W-90 | 2021-01-11 | 2021-02-01 | 2021-02-02 | 2021-02-03 | 10993 | 388 | No | No | No | Crítico |  | 15.1 | 43 | 14 | 0 | 3 | 0 | 0 | 0 | 0 | 0 | 0 | 0 | 0 | 0 |  | 10 | 0 | 1 | 1 | 0 | 169 | 4 | 431 | 197 |  |  | 0.6 | - |  |  | No |  | 12 | 25/24/18 | 310637 | 86968 | - | 1432 | - | - | - | Resultados están dentro de los rangos aceptables. | Nivel de limpieza en estado de Crítico. | Resultados están dentro de los rangos aceptables. | Identifique las causas del origen y corrija el Codigo ISO alto del aceite. Asegúrese de que la contaminación no está siendo introducida a través de los equipos de manejo de aceite. Retome la muestra en el próximo intervalo programado.
C0018331 | LA ZANJA | V-299 | V-299 DIFE DEL | CAMION VOLQUETE | VOLVO | FMX 8X4R | DIFERENCIAL DELANTERO | MOBILUBE HD 85W-140 | 2021-01-11 | 2021-02-01 | 2021-02-02 | 2021-02-03 | 10993 | 388 | No | No | No | Crítico |  | 24.4 | 13 | 73 | 0 | 1 | 0 | 0 | 0 | 1 | 1 | 0 | 0 | 0 | 0 |  | 5 | 0 | 2 | 1 | 0 | 3 | 1 | 429 | 11 |  |  | 0.5 | - |  |  | No |  | 28 | 25/23/17 | 279938 | 63016 | - | 717 | - | - | - | Resultados están dentro de los rangos aceptables. | Nivel de limpieza en estado de Crítico. | Resultados están dentro de los rangos aceptables. | Identifique las causas del origen y corrija el Codigo ISO alto del aceite. Asegúrese de que la contaminación no está siendo introducida a través de los equipos de manejo de aceite. Retome la muestra en el próximo intervalo programado.
C0018332 | LA ZANJA | V-299 | V-299 DIFE POS | CAMION VOLQUETE | VOLVO | FMX 8X4R | DIFERENCIAL POSTERIOR | MOBILUBE HD 85W-140 | 2021-01-11 | 2021-02-01 | 2021-02-02 | 2021-02-03 | 10993 | 388 | No | No | No | Crítico |  | 24.7 | 6 | 158 | 0 | 1 | 0 | 1 | 0 | 0 | 2 | 0 | 0 | 0 | 0 |  | 5 | 0 | 1 | 2 | 0 | 5 | 1 | 422 | 6 |  |  | 0.6 | - |  |  | No |  | 56 | 26/24/16 | 348953 | 91391 | - | 553 | - | - | - | Resultados están dentro de los rangos aceptables. | Nivel de limpieza en estado de Crítico. | Desgaste de Hierro en el límite de precaución. | Identifique las causas del origen y corrija el Codigo ISO alto del aceite. Asegúrese de que la contaminación no está siendo introducida a través de los equipos de manejo de aceite. Determine la fuente del metal de desgaste y tome acciones correctivas. Retomar la muestra para monitorear condición.
C0018333 | LA ZANJA | V-299 | V-299 CUDE RH | CAMION VOLQUETE | VOLVO | FMX 8X4R | CUBO DEL. RH | MOBILUBE HD 85W-140 | 2021-01-11 | 2021-02-01 | 2021-02-02 | 2021-02-03 | 10993 | 388 | No | No | No | Crítico |  | 24.6 | 13 | 76 | 0 | 0 | 0 | 0 | 0 | 0 | 1 | 0 | 0 | 0 | 0 |  | 3 | 0 | 2 | 1 | 0 | 4 | 0 | 434 | 11 |  |  | 0.6 | - |  |  | No |  | 22 | 25/23/16 | 275875 | 46488 | - | 378 | - | - | - | Resultados están dentro de los rangos aceptables. | Nivel de limpieza en estado de Crítico. | Resultados están dentro de los rangos aceptables. | Identifique las causas del origen y corrija el Codigo ISO alto del aceite. Asegúrese de que la contaminación no está siendo introducida a través de los equipos de manejo de aceite. Retome la muestra en el próximo intervalo programado.
C0018334 | LA ZANJA | V-299 | V-299 CUDE LH | CAMION VOLQUETE | VOLVO | FMX 8X4R | CUBO DEL. LH | MOBILUBE HD 85W-140 | 2021-01-11 | 2021-02-01 | 2021-02-02 | 2021-02-03 | 10993 | 388 | No | No | No | Crítico |  | 24 | 13 | 71 | 0 | 1 | 0 | 0 | 0 | 0 | 2 | 0 | 0 | 0 | 0 |  | 4 | 0 | 0 | 2 | 0 | 7 | 1 | 402 | 17 |  |  | 0.5 | - |  |  | Si |  | 12 | 25/23/20 | 313832 | 77440 | - | 5998 | - | - | - | Ligera presencia de agua. | Nivel de limpieza en estado de Crítico. | Resultados están dentro de los rangos aceptables. | Identifique las causas del origen y corrija el Codigo ISO alto del aceite. Asegúrese de que la contaminación no está siendo introducida a través de los equipos de manejo de aceite. Retome la muestra en el próximo intervalo programado.
C0018335 | LA ZANJA | V-299 | V-299 CUPO RH | CAMION VOLQUETE | VOLVO | FMX 8X4R | CUBO POST. RH | MOBILUBE HD 85W-140 | 2021-01-11 | 2021-02-01 | 2021-02-02 | 2021-02-03 | 10993 | 388 | No | No | No | Precaución |  | 24.3 | 6 | 162 | 0 | 1 | 1 | 1 | 0 | 0 | 2 | 0 | 0 | 0 | 0 |  | 6 | 0 | 0 | 1 | 0 | 5 | 0 | 422 | 6 |  |  | 0.3 | - |  |  | No |  | 490 | - | - | - | - | - | - | - | - | Resultados están dentro de los rangos aceptables. | No se realizó nivel de limpieza por particulas visibles mayores a 40 micras. | Desgaste de Hierro en el límite de precaución. | Identifique y evalúe los componentes a base de este elemento. Determine la fuente del metal de desgaste y tome acciones correctivas. Retomar la muestra para monitorear condición.
C0018336 | LA ZANJA | V-299 | V-299 CUPO LH | CAMION VOLQUETE | VOLVO | FMX 8X4R | CUBO POST. LH | MOBILUBE HD 85W-140 | 2021-01-11 | 2021-02-01 | 2021-02-02 | 2021-02-03 | 10993 | 388 | No | No | No | Crítico |  | 24.6 | 6 | 157 | 0 | 1 | 0 | 1 | 0 | 1 | 2 | 0 | 0 | 0 | 0 |  | 5 | 0 | 2 | 1 | 0 | 6 | 1 | 447 | 7 |  |  | 0.6 | - |  |  | No |  | 52 | 25/23/16 | 291917 | 74744 | - | 467 | - | - | - | Resultados están dentro de los rangos aceptables. | Nivel de limpieza en estado de Crítico. | Desgaste de Hierro en el límite de precaución. | Identifique las causas del origen y corrija el Codigo ISO alto del aceite. Asegúrese de que la contaminación no está siendo introducida a través de los equipos de manejo de aceite. Determine la fuente del metal de desgaste y tome acciones correctivas. Retomar la muestra para monitorear condición.
C0018337 | LA ZANJA | V-393 | V-393 MOT | CAMION VOLQUETE | SCANIA | G460 B8X4 | MOTOR | MOBIL DELVAC MX 15W-40 | 2021-01-09 | 2021-02-01 | 2021-02-02 | 2021-02-03 | 11094 | 335 | Yes | Yes | No | Crítico | 14.4 | 13.1 | 1 | 7 | 2 | 1 | 0 | 1 | 45 | 0 | 0 | 0 | 0 | 0 | 0 |  | 3 | 0 | 5 | 2 | 0 | 1392 | 1125 | 939 | 1262 |  | 8.7 | 8.2 | 7.3 | 0 | 0.4 | No |  | 8 | - | - | - | - | - | - | - | - | Baja viscosidad por posible contaminación con un lubricante de menor viscosidad o dilución con combustible. | Resultados están dentro de los rangos aceptables. | Resultados están dentro de los rangos aceptables. | Localice y corrija la causa de baja viscosidad del aceite. Una baja viscosidad puede reducir la protección por lubricación. Retome la muestra en el próximo intervalo.
C0018338 | LA ZANJA | V-393 | V-393 STHI | CAMION VOLQUETE | SCANIA | G460 B8X4 | SISTEMA HIDRAULICO | MOBIL DTE 26 | 2021-01-09 | 2021-02-01 | 2021-02-02 | 2021-02-03 | 11094 | 335 | No | No | No | Precaución |  | 8 | 0 | 4 | 0 | 1 | 0 | 1 | 0 | 0 | 0 | 0 | 0 | 0 | 0 |  | 4 | 0 | 1 | 1 | 0 | 648 | 2 | 480 | 750 |  |  | 2.4 | - |  |  | No |  | 14 | 22/18/12 | 26893 | 2041 | - | 37 | - | - | - | Baja viscosidad por posible contaminación con un lubricante de menor viscosidad. | Nivel de limpieza en estado de precaución. | Resultados están dentro de los rangos aceptables. | Localice y corrija la causa de baja viscosidad del aceite. Una baja viscosidad puede reducir la protección por lubricación. Identifique las causas del origen y corrija el Codigo ISO alto del aceite. Asegúrese de que la contaminación no está siendo introducida a través de los equipos de manejo de aceite. Retome la muestra en el próximo intervalo programado.
C0018339 | LA ZANJA | V-393 | V-393 STDI | CAMION VOLQUETE | SCANIA | G460 B8X4 | SISTEMA DIRECCION | MOBIL ATF 220 | 2021-01-09 | 2021-02-01 | 2021-02-02 | 2021-02-03 | 11094 | 335 | Yes | Yes | No | Crítico |  | 5.2 | 2 | 33 | 0 | 9 | 1 | 1 | 1 | 0 | 0 | 0 | 0 | 0 | 0 |  | 16 | 1 | 1 | 57 | 0 | 179 | 8 | 220 | 61 |  |  | 54.1 | - |  |  | No |  | 16 | 24/19/13 | 95542 | 3007 | - | 65 | - | - | - | Alta oxidación por posible degradación del aceite. Baja viscosidad por posible contaminación con un lubricante de menor viscosidad. | Nivel de limpieza en estado de Crítico. Nivel de Silicio en el límite de precaución. | Resultados están dentro de los rangos aceptables. | Localice la fuente de silicio. Localice y corrija la causa de baja viscosidad del aceite. Una baja viscosidad puede reducir la protección por lubricación. Identifique las causas del origen y corrija el Codigo ISO alto del aceite. Asegúrese de que la contaminación no está siendo introducida a través de los equipos de manejo de aceite. Retome la muestra en el próximo intervalo programado.
C0018340 | LA ZANJA | V-393 | V-393 TRAN | CAMION VOLQUETE | SCANIA | G460 B8X4 | TRANSMISION | MOBILUBE HD 80W-90 | 2021-01-09 | 2021-02-01 | 2021-02-02 | 2021-02-03 | 11094 | 335 | Yes | Yes | No | Precaución |  | 13.6 | 23 | 7 | 0 | 1 | 0 | 0 | 1 | 0 | 1 | 0 | 0 | 0 | 0 |  | 2 | 0 | 0 | 2 | 0 | 29 | 4 | 425 | 73 |  |  | 2 | - |  |  | No |  | 10 | 22/18/13 | 26175 | 1897 | - | 47 | - | - | - | Resultados están dentro de los rangos aceptables. | Nivel de limpieza en estado de precaución. | Resultados están dentro de los rangos aceptables. | Identifique las causas del origen y corrija el Codigo ISO alto del aceite. Asegúrese de que la contaminación no está siendo introducida a través de los equipos de manejo de aceite. Retome la muestra en el próximo intervalo programado.
C0018341 | LA ZANJA | V-393 | V-393 RET | CAMION VOLQUETE | SCANIA | G460 B8X4 | RETARDADOR | MOBIL DELVAC MX 15W-40 | 2021-01-09 | 2021-02-01 | 2021-02-02 | 2021-02-03 | 11094 | 335 | Yes | No | No | Crítico |  | 11.9 | 12 | 2 | 0 | 8 | 1 | 0 | 45 | 0 | 0 | 0 | 0 | 0 | 0 |  | 4 | 0 | 1 | 2 | 0 | 1414 | 1131 | 1000 | 1283 |  |  | 1.5 |  |  |  | No |  | 11 | [8 empty] | Baja viscosidad por posible contaminación con un lubricante de menor viscosidad o dilución con combustible. | Resultados están dentro de los rangos aceptables. | Resultados están dentro de los rangos aceptables. | Localice y corrija la causa de baja viscosidad del aceite. Una baja viscosidad puede reducir la protección por lubricación. Retome la muestra en el próximo intervalo programado.
C0018342 | LA ZANJA | V-393 | V-393 DIFE DEL | CAMION VOLQUETE | SCANIA | G460 B8X4 | DIFERENCIAL DELANTERO | MOBILUBE HD 85W-140 | 2021-01-09 | 2021-02-01 | 2021-02-02 | 2021-02-03 | 11094 | 335 | No | No | No | Precaución |  | 24.5 | 2 | 10 | 0 | 0 | 0 | 0 | 0 | 0 | 0 | 0 | 0 | 0 | 0 |  | 3 | 0 | 0 | 3 | 0 | 6 | 2 | 426 | 9 |  |  | 0.7 | - |  |  | No |  | 11 | 22/19/14 | 22291 | 4358 | - | 95 | - | - | - | Resultados están dentro de los rangos aceptables. | Nivel de limpieza en estado de precaución. | Resultados están dentro de los rangos aceptables. | Identifique las causas del origen y corrija el Codigo ISO alto del aceite. Asegúrese de que la contaminación no está siendo introducida a través de los equipos de manejo de aceite. Retome la muestra en el próximo intervalo programado.
C0018343 | LA ZANJA | V-393 | V-393 DIFE POS | CAMION VOLQUETE | SCANIA | G460 B8X4 | DIFERENCIAL POSTERIOR | MOBILUBE HD 85W-140 | 2021-01-09 | 2021-02-01 | 2021-02-02 | 2021-02-03 | 11094 | 335 | No | No | No | Crítico |  | 24.5 | 5 | 41 | 0 | 2 | 0 | 0 | 0 | 0 | 1 | 0 | 0 | 0 | 0 |  | 6 | 0 | 1 | 3 | 0 | 7 | 2 | 453 | 7 |  |  | 0.6 | - |  |  | No |  | 28 | 25/22/15 | 228364 | 24190 | - | 293 | - | - | - | Resultados están dentro de los rangos aceptables. | Nivel de limpieza en estado de Crítico. | Resultados están dentro de los rangos aceptables. | Identifique las causas del origen y corrija el Codigo ISO alto del aceite. Asegúrese de que la contaminación no está siendo introducida a través de los equipos de manejo de aceite. Retome la muestra en el próximo intervalo programado.
C0018344 | LA ZANJA | V-393 | V-393 CUDE RH | CAMION VOLQUETE | SCANIA | G460 B8X4 | CUBO DEL. RH | MOBILUBE HD 85W-140 | 2021-01-09 | 2021-02-01 | 2021-02-02 | 2021-02-03 | 11094 | 335 | No | No | No | Precaución |  | 24.1 | 2 | 13 | 36 | 0 | 5 | 0 | 0 | 0 | 0 | 0 | 0 | 0 | 0 |  | 3 | 0 | 1 | 2 | 0 | 5 | 2 | 446 | 19 |  |  | 0.3 | - |  |  | No |  | 7 | 21/19/15 | 12535 | 3594 | - | 284 | - | - | - | Resultados están dentro de los rangos aceptables. | Nivel de limpieza en estado de precaución. | Resultados están dentro de los rangos aceptables. | Identifique las causas del origen y corrija el Codigo ISO alto del aceite. Asegúrese de que la contaminación no está siendo introducida a través de los equipos de manejo de aceite. Retome la muestra en el próximo intervalo programado.
C0018345 | LA ZANJA | V-393 | V-393 CUDE LH | CAMION VOLQUETE | SCANIA | G460 B8X4 | CUBO DEL. LH | MOBILUBE HD 85W-140 | 2021-01-09 | 2021-02-01 | 2021-02-02 | 2021-02-03 | 11094 | 335 | No | No | No | Normal |  | 24.6 | 2 | 10 | 0 | 0 | 0 | 0 | 0 | 0 | 0 | 0 | 0 | 0 | 0 |  | 3 | 0 | 1 | 2 | 0 | 3 | 1 | 454 | 6 |  |  | 0.7 | - |  |  | No |  | 7 | 19/17/13 | 4502 | 850 | - | 70 | - | - | - | Resultados están dentro de los rangos aceptables. | Resultados están dentro de los rangos aceptables. | Resultados están dentro de los rangos aceptables. | Retome la muestra en el próximo intervalo programado.
C0018346 | LA ZANJA | V-393 | V-393 CUPO RH | CAMION VOLQUETE | SCANIA | G460 B8X4 | CUBO POST. RH | MOBILUBE HD 85W-140 | 2021-01-09 | 2021-02-01 | 2021-02-02 | 2021-02-03 | 11094 | 335 | No | No | No | Crítico |  | 24.6 | 5 | 39 | 0 | 2 | 0 | 0 | 0 | 0 | 1 | 0 | 0 | 0 | 0 |  | 6 | 0 | 1 | 3 | 0 | 7 | 2 | 445 | 9 |  |  | 0.6 | - |  |  | No |  | 26 | 25/21/15 | 198364 | 17954 | - | 166 | - | - | - | Resultados están dentro de los rangos aceptables. | Nivel de limpieza en estado de Crítico. | Resultados están dentro de los rangos aceptables. | Identifique las causas del origen y corrija el Codigo ISO alto del aceite. Asegúrese de que la contaminación no está siendo introducida a través de los equipos de manejo de aceite. Retome la muestra en el próximo intervalo programado.
C0018347 | LA ZANJA | V-393 | V-393 CUPO LH | CAMION VOLQUETE | SCANIA | G460 B8X4 | CUBO POST. LH | MOBILUBE HD 85W-140 | 2021-01-09 | 2021-02-01 | 2021-02-02 | 2021-02-03 | 11094 | 335 | No | No | No | Crítico |  | 24.5 | 5 | 42 | 0 | 1 | 0 | 0 | 0 | 0 | 1 | 0 | 0 | 0 | 0 |  | 6 | 0 | 1 | 2 | 0 | 7 | 2 | 438 | 9 |  |  | 0.5 | - |  |  | No |  | 19 | 25/22/15 | 202766 | 20113 | - | 189 | - | - | - | Resultados están dentro de los rangos aceptables. | Nivel de limpieza en estado de Crítico. | Resultados están dentro de los rangos aceptables. | Identifique las causas del origen y corrija el Codigo ISO alto del aceite. Asegúrese de que la contaminación no está siendo introducida a través de los equipos de manejo de aceite. Retome la muestra en el próximo intervalo programado.
C0018348 | LA ZANJA | V-323 | V-323 MOT | CAMION VOLQUETE | VOLVO | FMX 8X4R | MOTOR | MOBIL DELVAC MX 15W-40 | 2021-01-15 | 2021-02-01 | 2021-02-02 | 2021-02-03 | 13212 | 363 | Yes | Yes | No | Crítico | 14.4 | 13.2 | 1 | 13 | 2 | 1 | 0 | 0 | 45 | 1 | 0 | 0 | 0 | 0 | 0 |  | 4 | 0 | 1 | 1 | 0 | 1410 | 1146 | 917 | 1293 |  | 8.5 | 6.6 | 6.8 | 0 | 0.6 | No |  | 12 | - | - | - | - | - | - | - | - | Baja viscosidad por posible contaminación con un lubricante de menor viscosidad o dilución con combustible. | Resultados están dentro de los rangos aceptables. | Resultados están dentro de los rangos aceptables. | Localice y corrija la causa de baja viscosidad del aceite. Una baja viscosidad puede reducir la protección por lubricación. Retome la muestra en el próximo intervalo.
C0018349 | LA ZANJA | V-323 | V-323 STHI | CAMION VOLQUETE | VOLVO | FMX 8X4R | SISTEMA HIDRAULICO | MOBIL DTE 26 | 2021-01-15 | 2021-02-01 | 2021-02-02 | 2021-02-03 | 13212 | 363 | No | No | No | Crítico |  | 7.5 | 0 | 23 | 0 | 3 | 0 | 2 | 0 | 0 | 0 | 0 | 0 | 0 | 0 |  | 9 | 1 | 2 | 1 | 0 | 1057 | 6 | 548 | 854 |  |  | 3 | - |  |  | No |  | 18 | 25/23/15 | 310023 | 69243 | - | 263 | - | - | - | Baja viscosidad por posible contaminación con un lubricante de menor viscosidad. | Nivel de limpieza en estado de Crítico. | Desgaste de Hierro en el límite de precaución. | Localice y corrija la causa de baja viscosidad del aceite. Una baja viscosidad puede reducir la protección por lubricación. Identifique las causas del origen y corrija el Codigo ISO alto del aceite. Asegúrese de que la contaminación no está siendo introducida a través de los equipos de manejo de aceite. Determine la fuente del metal de desgaste y tome acciones correctivas. Retomar la muestra para monitorear condición.
C0018350 | LA ZANJA | V-323 | V-323 STDI | CAMION VOLQUETE | VOLVO | FMX 8X4R | SISTEMA DIRECCION | MOBIL ATF 220 | 2021-01-15 | 2021-02-01 | 2021-02-02 | 2021-02-03 | 13212 | 363 | Yes | Yes | No | Crítico |  | 5.9 | 0 | 9 | 1 | 3 | 0 | 1 | 1 | 0 | 0 | 0 | 0 | 0 | 0 |  | 6 | 0 | 1 | 59 | 0 | 149 | 21 | 237 | 92 |  |  | 46.2 | - |  |  | No |  | 14 | 22/17/13 | 22969 | 1069 | - | 53 | - | - | - | Alta oxidación por posible degradación del aceite. Baja viscosidad por posible contaminación con un lubricante de menor viscosidad. | Nivel de limpieza en estado de precaución. | Resultados están dentro de los rangos aceptables. | Localice y corrija la causa de baja viscosidad del aceite. Una baja viscosidad puede reducir la protección por lubricación. Identifique las causas del origen y corrija el Codigo ISO alto del aceite. Asegúrese de que la contaminación no está siendo introducida a través de los equipos de manejo de aceite. Retome la muestra en el próximo intervalo programado.
C0018351 | LA ZANJA | V-323 | V-323 TRAN | CAMION VOLQUETE | VOLVO | FMX 8X4R | TRANSMISION | MOBILUBE HD 80W-90 | 2021-01-15 | 2021-02-01 | 2021-02-02 | 2021-02-03 | 13212 | 363 | Yes | Yes | No | Crítico |  | 13.7 | 132 | 7 | 0 | 1 | 0 | 0 | 0 | 0 | 0 | 0 | 0 | 0 | 0 |  | 8 | 0 | 0 | 1 | 0 | 38 | 1 | 490 | 147 |  |  | 0.9 | - |  |  | No |  | 12 | 22/19/14 | 26360 | 4627 | - | 157 | - | - | - | Resultados están dentro de los rangos aceptables. | Nivel de limpieza en estado de precaución. | Elevado desgaste de Cobre. | Identifique las causas del origen y corrija el Codigo ISO alto del aceite. Asegúrese de que la contaminación no está siendo introducida a través de los equipos de manejo de aceite. Determine la fuente del metal de desgaste excesivo y tome acciones correctivas. Retomar la muestra para monitorear condición.
C0018352 | LA ZANJA | V-323 | V-323 DIFE DEL | CAMION VOLQUETE | VOLVO | FMX 8X4R | DIFERENCIAL DELANTERO | MOBILUBE HD 85W-140 | 2021-01-15 | 2021-02-01 | 2021-02-02 | 2021-02-03 | 13212 | 363 | No | No | No | Crítico |  | 25 | 10 | 159 | 0 | 1 | 0 | 1 | 1 | 1 | 2 | 0 | 0 | 0 | 0 |  | 11 | 0 | 1 | 1 | 0 | 11 | 1 | 389 | 14 |  |  | 0.8 | - |  |  | No |  | 134 | 26/24/20 | 355621 | 145052 | - | 6303 | - | - | - | Resultados están dentro de los rangos aceptables. | Nivel de limpieza en estado de Crítico. | Desgaste de Hierro en el límite de precaución. | Identifique las causas del origen y corrija el Codigo ISO alto del aceite. Asegúrese de que la contaminación no está siendo introducida a través de los equipos de manejo de aceite. Determine la fuente del metal de desgaste y tome acciones correctivas. Retomar la muestra para monitorear condición.
C0018353 | LA ZANJA | V-323 | V-323 DIFE POS | CAMION VOLQUETE | VOLVO | FMX 8X4R | DIFERENCIAL POSTERIOR | MOBILUBE HD 85W-140 | 2021-01-15 | 2021-02-01 | 2021-02-02 | 2021-02-03 | 13212 | 363 | No | No | No | Crítico |  | 25 | 9 | 111 | 0 | 2 | 0 | 1 | 0 | 0 | 2 | 0 | 0 | 0 | 0 |  | 11 | 0 | 1 | 1 | 0 | 6 | 1 | 401 | 7 |  |  | 0.7 | - |  |  | No |  | 42 | 25/23/15 | 308454 | 59683 | - | 177 | - | - | - | Resultados están dentro de los rangos aceptables. | Nivel de limpieza en estado de Crítico. | Resultados están dentro de los rangos aceptables. | Identifique las causas del origen y corrija el Codigo ISO alto del aceite. Asegúrese de que la contaminación no está siendo introducida a través de los equipos de manejo de aceite. Retome la muestra en el próximo intervalo programado.
C0018354 | LA ZANJA | V-323 | V-323 CUDE LH | CAMION VOLQUETE | VOLVO | FMX 8X4R | CUBO DEL. LH | MOBILUBE HD 85W-140 | 2021-01-15 | 2021-02-01 | 2021-02-02 | 2021-02-03 | 13212 | 363 | No | No | No | Crítico |  | 24.8 | 9 | 143 | 0 | 1 | 0 | 1 | 0 | 1 | 2 | 0 | 0 | 0 | 0 |  | 10 | 0 | 1 | 2 | 0 | 12 | 1 | 379 | 15 |  |  | 0.9 | - |  |  | No |  | 104 | 25/22/15 | 240973 | 35748 | - | 197 | - | - | - | Resultados están dentro de los rangos aceptables. | Nivel de limpieza en estado de Crítico. | Resultados están dentro de los rangos aceptables. | Identifique las causas del origen y corrija el Codigo ISO alto del aceite. Asegúrese de que la contaminación no está siendo introducida a través de los equipos de manejo de aceite. Retome la muestra en el próximo intervalo programado.
C0018355 | LA ZANJA | V-323 | V-323 CUDE RH | CAMION VOLQUETE | VOLVO | FMX 8X4R | CUBO DEL. RH | MOBILUBE HD 85W-140 | 2021-01-15 | 2021-02-01 | 2021-02-02 | 2021-02-03 | 13212 | 363 | No | No | No | Crítico |  | 24.9 | 11 | 139 | 0 | 1 | 0 | 1 | 0 | 1 | 2 | 0 | 0 | 0 | 0 |  | 10 | 1 | 1 | 1 | 0 | 11 | 1 | 402 | 14 |  |  | 0.9 | - |  |  | No |  | 93 | 25/22/15 | 261730 | 37397 | - | 191 | - | - | - | Resultados están dentro de los rangos aceptables. | Nivel de limpieza en estado de Crítico. | Resultados están dentro de los rangos aceptables. | Identifique las causas del origen y corrija el Codigo ISO alto del aceite. Asegúrese de que la contaminación no está siendo introducida a través de los equipos de manejo de aceite. Retome la muestra en el próximo intervalo programado.
C0018356 | LA ZANJA | V-323 | V-323 CUPO LH | CAMION VOLQUETE | VOLVO | FMX 8X4R | CUBO POST. LH | MOBILUBE HD 85W-140 | 2021-01-15 | 2021-02-01 | 2021-02-02 | 2021-02-03 | 13212 | 363 | No | No | No | Crítico |  | 24.8 | 10 | 108 | 0 | 2 | 0 | 1 | 0 | 0 | 2 | 0 | 0 | 0 | 0 |  | 11 | 0 | 1 | 1 | 0 | 6 | 1 | 412 | 8 |  |  | 0.6 | - |  |  | No |  | 44 | 25/23/14 | 297018 | 46879 | - | 125 | - | - | - | Resultados están dentro de los rangos aceptables. | Nivel de limpieza en estado de Crítico. | Resultados están dentro de los rangos aceptables. | Identifique las causas del origen y corrija el Codigo ISO alto del aceite. Asegúrese de que la contaminación no está siendo introducida a través de los equipos de manejo de aceite. Retome la muestra en el próximo intervalo programado.
C0018357 | LA ZANJA | V-323 | V-323 CUPO RH | CAMION VOLQUETE | VOLVO | FMX 8X4R | CUBO POST. RH | MOBILUBE HD 85W-140 | 2021-01-15 | 2021-02-01 | 2021-02-02 | 2021-02-03 | 13212 | 363 | No | No | No | Crítico |  | 25 | 9 | 110 | 0 | 2 | 0 | 1 | 0 | 0 | 2 | 0 | 0 | 0 | 0 |  | 11 | 0 | 1 | 1 | 0 | 6 | 1 | 412 | 7 |  |  | 0.7 | - |  |  | No |  | 41 | 25/23/14 | 259577 | 47822 | - | 103 | - | - | - | Resultados están dentro de los rangos aceptables. | Nivel de limpieza en estado de Crítico. | Resultados están dentro de los rangos aceptables. | Identifique las causas del origen y corrija el Codigo ISO alto del aceite. Asegúrese de que la contaminación no está siendo introducida a través de los equipos de manejo de aceite. Retome la muestra en el próximo intervalo programado.
C0018358 | LA ZANJA | V-391 | V-391 MOT | CAMION VOLQUETE | SCANIA | G460 B8X4 | MOTOR | MOBIL DELVAC MX 15W-40 | 2021-01-13 | 2021-02-01 | 2021-02-02 | 2021-02-03 | 10837 | 334 | Yes | Yes | No | Crítico | 14.4 | 13.5 | 1 | 6 | 2 | 3 | 0 | 1 | 44 | 0 | 0 | 0 | 0 | 0 | 0 |  | 4 | 0 | 16 | 1 | 0 | 1344 | 1110 | 901 | 1227 |  | 7.9 | 7.3 | 6.2 | 0 | 0.4 | No |  | 13 | - | - | - | - | - | - | - | - | Baja viscosidad por posible contaminación con un lubricante de menor viscosidad o dilución con combustible. | Niveles de Potasio mayores que los esperados pueden representar fugas de refrigerante. | Resultados están dentro de los rangos aceptables. | Localice la fuente de Potasio. Localice y corrija la causa de baja viscosidad del aceite. Una baja viscosidad puede reducir la protección por lubricación. Retome la muestra en el próximo intervalo.
C0018359 | LA ZANJA | V-391 | V-391 RET | CAMION VOLQUETE | SCANIA | G460 B8X4 | RETARDADOR | MOBIL DELVAC MX 15W-40 | 2021-01-13 | 2021-02-01 | 2021-02-02 | 2021-02-03 | 10837 | 334 | Yes | No | No | Crítico |  | 12 | 15 | 4 | 0 | 26 | 0 | 0 | 45 | 0 | 0 | 0 | 0 | 0 | 0 |  | 7 | 0 | 2 | 2 | 0 | 1375 | 1115 | 1001 | 1254 |  |  | 2.1 | - |  |  | No |  | 6 | 26/23/17 | 381279 | 47951 | - | 798 | - | - | - | Baja viscosidad por posible contaminación con un lubricante de menor viscosidad o dilución con combustible. | Nivel de limpieza en estado de Crítico. | Elevado desgaste de Aluminio y Cobre. | Localice y corrija la causa de baja viscosidad del aceite. Una baja viscosidad puede reducir la protección por lubricación. Identifique las causas del origen y corrija el Codigo ISO alto del aceite. Asegúrese de que la contaminación no está siendo introducida a través de los equipos de manejo de aceite. Determine la fuente de los metales de desgaste excesivo y tome acciones correctivas. Retomar la muestra para monitorear condición.
C0018360 | LA ZANJA | RE-59 | RE-59 RDGI LH | EXCAVADORA DE ORUGAS | CATERPILLAR | 374FL | REDUCTOR DE GIRO LH | MOBILTRANS HD 50 | 2021-01-06 | 2021-02-01 | 2021-02-02 | 2021-02-03 | 7721 | 58 | No | No | No | Crítico |  | 14 | 2 | 211 | 0 | 3 | 0 | 1 | 1 | 0 | 1 | 0 | 0 | 0 | 0 |  | 10 | 0 | 1 | 5 | 0 | 1032 | 11 | 477 | 476 |  |  | 22.6 | - |  |  | No |  | 70 | - | - | - | - | - | - | - | - | Baja viscosidad por posible contaminación con un lubricante de menor viscosidad. | Muestra oscura no se realizó nivel de limpieza. Podria ser por presencia de partículas oscuras lo cual imposibilita realizar la prueba de Conteo de Partículas. | Resultados están dentro de los rangos aceptables. | Localice y corrija la causa de baja viscosidad del aceite. Una baja viscosidad puede reducir la protección por lubricación. Retome la muestra en el próximo intervalo.
C0018361 | LA ZANJA | RE-59 | RE-59 RDGI RH | EXCAVADORA DE ORUGAS | CATERPILLAR | 374FL | REDUCTOR DE GIRO RH | MOBILTRANS HD 50 | 2021-01-06 | 2021-02-01 | 2021-02-02 | 2021-02-03 | 7721 | 58 | No | No | No | Crítico |  | 13.3 | 2 | 133 | 0 | 2 | 0 | 1 | 0 | 0 | 1 | 0 | 0 | 0 | 0 |  | 7 | 1 | 2 | 5 | 0 | 1029 | 12 | 470 | 450 |  |  | 23.7 | - |  |  | No |  | 42 | 25/23/18 | 298922 | 79432 | - | 1792 | - | - | - | Baja viscosidad por posible contaminación con un lubricante de menor viscosidad. | Nivel de limpieza en estado de Crítico. | Resultados están dentro de los rangos aceptables. | Localice y corrija la causa de baja viscosidad del aceite. Una baja viscosidad puede reducir la protección por lubricación. Identifique las causas del origen y corrija el Codigo ISO alto del aceite. Asegúrese de que la contaminación no está siendo introducida a través de los equipos de manejo de aceite. Retome la muestra en el próximo intervalo programado.
C0018362 | LA ZANJA | V-381 | V-381 MOT | CAMION VOLQUETE | SCANIA | G460 B8X4 | MOTOR | MOBIL DELVAC MX 15W-40 | 2021-01-08 | 2021-02-01 | 2021-02-02 | 2021-02-03 | 10179 | 307 | Yes | Yes | No | Crítico | 14.4 | 13.3 | 3 | 7 | 1 | 2 | 0 | 1 | 44 | 0 | 0 | 0 | 0 | 0 | 0 |  | 4 | 0 | 9 | 2 | 0 | 1372 | 1118 | 945 | 1256 |  | 8.5 | 8.1 | 6.1 | 0 | 0.4 | No |  | 10 | - | - | - | - | - | - | - | - | Baja viscosidad por posible contaminación con un lubricante de menor viscosidad o dilución con combustible. | Resultados están dentro de los rangos aceptables. | Resultados están dentro de los rangos aceptables. | Localice y corrija la causa de baja viscosidad del aceite. Una baja viscosidad puede reducir la protección por lubricación. Retome la muestra en el próximo intervalo.
C0018363 | LA ZANJA | V-381 | V-381 RET | CAMION VOLQUETE | SCANIA | G460 B8X4 | RETARDADOR | MOBIL DELVAC MX 15W-40 | 2021-01-08 | 2021-02-01 | 2021-02-02 | 2021-02-03 | 10179 | 307 | Yes | No | No | Crítico |  | 12.1 | 8 | 3 | 0 | 6 | 0 | 0 | 45 | 0 | 0 | 0 | 0 | 0 | 0 |  | 7 | 2 | 1 | 7 | 0 | 1408 | 1058 | 936 | 1246 |  |  | 4.3 | - |  |  | No |  | 10 | 25/22/14 | 202071 | 24173 | - | 82 | - | - | - | Baja viscosidad por posible contaminación con un lubricante de menor viscosidad. | Nivel de limpieza en estado de Crítico. | Resultados están dentro de los rangos aceptables. | Localice y corrija la causa de baja viscosidad del aceite. Una baja viscosidad puede reducir la protección por lubricación. Identifique las causas del origen y corrija el Codigo ISO alto del aceite. Asegúrese de que la contaminación no está siendo introducida a través de los equipos de manejo de aceite. Retome la muestra en el próximo intervalo programado.
C0018364 | LA ZANJA | V-384 | V-384 MOT | CAMION VOLQUETE | SCANIA | G460 B8X4 | MOTOR | MOBIL DELVAC MX 15W-40 | 2021-01-11 | 2021-02-01 | 2021-02-02 | 2021-02-03 | 10574 |  | No | No | No | Crítico | 14.4 | 13.2 | 2 | 13 | 2 | 2 | 2 | 1 | 46 | 0 | 1 | 0 | 0 | 0 | 0 |  | 12 | 0 | 7 | 2 | 0 | 1356 | 1132 | 898 | 1242 |  | 8.8 | 9.8 | 11.4 | 0 | 0.3 | No |  | 14 | - | - | - | - | - | - | - | - | Baja viscosidad por posible contaminación con un lubricante de menor viscosidad o dilución con combustible. | La tasa de nitración aumenta debido a condiciones inadecuadas de combustión e ignición. | Resultados están dentro de los rangos aceptables. | Localice y corrija causa de nitración. Localice y corrija la causa de baja viscosidad del aceite. Una baja viscosidad puede reducir la protección por lubricación. Retome la muestra en el próximo intervalo.
C0018365 | LA ZANJA | V-384 | V-384 DIFE POS | CAMION VOLQUETE | SCANIA | G460 B8X4 | DIFERENCIAL POSTERIOR | MOBILUBE HD 85W-140 | 2021-01-11 | 2021-02-01 | 2021-02-02 | 2021-02-03 | 10574 |  | No | No | No | Crítico |  | 24.2 | 25 | 471 | 0 | 26 | 0 | 4 | 1 | 2 | 4 | 1 | 0 | 0 | 0 |  | 91 | 4 | 6 | 12 | 1 | 16 | 2 | 610 | 19 |  |  | 2.2 | - |  |  | Si |  | 546 | - | - | - | - | - | - | - | - | Ligera presencia de agua. | No se realizó nivel de limpieza por particulas visibles mayores a 40 micras. Contaminación de Silicio en estado crítico. Altos niveles de silicio abrasivo (polvo) causarán alto desgaste. | Indica presencia de partículas ferromagnéticas visibles mayores a 40 micras. Elevado desgaste de Hierro. | Localice la fuente de silicio. Determine la fuente de partículas ferromagnéticas y tome acciones correctivas de ser necesario. Identifique y evalúe los componentes a base de este elemento. Determine la fuente del metal de desgaste excesivo y tome acciones correctivas. Retomar la muestra para monitorear condición.
C0018366 | LA ZANJA | V-377 | V-377 MOT | CAMION VOLQUETE | VOLVO | FMX 8X4R | MOTOR | MOBIL DELVAC MX 15W-40 | 2021-01-08 | 2021-02-01 | 2021-02-02 | 2021-02-03 | 10595 | 318 | Yes | Yes | No | Crítico | 14.4 | 13.2 | 9 | 8 | 2 | 1 | 1 | 1 | 46 | 0 | 0 | 0 | 0 | 0 | 0 |  | 3 | 0 | 8 | 2 | 0 | 1354 | 1117 | 892 | 1240 |  | 8.1 | 8.2 | 6.5 | 0 | 0.4 | No |  | 12 | - | - | - | - | - | - | - | - | Baja viscosidad por posible contaminación con un lubricante de menor viscosidad o dilución con combustible. | Resultados están dentro de los rangos aceptables. | Resultados están dentro de los rangos aceptables. | Localice y corrija la causa de baja viscosidad del aceite. Una baja viscosidad puede reducir la protección por lubricación. Retome la muestra en el próximo intervalo.
C0018367 | LA ZANJA | V-377 | V-377 STHI | CAMION VOLQUETE | VOLVO | FMX 8X4R | SISTEMA HIDRAULICO | MOBIL DTE 26 | 2021-01-08 | 2021-02-01 | 2021-02-02 | 2021-02-03 | 10595 | 318 | No | No | No | Crítico |  | 6.4 | 0 | 13 | 0 | 8 | 0 | 10 | 0 | 0 | 0 | 0 | 0 | 0 | 0 |  | 15 | 3 | 2 | 1 | 0 | 1634 | 7 | 579 | 827 |  |  | 2.1 | - |  |  | No |  | 12 | 24/20/14 | 99931 | 6750 | - | 88 | - | - | - | Baja viscosidad por posible contaminación con un lubricante de menor viscosidad. | Nivel de limpieza en estado de Crítico. Nivel de Silicio en el límite de precaución. | Elevado desgaste de Cromo y Aluminio. | Localice la fuente de silicio. Localice y corrija la causa de baja viscosidad del aceite. Una baja viscosidad puede reducir la protección por lubricación. Identifique las causas del origen y corrija el Codigo ISO alto del aceite. Asegúrese de que la contaminación no está siendo introducida a través de los equipos de manejo de aceite. Determine la fuente de los metales de desgaste excesivo y tome acciones correctivas. Retomar la muestra para monitorear condición.
C0018368 | LA ZANJA | V-377 | V-377 STDI | CAMION VOLQUETE | VOLVO | FMX 8X4R | SISTEMA DIRECCION | MOBIL ATF 220 | 2021-01-08 | 2021-02-01 | 2021-02-02 | 2021-02-03 | 10595 | 318 | No | No | No | Crítico |  | 6.1 | 4 | 47 | 1 | 5 | 0 | 1 | 6 | 0 | 0 | 0 | 0 | 0 | 0 |  | 11 | 0 | 2 | 50 | 0 | 273 | 165 | 361 | 273 |  |  | 29 | - |  |  | No |  | 18 | 25/22/13 | 233620 | 21685 | - | 68 | - | - | - | Alta oxidación por posible degradación del aceite. Baja viscosidad por posible contaminación con un lubricante de menor viscosidad. | Nivel de limpieza en estado de Crítico. | Resultados están dentro de los rangos aceptables. | Localice y corrija la causa de baja viscosidad del aceite. Una baja viscosidad puede reducir la protección por lubricación. Identifique las causas del origen y corrija el Codigo ISO alto del aceite. Asegúrese de que la contaminación no está siendo introducida a través de los equipos de manejo de aceite. Retome la muestra en el próximo intervalo programado.
C0018369 | LA ZANJA | V-377 | V-377 TRAN | CAMION VOLQUETE | VOLVO | FMX 8X4R | TRANSMISION | MOBILUBE HD 80W-90 | 2021-01-08 | 2021-02-01 | 2021-02-02 | 2021-02-03 | 10595 | 318 | No | No | No | Precaución |  | 14 | 11 | 6 | 0 | 1 | 0 | 0 | 1 | 0 | 0 | 0 | 0 | 0 | 0 |  | 3 | 0 | 0 | 6 | 0 | 43 | 9 | 498 | 158 |  |  | 2.5 | - |  |  | No |  | 7 | 22/18/13 | 37997 | 2253 | - | 44 | - | - | - | Resultados están dentro de los rangos aceptables. | Nivel de limpieza en estado de precaución. | Resultados están dentro de los rangos aceptables. | Identifique las causas del origen y corrija el Codigo ISO alto del aceite. Asegúrese de que la contaminación no está siendo introducida a través de los equipos de manejo de aceite. Retome la muestra en el próximo intervalo programado.
C0018370 | LA ZANJA | V-377 | V-377 RET | CAMION VOLQUETE | VOLVO | FMX 8X4R | RETARDADOR | MOBIL DELVAC MX 15W-40 | 2021-01-08 | 2021-02-01 | 2021-02-02 | 2021-02-03 | 10595 | 318 | Yes | No | No | Crítico |  | 11.8 | 53 | 7 | 0 | 11 | 1 | 0 | 48 | 0 | 0 | 0 | 0 | 0 | 1 |  | 8 | 2 | 1 | 1 | 0 | 1475 | 1160 | 1052 | 1331 |  |  | 2.6 | - |  |  | No |  | 13 | 25/23/14 | 314090 | 56741 | - | 160 | - | - | - | Baja viscosidad por posible contaminación con un lubricante de menor viscosidad. | Nivel de limpieza en estado de Crítico. | Elevado desgaste de Cobre. | Localice y corrija la causa de baja viscosidad del aceite. Una baja viscosidad puede reducir la protección por lubricación. Identifique las causas del origen y corrija el Codigo ISO alto del aceite. Asegúrese de que la contaminación no está siendo introducida a través de los equipos de manejo de aceite. Determine la fuente del metal de desgaste excesivo y tome acciones correctivas. Retomar la muestra para monitorear condición.
C0018371 | LA ZANJA | V-377 | V-377 DIFE DEL | CAMION VOLQUETE | VOLVO | FMX 8X4R | DIFERENCIAL DELANTERO | MOBILUBE HD 85W-140 | 2021-01-08 | 2021-02-01 | 2021-02-02 | 2021-02-03 | 10595 | 318 | No | No | No | Crítico |  | 24.3 | 4 | 18 | 0 | 0 | 0 | 0 | 0 | 0 | 0 | 0 | 0 | 0 | 0 |  | 2 | 0 | 1 | 2 | 0 | 22 | 1 | 424 | 19 |  |  | 0.6 | - |  |  | No |  | 12 | 25/23/16 | 253730 | 66448 | - | 524 | - | - | - | Resultados están dentro de los rangos aceptables. | Nivel de limpieza en estado de Crítico. | Resultados están dentro de los rangos aceptables. | Identifique las causas del origen y corrija el Codigo ISO alto del aceite. Asegúrese de que la contaminación no está siendo introducida a través de los equipos de manejo de aceite. Retome la muestra en el próximo intervalo programado.
C0018372 | LA ZANJA | V-377 | V-377 DIFE POS | CAMION VOLQUETE | VOLVO | FMX 8X4R | DIFERENCIAL POSTERIOR | MOBILUBE HD 85W-140 | 2021-01-08 | 2021-02-01 | 2021-02-02 | 2021-02-03 | 10595 | 318 | No | No | No | Crítico |  | 24.3 | 86 | 368 | 0 | 23 | 0 | 3 | 1 | 5 | 4 | 1 | 0 | 0 | 0 |  | 64 | 1 | 3 | 0 | 1 | 38 | 3 | 493 | 67 |  |  | 0.4 | - |  |  | No |  | 573 | - | - | - | - | - | - | - | - | Resultados están dentro de los rangos aceptables. | Contaminación de Silicio en estado crítico. Altos niveles de silicio abrasivo (polvo) causarán alto desgaste. | Elevado desgaste de Hierro y Cobre. | Localice la fuente de silicio. Identifique y evalúe los componentes a base de estos elementos. Determine la fuente de los metales de desgaste excesivo y tome acciones correctivas. Retomar la muestra para monitorear condición.
C0018373 | LA ZANJA | V-377 | V-377 CUDE LH | CAMION VOLQUETE | VOLVO | FMX 8X4R | CUBO DEL. LH | MOBILUBE HD 85W-140 | 2021-01-08 | 2021-02-01 | 2021-02-02 | 2021-02-03 | 10595 | 318 | No | No | No | Crítico |  | 24.6 | 4 | 16 | 0 | 0 | 0 | 0 | 0 | 0 | 0 | 0 | 0 | 0 | 0 |  | 2 | 1 | 1 | 1 | 0 | 22 | 1 | 417 | 18 |  |  | 0.6 | - |  |  | No |  | 14 | 24/21/14 | 126127 | 18484 | - | 113 | - | - | - | Resultados están dentro de los rangos aceptables. | Nivel de limpieza en estado de Crítico. | Resultados están dentro de los rangos aceptables. | Identifique las causas del origen y corrija el Codigo ISO alto del aceite. Asegúrese de que la contaminación no está siendo introducida a través de los equipos de manejo de aceite. Retome la muestra en el próximo intervalo programado.
C0018374 | LA ZANJA | V-377 | V-377 CUDE RH | CAMION VOLQUETE | VOLVO | FMX 8X4R | CUBO DEL. RH | MOBILUBE HD 85W-140 | 2021-01-08 | 2021-02-01 | 2021-02-02 | 2021-02-03 | 10595 | 318 | No | No | No | Crítico |  | 24.6 | 5 | 17 | 0 | 0 | 0 | 0 | 0 | 0 | 0 | 0 | 0 | 0 | 0 |  | 2 | 1 | 1 | 1 | 0 | 22 | 1 | 440 | 19 |  |  | 0.5 | - |  |  | No |  | 14 | 24/22/16 | 138886 | 20061 | - | 326 | - | - | - | Resultados están dentro de los rangos aceptables. | Nivel de limpieza en estado de Crítico. | Resultados están dentro de los rangos aceptables. | Identifique las causas del origen y corrija el Codigo ISO alto del aceite. Asegúrese de que la contaminación no está siendo introducida a través de los equipos de manejo de aceite. Retome la muestra en el próximo intervalo programado.
C0018375 | LA ZANJA | V-377 | V-377 CUPO LH | CAMION VOLQUETE | VOLVO | FMX 8X4R | CUBO POST. LH | MOBILUBE HD 85W-140 | 2021-01-08 | 2021-02-01 | 2021-02-02 | 2021-02-03 | 10595 | 318 | No | No | No | Crítico |  | 24.3 | 87 | 497 | 0 | 25 | 0 | 3 | 1 | 6 | 5 | 1 | 0 | 0 | 0 |  | 71 | 0 | 4 | 0 | 1 | 39 | 4 | 478 | 67 |  |  | 0.5 | - |  |  | No |  | 571 | - | - | - | - | - | - | - | - | Resultados están dentro de los rangos aceptables. | Contaminación de Silicio en estado crítico. Altos niveles de silicio abrasivo (polvo) causarán alto desgaste. Muestra oscura no se realizó nivel de limpieza. Podria ser por presencia de partículas oscuras lo cual imposibilita realizar la prueba de Conteo de Partículas. | Elevado desgaste de Hierro y Cobre. | Localice la fuente de silicio. Identifique y evalúe los componentes a base de estos elementos. Determine la fuente de los metales de desgaste excesivo y tome acciones correctivas. Retomar la muestra para monitorear condición.
C0018376 | LA ZANJA | V-377 | V-377 CUPO RH | CAMION VOLQUETE | VOLVO | FMX 8X4R | CUBO POST. RH | MOBILUBE HD 85W-140 | 2021-01-08 | 2021-02-01 | 2021-02-02 | 2021-02-03 | 10595 | 318 | No | No | No | Crítico |  | 24.5 | 85 | 372 | 0 | 20 | 0 | 2 | 1 | 4 | 4 | 1 | 0 | 0 | 0 |  | 56 | 2 | 3 | 0 | 1 | 39 | 3 | 479 | 66 |  |  | 0.4 | - |  |  | No |  | 1166 | 26/25/22 | 441129 | 317328 | - | 29113 | - | - | - | Resultados están dentro de los rangos aceptables. | Nivel de limpieza en estado de Crítico. Contaminación de Silicio en estado crítico. Altos niveles de silicio abrasivo (polvo) causarán alto desgaste. | Elevado desgaste de Hierro y Cobre. Indica presencia de partículas ferromagnéticas visibles mayores a 40 micras. | Localice la fuente de silicio. Identifique las causas del origen y corrija el Codigo ISO alto del aceite. Asegúrese de que la contaminación no está siendo introducida a través de los equipos de manejo de aceite. Determine la fuente de los metales de desgaste excesivo y tome acciones correctivas. Retomar la muestra para monitorear condición.
C0018377 | SHOUGANG | FC-59 | FC-59 MOT | CAMION | KOMATSU | HD1500 | MOTOR | MOBIL DELVAC ELITE 15W 40 | 2021-01-27 | 2021-02-03 | 2021-02-05 | 2021-02-08 | 53976 | 300 | No | No | No | Normal | 14.7 | 14.7 | 2 | 8 | 1 | 0 | 0 | 0 | 49 | 0 | 0 | 0 | 0 | 0 | 0 |  | 4 | 2 | 2 | 36 | 0 | 1243 | 780 | 1017 | 1196 |  | 8.5 | 5.2 | 5 | 0 | 0.6 | No |  | 6 | - | - | - | - | - | - | - | - | Resultados están dentro de los rangos aceptables. | Resultados están dentro de los rangos aceptables. | Resultados están dentro de los rangos aceptables. | Retome la muestra en el próximo intervalo programado.
C0018378 | SHOUGANG | FC-59 | FC-59 TRAN | CAMION | KOMATSU | HD1500 | TRANSMISION | MOBILTRANS HD 30 | 2021-01-27 | 2021-02-03 | 2021-02-05 | 2021-02-08 | 53976 | 536 | No | Yes | No | Precaución |  | 11.1 | 3 | 5 | 0 | 0 | 0 | 0 | 0 | 0 | 0 | 0 | 0 | 0 | 0 |  | 5 | 0 | 2 | 0 | 0 | 2812 | 11 | 982 | 1172 |  |  | 0.4 | - |  |  | No |  | 11 | 22/18/15 | 22695 | 1531 | - | 177 | - | - | - | Resultados están dentro de los rangos aceptables. | Nivel de limpieza en estado de precaución. | Resultados están dentro de los rangos aceptables. | Identifique las causas del origen y corrija el Codigo ISO alto del aceite. Asegúrese de que la contaminación no está siendo introducida a través de los equipos de manejo de aceite. Retome la muestra en el próximo intervalo programado.
C0018379 | SHOUGANG | FC-59 | FC-59 STHI | CAMION | KOMATSU | HD1500 | SISTEMA HIDRAULICO | MOBILTRANS HD 30 | 2021-01-27 | 2021-02-03 | 2021-02-05 | 2021-02-08 | 53976 | 1629 | No | No | No | Crítico |  | 11 | 1 | 9 | 2 | 2 | 0 | 1 | 0 | 0 | 0 | 0 | 0 | 0 | 0 |  | 8 | 6 | 1 | 0 | 0 | 2856 | 14 | 962 | 1191 |  |  | 0.3 | - |  |  | No |  | 13 | 23/19/15 | 53088 | 3586 | - | 162 | - | - | - | Resultados están dentro de los rangos aceptables. | Niveles de Sodio mayores que los esperados. Nivel de limpieza en estado de Crítico. | Resultados están dentro de los rangos aceptables. | Localice la fuente de Sodio. Identifique las causas del origen y corrija el Codigo ISO alto del aceite. Asegúrese de que la contaminación no está siendo introducida a través de los equipos de manejo de aceite. Retome la muestra en el próximo intervalo programado.
C0018380 | SHOUGANG | FC-59 | FC-59 DIFE POS | CAMION | KOMATSU | HD1500 | DIFERENCIAL POSTERIOR | MOBILTRANS HD 50 | 2021-01-27 | 2021-02-03 | 2021-02-05 | 2021-02-08 | 53976 | 1629 | No |  | No | Crítico |  | 18.1 | 1 | 17 | 0 | 0 | 0 | 0 | 0 | 0 | 0 | 0 | 0 | 0 | 0 |  | 4 | 3 | 1 | 0 | 0 | 2790 | 10 | 944 | 1135 |  |  | 0.8 | - |  |  | No |  | 20 | 25/22/16 | 190861 | 26302 | - | 492 | - | - | - | Resultados están dentro de los rangos aceptables. | Nivel de limpieza en estado de Crítico. | Resultados están dentro de los rangos aceptables. | Identifique las causas del origen y corrija el Codigo ISO alto del aceite. Asegúrese de que la contaminación no está siendo introducida a través de los equipos de manejo de aceite. Retome la muestra en el próximo intervalo programado.
C0018381 | SHOUGANG | FC-59 | FC-59 MF RH | CAMION | KOMATSU | HD1500 | MANDO FINAL RH | MOBILTRANS HD 50 | 2021-01-27 | 2021-02-03 | 2021-02-05 | 2021-02-08 | 53976 | 1629 | No |  | No | Crítico |  | 18.2 | 1 | 18 | 0 | 0 | 0 | 0 | 0 | 0 | 0 | 0 | 0 | 0 | 0 |  | 4 | 0 | 2 | 0 | 0 | 2759 | 10 | 953 | 1140 |  |  | 0.8 | - |  |  | No |  | 23 | 25/22/16 | 215758 | 32459 | - | 544 | - | - | - | Resultados están dentro de los rangos aceptables. | Nivel de limpieza en estado de Crítico. | Resultados están dentro de los rangos aceptables. | Identifique las causas del origen y corrija el Codigo ISO alto del aceite. Asegúrese de que la contaminación no está siendo introducida a través de los equipos de manejo de aceite. Retome la muestra en el próximo intervalo programado.
C0018382 | SHOUGANG | FC-59 | FC-59 MF LH | CAMION | KOMATSU | HD1500 | MANDO FINAL LH | MOBILTRANS HD 50 | 2021-01-27 | 2021-02-03 | 2021-02-05 | 2021-02-08 | 53976 | 1629 | No |  | No | Crítico |  | 17.8 | 1 | 18 | 0 | 1 | 0 | 0 | 0 | 0 | 0 | 0 | 0 | 0 | 0 |  | 4 | 4 | 1 | 0 | 0 | 2932 | 10 | 976 | 1199 |  |  | 0.8 | - |  |  | No |  | 22 | 25/22/16 | 205552 | 26775 | - | 493 | - | - | - | Resultados están dentro de los rangos aceptables. | Nivel de limpieza en estado de Crítico. | Resultados están dentro de los rangos aceptables. | Identifique las causas del origen y corrija el Codigo ISO alto del aceite. Asegúrese de que la contaminación no está siendo introducida a través de los equipos de manejo de aceite. Retome la muestra en el próximo intervalo programado.
C0018383 | SHOUGANG | FC-100 | FC-100 TRAN | CAMION | KOMATSU | HD1500 | TRANSMISION | MOBILTRANS HD 30 | 2021-01-27 | 2021-02-03 | 2021-02-05 | 2021-02-08 | 23971 | 55 | Yes | Yes | No | Normal |  | 11.2 | 14 | 3 | 0 | 1 | 0 | 0 | 6 | 0 | 0 | 0 | 0 | 0 | 0 |  | 6 | 4 | 2 | 0 | 0 | 2781 | 11 | 946 | 1137 |  |  | 0.6 | - |  |  | No |  | 10 | 19/17/14 | 3635 | 853 | - | 113 | - | - | - | Resultados están dentro de los rangos aceptables. | Resultados están dentro de los rangos aceptables. | Resultados están dentro de los rangos aceptables. | Retome la muestra en el próximo intervalo programado.
C0018384 | SHOUGANG | FC-102 | FC-102 MOT | CAMION | KOMATSU | HD1500 | MOTOR | CHEVRON 400 MGX 15W40 | 2021-01-28 | 2021-02-03 | 2021-02-05 | 2021-02-08 | 25460 | 613 | Yes | Yes | No | Precaución | 14.6 | 15.5 | 0 | 37 | 1 | 1 | 0 | 1 | 1 | 0 | 0 | 0 | 0 | 0 | 0 |  | 10 | 1 | 1 | 66 | 0 | 2193 | 18 | 936 | 1117 |  | 5.6 | 7.6 | 9.3 | 0 | 1.7 | No |  | 13 | - | - | - | - | - | - | - | - | Resultados están dentro de los rangos aceptables. | Elevado nivel de hollín, como resultado de una combustión incompleta. Nivel de Silicio en el límite de precaución. | Desgaste de Cromo en el límite de precaución. | Localice la fuente de silicio. Revisar la presión de compresión, admisión de aire y sistema de inyección. Determine la fuente del metal de desgaste y tome acciones correctivas. Retomar la muestra para monitorear condición.
C0018385 | SHOUGANG | FC-102 | FC-102 TRAN | CAMION | KOMATSU | HD1500 | TRANSMISION | MOBILTRANS HD 30 | 2021-01-28 | 2021-02-03 | 2021-02-05 | 2021-02-08 | 25460 | 613 | No | Yes | No | Precaución |  | 11.2 | 4 | 4 | 1 | 0 | 0 | 0 | 0 | 2 | 0 | 0 | 0 | 0 | 0 |  | 5 | 0 | 1 | 0 | 0 | 2815 | 11 | 971 | 1172 |  |  | 0.5 | - |  |  | No |  | 13 | 22/18/14 | 38766 | 2239 | - | 145 | - | - | - | Resultados están dentro de los rangos aceptables. | Nivel de limpieza en estado de precaución. | Resultados están dentro de los rangos aceptables. | Identifique las causas del origen y corrija el Codigo ISO alto del aceite. Asegúrese de que la contaminación no está siendo introducida a través de los equipos de manejo de aceite. Retome la muestra en el próximo intervalo programado.
C0018386 | SHOUGANG | FC-102 | FC-102 STHI | CAMION | KOMATSU | HD1500 | SISTEMA HIDRAULICO | MOBILTRANS HD 30 | 2021-01-28 | 2021-02-03 | 2021-02-05 | 2021-02-08 | 25460 | 613 | No | Yes | No | Crítico |  | 11.1 | 4 | 8 | 6 | 2 | 0 | 0 | 0 | 1 | 0 | 0 | 0 | 0 | 0 |  | 8 | 5 | 1 | 0 | 0 | 3006 | 12 | 1011 | 1237 |  |  | 0.5 | - |  |  | No |  | 12 | 20/17/14 | 7161 | 1133 | - | 114 | - | - | - | Resultados están dentro de los rangos aceptables. | Niveles de Sodio en el límite de precuación. Nivel de limpieza en estado de precaución. | Elevado desgaste de Plomo. | Localice la fuente de Sodio. Identifique las causas del origen y corrija el Codigo ISO alto del aceite. Asegúrese de que la contaminación no está siendo introducida a través de los equipos de manejo de aceite. Determine la fuente del metal de desgaste excesivo y tome acciones correctivas. Retomar la muestra para monitorear condición.
C0018387 | SHOUGANG | FC-102 | FC-102 MF LH | CAMION | KOMATSU | HD1500 | MANDO FINAL LH | MOBILTRANS HD 50 | 2021-01-28 | 2021-02-03 | 2021-02-05 | 2021-02-08 | 25460 | 613 | No |  | No | Crítico |  | 18 | 0 | 11 | 1 | 1 | 0 | 0 | 0 | 1 | 0 | 0 | 0 | 0 | 0 |  | 6 | 3 | 1 | 0 | 0 | 2948 | 14 | 998 | 1210 |  |  | 0.1 | - |  |  | No |  | 20 | 25/22/16 | 191782 | 25597 | - | 454 | - | - | - | Resultados están dentro de los rangos aceptables. | Nivel de limpieza en estado de Crítico. | Resultados están dentro de los rangos aceptables. | Identifique las causas del origen y corrija el Codigo ISO alto del aceite. Asegúrese de que la contaminación no está siendo introducida a través de los equipos de manejo de aceite. Retome la muestra en el próximo intervalo programado.
C0018388 | SHOUGANG | FC-102 | FC-102 MF RH | CAMION | KOMATSU | HD1500 | MANDO FINAL RH | MOBILTRANS HD 50 | 2021-01-28 | 2021-02-03 | 2021-02-05 | 2021-02-08 | 25460 | 613 | No |  | No | Crítico |  | 17.9 | 0 | 10 | 0 | 0 | 0 | 0 | 0 | 1 | 0 | 0 | 0 | 0 | 0 |  | 5 | 5 | 2 | 0 | 0 | 2826 | 14 | 949 | 1154 |  |  | 0.1 | - |  |  | No |  | 18 | 24/22/16 | 150491 | 22201 | - | 394 | - | - | - | Resultados están dentro de los rangos aceptables. | Nivel de limpieza en estado de Crítico. Niveles de Sodio en el límite de precuación. | Resultados están dentro de los rangos aceptables. | Localice la fuente de Sodio. Identifique las causas del origen y corrija el Codigo ISO alto del aceite. Asegúrese de que la contaminación no está siendo introducida a través de los equipos de manejo de aceite. Retome la muestra en el próximo intervalo programado.
C0018389 | SHOUGANG | FC-102 | FC-102 DIFE POS | CAMION | KOMATSU | HD1500 | DIFERENCIAL POSTERIOR | MOBILTRANS HD 50 | 2021-01-28 | 2021-02-03 | 2021-02-05 | 2021-02-08 | 25460 | 613 | No |  | No | Crítico |  | 17.9 | 0 | 10 | 0 | 0 | 0 | 0 | 0 | 1 | 0 | 0 | 0 | 0 | 0 |  | 6 | 4 | 2 | 0 | 0 | 2750 | 14 | 933 | 1137 |  |  | 0.1 | - |  |  | No |  | 16 | 25/22/16 | 200361 | 28377 | - | 515 | - | - | - | Resultados están dentro de los rangos aceptables. | Nivel de limpieza en estado de Crítico. Niveles de Sodio en el límite de precuación. | Resultados están dentro de los rangos aceptables. | Localice la fuente de Sodio. Identifique las causas del origen y corrija el Codigo ISO alto del aceite. Asegúrese de que la contaminación no está siendo introducida a través de los equipos de manejo de aceite. Retome la muestra en el próximo intervalo programado.
C0018390 | SHOUGANG | EP-35 | EP-35 MOT | PERFORADORA DE ORUGAS | ATLAS COPCO | DML | MOTOR | MOBIL DELVAC MX 15W-40 | 2021-01-28 | 2021-02-03 | 2021-02-05 | 2021-02-08 | 20976 | 167 | Yes | Yes | No | Crítico | 14.4 | 12.9 | 2 | 8 | 4 | 1 | 2 | 1 | 48 | 0 | 0 | 0 | 0 | 0 | 0 |  | 6 | 1 | 1 | 0 | 0 | 1483 | 1174 | 1100 | 1334 |  | 8.4 | 11.6 | 8.3 | 5.8 | 0.2 | No |  | 11 | - | - | - | - | - | - | - | - | Alta oxidación por posible degradación del aceite a altas temperaturas. Baja viscosidad por posible contaminación con un lubricante de menor viscosidad o dilución con combustible. | Resultados están dentro de los rangos aceptables. | Desgaste de Plomo en el límite de precaución. | Revisar el sistema de enfriamiento (termostatos, radiador, bomba de agua, mangueras, etc.). Localice y corrija la causa de baja viscosidad del aceite. Una baja viscosidad puede reducir la protección por lubricación. Determine la fuente del metal de desgaste y tome acciones correctivas. Retomar la muestra para monitorear condición.
C0018391 | SHOUGANG | EP-35 | EP-35 MDBS | PERFORADORA DE ORUGAS | ATLAS COPCO | DML | MANDO DE BOMBAS | MOBILUBE HD 80W-90 | 2021-01-28 | 2021-02-03 | 2021-02-05 | 2021-02-08 | 20976 | 167 | Yes |  | No | Crítico |  | 12.4 | 1 | 142 | 0 | 4 | 0 | 1 | 0 | 0 | 2 | 0 | 0 | 0 | 0 |  | 20 | 2 | 9 | 0 | 0 | 46 | 8 | 466 | 106 |  |  | 0.4 | - |  |  | No |  | 60 | 25/24/16 | 306999 | 125001 | - | 351 | - | - | - | Baja viscosidad por posible contaminación con un lubricante de menor viscosidad. | Nivel de limpieza en estado de Crítico. Niveles de Potasio en el límite de precuación. | Resultados están dentro de los rangos aceptables. | Localice la fuente de Potasio. Localice y corrija la causa de baja viscosidad del aceite. Una baja viscosidad puede reducir la protección por lubricación. Identifique las causas del origen y corrija el Codigo ISO alto del aceite. Asegúrese de que la contaminación no está siendo introducida a través de los equipos de manejo de aceite. Retome la muestra en el próximo intervalo programado.
C0018392 | SHOUGANG | EP-35 | EP-35 CJRO | PERFORADORA DE ORUGAS | ATLAS COPCO | DML | CABEZAL DE ROTACION | MOBILUBE HD 80W-90 | 2021-01-28 | 2021-02-03 | 2021-02-05 | 2021-02-08 | 20976 | 83 | Yes |  | No | Crítico |  | 14.6 | 0 | 25 | 0 | 0 | 0 | 0 | 25 | 0 | 0 | 0 | 0 | 0 | 0 |  | 10 | 5 | 0 | 0 | 0 | 30 | 0 | 515 | 24 |  |  | 2.3 | - |  |  | No |  | 42 | 26/26/25 | 415539 | 362543 | - | 175560 | - | - | - | Resultados están dentro de los rangos aceptables. | Niveles de Sodio y Silicio mayores que los esperados. Nivel de limpieza en estado de Crítico. | Resultados están dentro de los rangos aceptables. | Localice la fuente de Sodio y Silicio. Identifique las causas del origen y corrija el Codigo ISO alto del aceite. Asegúrese de que la contaminación no está siendo introducida a través de los equipos de manejo de aceite. Retome la muestra en el próximo intervalo programado.
C0018393 | SHOUGANG | FC-73 | FC-73 MOT | CAMION | CATERPILLAR | 777F | MOTOR | MOBIL DELVAC MX 15W-40 | 2021-01-29 | 2021-02-03 | 2021-02-05 | 2021-02-08 | 38125 | 368 | No | No | No | Crítico | 14.4 | 14.3 | 2 | 10 | 1 | 1 | 0 | 1 | 3 | 0 | 0 | 0 | 0 | 0 | 0 |  | 7 | 0 | 2 | 43 | 0 | 2442 | 534 | 1164 | 1409 |  | 11.3 | 16 | 12.2 | 2.4 | 0.2 | No |  | 10 | - | - | - | - | - | - | - | - | Alta oxidación por posible degradación del aceite a altas temperaturas. | Resultados están dentro de los rangos aceptables. | Resultados están dentro de los rangos aceptables. | Revisar el sistema de enfriamiento (termostatos, radiador, bomba de agua, mangueras, etc.). Tome acciones correctivas. Retome la muestra para confirmar condición.
C0018394 | SHOUGANG | FC-73 | FC-73 BM RH | CAMION | CATERPILLAR | 777F | BOCAMAZA RH | MOBILTRANS HD 60 | 2021-01-29 | 2021-02-03 | 2021-02-05 | 2021-02-08 | 38125 | 364 | Yes |  | No | Crítico |  | 23.1 | 0 | 40 | 0 | 2 | 0 | 3 | 0 | 1 | 0 | 0 | 0 | 0 | 0 |  | 13 | 4 | 2 | 0 | 0 | 2927 | 10 | 981 | 1212 |  |  | 0.7 | - |  |  | No |  | 47 | 25/24/17 | 286113 | 89806 | - | 1211 | - | - | - | Baja viscosidad por posible contaminación con un lubricante de menor viscosidad. | Nivel de limpieza en estado de Crítico. | Elevado desgaste de Hierro y Cromo. | Localice y corrija la causa de baja viscosidad del aceite. Una baja viscosidad puede reducir la protección por lubricación. Identifique las causas del origen y corrija el Codigo ISO alto del aceite. Asegúrese de que la contaminación no está siendo introducida a través de los equipos de manejo de aceite. Determine la fuente de los metales de desgaste excesivo y tome acciones correctivas. Retomar la muestra para monitorear condición.
C0018395 | SHOUGANG | FC-73 | FC-73 BM LH | CAMION | CATERPILLAR | 777F | BOCAMAZA LH | MOBILTRANS HD 60 | 2021-01-29 | 2021-02-03 | 2021-02-05 | 2021-02-08 | 38125 | 364 | Yes |  | No | Crítico |  | 24.3 | 0 | 20 | 0 | 1 | 0 | 0 | 0 | 0 | 0 | 0 | 0 | 0 | 0 |  | 14 | 4 | 2 | 0 | 0 | 2936 | 10 | 978 | 1217 |  |  | 0.7 | - |  |  | No |  | 25 | 25/22/15 | 221541 | 25221 | - | 247 | - | - | - | Resultados están dentro de los rangos aceptables. | Nivel de limpieza en estado de Crítico. | Resultados están dentro de los rangos aceptables. | Identifique las causas del origen y corrija el Codigo ISO alto del aceite. Asegúrese de que la contaminación no está siendo introducida a través de los equipos de manejo de aceite. Retome la muestra en el próximo intervalo programado.
C0018396 | SHOUGANG | EP-15 | EP-15 MOT | PERFORADORA DE ORUGAS | DRILLTECH | D75KS | MOTOR | CHEVRON 400 MGX 15W40 | 2021-01-29 | 2021-02-03 | 2021-02-05 | 2021-02-08 | 63626 | 279 | Yes | Yes | No | Normal | 14.6 | 14.7 | 2 | 9 | 0 | 1 | 0 | 0 | 4 | 0 | 0 | 0 | 0 | 0 | 0 |  | 3 | 1 | 2 | 99 | 0 | 2138 | 95 | 934 | 1091 |  | 6.9 | 6.4 | 6.7 | 0 | 0.4 | No |  | 12 | - | - | - | - | - | - | - | - | Resultados están dentro de los rangos aceptables. | Resultados están dentro de los rangos aceptables. | Resultados están dentro de los rangos aceptables. | Retome la muestra en el próximo intervalo programado.
C0018397 | SHOUGANG | EP-15 | EP-15 MDBS PRIN | PERFORADORA DE ORUGAS | DRILLTECH | D75KS | MANDO DE BOMBAS PRINCIPAL | MOBILUBE HD 80W-90 | 2021-01-29 | 2021-02-03 | 2021-02-05 | 2021-02-08 | 63626 | 157 | Yes |  | No | Crítico |  |  | 1 | 48 | 0 | 4 | 0 | 0 | 0 | 0 | 0 | 0 | 0 | 0 | 0 |  | 13 | 0 | 1 | 0 | 0 | 36 | 5 | 444 | 127 |  |  | 1.3 | - |  |  | Si |  | 83 | - | - | - | - | - | - | - | - | Contaminación con agua. | Esta muestra contiene agua y por ello no es posible analizar ciertas pruebas. Por favor asegúrese que el agua visible no este contenida al momento de tomar la muestra. | Resultados están dentro de los rangos aceptables. | Tome acciones correctivas. Retome la muestra para confirmar condición.
C0018398 | SHOUGANG | EP-15 | EP-15 MDBS AXI | PERFORADORA DE ORUGAS | DRILLTECH | D75KS | MANDO DE BOMBAS AUXILIAR | MOBILUBE HD 80W-90 | 2021-01-29 | 2021-02-03 | 2021-02-05 | 2021-02-08 | 63626 | 157 | Yes |  | No | Crítico |  | 14.2 | 0 | 116 | 0 | 6 | 0 | 1 | 0 | 0 | 1 | 0 | 0 | 0 | 0 |  | 23 | 0 | 2 | 0 | 0 | 24 | 5 | 504 | 19 |  |  | 1.9 | - |  |  | No |  | 74 | 26/24/15 | 407755 | 114996 | - | 247 | - | - | - | Resultados están dentro de los rangos aceptables. | Nivel de limpieza en estado de Crítico. | Resultados están dentro de los rangos aceptables. | Identifique las causas del origen y corrija el Codigo ISO alto del aceite. Asegúrese de que la contaminación no está siendo introducida a través de los equipos de manejo de aceite. Retome la muestra en el próximo intervalo programado.
C0018399 | SHOUGANG | EP-15 | EP-15 STHI | PERFORADORA DE ORUGAS | DRILLTECH | D75KS | SISTEMA HIDRAULICO | NUTO H 68 | 2021-01-29 | 2021-02-03 | 2021-02-05 | 2021-02-08 | 63626 | 575 | No | No | No | Crítico |  | 8.6 | 1 | 11 | 0 | 4 | 0 | 0 | 0 | 0 | 0 | 0 | 0 | 0 | 0 |  | 12 | 0 | 2 | 0 | 0 | 56 | 5 | 319 | 405 |  |  | 0.6 | - |  |  | Si |  | 18 | 25/22/15 | 171799 | 35172 | - | 300 | - | - | - | Ligera presencia de agua. | Nivel de limpieza en estado de Crítico. Contaminación de Silicio en estado crítico. Altos niveles de silicio abrasivo (polvo) causarán alto desgaste. | Desgaste de Hierro en el límite de precaución. Presencia de aluminio mayor que el esperado puede representar contaminación con polvo (silicio abrasivo). | El incremento en silicio y aluminio podría potencialmente indicar una contaminación con polvo/tierra como la causa raíz del problema. Identifique las causas del origen y corrija el Codigo ISO alto del aceite. Asegúrese de que la contaminación no está siendo introducida a través de los equipos de manejo de aceite. Determine la fuente del metal de desgaste y tome acciones correctivas. Retomar la muestra para monitorear condición.
C0018400 | SHOUGANG | EP-15 | EP-15 COMP | PERFORADORA DE ORUGAS | DRILLTECH | D75KS | COMPRESOR | MOBIL SHC RARUS 32 | 2021-01-29 | 2021-02-03 | 2021-02-05 | 2021-02-08 | 63626 | 575 | No | No | No | Crítico |  | 6 | 0 | 0 | 0 | 0 | 0 | 0 | 0 | 0 | 0 | 0 | 0 | 0 | 0 |  | 1 | 3 | 1 | 0 | 0 | 9 | 0 | 182 | 15 |  |  | 1.2 | - |  |  | No |  | 132 | 24/22/16 | 110363 | 25154 | - | 351 | - | - | - | Resultados están dentro de los rangos aceptables. | Nivel de limpieza en estado de Crítico. | Resultados están dentro de los rangos aceptables. | Identifique las causas del origen y corrija el Codigo ISO alto del aceite. Asegúrese de que la contaminación no está siendo introducida a través de los equipos de manejo de aceite. Retome la muestra en el próximo intervalo programado.
C0018401 | SHOUGANG | EP-15 | EP-15 MF LH | PERFORADORA DE ORUGAS | DRILLTECH | D75KS | MANDO FINAL LH | MOBILTRANS HD 60 | 2021-01-29 | 2021-02-03 | 2021-02-05 | 2021-02-08 | 63626 | 279 | Yes |  | No | Crítico |  | 24 | 2 | 9 | 0 | 1 | 0 | 0 | 0 | 0 | 0 | 0 | 0 | 0 | 0 |  | 7 | 1 | 1 | 0 | 0 | 2986 | 11 | 1006 | 1230 |  |  | 0.9 | - |  |  | No |  | 31 | 24/21/17 | 136136 | 19663 | - | 769 | - | - | - | Baja viscosidad por posible contaminación con un lubricante de menor viscosidad. | Nivel de limpieza en estado de Crítico. | Resultados están dentro de los rangos aceptables. | Localice y corrija la causa de baja viscosidad del aceite. Una baja viscosidad puede reducir la protección por lubricación. Identifique las causas del origen y corrija el Codigo ISO alto del aceite. Asegúrese de que la contaminación no está siendo introducida a través de los equipos de manejo de aceite. Retome la muestra en el próximo intervalo programado.
C0018402 | SHOUGANG | EP-15 | EP-15 MF RH | PERFORADORA DE ORUGAS | DRILLTECH | D75KS | MANDO FINAL RH | MOBILTRANS HD 60 | 2021-01-29 | 2021-02-03 | 2021-02-05 | 2021-02-08 | 63626 | 279 | Yes |  | No | Crítico |  | 24.2 | 3 | 20 | 0 | 2 | 0 | 0 | 0 | 0 | 0 | 0 | 0 | 0 | 0 |  | 10 | 1 | 2 | 0 | 0 | 2926 | 11 | 1002 | 1206 |  |  | 0.8 | - |  |  | No |  | 28 | 25/23/17 | 216475 | 60584 | - | 1241 | - | - | - | Resultados están dentro de los rangos aceptables. | Nivel de limpieza en estado de Crítico. | Resultados están dentro de los rangos aceptables. | Identifique las causas del origen y corrija el Codigo ISO alto del aceite. Asegúrese de que la contaminación no está siendo introducida a través de los equipos de manejo de aceite. Retome la muestra en el próximo intervalo programado.
C0018403 | SHOUGANG | FC-106 | FC-106 MOT | CAMION | CATERPILLAR | 785D | MOTOR | MOBIL DELVAC 1 5W-40 | 2021-01-29 | 2021-02-03 | 2021-02-05 | 2021-02-08 | 30508 | 322 | Yes | Yes | No | Normal | 14.8 | 14.4 | 6 | 9 | 1 | 2 | 0 | 0 | 0 | 0 | 0 | 0 | 0 | 0 | 0 |  | 5 | 2 | 2 | 53 | 0 | 2481 | 497 | 1155 | 1400 |  | 9.7 | 5.8 | 6 | 1.7 | 0.2 | No |  | 10 | - | - | - | - | - | - | - | - | Resultados están dentro de los rangos aceptables. | Resultados están dentro de los rangos aceptables. | Resultados están dentro de los rangos aceptables. | Retome la muestra en el próximo intervalo programado.
C0018404 | SHOUGANG | FC-106 | FC-106 TRAN | CAMION | CATERPILLAR | 785D | TRANSMISION | MOBILTRANS HD 30 | 2021-01-29 | 2021-02-03 | 2021-02-05 | 2021-02-08 | 30508 | 834 | Yes | Yes | No | Crítico |  | 11.3 | 0 | 12 | 1 | 1 | 0 | 0 | 0 | 1 | 0 | 0 | 0 | 0 | 0 |  | 6 | 3 | 1 | 0 | 0 | 2923 | 14 | 987 | 1203 |  |  | 0.4 | - |  |  | No |  | 8 | 19/17/14 | 2528 | 788 | - | 107 | - | - | - | Resultados están dentro de los rangos aceptables. | Resultados están dentro de los rangos aceptables. | Elevado desgaste de Hierro. | Identifique y evalúe los componentes a base de este elemento. Determine la fuente del metal de desgaste excesivo y tome acciones correctivas. Retomar la muestra para monitorear condición.
C0018405 | SHOUGANG | FC-106 | FC-106 STHI | CAMION | CATERPILLAR | 785D | SISTEMA HIDRAULICO | MOBILTRANS HD 10W | 2021-01-29 | 2021-02-03 | 2021-02-05 | 2021-02-08 | 30508 | 834 | No | Yes | No | Crítico |  | 6 | 2 | 8 | 0 | 3 | 0 | 0 | 0 | 3 | 0 | 0 | 0 | 0 | 0 |  | 17 | 7 | 3 | 0 | 0 | 2846 | 13 | 979 | 1161 |  |  | 0.8 | - |  |  | No |  | 14 | 21/18/15 | 10825 | 1928 | - | 174 | - | - | - | Resultados están dentro de los rangos aceptables. | Niveles de Sodio y Potasio mayores que los esperados. Nivel de limpieza en estado de precaución. | Resultados están dentro de los rangos aceptables. | Localice la fuente de Sodio y Potasio. Identifique las causas del origen y corrija el Codigo ISO alto del aceite. Asegúrese de que la contaminación no está siendo introducida a través de los equipos de manejo de aceite. Retome la muestra en el próximo intervalo programado.
C0018406 | SHOUGANG | FC-106 | FC-106 STDI | CAMION | CATERPILLAR | 785D | SISTEMA DIRECCION | MOBILTRANS HD 10W | 2021-01-29 | 2021-02-03 | 2021-02-05 | 2021-02-08 | 30508 | 834 | No | Yes | No | Precaución |  | 6 | 1 | 7 | 22 | 3 | 0 | 0 | 0 | 3 | 0 | 0 | 0 | 0 | 0 |  | 11 | 1 | 2 | 0 | 0 | 2924 | 15 | 990 | 1200 |  |  | 4.7 | - |  |  | No |  | 12 | 22/18/15 | 25924 | 2010 | - | 161 | - | - | - | Resultados están dentro de los rangos aceptables. | Nivel de limpieza en estado de precaución. | Resultados están dentro de los rangos aceptables. | Identifique las causas del origen y corrija el Codigo ISO alto del aceite. Asegúrese de que la contaminación no está siendo introducida a través de los equipos de manejo de aceite. Retome la muestra en el próximo intervalo programado.
C0018407 | SHOUGANG | FC-106 | FC-106 BM RH | CAMION | CATERPILLAR | 785D | BOCAMAZA RH | MOBILUBE XFD 60 | 2021-01-29 | 2021-02-03 | 2021-02-05 | 2021-02-08 | 30508 | 834 | Yes |  | No | Precaución |  | 24.6 | 0 | 5 | 0 | 0 | 0 | 0 | 0 | 0 | 0 | 0 | 0 | 0 | 0 |  | 6 | 2 | 1 | 93 | 0 | 293 | 3 | 299 | 15 |  |  | 0.9 | - |  |  | No |  | 11 | 22/19/15 | 23742 | 3768 | - | 224 | - | - | - | Resultados están dentro de los rangos aceptables. | Nivel de limpieza en estado de precaución. | Resultados están dentro de los rangos aceptables. | Identifique las causas del origen y corrija el Codigo ISO alto del aceite. Asegúrese de que la contaminación no está siendo introducida a través de los equipos de manejo de aceite. Retome la muestra en el próximo intervalo programado.
C0018408 | SHOUGANG | FC-106 | FC-106 BM LH | CAMION | CATERPILLAR | 785D | BOCAMAZA LH | MOBILUBE XFD 60 | 2021-01-29 | 2021-02-03 | 2021-02-05 | 2021-02-08 | 30508 | 834 | Yes |  | No | Precaución |  | 24.7 | 0 | 15 | 0 | 0 | 0 | 0 | 0 | 0 | 0 | 0 | 0 | 0 | 0 |  | 4 | 3 | 0 | 87 | 0 | 292 | 3 | 300 | 16 |  |  | 1.2 | - |  |  | No |  | 16 | 23/20/15 | 70031 | 5847 | - | 202 | - | - | - | Resultados están dentro de los rangos aceptables. | Nivel de limpieza en estado de precaución. | Resultados están dentro de los rangos aceptables. | Identifique las causas del origen y corrija el Codigo ISO alto del aceite. Asegúrese de que la contaminación no está siendo introducida a través de los equipos de manejo de aceite. Retome la muestra en el próximo intervalo programado.
C0018409 | SHOUGANG | FC-106 | FC-106 MF RH | CAMION | CATERPILLAR | 785D | MANDO FINAL RH | MOBILUBE XFD 60 | 2021-01-29 | 2021-02-03 | 2021-02-05 | 2021-02-08 | 30508 | 834 | No |  | No | Crítico |  | 25.4 | 40 | 20 | 4 | 0 | 3 | 0 | 0 | 0 | 0 | 0 | 0 | 0 | 0 |  | 3 | 8 | 1 | 87 | 0 | 281 | 2 | 299 | 8 |  |  | 7.1 | - |  |  | No |  | 16 | 25/21/15 | 174575 | 15768 | - | 176 | - | - | - | Resultados están dentro de los rangos aceptables. | Nivel de limpieza en estado de Crítico. Niveles de Sodio mayores que los esperados. | Elevado desgaste de Cobre. Plomo y Estaño. | Localice la fuente de Sodio. Identifique las causas del origen y corrija el Codigo ISO alto del aceite. Asegúrese de que la contaminación no está siendo introducida a través de los equipos de manejo de aceite. Determine la fuente de los metales de desgaste excesivo y tome acciones correctivas. Retomar la muestra para monitorear condición.
C0018410 | SHOUGANG | FC-106 | FC-106 MF LH | CAMION | CATERPILLAR | 785D | MANDO FINAL LH | MOBILUBE XFD 60 | 2021-01-29 | 2021-02-03 | 2021-02-05 | 2021-02-08 | 30508 | 834 | No |  | No | Crítico |  | 25 | 38 | 20 | 4 | 0 | 3 | 0 | 0 | 0 | 0 | 0 | 0 | 0 | 0 |  | 3 | 4 | 1 | 84 | 0 | 276 | 2 | 291 | 10 |  |  | 7.2 | - |  |  | No |  | 17 | 25/21/15 | 186751 | 17710 | - | 175 | - | - | - | Resultados están dentro de los rangos aceptables. | Nivel de limpieza en estado de Crítico. | Elevado desgaste de Plomo, Estaño y Cobre. | Identifique las causas del origen y corrija el Codigo ISO alto del aceite. Asegúrese de que la contaminación no está siendo introducida a través de los equipos de manejo de aceite. Determine la fuente de los metales de desgaste excesivo y tome acciones correctivas. Retomar la muestra para monitorear condición.
C0018411 | SHOUGANG | FC-106 | FC-106 DIFE POS | CAMION | CATERPILLAR | 785D | DIFERENCIAL POSTERIOR | MOBILUBE XFD 60 | 2021-01-29 | 2021-02-03 | 2021-02-05 | 2021-02-08 | 30508 | 834 | No |  | No | Crítico |  | 25 | 40 | 21 | 5 | 0 | 3 | 0 | 0 | 0 | 0 | 0 | 0 | 0 | 0 |  | 3 | 0 | 1 | 84 | 0 | 279 | 2 | 303 | 9 |  |  | 6.9 | - |  |  | No |  | 17 | 25/21/15 | 232511 | 15950 | - | 207 | - | - | - | Resultados están dentro de los rangos aceptables. | Nivel de limpieza en estado de Crítico. | Elevado desgaste de Plomo, Estaño y Cobre. | Identifique las causas del origen y corrija el Codigo ISO alto del aceite. Asegúrese de que la contaminación no está siendo introducida a través de los equipos de manejo de aceite. Determine la fuente de los metales de desgaste excesivo y tome acciones correctivas. Retomar la muestra para monitorear condición.
C0018412 | SHOUGANG | EP-29 | EP-29 MOT | PERFORADORA DE ORUGAS | ATLAS COPCO | DML | MOTOR | CHEVRON 400 MGX 15W40 | 2021-01-29 | 2021-02-03 | 2021-02-05 | 2021-02-08 | 35036 | 138 | Yes | Yes | No | Normal | 14.6 | 14.3 | 1 | 6 | 3 | 2 | 0 | 0 | 0 | 0 | 0 | 0 | 0 | 0 | 0 |  | 5 | 1 | 1 | 94 | 0 | 2348 | 17 | 964 | 1174 |  | 6.8 | 9 | 8.7 | 5.8 | 0.2 | No |  | 16 | - | - | - | - | - | - | - | - | Resultados están dentro de los rangos aceptables. | Resultados están dentro de los rangos aceptables. | Resultados están dentro de los rangos aceptables. | Retome la muestra en el próximo intervalo programado.
C0018413 | SHOUGANG | EP-29 | EP-29 MDBS | PERFORADORA DE ORUGAS | ATLAS COPCO | DML | MANDO DE BOMBAS | MOBILUBE HD 80W-90 | 2021-01-29 | 2021-02-03 | 2021-02-05 | 2021-02-08 | 35036 | 138 | Yes |  | No | Precaución |  | 13.9 | 0 | 299 | 0 | 3 | 0 | 2 | 1 | 1 | 3 | 0 | 0 | 0 | 0 |  | 13 | 6 | 4 | 0 | 0 | 20 | 5 | 476 | 32 |  |  | 1 | - |  |  | No |  | 176 | - | - | - | - | - | - | - | - | Resultados están dentro de los rangos aceptables. | Niveles de Sodio en el límite de precuación. Muestra oscura no se realizó nivel de limpieza. Podria ser por presencia de partículas oscuras lo cual imposibilita realizar la prueba de Conteo de Partículas. | Resultados están dentro de los rangos aceptables. | Localice la fuente de Sodio. Tome acciones correctivas. Retome la muestra para confirmar condición.
C0018414 | SHOUGANG | EP-29 | EP-29 CJRO | PERFORADORA DE ORUGAS | ATLAS COPCO | DML | CABEZAL DE ROTACION | MOBILUBE HD 80W-90 | 2021-01-29 | 2021-02-03 | 2021-02-05 | 2021-02-08 | 35036 | 138 | Yes |  | No | Crítico |  | 14.7 | 0 | 35 | 0 | 0 | 0 | 0 | 1 | 0 | 0 | 0 | 0 | 0 | 0 |  | 2 | 1 | 1 | 0 | 0 | 3 | 1 | 503 | 3 |  |  | 2.5 | - |  |  | No |  | 16 | 25/22/15 | 181588 | 25828 | - | 293 | - | - | - | Resultados están dentro de los rangos aceptables. | Nivel de limpieza en estado de Crítico. | Desgaste de Hierro en el límite de precaución. | Identifique las causas del origen y corrija el Codigo ISO alto del aceite. Asegúrese de que la contaminación no está siendo introducida a través de los equipos de manejo de aceite. Determine la fuente del metal de desgaste y tome acciones correctivas. Retomar la muestra para monitorear condición.
C0018415 | SHOUGANG | CH-05 | CH-05 MOT LH | PALA HIDRAULICA | CATERPILLAR | 6040 FS | MOTOR LH | MOBIL DELVAC MX 15W-40 | 2021-01-29 | 2021-02-03 | 2021-02-05 | 2021-02-08 | 30851 | 254 | Yes | Yes | No | Crítico | 14.4 | 13.8 | 1 | 7 | 1 | 0 | 0 | 0 | 48 | 0 | 0 | 0 | 0 | 0 | 0 |  | 8 | 0 | 1 | 0 | 0 | 1474 | 1193 | 1128 | 1336 |  | 8 | 7.7 | 9.7 | 7.9 | 0.2 | No |  | 43 | - | - | - | - | - | - | - | - | Alta oxidación por posible degradación del aceite a altas temperaturas. Baja viscosidad por posible contaminación con un lubricante de menor viscosidad o dilución con combustible. | Resultados están dentro de los rangos aceptables. | Resultados están dentro de los rangos aceptables. | Revisar el sistema de enfriamiento (termostatos, radiador, bomba de agua, mangueras, etc.). Localice y corrija la causa de baja viscosidad del aceite. Una baja viscosidad puede reducir la protección por lubricación. Retome la muestra en el próximo intervalo.
C0018416 | SHOUGANG | CH-05 | CH-05 MOT RH | PALA HIDRAULICA | CATERPILLAR | 6040 FS | MOTOR RH | MOBIL DELVAC MX 15W-40 | 2021-01-29 | 2021-02-03 | 2021-02-05 | 2021-02-08 | 30851 | 254 | Yes | Yes | No | Precaución | 14.4 | 13.4 | 1 | 5 | 1 | 0 | 0 | 0 | 48 | 0 | 0 | 0 | 0 | 0 | 0 |  | 4 | 5 | 1 | 0 | 0 | 1467 | 1175 | 1126 | 1348 |  | 8.2 | 5.7 | 7.1 | 4.3 | 0.2 | No |  | 17 | - | - | - | - | - | - | - | - | Baja viscosidad por posible contaminación con un lubricante de menor viscosidad o dilución con combustible. | Niveles de Sodio en el límite de precuación. | Resultados están dentro de los rangos aceptables. | Localice la fuente de Sodio. Localice y corrija la causa de baja viscosidad del aceite. Una baja viscosidad puede reducir la protección por lubricación. Retome la muestra en el próximo intervalo.
C0018417 | SHOUGANG | CH-05 | CH-05 RDGI CE | PALA HIDRAULICA | CATERPILLAR | 6040 FS | REDUCTOR DE GIRO CENTRAL | MOBILGEAR 600 XP 220 | 2021-01-29 | 2021-02-03 | 2021-02-05 | 2021-02-08 | 30851 | 254 | No |  | No | Crítico |  | 18.6 | 63 | 141 | 0 | 2 | 4 | 1 | 0 | 0 | 1 | 0 | 0 | 0 | 0 |  | 11 | 0 | 2 | 30 | 0 | 7 | 3 | 308 | 23 |  |  | 0.3 | - |  |  | No |  | 137 | 26/25/21 | 439814 | 308251 | - | 14453 | - | - | - | Resultados están dentro de los rangos aceptables. | Nivel de limpieza en estado de Crítico. | Elevado desgaste de Hierro, Estaño y Cobre. | Identifique las causas del origen y corrija el Codigo ISO alto del aceite. Asegúrese de que la contaminación no está siendo introducida a través de los equipos de manejo de aceite. Retome la muestra en el próximo intervalo programado.
C0018418 | SHOUGANG | CH-05 | CH-05 STHI | PALA HIDRAULICA | CATERPILLAR | 6040 FS | SISTEMA HIDRAULICO | MOBIL DTE 10 EXCEL 46 | 2021-01-29 | 2021-02-03 | 2021-02-05 | 2021-02-08 | 30851 | 19950 | No | No | No | Crítico |  | 8.2 | 14 | 13 | 1 | 5 | 0 | 1 | 0 | 0 | 0 | 0 | 0 | 0 | 0 |  | 19 | 2 | 1 | 0 | 0 | 112 | 14 | 374 | 119 |  |  | 4 | - |  |  | No |  | 14 | 22/21/17 | 38329 | 12987 | - | 989 | - | - | - | Resultados están dentro de los rangos aceptables. | Nivel de limpieza en estado de Crítico. Nivel de Silicio en el límite de precaución. | Desgaste de Hierro, Aluminio y Cobre en el límite de precaución. | Localice la fuente de silicio. Identifique las causas del origen y corrija el Codigo ISO alto del aceite. Asegúrese de que la contaminación no está siendo introducida a través de los equipos de manejo de aceite. Determine la fuente de los metales de desgaste y tome acciones correctivas. Retomar la muestra para monitorear condición.
C0018419 | SHOUGANG | EP-15 | EP-15 CJRO | PERFORADORA DE ORUGAS | DRILLTECH | D75KS | CABEZAL DE ROTACION | MOBILUBE HD 80W-90 | 2021-01-29 | 2021-02-03 | 2021-02-05 | 2021-02-08 | 63626 | 157 | Yes |  | No | Crítico |  | 14.4 | 1 | 51 | 0 | 1 | 0 | 1 | 0 | 0 | 1 | 0 | 0 | 0 | 0 |  | 8 | 4 | 1 | 0 | 0 | 17 | 2 | 503 | 27 |  |  | 1.5 | - |  |  | No |  | 39 | 25/22/17 | 183940 | 39821 | - | 858 | - | - | - | Resultados están dentro de los rangos aceptables. | Nivel de limpieza en estado de Crítico. Niveles de Sodio mayores que los esperados. | Elevado desgaste de Hierro. | Localice la fuente de Sodio. Identifique las causas del origen y corrija el Codigo ISO alto del aceite. Asegúrese de que la contaminación no está siendo introducida a través de los equipos de manejo de aceite. Determine la fuente del metal de desgaste excesivo y tome acciones correctivas. Retomar la muestra para monitorear condición.
C0018420 | SHOUGANG | TV-43 | TV-43 MOT | CAMION LUBRICADOR | MERCEDES BENZ | AXOR 2628/45 6X4 | MOTOR | MOBIL DELVAC MX 15W-40 | 2021-01-29 | 2021-02-03 | 2021-02-05 | 2021-02-08 | 20709 | 63 | Yes | Yes | No | Crítico | 14.4 | 13.2 | 0 | 3 | 0 | 0 | 0 | 0 | 43 | 0 | 0 | 0 | 0 | 0 | 0 |  | 4 | 0 | 2 | 0 | 0 | 1287 | 1036 | 1067 | 1222 |  | 8.5 | 3.7 | 1.2 | 0 | 0.2 | No |  | 10 | - | - | - | - | - | - | - | - | Baja viscosidad por posible contaminación con un lubricante de menor viscosidad o dilución con combustible. | Resultados están dentro de los rangos aceptables. | Resultados están dentro de los rangos aceptables. | Localice y corrija la causa de baja viscosidad del aceite. Una baja viscosidad puede reducir la protección por lubricación. Retome la muestra en el próximo intervalo.
C0018421 | SHOUGANG | TV-48 | TV-48 MOT | CAMION LUBRICADOR | VOLVO | VM 6X4R | MOTOR | MOBIL DELVAC MX 15W-40 | 2021-01-29 | 2021-02-03 | 2021-02-05 | 2021-02-08 | 7894 | 806 | Yes | Yes | No | Precaución | 14.4 | 13.5 | 1 | 36 | 0 | 0 | 0 | 1 | 46 | 0 | 0 | 0 | 0 | 0 | 0 |  | 5 | 0 | 1 | 1 | 0 | 1412 | 1133 | 1075 | 1269 |  | 8.3 | 4.6 | 5.6 | 0 | 0.4 | No |  | 8 | - | - | - | - | - | - | - | - | Baja viscosidad por posible contaminación con un lubricante de menor viscosidad o dilución con combustible. | Resultados están dentro de los rangos aceptables. | Resultados están dentro de los rangos aceptables. | Localice y corrija la causa de baja viscosidad del aceite. Una baja viscosidad puede reducir la protección por lubricación. Retome la muestra en el próximo intervalo.
C0018422 | TEMBLADERA | LN-TB | LN-TB VOL 15W40 | LUBRICANTE NUEVO | VOLVO | VOLVO | ACEITE NUEVO | VOLVO VDS-4.5 15W-40 | 2021-01-20 | 2021-02-04 | 2021-02-05 | 2021-02-08 | [5 empty] | Normal | 15.3 | 14 | 0 | 2 | 0 | 0 | 0 | 0 | 36 | 0 | 0 | 0 | 0 | 0 | 0 |  | 9 | 1 | 1 | 58 | 0 | 1415 | 447 | 671 | 786 |  | 8.7 | 0 | 0 | 0 | 0.1 | No |  | 12 | [8 empty] | Resultados están dentro de los rangos aceptables. | Resultados están dentro de los rangos aceptables. |  | Retome la muestra en el próximo intervalo programado.
C0018423 | TEMBLADERA | LN-TB | LN-TB VOL AT102 | LUBRICANTE NUEVO | VOLVO | VOLVO | ACEITE NUEVO | VOLVO AUTOMATIC TRANSMISSION FLUID AT102 | 2021-01-20 | 2021-02-04 | 2021-02-05 | 2021-02-08 | [5 empty] | Normal | 5.8 | 5.8 | 0 | 1 | 0 | 0 | 0 | 0 | 0 | 0 | 0 | 0 | 0 | 0 | 0 | 0 | 2 | 3 | 0 | 68 | 0 | 79 | 1 | 148 | 5 | 0 |  | 0 | 0 | 0 |  | No |  | 8 | 20/18/14 | 8886 | 1700 | - | 88 | - | - | - | Resultados están dentro de los rangos aceptables. | Resultados están dentro de los rangos aceptables. |  | Retome la muestra en el próximo intervalo programado.
C0018426 | TANTAHUATAY | V-365 | V-365 MOT | CAMION VOLQUETE | VOLVO | FMX 8X4R | MOTOR | MOBIL DELVAC MX 15W-40 | 2021-01-16 | 2021-02-08 | 2021-02-10 | 2021-02-10 | 9365 | 328 | Yes | Yes | No | Crítico | 14.4 | 12.9 | 3 | 18 | 1 | 1 | 0 | 0 | 45 | 0 | 0 | 0 | 0 | 0 | 0 |  | 4 | 0 | 3 | 1 | 0 | 1408 | 1109 | 1079 | 1332 |  | 8.2 | 7.8 | 5.4 | 0 | 0.6 | No |  | 13 | - | - | - | - | - | - | - | - | Baja viscosidad por posible contaminación con un lubricante de menor viscosidad o dilución con combustible. | Resultados están dentro de los rangos aceptables. | Resultados están dentro de los rangos aceptables. | Localice y corrija la causa de baja viscosidad del aceite. Una baja viscosidad puede reducir la protección por lubricación. Retome la muestra en el próximo intervalo.
C0018427 | TANTAHUATAY | V-2109-AL | V-2109 -AL MOT | CAMION VOLQUETE | SCANIA | G460 B8X4 | MOTOR | RP DIESEL TURBO UHPD 10W40 | 2021-01-18 | 2021-02-08 | 2021-02-10 | 2021-02-10 | 836 | 836 | Yes | Yes | No | Crítico |  | 12.9 | 60 | 22 | 9 | 5 | 6 | 2 | 0 | 0 | 3 | 0 | 0 | 0 | 0 |  | 36 | 6 | 23 | 253 | 2 | 4530 | 20 | 1030 | 1200 |  | 13.5 |  | - |  |  | No |  | 10 | - | - | - | - | - | - | - | - | Limite no definidos, no se cuenta con este tipo de aceite para definir la linea base de la viscosidad. | Niveles de Silicio y Potasio mayores que los esperados. | Elevado desgaste de Plomo y Cobre. | Localice la fuente de Silicioy Potasio. Identifique y evalúe los componentes a base de estos elementos. Determine la fuente de los metales de desgaste excesivo y tome acciones correctivas. Retomar la muestra para monitorear condición.
C0018428 | TANTAHUATAY | RE-32 | RE-32 MOT | EXCAVADORA DE ORUGAS | CATERPILLAR | 374DL | MOTOR | MOBIL DELVAC MX 15W-40 | 21/012021 | 2021-02-08 | 2021-02-10 | 2021-02-10 | 9612 | 166 | No | No | No | Precaución | 14.4 | 13.4 | 2 | 14 | 1 | 0 | 0 | 0 | 45 | 0 | 0 | 0 | 0 | 0 | 0 |  | 4 | 3 | 0 | 2 | 0 | 1434 | 1124 | 1103 | 1348 |  | 8.2 | 2.9 | 4.6 | 0 | 0.7 | No |  | 16 | - | - | - | - | - | - | - | - | Baja viscosidad por posible contaminación con un lubricante de menor viscosidad o dilución con combustible. | Resultados están dentro de los rangos aceptables. | Resultados están dentro de los rangos aceptables. | Localice y corrija la causa de baja viscosidad del aceite. Una baja viscosidad puede reducir la protección por lubricación. Retome la muestra en el próximo intervalo.
C0018429 | TANTAHUATAY | RE-32 | RE-32 STHI | EXCAVADORA DE ORUGAS | CATERPILLAR | 374DL | SISTEMA HIDRAULICO | MOBILTRANS HD 10W | 21/012021 | 2021-02-08 | 2021-02-10 | 2021-02-10 | 9612 | 444 | No | No | No | Precaución |  | 6.1 | 9 | 12 | 1 | 3 | 0 | 2 | 1 | 0 | 0 | 0 | 0 | 0 | 0 |  | 7 | 5 | 2 | 1 | 0 | 2197 | 29 | 909 | 1124 |  |  | 1.7 | - |  |  | No |  | 15 | 19/17/14 | 4098 | 728 | - | 92 | - | - | - | Resultados están dentro de los rangos aceptables. | Nivel de limpieza en estado de precaución. Nivel de Silicio en el límite de precaución. | Desgaste de Aluminio en el límite de precaución. | Identifique las causas del origen y corrija el Codigo ISO alto del aceite. Asegúrese de que la contaminación no está siendo introducida a través de los equipos de manejo de aceite. Determine la fuente del metal de desgaste y tome acciones correctivas. Retomar la muestra para monitorear condición.
C0018430 | TANTAHUATAY | V-2113-AL | V-2113-AL MOT | CAMION VOLQUETE | SCANIA | G460 B8X4 | MOTOR | RP DIESEL TURBO UHPD 10W40 | 2021-01-22 | 2021-02-08 | 2021-02-10 | 2021-02-10 | 854 | 854 | Yes | Yes | No | Crítico |  | 12.8 | 65 | 22 | 7 | 5 | 5 | 1 | 1 | 0 | 2 | 0 | 0 | 0 | 0 |  | 33 | 3 | 22 | 254 | 2 | 4630 | 22 | 1029 | 1216 |  | 13.6 |  | - |  |  | Si |  | 3 | - | - | - | - | - | - | - | - | Ligera presencia de agua. Limite no definidos, no se cuenta con este tipo de aceite para definir la linea base de la viscosidad. | Niveles de Silicio y Potasio mayores que los esperados. | Elevado desgaste de Plomo y Cobre. | Localice la fuente de Silicioy Potasio. Identifique y evalúe los componentes a base de estos elementos. Determine la fuente de los metales de desgaste excesivo y tome acciones correctivas. Retomar la muestra para monitorear condición.
C0018431 | TANTAHUATAY | V-2114-AL | V-2114-AL MOT | CAMION VOLQUETE | SCANIA | G460 B8X4 | MOTOR | RP DIESEL TURBO UHPD 10W40 | 2021-01-22 | 2021-02-08 | 2021-02-10 | 2021-02-10 | 901 | 901 | Yes | Yes | No | Crítico |  | 12.8 | 66 | 22 | 7 | 2 | 8 | 2 | 0 | 1 | 2 | 0 | 0 | 0 | 1 |  | 34 | 9 | 5 | 256 | 2 | 4617 | 21 | 1027 | 1198 |  | 13.9 |  | - |  |  | No |  | 15 | - | - | - | - | - | - | - | - | Limite no definidos, no se cuenta con este tipo de aceite para definir la linea base de la viscosidad. | Nivel de Silicio en el límite de precaución. | Elevado desgaste de Cobre, Plomo y Estaño. | Localice la fuente de silicio. Identifique y evalúe los componentes a base de estos elementos. Determine la fuente de los metales de desgaste excesivo y tome acciones correctivas. Retomar la muestra para monitorear condición.
C0018432 | TANTAHUATAY | V-365 | V-365 MOT | CAMION VOLQUETE | VOLVO | FMX 8X4R | MOTOR | MOBIL DELVAC MX 15W-40 | 2021-01-22 | 2021-02-08 | 2021-02-10 | 2021-02-10 | 9411 | 46 | No | No | No | Precaución | 14.4 | 13.6 | 1 | 5 | 1 | 0 | 0 | 0 | 43 | 0 | 0 | 0 | 0 | 0 | 1 |  | 3 | 0 | 1 | 5 | 0 | 1405 | 1100 | 1109 | 1335 |  | 8.2 | 3.2 | 2 | 0 | 0.2 | No |  | 12 | - | - | - | - | - | - | - | - | Baja viscosidad por posible contaminación con un lubricante de menor viscosidad o dilución con combustible. | Resultados están dentro de los rangos aceptables. | Resultados están dentro de los rangos aceptables. | Localice y corrija la causa de baja viscosidad del aceite. Una baja viscosidad puede reducir la protección por lubricación. Retome la muestra en el próximo intervalo.
C0018433 | TANTAHUATAY | V-363 | V-363 MOT | CAMION VOLQUETE | VOLVO | FMX 8X4R | MOTOR | MOBIL DELVAC MX 15W-40 | 2021-01-23 | 2021-02-08 | 2021-02-10 | 2021-02-10 | 11087 | 231 | No | No | No | Crítico | 14.4 | 13.2 | 5 | 32 | 1 | 2 | 0 | 0 | 41 | 0 | 1 | 0 | 0 | 0 | 0 |  | 7 | 0 | 1 | 6 | 0 | 1390 | 1071 | 1061 | 1295 |  | 8.5 | 6.3 | 6.2 | 0 | 0.5 | No |  | 14 | - | - | - | - | - | - | - | - | Baja viscosidad por posible contaminación con un lubricante de menor viscosidad o dilución con combustible. | Resultados están dentro de los rangos aceptables. | Resultados están dentro de los rangos aceptables. | Localice y corrija la causa de baja viscosidad del aceite. Una baja viscosidad puede reducir la protección por lubricación. Retome la muestra en el próximo intervalo.
C0018434 | TANTAHUATAY | EP-32 | EP-32 MOT | PERFORADORA DE ORUGAS | ATLAS COPCO | DML | MOTOR | MOBIL DELVAC MX 15W-40 | 2021-01-23 | 2021-02-08 | 2021-02-10 | 2021-02-10 | 3420 | 76 | No | No | No | Precaución | 14.4 | 13.4 | 0 | 5 | 0 | 1 | 0 | 0 | 21 | 0 | 0 | 0 | 0 | 0 | 0 |  | 4 | 2 | 1 | 49 | 0 | 1366 | 878 | 891 | 1067 |  | 7.4 | 9.3 | 8.1 | 3.3 | 0.2 | No |  | 14 | - | - | - | - | - | - | - | - | Baja viscosidad por posible contaminación con un lubricante de menor viscosidad o dilución con combustible. | Resultados están dentro de los rangos aceptables. | Resultados están dentro de los rangos aceptables. | Localice y corrija la causa de baja viscosidad del aceite. Una baja viscosidad puede reducir la protección por lubricación. Retome la muestra en el próximo intervalo.
C0018435 | TANTAHUATAY | EP-32 | EP-32 CJRO | PERFORADORA DE ORUGAS | ATLAS COPCO | DML | CABEZAL DE ROTACION | MOBILUBE HD 80W-90 | 2021-01-23 | 2021-02-08 | 2021-02-10 | 2021-02-10 | 3420 | 76 | No | No | No | Crítico |  | 14.3 | 0 | 14 | 1 | 0 | 0 | 0 | 2 | 1 | 0 | 0 | 0 | 0 | 0 |  | 4 | 0 | 0 | 0 | 0 | 13 | 3 | 518 | 13 |  |  | 2.6 | - |  |  | No |  | 16 | 25/23/17 | 254362 | 51001 | - | 865 | - | - | - | Resultados están dentro de los rangos aceptables. | Nivel de limpieza en estado de Crítico. | Resultados están dentro de los rangos aceptables. | Identifique las causas del origen y corrija el Codigo ISO alto del aceite. Asegúrese de que la contaminación no está siendo introducida a través de los equipos de manejo de aceite. Retome la muestra en el próximo intervalo programado.
C0018436 | TANTAHUATAY | EP-32 | EP-32 PTO | PERFORADORA DE ORUGAS | ATLAS COPCO | DML | PTO | MOBILUBE HD 80W-90 | 2021-01-23 | 2021-02-08 | 2021-02-10 | 2021-02-10 | 3420 | 76 | No | No | No | Precaución |  | 13.4 | 1 | 77 | 0 | 6 | 0 | 1 | 0 | 0 | 1 | 0 | 0 | 0 | 0 |  | 18 | 0 | 2 | 1 | 0 | 222 | 3 | 540 | 91 |  |  | 1.5 | - |  |  | No |  | 50 | - | - | - | - | - | - | - | - | Baja viscosidad por posible contaminación con un lubricante de menor viscosidad. | Muestra oscura no se realizó nivel de limpieza. Podria ser por presencia de partículas oscuras lo cual imposibilita realizar la prueba de Conteo de Partículas. | Resultados están dentro de los rangos aceptables. | Localice y corrija la causa de baja viscosidad del aceite. Una baja viscosidad puede reducir la protección por lubricación. Retome la muestra en el próximo intervalo.
C0018437 | TANTAHUATAY | EP-32 | EP-32 MF RH | PERFORADORA DE ORUGAS | ATLAS COPCO | DML | MANDO FINAL RH | MOBILUBE HD 80W-90 | 2021-01-23 | 2021-02-08 | 2021-02-10 | 2021-02-10 | 3420 | 76 | No | No | No | Crítico |  | 14.7 | 0 | 14 | 0 | 1 | 0 | 0 | 0 | 0 | 0 | 0 | 0 | 0 | 1 |  | 3 | 0 | 0 | 1 | 0 | 14 | 3 | 509 | 14 |  |  | 2.6 | - |  |  | No |  | 19 | 24/22/16 | 145726 | 23699 | - | 434 | - | - | - | Resultados están dentro de los rangos aceptables. | Nivel de limpieza en estado de Crítico. | Resultados están dentro de los rangos aceptables. | Identifique las causas del origen y corrija el Codigo ISO alto del aceite. Asegúrese de que la contaminación no está siendo introducida a través de los equipos de manejo de aceite. Retome la muestra en el próximo intervalo programado.
C0018438 | TANTAHUATAY | EP-32 | EP-32 MF LH | PERFORADORA DE ORUGAS | ATLAS COPCO | DML | MANDO FINAL LH | MOBILUBE HD 80W-90 | 2021-01-23 | 2021-02-08 | 2021-02-10 | 2021-02-10 | 3420 | 76 | No | No | No | Crítico |  | 14.6 | 0 | 15 | 0 | 1 | 0 | 0 | 0 | 0 | 0 | 0 | 0 | 0 | 0 |  | 4 | 0 | 1 | 1 | 0 | 14 | 2 | 503 | 8 |  |  | 2.6 | - |  |  | No |  | 10 | 25/22/15 | 162806 | 22594 | - | 250 | - | - | - | Resultados están dentro de los rangos aceptables. | Nivel de limpieza en estado de Crítico. | Resultados están dentro de los rangos aceptables. | Identifique las causas del origen y corrija el Codigo ISO alto del aceite. Asegúrese de que la contaminación no está siendo introducida a través de los equipos de manejo de aceite. Retome la muestra en el próximo intervalo programado.
C0018439 | TANTAHUATAY | EP-32 | EP-32 COMP | PERFORADORA DE ORUGAS | ATLAS COPCO | DML | COMPRESOR | MOBIL SHC RARUS 68 | 2021-01-23 | 2021-02-08 | 2021-02-10 | 2021-02-10 | 3420 | 799 | No | No | No | Crítico |  | 10.2 | 1 | 8 | 1 | 1 | 0 | 0 | 0 | 0 | 0 | 0 | 0 | 0 | 0 |  | 2 | 3 | 0 | 1 | 0 | 5 | 1 | 175 | 18 |  |  | 5.9 | - |  |  | No |  | 18 | 25/22/14 | 213233 | 22596 | - | 157 | - | - | - | Alta viscosidad por posible contaminación con un lubricante de mayor viscosidad. | Nivel de limpieza en estado de Crítico. | Resultados están dentro de los rangos aceptables. | Localice y corrija la causa de la alta viscosidad del aceite. Viscosidad mayor que la esperada puede restringir el flujo de aceite causando falta de aceite y desgaste. Identifique las causas del origen y corrija el Codigo ISO alto del aceite. Asegúrese de que la contaminación no está siendo introducida a través de los equipos de manejo de aceite. Retome la muestra en el próximo intervalo programado.
C0018440 | TANTAHUATAY | EP-32 | EP-32 STHI | PERFORADORA DE ORUGAS | ATLAS COPCO | DML | SISTEMA HIDRAULICO | MOBILTRANS HD 10W | 2021-01-23 | 2021-02-08 | 2021-02-10 | 2021-02-10 | 3420 | 706 | No | No | No | Crítico |  | 6.1 | 5 | 17 | 1 | 6 | 0 | 6 | 1 | 0 | 0 | 0 | 0 | 0 | 0 |  | 12 | 7 | 2 | 0 | 0 | 2903 | 10 | 989 | 1205 |  |  | 2 | - |  |  | No |  | 14 | 23/17/14 | 52258 | 870 | - | 91 | - | - | - | Resultados están dentro de los rangos aceptables. | Nivel de limpieza en estado de Crítico. Contaminación de Silicio en estado crítico. Altos niveles de silicio abrasivo (polvo) causarán alto desgaste. Niveles de Sodio en el límite de precuación. | Elevado desgaste de Hierro, Cromo y Aluminio. | Localice la fuente de Sodio y Silicio. Identifique las causas del origen y corrija el Codigo ISO alto del aceite. Asegúrese de que la contaminación no está siendo introducida a través de los equipos de manejo de aceite. Determine la fuente de los metales de desgaste excesivo y tome acciones correctivas. Retomar la muestra para monitorear condición.
C0018441 | TANTAHUATAY | V-1960-AL | V-1960-AL RET | CAMION VOLQUETE | SCANIA | G460 B8X4 | RETARDADOR | RP MATIC III | 2021-01-24 | 2021-02-08 | 2021-02-10 | 2021-02-10 | 7596 | 770 | Yes | Yes | No | Precaución |  | 6.3 | 25 | 8 | 0 | 16 | 1 | 0 | 0 | 0 | 0 | 0 | 0 | 0 | 0 |  | 3 | 0 | 1 | 126 | 0 | 31 | 48 | 293 | 13 |  |  |  | - |  |  | No |  | 11 | - | - | - | - | - | - | - | - | Limite no definidos, no se cuenta con este tipo de aceite para definir la linea base de la viscosidad. | Resultados están dentro de los rangos aceptables. | Desgaste de Aluminio y Cobre en el límite de precaución. | Identifique y evalúe los componentes a base de estos elementos. Determine la fuente de los metales de desgaste y tome acciones correctivas. Retomar la muestra para monitorear condición.
C0018442 | TANTAHUATAY | V-1960-AL | V-1960-AL STDI | CAMION VOLQUETE | SCANIA | G460 B8X4 | SISTEMA DIRECCION | RP MATIC III | 2021-01-24 | 2021-02-08 | 2021-02-10 | 2021-02-10 | 7596 | 7596 | Yes | Yes | No | Crítico |  | 6.8 | 1 | 75 | 1 | 71 | 0 | 4 | 0 | 0 | 2 | 1 | 0 | 0 | 0 |  | 129 | 0 | 20 | 93 | 0 | 138 | 12 | 198 | 24 |  |  |  | - |  |  | No |  | 18 | 25/20/14 | 240677 | 9785 | - | 105 | - | - | - | Limite no definidos, no se cuenta con este tipo de aceite para definir la linea base de la viscosidad. | Nivel de limpieza en estado de Crítico. Contaminación de Silicio en estado crítico. Altos niveles de silicio abrasivo (polvo) causarán alto desgaste. | Presencia de aluminio mayor que el esperado puede representar contaminación con polvo (silicio abrasivo). | El incremento en silicio y aluminio podría potencialmente indicar una contaminación con polvo/tierra como la causa raíz del problema. Identifique las causas del origen y corrija el Codigo ISO alto del aceite. Asegúrese de que la contaminación no está siendo introducida a través de los equipos de manejo de aceite. Retome la muestra en el próximo intervalo programado.
C0018443 | TANTAHUATAY | V-2111-AL | V-2111-AL MOT | CAMION VOLQUETE | SCANIA | G460 B8X4 | MOTOR | RP DIESEL TURBO UHPD 10W40 | 2021-01-24 | 2021-02-08 | 2021-02-10 | 2021-02-10 | 833 | 833 | Yes | Yes | No | Crítico |  | 12.9 | 55 | 24 | 10 | 4 | 6 | 1 | 0 | 0 | 2 | 0 | 0 | 0 | 0 |  | 35 | 3 | 16 | 249 | 2 | 4383 | 19 | 1009 | 1178 |  | 13.9 |  | - |  |  | No |  | 14 | - | - | - | - | - | - | - | - | Limite no definidos, no se cuenta con este tipo de aceite para definir la linea base de la viscosidad. | Niveles de Silicio y Potasio mayores que los esperados | Elevado desgaste de Plomo y Cobre. | Localice la fuente de Silicio y Potasio. Identifique y evalúe los componentes a base de estos elementos. Determine la fuente de los metales de desgaste excesivo y tome acciones correctivas. Retomar la muestra para monitorear condición.
C0018444 | TANTAHUATAY | V-2111-AL | V-2111-AL RET | CAMION VOLQUETE | SCANIA | G460 B8X4 | RETARDADOR | RP MATIC III | 2021-01-24 | 2021-02-08 | 2021-02-10 | 2021-02-10 | 833 | 833 | Yes | Yes | No | Crítico |  | 10.5 | 205 | 6 | 1 | 5 | 0 | 0 | 1 | 0 | 2 | 0 | 0 | 0 | 0 |  | 2 | 4 | 7 | 2 | 0 | 2195 | 8 | 955 | 1082 |  |  |  | - |  |  | No |  | 12 | - | - | - | - | - | - | - | - | Limite no definidos, no se cuenta con este tipo de aceite para definir la linea base de la viscosidad. | Resultados están dentro de los rangos aceptables. | Elevado desgaste de Cobre. | Identifique y evalúe los componentes a base de este elemento. Determine la fuente del metal de desgaste excesivo y tome acciones correctivas. Retomar la muestra para monitorear condición.
C0018445 | TANTAHUATAY | V-2111-AL | V-2111-AL STDI | CAMION VOLQUETE | SCANIA | G460 B8X4 | SISTEMA DIRECCION | RP MATIC III | 2021-01-24 | 2021-02-08 | 2021-02-10 | 2021-02-10 | 833 | 833 | Yes | Yes | No | Crítico |  | 6 | 1 | 81 | 1 | 60 | 0 | 1 | 0 | 0 | 1 | 0 | 0 | 0 | 0 |  | 99 | 11 | 4 | 88 | 0 | 145 | 1 | 219 | 43 |  |  |  | - |  |  | No |  | 27 | 25/22/12 | 200833 | 24700 | - | 26 | - | - | - | Limite no definidos, no se cuenta con este tipo de aceite para definir la linea base de la viscosidad. | Nivel de limpieza en estado de Crítico. Contaminación de Silicio en estado crítico. Altos niveles de silicio abrasivo (polvo) causarán alto desgaste. | Presencia de aluminio mayor que el esperado puede representar contaminación con polvo (silicio abrasivo). | El incremento en silicio y aluminio podría potencialmente indicar una contaminación con polvo/tierra como la causa raíz del problema. Identifique las causas del origen y corrija el Codigo ISO alto del aceite. Asegúrese de que la contaminación no está siendo introducida a través de los equipos de manejo de aceite. Retome la muestra en el próximo intervalo programado.
C0018446 | TANTAHUATAY | EP-22 | EP-22 MOT | PERFORADORA | ATLAS COPCO | DML | MOTOR | MOBIL DELVAC MX 15W-40 | 2021-01-25 | 2021-02-08 | 2021-02-10 | 2021-02-10 | 5623 | 190 | Yes | Yes | No | Precaución | 14.4 | 13.7 | 3 | 36 | 1 | 1 | 0 | 1 | 39 | 0 | 1 | 0 | 0 | 0 | 0 |  | 5 | 0 | 1 | 12 | 0 | 1359 | 1051 | 1061 | 1261 |  | 8.7 | 4 | 5 | 0 | 0.4 | No |  | 8 | - | - | - | - | - | - | - | - | Baja viscosidad por posible contaminación con un lubricante de menor viscosidad o dilución con combustible. | Resultados están dentro de los rangos aceptables. | Desgaste de Hierro en el límite de precaución. | Localice y corrija la causa de baja viscosidad del aceite. Una baja viscosidad puede reducir la protección por lubricación. Determine la fuente del metal de desgaste y tome acciones correctivas. Retomar la muestra para monitorear condición.
C0018447 | TANTAHUATAY | EP-22 | EP-22 CJRO | PERFORADORA DE ORUGAS | ATLAS COPCO | DML | CABEZAL DE ROTACION | MOBILUBE HD 80W-90 | 2021-01-25 | 2021-02-08 | 2021-02-10 | 2021-02-10 | 5623 | 190 | Yes | Yes | No | Crítico |  | 14.2 | 0 | 21 | 1 | 0 | 0 | 0 | 2 | 0 | 1 | 0 | 0 | 0 | 0 |  | 3 | 4 | 0 | 2 | 0 | 57 | 3 | 513 | 20 |  |  | 0.8 | - |  |  | Si |  | 21 | - | - | - | - | - | - | - | - | Resultados están dentro de los rangos aceptables. | Niveles de Sodio mayores que los esperados. Esta muestra contiene agua y por ello no es posible analizar ciertas pruebas. Por favor asegúrese que el agua visible no este contenida al momento de tomar la muestra. | Resultados están dentro de los rangos aceptables. | Localice la fuente de Sodio. Tome acciones correctivas. Retome la muestra para confirmar condición.
C0018448 | TANTAHUATAY | EP-22 | EP-22 PTO | PERFORADORA DE ORUGAS | ATLAS COPCO | DML | PTO | MOBILUBE HD 80W-90 | 2021-01-25 | 2021-02-08 | 2021-02-10 | 2021-02-10 | 5623 | 190 | Yes | No | No | Crítico |  | 13.9 | 0 | 344 | 0 | 2 | 0 | 2 | 1 | 1 | 3 | 0 | 0 | 0 | 0 |  | 9 | 4 | 0 | 2 | 0 | 39 | 3 | 528 | 20 |  |  | 2.4 | - |  |  | Si |  | 131 | 26/23/16 | 331613 | 40134 | - | 404 | - | - | - | Ligera presencia de agua. | Nivel de limpieza en estado de Crítico. | Resultados están dentro de los rangos aceptables. | Identifique las causas del origen y corrija el Codigo ISO alto del aceite. Asegúrese de que la contaminación no está siendo introducida a través de los equipos de manejo de aceite. Retome la muestra en el próximo intervalo programado.
C0018449 | TANTAHUATAY | EP-22 | EP-22 MF RH | PERFORADORA DE ORUGAS | ATLAS COPCO | DML | MANDO FINAL RH | MOBILUBE HD 80W-90 | 2021-01-25 | 2021-02-08 | 2021-02-10 | 2021-02-10 | 5623 | 432 | Yes | No | No | Crítico |  | 22.6 | 8 | 92 | 2 | 2 | 1 | 1 | 0 | 0 | 1 | 0 | 0 | 0 | 0 |  | 8 | 2 | 3 | 74 | 1 | 252 | 3 | 335 | 19 |  |  | 17.1 | - |  |  | No |  | 56 | 26/25/19 | 363805 | 166020 | - | 3360 | - | - | - | Baja viscosidad por posible contaminación con un lubricante de menor viscosidad. | Nivel de limpieza en estado de Crítico. | Resultados están dentro de los rangos aceptables. | Localice y corrija la causa de baja viscosidad del aceite. Una baja viscosidad puede reducir la protección por lubricación. Identifique las causas del origen y corrija el Codigo ISO alto del aceite. Asegúrese de que la contaminación no está siendo introducida a través de los equipos de manejo de aceite. Retome la muestra en el próximo intervalo programado.
C0018450 | TANTAHUATAY | EP-22 | EP-22 MF LH | PERFORADORA DE ORUGAS | ATLAS COPCO | DML | MANDO FINAL LH | MOBILUBE HD 80W-90 | 2021-01-25 | 2021-02-08 | 2021-02-10 | 2021-02-10 | 5623 | 432 | Yes | No | No | Crítico |  | 21 | 11 | 193 | 6 | 2 | 1 | 2 | 0 | 0 | 2 | 0 | 0 | 0 | 0 |  | 9 | 9 | 3 | 63 | 1 | 233 | 3 | 368 | 25 |  |  | 13.4 | - |  |  | No |  | 100 | 26/25/21 | 367720 | 253409 | - | 18719 | - | - | - | Baja viscosidad por posible contaminación con un lubricante de menor viscosidad. | Nivel de limpieza en estado de Crítico. Niveles de Sodio mayores que los esperados. | Elevado desgaste de Hierro, Plomo y Cobre. | Localice la fuente de Sodio. Localice y corrija la causa de baja viscosidad del aceite. Una baja viscosidad puede reducir la protección por lubricación. Identifique las causas del origen y corrija el Codigo ISO alto del aceite. Asegúrese de que la contaminación no está siendo introducida a través de los equipos de manejo de aceite. Determine la fuente de los metales de desgaste excesivo y tome acciones correctivas. Retomar la muestra para monitorear condición.
C0018451 | TANTAHUATAY | EP-22 | EP-22 COMP | PERFORADORA DE ORUGAS | ATLAS COPCO | DML | COMPRESOR | MOBIL SHC RARUS 68 | 2021-01-25 | 2021-02-08 | 2021-02-10 | 2021-02-10 | 5623 | 432 | No | No | No | Crítico |  | 7.8 | 1 | 1 | 1 | 1 | 0 | 0 | 0 | 0 | 0 | 0 | 0 | 0 | 0 |  | 1 | 0 | 0 | 1 | 0 | 2 | 1 | 188 | 7 |  |  | 1.7 | - |  |  | No |  | 13 | 21/18/14 | 12831 | 1816 | - | 111 | - | - | - | Baja viscosidad por posible contaminación con un lubricante de menor viscosidad. | Nivel de limpieza en estado de precaución. | Resultados están dentro de los rangos aceptables. | Localice y corrija la causa de baja viscosidad del aceite. Una baja viscosidad puede reducir la protección por lubricación. Identifique las causas del origen y corrija el Codigo ISO alto del aceite. Asegúrese de que la contaminación no está siendo introducida a través de los equipos de manejo de aceite. Retome la muestra en el próximo intervalo programado.
C0018452 | TANTAHUATAY | EP-22 | EP-22 STHI | PERFORADORA DE ORUGAS | ATLAS COPCO | DML | SISTEMA HIDRAULICO | MOBILTRANS HD 10W | 2021-01-25 | 2021-02-08 | 2021-02-10 | 2021-02-10 | 5623 | 432 | No | No | No | Precaución |  | 6.6 | 2 | 3 | 0 | 2 | 0 | 1 | 0 | 0 | 0 | 0 | 0 | 0 | 0 |  | 5 | 4 | 2 | 1 | 0 | 1899 | 7 | 753 | 937 |  |  | 3.4 | - |  |  | No |  | 13 | 19/17/14 | 3514 | 838 | - | 85 | - | - | - | Alta viscosidad por posible contaminación con un lubricante de mayor viscosidad. | Nivel de limpieza en estado de precaución. | Resultados están dentro de los rangos aceptables. | Localice y corrija la causa de la alta viscosidad del aceite. Viscosidad mayor que la esperada puede restringir el flujo de aceite causando falta de aceite y desgaste. Identifique las causas del origen y corrija el Codigo ISO alto del aceite. Asegúrese de que la contaminación no está siendo introducida a través de los equipos de manejo de aceite. Retome la muestra en el próximo intervalo programado.
C0018453 | TANTAHUATAY | RE-32 | RE-32 MOT | EXCAVADORA DE ORUGAS | CATERPILLAR | 374DL | MOTOR | MOBIL DELVAC MX 15W-40 | 2021-01-26 | 2021-02-08 | 2021-02-10 | 2021-02-10 | 9659 | 213 | Yes | Yes | No | Precaución | 14.4 | 13.4 | 3 | 19 | 1 | 1 | 0 | 0 | 45 | 0 | 0 | 0 | 0 | 0 | 0 |  | 3 | 3 | 1 | 3 | 0 | 1419 | 1112 | 1087 | 1334 |  | 8 | 3.4 | 4.9 | 0 | 0.9 | No |  | 14 | - | - | - | - | - | - | - | - | Baja viscosidad por posible contaminación con un lubricante de menor viscosidad o dilución con combustible. | Resultados están dentro de los rangos aceptables. | Resultados están dentro de los rangos aceptables. | Localice y corrija la causa de baja viscosidad del aceite. Una baja viscosidad puede reducir la protección por lubricación. Retome la muestra en el próximo intervalo.
C0018454 | TANTAHUATAY | RE-32 | RE-32 RDGI RH | EXCAVADORA DE ORUGAS | CATERPILLAR | 374DL | REDUCTOR DE GIRO RH | MOBILTRANS HD 50 | 2021-01-26 | 2021-02-08 | 2021-02-10 | 2021-02-10 | 9659 | 213 | No | No | No | Precaución |  | 18.2 | 0 | 32 | 0 | 2 | 0 | 4 | 45 | 0 | 0 | 0 | 0 | 0 | 0 |  | 7 | 5 | 1 | 1 | 0 | 2933 | 19 | 977 | 1239 |  |  | 0.6 | - |  |  | No |  | 26 | 20/17/14 | 5453 | 787 | - | 86 | - | - | - | Resultados están dentro de los rangos aceptables. | Resultados están dentro de los rangos aceptables. | Desgaste de Cromo en el límite de precaución. | Identifique y evalúe los componentes a base de este elemento. Determine la fuente del metal de desgaste y tome acciones correctivas. Retomar la muestra para monitorear condición.
C0018455 | TANTAHUATAY | RE-32 | RE-32 RDGI LH | EXCAVADORA DE ORUGAS | CATERPILLAR | 374DL | REDUCTOR DE GIRO LH | MOBILTRANS HD 50 | 2021-01-26 | 2021-02-08 | 2021-02-10 | 2021-02-10 | 9659 | 213 | No | No | No | Crítico |  | 17.9 | 0 | 8 | 0 | 1 | 0 | 0 | 1 | 0 | 0 | 0 | 0 | 0 | 0 |  | 6 | 3 | 1 | 1 | 0 | 2978 | 19 | 1017 | 1223 |  |  | 0.3 | - |  |  | No |  | 14 | 24/21/15 | 120669 | 12757 | - | 302 | - | - | - | Resultados están dentro de los rangos aceptables. | Nivel de limpieza en estado de Crítico. | Resultados están dentro de los rangos aceptables. | Identifique las causas del origen y corrija el Codigo ISO alto del aceite. Asegúrese de que la contaminación no está siendo introducida a través de los equipos de manejo de aceite. Retome la muestra en el próximo intervalo programado.
C0018456 | TANTAHUATAY | RE-32 | RE-32 MF RH | EXCAVADORA DE ORUGAS | CATERPILLAR | 374DL | MANDO FINAL RH | MOBILTRANS HD 50 | 2021-01-26 | 2021-02-08 | 2021-02-10 | 2021-02-10 | 9659 | 491 | No | No | No | Crítico |  | 17.2 | 2 | 16 | 0 | 2 | 0 | 0 | 0 | 0 | 0 | 0 | 0 | 0 | 0 |  | 10 | 4 | 1 | 1 | 0 | 2793 | 11 | 922 | 1151 |  |  | 1.5 | - |  |  | No |  | 20 | 25/22/16 | 202941 | 39055 | - | 585 | - | - | - | Baja viscosidad por posible contaminación con un lubricante de menor viscosidad. | Nivel de limpieza en estado de Crítico. | Resultados están dentro de los rangos aceptables. | Localice y corrija la causa de baja viscosidad del aceite. Una baja viscosidad puede reducir la protección por lubricación. Identifique las causas del origen y corrija el Codigo ISO alto del aceite. Asegúrese de que la contaminación no está siendo introducida a través de los equipos de manejo de aceite. Retome la muestra en el próximo intervalo programado.
C0018457 | TANTAHUATAY | RE-32 | RE-32 MF LH | EXCAVADORA DE ORUGAS | CATERPILLAR | 374DL | MANDO FINAL LH | MOBILTRANS HD 50 | 2021-01-26 | 2021-02-08 | 2021-02-10 | 2021-02-10 | 9659 | 491 | No | No | No | Crítico |  | 17.6 | 2 | 15 | 1 | 1 | 0 | 0 | 0 | 0 | 0 | 0 | 0 | 0 | 0 |  | 6 | 4 | 1 | 1 | 0 | 2847 | 13 | 958 | 1196 |  |  | 1.3 | - |  |  | No |  | 24 | 25/23/17 | 228374 | 41243 | - | 1104 | - | - | - | Resultados están dentro de los rangos aceptables. | Nivel de limpieza en estado de Crítico. | Resultados están dentro de los rangos aceptables. | Identifique las causas del origen y corrija el Codigo ISO alto del aceite. Asegúrese de que la contaminación no está siendo introducida a través de los equipos de manejo de aceite. Retome la muestra en el próximo intervalo programado.
C0018458 | TANTAHUATAY | RE-32 | RE-32 STHI | EXCAVADORA DE ORUGAS | CATERPILLAR | 374DL | SISTEMA HIDRAULICO | MOBILTRANS HD 10W | 2021-01-26 | 2021-02-08 | 2021-02-10 | 2021-02-10 | 9659 | 491 | No | No | No | Precaución |  | 6.1 | 9 | 13 | 1 | 3 | 0 | 2 | 1 | 0 | 0 | 0 | 0 | 0 | 0 |  | 7 | 5 | 1 | 1 | 0 | 2249 | 29 | 947 | 1116 |  |  | 1.7 | - |  |  | No |  | 14 | 20/17/14 | 5924 | 1117 | - | 137 | - | - | - | Resultados están dentro de los rangos aceptables. | Nivel de limpieza en estado de precaución. Nivel de Silicio en el límite de precaución. | Desgaste de Aluminio en el límite de precaución. | Identifique las causas del origen y corrija el Codigo ISO alto del aceite. Asegúrese de que la contaminación no está siendo introducida a través de los equipos de manejo de aceite. Determine la fuente del metal de desgaste y tome acciones correctivas. Retomar la muestra para monitorear condición.
C0018459 | ATOCONGO | V-396 | V-396 MOT | CAMION VOLQUETE | VOLVO | FMX 8X4R | MOTOR | MOBIL DELVAC MX 15W-40 | 2021-01-28 | 2021-02-08 | 2021-02-10 | 2021-02-11 | 9757 | 484 | Yes | Yes | No | Crítico | 14.4 | 12.4 | 5 | 36 | 4 | 1 | 0 | 0 | 46 | 0 | 1 | 0 | 0 | 0 | 0 |  | 4 | 0 | 3 | 0 | 0 | 1410 | 1141 | 1071 | 1329 |  | 8.8 | 12.8 | 7.4 | 0 | 0.5 | No |  | 15 | - | - | - | - | - | - | - | - | Alta oxidación por posible degradación del aceite a altas temperaturas. Baja viscosidad por posible contaminación con un lubricante de menor viscosidad o dilución con combustible. | Resultados están dentro de los rangos aceptables. | Resultados están dentro de los rangos aceptables. | Revisar el sistema de enfriamiento (termostatos, radiador, bomba de agua, mangueras, etc.). Localice y corrija la causa de baja viscosidad del aceite. Una baja viscosidad puede reducir la protección por lubricación.Retome la muestra en el próximo intervalo.
C0018460 | ATOCONGO | V-396 | V-396 STDI | CAMION VOLQUETE | VOLVO | FMX 8X4R | SISTEMA DIRECCION | MOBIL ATF 220 | 2021-01-28 | 2021-02-08 | 2021-02-10 | 2021-02-11 | 9757 | 916 | Yes | No | No | Crítico |  | 5.9 | 1 | 80 | 0 | 1 | 0 | 1 | 0 | 0 | 1 | 0 | 0 | 0 | 0 |  | 4 | 3 | 0 | 36 | 0 | 22 | 56 | 321 | 252 |  |  | 2.2 | - |  |  | No |  | 34 | 20/17/13 | 8696 | 722 | - | 62 | - | - | - | Baja viscosidad por posible contaminación con un lubricante de menor viscosidad. | Resultados están dentro de los rangos aceptables. | Resultados están dentro de los rangos aceptables. | Localice y corrija la causa de baja viscosidad del aceite. Una baja viscosidad puede reducir la protección por lubricación. Retome la muestra en el próximo intervalo.
C0018461 | ATOCONGO | V-396 | V-396 TRAN | CAMION VOLQUETE | VOLVO | FMX 8X4R | TRANSMISION | MOBILUBE HD 80W-90 | 2021-01-28 | 2021-02-08 | 2021-02-10 | 2021-02-11 | 9757 | 916 | Yes | No | No | Precaución |  | 14.2 | 20 | 3 | 0 | 1 | 0 | 0 | 0 | 0 | 0 | 0 | 0 | 0 | 0 |  | 5 | 0 | 0 | 1 | 0 | 4 | 0 | 511 | 8 |  |  | 2.5 | - |  |  | No |  | 12 | 21/19/13 | 17671 | 3271 | - | 75 | - | - | - | Resultados están dentro de los rangos aceptables. | Nivel de limpieza en estado de precaución. | Resultados están dentro de los rangos aceptables. | Identifique las causas del origen y corrija el Codigo ISO alto del aceite. Asegúrese de que la contaminación no está siendo introducida a través de los equipos de manejo de aceite. Retome la muestra en el próximo intervalo programado.
C0018462 | ATOCONGO | V-396 | V-396 DIFE DEL | CAMION VOLQUETE | VOLVO | FMX 8X4R | DIFERENCIAL DELANTERO | MOBILUBE HD 85W-140 | 2021-01-28 | 2021-02-08 | 2021-02-10 | 2021-02-11 | 9757 | 916 | Yes | No | No | Precaución |  | 24.9 | 1 | 30 | 0 | 0 | 0 | 0 | 0 | 0 | 1 | 0 | 0 | 0 | 0 |  | 2 | 0 | 0 | 1 | 0 | 6 | 1 | 508 | 5 |  |  | 0.8 | - |  |  | No |  | 15 | 23/19/14 | 51177 | 3427 | - | 128 | - | - | - | Resultados están dentro de los rangos aceptables. | Nivel de limpieza en estado de precaución. | Resultados están dentro de los rangos aceptables. | Identifique las causas del origen y corrija el Codigo ISO alto del aceite. Asegúrese de que la contaminación no está siendo introducida a través de los equipos de manejo de aceite. Retome la muestra en el próximo intervalo programado.
C0018463 | ATOCONGO | V-396 | V-396 DIFE POS | CAMION VOLQUETE | VOLVO | FMX 8X4R | DIFERENCIAL POSTERIOR | MOBILUBE HD 85W-140 | 2021-01-28 | 2021-02-08 | 2021-02-10 | 2021-02-11 | 9757 | 916 | Yes | No | No | Crítico |  | 24.8 | 1 | 18 | 0 | 0 | 0 | 0 | 0 | 0 | 1 | 0 | 0 | 0 | 1 |  | 2 | 2 | 0 | 2 | 0 | 9 | 2 | 504 | 7 |  |  | 0.8 | - |  |  | No |  | 14 | 24/21/16 | 86428 | 12280 | - | 368 | - | - | - | Resultados están dentro de los rangos aceptables. | Nivel de limpieza en estado de Crítico. | Resultados están dentro de los rangos aceptables. | Identifique las causas del origen y corrija el Codigo ISO alto del aceite. Asegúrese de que la contaminación no está siendo introducida a través de los equipos de manejo de aceite. Retome la muestra en el próximo intervalo programado.
C0018464 | ATOCONGO | V-396 | V-396 CUPO RH | CAMION VOLQUETE | VOLVO | FMX 8X4R | CUBO POST. RH | MOBILUBE HD 85W-140 | 2021-01-28 | 2021-02-08 | 2021-02-10 | 2021-02-11 | 9757 | 916 | Yes | No | No | Precaución |  | 24.8 | 0 | 17 | 0 | 0 | 1 | 0 | 0 | 0 | 1 | 0 | 0 | 0 | 0 |  | 2 | 0 | 0 | 1 | 0 | 5 | 1 | 513 | 3 |  |  | 0.7 | - |  |  | No |  | 12 | 22/19/14 | 36990 | 3440 | - | 103 | - | - | - | Resultados están dentro de los rangos aceptables. | Nivel de limpieza en estado de precaución. | Resultados están dentro de los rangos aceptables. | Identifique las causas del origen y corrija el Codigo ISO alto del aceite. Asegúrese de que la contaminación no está siendo introducida a través de los equipos de manejo de aceite. Retome la muestra en el próximo intervalo programado.
C0018465 | ATOCONGO | V-396 | V-396 CUPO LH | CAMION VOLQUETE | VOLVO | FMX 8X4R | CUBO POST. LH | MOBILUBE HD 85W-140 | 2021-01-28 | 2021-02-08 | 2021-02-10 | 2021-02-11 | 9757 | 916 | Yes | No | No | Precaución |  | 24.6 | 0 | 18 | 0 | 0 | 0 | 0 | 0 | 0 | 1 | 0 | 0 | 0 | 0 |  | 1 | 0 | 0 | 1 | 0 | 7 | 2 | 519 | 5 |  |  | 0.8 | - |  |  | No |  | 14 | 22/19/14 | 32361 | 3416 | - | 146 | - | - | - | Resultados están dentro de los rangos aceptables. | Nivel de limpieza en estado de precaución. | Resultados están dentro de los rangos aceptables. | Identifique las causas del origen y corrija el Codigo ISO alto del aceite. Asegúrese de que la contaminación no está siendo introducida a través de los equipos de manejo de aceite. Retome la muestra en el próximo intervalo programado.
C0018466 | ATOCONGO | V-396 | V-396 CUDE RH | CAMION VOLQUETE | VOLVO | FMX 8X4R | CUBO DEL. RH | MOBILUBE HD 85W-140 | 2021-01-28 | 2021-02-08 | 2021-02-10 | 2021-02-11 | 9757 | 916 | Yes | No | No | Crítico |  | 24.9 | 1 | 29 | 0 | 0 | 0 | 0 | 0 | 0 | 1 | 0 | 0 | 0 | 1 |  | 2 | 0 | 0 | 2 | 0 | 9 | 2 | 512 | 8 |  |  | 0.7 | - |  |  | No |  | 22 | 24/22/17 | 111619 | 20914 | - | 692 | - | - | - | Resultados están dentro de los rangos aceptables. | Nivel de limpieza en estado de Crítico. | Resultados están dentro de los rangos aceptables. | Identifique las causas del origen y corrija el Codigo ISO alto del aceite. Asegúrese de que la contaminación no está siendo introducida a través de los equipos de manejo de aceite. Retome la muestra en el próximo intervalo programado.
C0018467 | ATOCONGO | V-396 | V-396 CUDE LH | CAMION VOLQUETE | VOLVO | FMX 8X4R | CUBO DEL. LH | MOBILUBE HD 85W-140 | 2021-01-28 | 2021-02-08 | 2021-02-10 | 2021-02-11 | 9757 | 916 | Yes | No | No | Crítico |  | 24.9 | 0 | 30 | 0 | 0 | 0 | 0 | 1 | 0 | 1 | 0 | 0 | 0 | 0 |  | 2 | 0 | 0 | 1 | 0 | 5 | 1 | 517 | 4 |  |  | 0.7 | - |  |  | No |  | 14 | 26/25/19 | 375746 | 194577 | - | 3146 | - | - | - | Resultados están dentro de los rangos aceptables. | Nivel de limpieza en estado de Crítico. | Resultados están dentro de los rangos aceptables. | Identifique las causas del origen y corrija el Codigo ISO alto del aceite. Asegúrese de que la contaminación no está siendo introducida a través de los equipos de manejo de aceite. Retome la muestra en el próximo intervalo programado.
C0018468 | ATOCONGO | V-396 | V-396 STHI | CAMION VOLQUETE | VOLVO | FMX 8X4R | SISTEMA HIDRAULICO | MOBILTRANS HD 10W | 2021-01-28 | 2021-02-08 | 2021-02-10 | 2021-02-11 | 9757 | 4916 | Yes | No | No | Crítico |  | 8.3 | 0 | 6 | 0 | 3 | 0 | 0 | 0 | 0 | 0 | 0 | 0 | 0 | 0 |  | 5 | 1 | 1 | 1 | 0 | 132 | 2 | 444 | 661 |  |  | 0.7 | - |  |  | No |  | 13 | 24/21/14 | 152862 | 17300 | - | 95 | - | - | - | Resultados están dentro de los rangos aceptables. | Nivel de limpieza en estado de Crítico. | Resultados están dentro de los rangos aceptables. | Identifique las causas del origen y corrija el Codigo ISO alto del aceite. Asegúrese de que la contaminación no está siendo introducida a través de los equipos de manejo de aceite. Retome la muestra en el próximo intervalo programado.
C0018469 | ATOCONGO | V-412 | V-412 MOT | CAMION VOLQUETE | VOLVO | FMX 8X4R | MOTOR | MOBIL DELVAC MX 15W-40 | 2021-01-30 | 2021-02-08 | 2021-02-10 | 2021-02-11 | 10044 | 500 | Yes | Yes | No | Crítico | 14.4 | 12 | 7 | 38 | 5 | 1 | 0 | 0 | 45 | 0 | 1 | 0 | 0 | 0 | 0 |  | 4 | 1 | 3 | 1 | 0 | 1419 | 1139 | 1077 | 1330 |  | 8.5 | 16.2 | 7.2 | 0 | 0.5 | No |  | 17 | - | - | - | - | - | - | - | - | Alta oxidación por posible degradación del aceite a altas temperaturas. Baja viscosidad por posible contaminación con un lubricante de menor viscosidad o dilución con combustible. | Resultados están dentro de los rangos aceptables. | Desgaste de Plomo en el límite de precaución. | Revisar el sistema de enfriamiento (termostatos, radiador, bomba de agua, mangueras, etc.). Localice y corrija la causa de baja viscosidad del aceite. Una baja viscosidad puede reducir la protección por lubricación. Determine la fuente del metal de desgaste y tome acciones correctivas. Retomar la muestra para monitorear condición.
C0018470 | ATOCONGO | V-411 | V-411 MOT | CAMION VOLQUETE | VOLVO | FMX 8X4R | MOTOR | MOBIL DELVAC MX 15W-40 | 2021-01-30 | 2021-02-08 | 2021-02-10 | 2021-02-11 | 10048 | 422 | Yes | Yes | No | Crítico | 14.4 | 12.5 | 4 | 15 | 8 | 1 | 0 | 0 | 47 | 0 | 0 | 0 | 0 | 0 | 0 |  | 3 | 1 | 1 | 1 | 0 | 1466 | 1146 | 1089 | 1344 |  | 8.2 | 11.3 | 6.2 | 0 | 0.5 | No |  | 14 | - | - | - | - | - | - | - | - | Alta oxidación por posible degradación del aceite a altas temperaturas. Baja viscosidad por posible contaminación con un lubricante de menor viscosidad o dilución con combustible. | Resultados están dentro de los rangos aceptables. | Elevado desgaste de Plomo. | Revisar el sistema de enfriamiento (termostatos, radiador, bomba de agua, mangueras, etc.). Localice y corrija la causa de baja viscosidad del aceite. Una baja viscosidad puede reducir la protección por lubricación. Determine la fuente del metal de desgaste excesivo y tome acciones correctivas. Retomar la muestra para monitorear condición.
C0018471 | ATOCONGO | V-411 | V-411 STDI | CAMION VOLQUETE | VOLVO | FMX 8X4R | SISTEMA DIRECCION | MOBIL ATF 220 | 2021-01-30 | 2021-02-08 | 2021-02-10 | 2021-02-11 | 10048 | 883 | No | No | No | Crítico |  | 5.9 | 3 | 100 | 0 | 3 | 0 | 1 | 1 | 0 | 1 | 0 | 0 | 0 | 0 |  | 7 | 0 | 0 | 38 | 0 | 34 | 60 | 321 | 244 |  |  | 3.4 | - |  |  | No |  | 82 | 22/17/13 | 32996 | 1168 | - | 60 | - | - | - | Baja viscosidad por posible contaminación con un lubricante de menor viscosidad. | Nivel de limpieza en estado de precaución. | Resultados están dentro de los rangos aceptables. | Localice y corrija la causa de baja viscosidad del aceite. Una baja viscosidad puede reducir la protección por lubricación. Identifique las causas del origen y corrija el Codigo ISO alto del aceite. Asegúrese de que la contaminación no está siendo introducida a través de los equipos de manejo de aceite. Retome la muestra en el próximo intervalo programado.
C0018472 | ATOCONGO | V-411 | V-411 DIFE DEL | CAMION VOLQUETE | VOLVO | FMX 8X4R | DIFERENCIAL DELANTERO | MOBILUBE HD 85W-140 | 2021-01-30 | 2021-02-08 | 2021-02-10 | 2021-02-11 | 10048 | 883 | No | No | No | Crítico |  | 24.9 | 1 | 142 | 0 | 0 | 0 | 1 | 0 | 0 | 2 | 0 | 0 | 0 | 0 |  | 1 | 0 | 1 | 0 | 0 | 6 | 1 | 503 | 5 |  |  | 0.7 | - |  |  | No |  | 177 | 25/20/14 | 200338 | 8842 | - | 125 | - | - | - | Resultados están dentro de los rangos aceptables. | Nivel de limpieza en estado de Crítico. | Resultados están dentro de los rangos aceptables. | Identifique las causas del origen y corrija el Codigo ISO alto del aceite. Asegúrese de que la contaminación no está siendo introducida a través de los equipos de manejo de aceite. Retome la muestra en el próximo intervalo programado.
C0018473 | ATOCONGO | V-411 | V-411 DIFE POS | CAMION VOLQUETE | VOLVO | FMX 8X4R | DIFERENCIAL POSTERIOR | MOBILUBE HD 85W-140 | 2021-01-30 | 2021-02-08 | 2021-02-10 | 2021-02-11 | 10048 | 883 | No | No | No | Crítico |  | 24.7 | 1 | 35 | 0 | 0 | 0 | 0 | 0 | 0 | 1 | 0 | 0 | 0 | 0 |  | 3 | 0 | 0 | 1 | 0 | 9 | 1 | 509 | 6 |  |  | 0.8 | - |  |  | No |  | 43 | 25/23/17 | 221880 | 47374 | - | 856 | - | - | - | Resultados están dentro de los rangos aceptables. | Nivel de limpieza en estado de Crítico. | Resultados están dentro de los rangos aceptables. | Identifique las causas del origen y corrija el Codigo ISO alto del aceite. Asegúrese de que la contaminación no está siendo introducida a través de los equipos de manejo de aceite. Retome la muestra en el próximo intervalo programado.
C0018474 | ATOCONGO | V-411 | V-411 CUDE RH | CAMION VOLQUETE | VOLVO | FMX 8X4R | CUBO DEL. RH | MOBILUBE HD 85W-140 | 2021-01-30 | 2021-02-08 | 2021-02-10 | 2021-02-11 | 10048 | 883 | No | No | No | Crítico |  | 24.6 | 1 | 142 | 0 | 0 | 0 | 1 | 0 | 1 | 2 | 0 | 0 | 0 | 0 |  | 2 | 0 | 0 | 1 | 0 | 8 | 1 | 513 | 5 |  |  | 0.7 | - |  |  | No |  | 177 | 25/21/15 | 194535 | 12847 | - | 224 | - | - | - | Resultados están dentro de los rangos aceptables. | Nivel de limpieza en estado de Crítico. | Resultados están dentro de los rangos aceptables. | Identifique las causas del origen y corrija el Codigo ISO alto del aceite. Asegúrese de que la contaminación no está siendo introducida a través de los equipos de manejo de aceite. Retome la muestra en el próximo intervalo programado.
C0018475 | ATOCONGO | V-411 | V-411 CUDE LH | CAMION VOLQUETE | VOLVO | FMX 8X4R | CUBO DEL. LH | MOBILUBE HD 85W-140 | 2021-01-30 | 2021-02-08 | 2021-02-10 | 2021-02-11 | 10048 | 883 | No | No | No | Crítico |  | 24.5 | 1 | 147 | 0 | 0 | 0 | 1 | 1 | 1 | 2 | 0 | 0 | 0 | 0 |  | 2 | 0 | 0 | 1 | 0 | 7 | 1 | 512 | 5 |  |  | 0.8 | - |  |  | No |  | 178 | 25/21/16 | 181413 | 14308 | - | 328 | - | - | - | Resultados están dentro de los rangos aceptables. | Nivel de limpieza en estado de Crítico. | Resultados están dentro de los rangos aceptables. | Identifique las causas del origen y corrija el Codigo ISO alto del aceite. Asegúrese de que la contaminación no está siendo introducida a través de los equipos de manejo de aceite. Retome la muestra en el próximo intervalo programado.
C0018476 | ATOCONGO | V-411 | V-411 CUPO RH | CAMION VOLQUETE | VOLVO | FMX 8X4R | CUBO POST. RH | MOBILUBE HD 85W-140 | 2021-01-30 | 2021-02-08 | 2021-02-10 | 2021-02-11 | 10048 | 883 | No | No | No | Crítico |  | 24.8 | 1 | 26 | 0 | 0 | 0 | 0 | 0 | 0 | 1 | 0 | 0 | 0 | 0 |  | 3 | 0 | 0 | 1 | 0 | 9 | 1 | 512 | 5 |  |  | 0.8 | - |  |  | No |  | 37 | 25/23/18 | 267275 | 61038 | - | 1360 | - | - | - | Resultados están dentro de los rangos aceptables. | Nivel de limpieza en estado de Crítico. | Resultados están dentro de los rangos aceptables. | Identifique las causas del origen y corrija el Codigo ISO alto del aceite. Asegúrese de que la contaminación no está siendo introducida a través de los equipos de manejo de aceite. Retome la muestra en el próximo intervalo programado.
C0018477 | ATOCONGO | V-411 | V-411 CUPO LH | CAMION VOLQUETE | VOLVO | FMX 8X4R | CUBO POST. LH | MOBILUBE HD 85W-140 | 2021-01-30 | 2021-02-08 | 2021-02-10 | 2021-02-11 | 10048 | 883 | No | No | No | Crítico |  | 24.7 | 1 | 24 | 0 | 0 | 0 | 0 | 0 | 0 | 1 | 0 | 0 | 0 | 0 |  | 3 | 0 | 0 | 1 | 0 | 9 | 1 | 516 | 5 |  |  | 0.8 | - |  |  | No |  | 25 | 25/23/16 | 221953 | 40481 | - | 626 | - | - | - | Resultados están dentro de los rangos aceptables. | Nivel de limpieza en estado de Crítico. | Resultados están dentro de los rangos aceptables. | Identifique las causas del origen y corrija el Codigo ISO alto del aceite. Asegúrese de que la contaminación no está siendo introducida a través de los equipos de manejo de aceite. Retome la muestra en el próximo intervalo programado.
C0018478 | ATOCONGO | V-411 | V-411 STHI | CAMION VOLQUETE | VOLVO | FMX 8X4R | SISTEMA HIDRAULICO | MOBILTRANS HD 10W | 2021-01-30 | 2021-02-08 | 2021-02-10 | 2021-02-11 | 10048 | 4503 | No | No | No | Precaución |  | 8.4 | 0 | 3 | 0 | 1 | 0 | 0 | 0 | 0 | 0 | 0 | 0 | 0 | 0 |  | 4 | 1 | 0 | 2 | 0 | 252 | 6 | 464 | 693 |  |  | 0.8 | - |  |  | No |  | 12 | 23/20/13 | 68753 | 6935 | - | 78 | - | - | - | Resultados están dentro de los rangos aceptables. | Nivel de limpieza en estado de precaución. | Resultados están dentro de los rangos aceptables. | Identifique las causas del origen y corrija el Codigo ISO alto del aceite. Asegúrese de que la contaminación no está siendo introducida a través de los equipos de manejo de aceite. Retome la muestra en el próximo intervalo programado.
C0018479 | ATOCONGO | RE-33 | RE-33 MOT | EXCAVADORA DE ORUGAS | CATERPILLAR | 374DL | MOTOR | MOBIL DELVAC MX 15W-40 | 2021-01-30 | 2021-02-08 | 2021-02-10 | 2021-02-11 | 24601 | 345 | Yes | Yes | No | Crítico | 14.4 | 13 | 5 | 28 | 4 | 1 | 0 | 1 | 49 | 0 | 0 | 0 | 0 | 0 | 0 |  | 4 | 0 | 1 | 2 | 0 | 1569 | 1221 | 1138 | 1414 |  | 8.2 | 7.6 | 8.7 | 1.7 | 0.4 | No |  | 13 | - | - | - | - | - | - | - | - | Alta oxidación por posible degradación del aceite a altas temperaturas. Baja viscosidad por posible contaminación con un lubricante de menor viscosidad o dilución con combustible. | Resultados están dentro de los rangos aceptables. | Desgaste de Plomo en el límite de precaución. | Revisar el sistema de enfriamiento (termostatos, radiador, bomba de agua, mangueras, etc.). Localice y corrija la causa de baja viscosidad del aceite. Una baja viscosidad puede reducir la protección por lubricación. Determine la fuente del metal de desgaste y tome acciones correctivas. Retomar la muestra para monitorear condición.
C0018480 | ATOCONGO | RE-46 | RE-46 MOT | EXCAVADORA DE ORUGAS | CATERPILLAR | 374DL | MOTOR | MOBIL DELVAC MX 15W-40 | 2021-02-03 | 2021-02-08 | 2021-02-10 | 2021-02-11 | 22994 | 271 | Yes | Yes | No | Crítico | 14.4 | 12.7 | 3 | 24 | 1 | 1 | 0 | 1 | 46 | 0 | 0 | 0 | 0 | 0 | 0 |  | 4 | 1 | 1 | 1 | 0 | 1481 | 1129 | 1110 | 1358 |  | 8.6 | 3.5 | 4 | 0 | 0.5 | No |  | 14 | - | - | - | - | - | - | - | - | Baja viscosidad por posible contaminación con un lubricante de menor viscosidad o dilución con combustible. | Resultados están dentro de los rangos aceptables. | Resultados están dentro de los rangos aceptables. | Localice y corrija la causa de baja viscosidad del aceite. Una baja viscosidad puede reducir la protección por lubricación. Retome la muestra en el próximo intervalo.
C0018481 | ATOCONGO | CI-29 | CI-29 MOT | CAMION CISTERNA DE AGUA | MERCEDES BENZ | AXOR 2628/45 6X4 | MOTOR | MOBIL DELVAC MX 15W-40 | 2021-02-04 | 2021-02-08 | 2021-02-10 | 2021-02-11 | 11828 | 364 | Yes | Yes | No | Precaución | 14.4 | 13.4 | 1 | 16 | 0 | 1 | 0 | 1 | 46 | 0 | 0 | 0 | 0 | 0 | 0 |  | 4 | 0 | 1 | 1 | 0 | 1392 | 1123 | 1091 | 1335 |  | 8.2 | 7 | 3.5 | 0 | 0.6 | No |  | 14 | - | - | - | - | - | - | - | - | Baja viscosidad por posible contaminación con un lubricante de menor viscosidad o dilución con combustible. | Resultados están dentro de los rangos aceptables. | Resultados están dentro de los rangos aceptables. | Localice y corrija la causa de baja viscosidad del aceite. Una baja viscosidad puede reducir la protección por lubricación. Retome la muestra en el próximo intervalo.
C0018482 | ATOCONGO | C-76 | C-76 MOT | CARGADOR FRONTAL | LIEBHERR | L-566 | MOTOR | MOBIL DELVAC MX 15W-40 | 2021-02-04 | 2021-02-08 | 2021-02-10 | 2021-02-11 | 17688 | 224 | Yes | Yes | No | Precaución | 14.4 | 13.9 | 7 | 11 | 1 | 0 | 0 | 0 | 46 | 0 | 0 | 0 | 0 | 0 | 0 |  | 5 | 0 | 0 | 1 | 0 | 1423 | 1160 | 1159 | 1384 |  | 8.4 | 3.8 | 4.6 | 0 | 0.6 | No |  | 15 | - | - | - | - | - | - | - | - | Baja viscosidad por posible contaminación con un lubricante de menor viscosidad o dilución con combustible. | Resultados están dentro de los rangos aceptables. | Resultados están dentro de los rangos aceptables. | Localice y corrija la causa de baja viscosidad del aceite. Una baja viscosidad puede reducir la protección por lubricación. Retome la muestra en el próximo intervalo.
C0018483 | ATOCONGO | C-76 | C-76 TRAN | CARGADOR FRONTAL | LIEBHERR | L-566 | TRANSMISION | MOBIL ATF 220 | 2021-02-04 | 2021-02-08 | 2021-02-10 | 2021-02-11 | 17688 | 1008 | Yes | Yes | No | Crítico |  | 5.7 | 1 | 104 | 2 | 1 | 0 | 1 | 2 | 0 | 1 | 0 | 0 | 0 | 0 |  | 3 | 2 | 1 | 41 | 0 | 187 | 119 | 400 | 366 |  |  | 1.5 | - |  |  | No |  | 24 | 21/17/14 | 10226 | 950 | - | 83 | - | - | - | Baja viscosidad por posible contaminación con un lubricante de menor viscosidad. | Nivel de limpieza en estado de precaución. | Elevado desgaste de Hierro. | Localice y corrija la causa de baja viscosidad del aceite. Una baja viscosida d puede reducir la protección por lubricación. Identifique las causas del origen y corrija el Codigo ISO alto del aceite. Asegúrese de que la contaminación no está siendo introducida a través de los equipos de manejo de aceite. Identifique y evalúe los componentes a base de este elemento. Determine la fuente del metal de desgaste excesivo y tome acciones correctivas. Retomar la muestra para monitorear condición.
C0018484 | ATOCONGO | C-76 | C-76 DIFE DEL | CARGADOR FRONTAL | LIEBHERR | L-566 | DIFERENCIAL DELANTERO | MOBILUBE HD 80W-90 | 2021-02-04 | 2021-02-08 | 2021-02-10 | 2021-02-11 | 17688 | 1008 | Yes | No | No | Crítico |  | 14.4 | 40 | 418 | 1 | 1 | 4 | 5 | 6 | 0 | 6 | 0 | 0 | 0 | 0 |  | 3 | 0 | 0 | 0 | 1 | 3 | 0 | 510 | 10 |  |  | 2.6 | - |  |  | No |  | 130 | - | - | - | - | - | - | - | - | Resultados están dentro de los rangos aceptables. | Muestra oscura no se realizó nivel de limpieza. Podria ser por presencia de partículas oscuras lo cual imposibilita realizar la prueba de Conteo de Partículas. | Elevado desgaste de Hierro, Cromo, Estaño y Cobre. | Identifique y evalúe los componentes a base de estos elementos. Determine la fuente de los metales de desgaste excesivo y tome acciones correctivas. Retomar la muestra para monitorear condición.
C0018485 | ATOCONGO | C-76 | C-76 DIFE POS | CARGADOR FRONTAL | LIEBHERR | L-566 | DIFERENCIAL POSTERIOR | MOBILUBE HD 80W-90 | 2021-02-04 | 2021-02-08 | 2021-02-10 | 2021-02-11 | 17688 | 1008 | Yes | No | No | Crítico |  | 14.5 | 2 | 240 | 0 | 0 | 0 | 3 | 3 | 0 | 2 | 0 | 0 | 0 | 0 |  | 2 | 2 | 0 | 0 | 0 | 7 | 1 | 465 | 5 |  |  | 0.3 | - |  |  | No |  | 56 | 26/24/18 | 362247 | 113672 | - | 1880 | - | - | - | Resultados están dentro de los rangos aceptables. | Nivel de limpieza en estado de Crítico. | Desgaste de Cromo en el límite de precaución. | Identifique las causas del origen y corrija el Codigo ISO alto del aceite. Asegúrese de que la contaminación no está siendo introducida a través de los equipos de manejo de aceite. Determine la fuente del metal de desgaste y tome acciones correctivas. Retomar la muestra para monitorear condición.
C0018486 | ATOCONGO | C-76 | C-76 MFDEL RH | CARGADOR FRONTAL | LIEBHERR | L-566 | MANDO FINAL DEL. RH | MOBILUBE HD 80W-90 | 2021-02-04 | 2021-02-08 | 2021-02-10 | 2021-02-11 | 17688 | 1008 | Yes | No | No | Crítico |  | 14.4 | 43 | 543 | 0 | 1 | 4 | 7 | 7 | 1 | 7 | 0 | 0 | 0 | 0 |  | 5 | 3 | 0 | 0 | 1 | 11 | 1 | 516 | 13 |  |  | 2.8 | - |  |  | No |  | 1780 | - | - | - | - | - | - | - | - | Resultados están dentro de los rangos aceptables. | No se realizó nivel de limpieza por particulas visibles mayores a 40 micras. | Elevado desgaste de Hierro, Cromo y Estaño. Indica presencia de partículas ferromagnéticas visibles mayores a 40 micras. | Determine la fuente de partículas ferromagnéticas y tome acciones correctivas de ser necesario. Determine la fuente de los metales de desgaste excesivo y tome acciones correctivas. Retomar la muestra para monitorear condición.
C0018487 | ATOCONGO | C-76 | C-76 MFDEL LH | CARGADOR FRONTAL | LIEBHERR | L-566 | MANDO FINAL DEL. LH | MOBILUBE HD 80W-90 | 2021-02-04 | 2021-02-08 | 2021-02-10 | 2021-02-11 | 17688 | 1008 | Yes | No | No | Crítico |  | 14.4 | 40 | 440 | 0 | 1 | 3 | 5 | 6 | 0 | 6 | 0 | 0 | 0 | 0 |  | 4 | 0 | 0 | 0 | 1 | 7 | 1 | 511 | 10 |  |  | 2.6 | - |  |  | No |  | 500 | - | - | - | - | - | - | - | - | Resultados están dentro de los rangos aceptables. | No se realizó nivel de limpieza por particulas visibles mayores a 40 micras. | Elevado desgaste de Hierro, Cromo y Estaño. Indica presencia de partículas ferromagnéticas visibles mayores a 40 micras. | Determine la fuente de partículas ferromagnéticas y tome acciones correctivas de ser necesario. Determine la fuente de los metales de desgaste excesivo y tome acciones correctivas. Retomar la muestra para monitorear condición.
C0018488 | ATOCONGO | C-76 | C-76 MFPOS RH | CARGADOR FRONTAL | LIEBHERR | L-566 | MANDO FINAL POST. RH | MOBILUBE HD 80W-90 | 2021-02-04 | 2021-02-08 | 2021-02-10 | 2021-02-11 | 17688 | 1008 | Yes | No | No | Precaución |  | 14.2 | 2 | 237 | 0 | 0 | 0 | 3 | 3 | 0 | 2 | 0 | 0 | 1 | 1 |  | 3 | 0 | 0 | 3 | 0 | 7 | 2 | 447 | 6 |  |  | 0.3 | - |  |  | No |  | 507 | - | - | - | - | - | - | - | - | Resultados están dentro de los rangos aceptables. | No se realizó nivel de limpieza por particulas visibles mayores a 40 micras. | Indica presencia de partículas ferromagnéticas visibles. Desgaste de Cromo en el límite de precaución. | Determine la fuente de partículas ferromagnéticas y tome acciones correctivas de ser necesario. Determine la fuente del metal de desgaste y tome acciones correctivas. Retomar la muestra para monitorear condición.
C0018489 | ATOCONGO | C-76 | C-76 MFPOS LH | CARGADOR FRONTAL | LIEBHERR | L-566 | MANDO FINAL POST. LH | MOBILUBE HD 80W-90 | 2021-02-04 | 2021-02-08 | 2021-02-10 | 2021-02-11 | 17688 | 1008 | Yes | No | No | Precaución |  | 14.2 | 2 | 235 | 0 | 0 | 0 | 3 | 3 | 0 | 2 | 0 | 0 | 0 | 0 |  | 4 | 0 | 0 | 0 | 0 | 8 | 2 | 463 | 4 |  |  | 0.3 | - |  |  | No |  | 1121 | - | - | - | - | - | - | - | - | Resultados están dentro de los rangos aceptables. | No se realizó nivel de limpieza por particulas visibles mayores a 40 micras. Desgaste de Cromo en el límite de precaución. | Indica presencia de partículas ferromagnéticas visibles. Desgaste de Cromo en el límite de precaución. | Determine la fuente de partículas ferromagnéticas y tome acciones correctivas de ser necesario. Determine la fuente del metal de desgaste y tome acciones correctivas. Retomar la muestra para monitorear condición.
C0018490 | ATOCONGO | C-76 | C-76 PTO | CARGADOR FRONTAL | LIEBHERR | L-566 | PTO | MOBILUBE HD 80W-90 | 2021-02-04 | 2021-02-08 | 2021-02-10 | 2021-02-11 | 17688 | 1008 | Yes | No | No | Crítico |  | 14.5 | 0 | 12 | 0 | 1 | 0 | 0 | 0 | 0 | 0 | 0 | 0 | 0 | 0 |  | 14 | 0 | 0 | 3 | 0 | 11 | 3 | 262 | 32 |  |  | 3.2 | - |  |  | No |  | 12 | 25/23/15 | 252119 | 53385 | - | 299 | - | - | - | Resultados están dentro de los rangos aceptables. | Nivel de limpieza en estado de Crítico. | Resultados están dentro de los rangos aceptables. | Identifique las causas del origen y corrija el Codigo ISO alto del aceite. Asegúrese de que la contaminación no está siendo introducida a través de los equipos de manejo de aceite. Retome la muestra en el próximo intervalo programado.
C0018491 | ATOCONGO | C-76 | C-76 STHI | CARGADOR FRONTAL | LIEBHERR | L-566 | SISTEMA HIDRAULICO | MOBIL DELVAC MX 15W-40 | 2021-02-04 | 2021-02-08 | 2021-02-10 | 2021-02-11 | 17688 | 3926 | No | No | No | Crítico |  | 11.4 | 3 | 9 | 1 | 4 | 0 | 1 | 43 | 0 | 0 | 0 | 0 | 0 | 0 |  | 13 | 0 | 4 | 2 | 0 | 1546 | 1066 | 1103 | 1303 |  |  | 2.6 | - |  |  | No |  | 6 | 24/19/14 | 101520 | 4270 | - | 84 | - | - | - | Baja viscosidad por posible contaminación con un lubricante de menor viscosidad. | Niveles de Silicio y Potasio en precaución. Nivel de limpieza en estado de Crítico. | Resultados están dentro de los rangos aceptables. | Localice la fuente de Silicio y Potasio. Localice y corrija la causa de baja viscosidad del aceite. Una baja viscosidad puede reducir la protección por lubricación. Identifique las causas del origen y corrija el Codigo ISO alto del aceite. Asegúrese de que la contaminación no está siendo introducida a través de los equipos de manejo de aceite. Retome la muestra en el próximo intervalo programado.
C0018492 | SHOUGANG | FC-58 | FC-58 MOT | CAMION | KOMATSU | HD1500 | MOTOR | CHEVRON 400 MGX 15W40 | 2021-01-30 | 2021-02-08 | 2021-02-10 | 2021-02-11 | 49303 | 539 | Yes | Yes | No | Normal | 14.6 | 15.6 | 3 | 17 | 1 | 2 | 0 | 0 | 0 | 1 | 0 | 0 | 0 | 0 | 0 |  | 5 | 2 | 1 | 80 | 0 | 2321 | 17 | 970 | 1172 |  | 6.4 | 7.9 | 8.6 | 0 | 1.3 | No |  | 13 | - | - | - | - | - | - | - | - | Resultados están dentro de los rangos aceptables. | Resultados están dentro de los rangos aceptables. | Resultados están dentro de los rangos aceptables. | Retome la muestra en el próximo intervalo programado.
C0018493 | SHOUGANG | FC-58 | FC-58 TRAN | CAMION | KOMATSU | HD1500 | TRANSMISION | MOBILTRANS HD 30 | 2021-01-30 | 2021-02-08 | 2021-02-10 | 2021-02-11 | 49303 | 1100 | Yes | Yes | No | Normal |  | 11.1 | 4 | 4 | 0 | 1 | 0 | 0 | 0 | 4 | 0 | 0 | 0 | 0 | 0 |  | 6 | 4 | 1 | 2 | 0 | 2949 | 11 | 1005 | 1220 |  |  | 1 | - |  |  | No |  | 11 | 20/16/12 | 7774 | 433 | - | 22 | - | - | - | Resultados están dentro de los rangos aceptables. | Resultados están dentro de los rangos aceptables. | Resultados están dentro de los rangos aceptables. | Retome la muestra en el próximo intervalo programado.
C0018494 | SHOUGANG | FC-58 | FC-58 STHI | CAMION | KOMATSU | HD1500 | SISTEMA HIDRAULICO | MOBILTRANS HD 30 | 2021-01-30 | 2021-02-08 | 2021-02-10 | 2021-02-11 | 49303 | 1100 | No | Yes | No | Crítico |  | 11.1 | 7 | 14 | 8 | 3 | 0 | 1 | 0 | 1 | 0 | 0 | 0 | 0 | 0 |  | 11 | 3 | 1 | 2 | 0 | 2942 | 15 | 999 | 1222 |  |  | 1 | - |  |  | No |  | 14 | 22/17/12 | 23371 | 1163 | - | 40 | - | - | - | Resultados están dentro de los rangos aceptables. | Nivel de limpieza en estado de Crítico. | Elevado desgaste de Plomo. | Identifique las causas del origen y corrija el Codigo ISO alto del aceite. Asegúrese de que la contaminación no está siendo introducida a través de los equipos de manejo de aceite. Determine la fuente del metal de desgaste excesivo y tome acciones correctivas. Retomar la muestra para monitorear condición.
C0018495 | SHOUGANG | FC-58 | FC-58 MF LH | CAMION | KOMATSU | HD1500 | MANDO FINAL LH | MOBILTRANS HD 50 | 2021-01-30 | 2021-02-08 | 2021-02-10 | 2021-02-11 | 49303 | 1022 | No |  | No | Crítico |  | 17.9 | 6 | 28 | 0 | 1 | 0 | 0 | 0 | 0 | 0 | 0 | 0 | 0 | 0 |  | 7 | 0 | 0 | 2 | 0 | 2972 | 15 | 1001 | 1229 |  |  | 0.1 | - |  |  | No |  | 28 | 25/23/17 | 201135 | 49160 | - | 1104 | - | - | - | Resultados están dentro de los rangos aceptables. | Nivel de limpieza en estado de Crítico. | Resultados están dentro de los rangos aceptables. | Identifique las causas del origen y corrija el Codigo ISO alto del aceite. Asegúrese de que la contaminación no está siendo introducida a través de los equipos de manejo de aceite. Retome la muestra en el próximo intervalo programado.
C0018496 | SHOUGANG | FC-58 | FC-58 MF RH | CAMION | KOMATSU | HD1500 | MANDO FINAL RH | MOBILTRANS HD 50 | 2021-01-30 | 2021-02-08 | 2021-02-10 | 2021-02-11 | 49303 | 1022 | No |  | No | Crítico |  | 18 | 6 | 26 | 0 | 1 | 0 | 0 | 0 | 0 | 0 | 0 | 0 | 0 | 0 |  | 6 | 0 | 0 | 1 | 0 | 2952 | 15 | 995 | 1227 |  |  | 0.1 | - |  |  | No |  | 29 | 25/23/18 | 241563 | 54878 | - | 1342 | - | - | - | Resultados están dentro de los rangos aceptables. | Nivel de limpieza en estado de Crítico. | Resultados están dentro de los rangos aceptables. | Identifique las causas del origen y corrija el Codigo ISO alto del aceite. Asegúrese de que la contaminación no está siendo introducida a través de los equipos de manejo de aceite. Retome la muestra en el próximo intervalo programado.
C0018497 | SHOUGANG | FC-58 | FC-58 DIFE POS | CAMION | KOMATSU | HD1500 | DIFERENCIAL POSTERIOR | MOBILTRANS HD 50 | 2021-01-30 | 2021-02-08 | 2021-02-10 | 2021-02-11 | 49303 | 1022 | No |  | No | Crítico |  | 17.9 | 6 | 29 | 0 | 1 | 0 | 0 | 0 | 0 | 0 | 0 | 0 | 0 | 0 |  | 6 | 2 | 1 | 2 | 0 | 2964 | 15 | 999 | 1232 |  |  | 0.1 | - |  |  | No |  | 26 | 25/23/17 | 220836 | 50840 | - | 1156 | - | - | - | Resultados están dentro de los rangos aceptables. | Nivel de limpieza en estado de Crítico. | Resultados están dentro de los rangos aceptables. | Identifique las causas del origen y corrija el Codigo ISO alto del aceite. Asegúrese de que la contaminación no está siendo introducida a través de los equipos de manejo de aceite. Retome la muestra en el próximo intervalo programado.
C0018498 | SHOUGANG | FC-100 | FC-100 MOT | CAMION | KOMATSU | HD1500 | MOTOR | CHEVRON 400 MGX 15W40 | 2021-01-31 | 2021-02-08 | 2021-02-10 | 2021-02-11 | 23982 | 66 | Yes | Yes | No | Normal | 14.6 | 14.4 | 0 | 4 | 1 | 2 | 0 | 0 | 0 | 0 | 0 | 0 | 0 | 0 | 0 |  | 6 | 0 | 1 | 129 | 0 | 2196 | 15 | 987 | 1124 |  | 7 | 2 | 2 | 0 | 0.2 | No |  | 12 | - | - | - | - | - | - | - | - | Resultados están dentro de los rangos aceptables. | Resultados están dentro de los rangos aceptables. | Resultados están dentro de los rangos aceptables. | Retome la muestra en el próximo intervalo programado.
C0018499 | SHOUGANG | FC-119 | FC-119 MOT | CAMION | CATERPILLAR | 785D | MOTOR | MOBIL DELVAC 1 5W-40 | 2021-01-31 | 2021-02-08 | 2021-02-10 | 2021-02-11 | 19069 | 287 | Yes | Yes | No | Normal | 14.8 | 14.1 | 1 | 5 | 0 | 1 | 0 | 0 | 0 | 0 | 0 | 0 | 0 | 0 | 0 |  | 5 | 1 | 2 | 56 | 0 | 2282 | 472 | 1133 | 1352 |  | 9.6 | 5.3 | 5.4 | 1.8 | 0.2 | No |  | 10 | - | - | - | - | - | - | - | - | Resultados están dentro de los rangos aceptables. | Resultados están dentro de los rangos aceptables. | Resultados están dentro de los rangos aceptables. | Retome la muestra en el próximo intervalo programado.
C0018500 | SHOUGANG | FC-119 | FC-119 TRAN | CAMION | CATERPILLAR | 785D | TRANSMISION | MOBILTRANS HD 30 | 2021-01-31 | 2021-02-08 | 2021-02-10 | 2021-02-11 | 19069 | 1148 | Yes | Yes | No | Crítico |  | 8.2 | 1 | 7 | 0 | 2 | 0 | 0 | 0 | 2 | 0 | 0 | 0 | 0 | 0 |  | 8 | 5 | 1 | 3 | 0 | 2859 | 13 | 977 | 1208 |  |  | 0.9 | - |  |  | No |  | 10 | 21/17/12 | 18649 | 759 | - | 28 | - | - | - | Baja viscosidad por posible contaminación con un lubricante de menor viscosidad. | Nivel de Silicio en el límite de precaución. Nivel de limpieza en estado de precaución. | Resultados están dentro de los rangos aceptables. | Localice la fuente de silicio. Localice y corrija la causa de baja viscosidad del aceite. Una baja viscosidad puede reducir la protección por lubricación. Identifique las causas del origen y corrija el Codigo ISO alto del aceite. Asegúrese de que la contaminación no está siendo introducida a través de los equipos de manejo de aceite. Retome la muestra en el próximo intervalo programado.
C0018501 | SHOUGANG | FC-119 | FC-119 STHI | CAMION | CATERPILLAR | 785D | SISTEMA HIDRAULICO | MOBILTRANS HD 10W | 2021-01-31 | 2021-02-08 | 2021-02-10 | 2021-02-11 | 19069 | 1148 | No | Yes | No | Precaución |  | 6.1 | 1 | 7 | 1 | 3 | 0 | 1 | 0 | 5 | 0 | 0 | 0 | 0 | 0 |  | 12 | 5 | 1 | 3 | 0 | 2869 | 15 | 1009 | 1224 |  |  | 0.7 | - |  |  | No |  | 12 | 20/16/13 | 9096 | 597 | - | 48 | - | - | - | Resultados están dentro de los rangos aceptables. | Nivel de limpieza en estado de Crítico. Niveles de Sodio en el límite de precuación. | Resultados están dentro de los rangos aceptables. | Localice la fuente de Sodio. Identifique las causas del origen y corrija el Codigo ISO alto del aceite. Asegúrese de que la contaminación no está siendo introducida a través de los equipos de manejo de aceite. Retome la muestra en el próximo intervalo programado.
C0018502 | SHOUGANG | FC-119 | FC-119 STDI | CAMION | CATERPILLAR | 785D | SISTEMA DIRECCION | MOBILTRANS HD 10W | 2021-01-31 | 2021-02-08 | 2021-02-10 | 2021-02-11 | 19069 | 1148 | No | Yes | No | Crítico |  | 5.9 | 2 | 13 | 8 | 5 | 0 | 0 | 0 | 0 | 0 | 0 | 0 | 0 | 0 |  | 15 | 3 | 2 | 1 | 0 | 2979 | 17 | 999 | 1220 |  |  | 0.8 | - |  |  | No |  | 8 | 22/16/11 | 23568 | 584 | - | 16 | - | - | - | Resultados están dentro de los rangos aceptables. | Nivel de limpieza en estado de precaución. Contaminación de Silicio en estado crítico. Altos niveles de silicio abrasivo (polvo) causarán alto desgaste. | Resultados están dentro de los rangos aceptables. | Localice la fuente de silicio. Identifique las causas del origen y corrija el Codigo ISO alto del aceite. Asegúrese de que la contaminación no está siendo introducida a través de los equipos de manejo de aceite. Retome la muestra en el próximo intervalo programado.
C0018503 | SHOUGANG | FC-119 | FC-119 BM RH | CAMION | CATERPILLAR | 785D | BOCAMAZA RH | MOBILUBE XFD 60 | 2021-01-31 | 2021-02-08 | 2021-02-10 | 2021-02-11 | 19069 | 1148 | Yes |  | No | Precaución |  | 24.7 | 0 | 6 | 0 | 0 | 0 | 0 | 0 | 0 | 0 | 0 | 0 | 0 | 0 |  | 10 | 4 | 0 | 96 | 0 | 290 | 3 | 291 | 6 |  |  | 0.8 | - |  |  | No |  | 12 | 22/19/12 | 31615 | 2623 | - | 34 | - | - | - | Resultados están dentro de los rangos aceptables. | Nivel de limpieza en estado de precaución. | Resultados están dentro de los rangos aceptables. | Identifique las causas del origen y corrija el Codigo ISO alto del aceite. Asegúrese de que la contaminación no está siendo introducida a través de los equipos de manejo de aceite. Retome la muestra en el próximo intervalo programado.
C0018504 | SHOUGANG | FC-119 | FC-119 BM LH | CAMION | CATERPILLAR | 785D | BOCAMAZA LH | MOBILUBE XFD 60 | 2021-01-31 | 2021-02-08 | 2021-02-10 | 2021-02-11 | 19069 | 1148 | Yes |  | No | Crítico |  | 23.9 | 0 | 36 | 0 | 0 | 0 | 0 | 0 | 0 | 1 | 0 | 0 | 0 | 0 |  | 20 | 4 | 0 | 96 | 0 | 330 | 3 | 309 | 23 |  |  | 0.4 | - |  |  | No |  | 20 | 24/20/12 | 151985 | 6469 | - | 36 | - | - | - | Baja viscosidad por posible contaminación con un lubricante de menor viscosidad. | Nivel de limpieza en estado de Crítico. | Resultados están dentro de los rangos aceptables. | Localice y corrija la causa de baja viscosidad del aceite. Una baja viscosidad puede reducir la protección por lubricación. Identifique las causas del origen y corrija el Codigo ISO alto del aceite. Asegúrese de que la contaminación no está siendo introducida a través de los equipos de manejo de aceite. Retome la muestra en el próximo intervalo programado.
C0018505 | SHOUGANG | FC-119 | FC-119 MF RH | CAMION | CATERPILLAR | 785D | MANDO FINAL RH | MOBILUBE XFD 60 | 2021-01-31 | 2021-02-08 | 2021-02-10 | 2021-02-11 | 19069 | 1148 | Yes |  | No | Crítico |  | 25.3 | 15 | 29 | 2 | 0 | 1 | 0 | 0 | 0 | 0 | 0 | 0 | 0 | 0 |  | 2 | 0 | 0 | 101 | 0 | 292 | 3 | 303 | 5 |  |  | 6 | - |  |  | No |  | 21 | 25/23/13 | 258155 | 43699 | - | 54 | - | - | - | Resultados están dentro de los rangos aceptables. | Nivel de limpieza en estado de Crítico. | Desgaste de Cobre en el límite de precaución. | Identifique las causas del origen y corrija el Codigo ISO alto del aceite. Asegúrese de que la contaminación no está siendo introducida a través de los equipos de manejo de aceite. Determine la fuente del metal de desgaste y tome acciones correctivas. Retomar la muestra para monitorear condición.
C0018506 | SHOUGANG | FC-119 | FC-119 MF LH | CAMION | CATERPILLAR | 785D | MANDO FINAL LH | MOBILUBE XFD 60 | 2021-01-31 | 2021-02-08 | 2021-02-10 | 2021-02-11 | 19069 | 1148 | Yes |  | No | Crítico |  | 25.4 | 16 | 32 | 1 | 0 | 1 | 0 | 0 | 0 | 0 | 0 | 0 | 0 | 0 |  | 2 | 0 | 0 | 102 | 0 | 294 | 3 | 303 | 5 |  |  | 5.7 | - |  |  | No |  | 24 | 25/23/13 | 249576 | 43915 | - | 78 | - | - | - | Resultados están dentro de los rangos aceptables. | Nivel de limpieza en estado de Crítico. | Elevado desgaste de Cobre. | Determine la fuente del metal de desgaste excesivo y tome acciones correctivas. Retomar la muestra para monitorear condición. Identifique las causas del origen y corrija el Codigo ISO alto del aceite. Asegúrese de que la contaminación no está siendo introducida a través de los equipos de manejo de aceite. Retome la muestra en el próximo intervalo programado.
C0018507 | SHOUGANG | FC-119 | FC-119 DIFE POS | CAMION | CATERPILLAR | 785D | DIFERENCIAL POSTERIOR | MOBILUBE XFD 60 | 2021-01-31 | 2021-02-08 | 2021-02-10 | 2021-02-11 | 19069 | 1148 | Yes | Yes | No | Crítico |  | 25 | 15 | 31 | 2 | 0 | 1 | 0 | 0 | 0 | 0 | 0 | 0 | 0 | 0 |  | 2 | 0 | 0 | 97 | 0 | 294 | 3 | 306 | 7 |  |  | 6 | - |  |  | No |  | 27 | 25/23/13 | 235270 | 49569 | - | 69 | - | - | - | Resultados están dentro de los rangos aceptables. | Nivel de limpieza en estado de Crítico. | Resultados están dentro de los rangos aceptables. | Identifique las causas del origen y corrija el Codigo ISO alto del aceite. Asegúrese de que la contaminación no está siendo introducida a través de los equipos de manejo de aceite. Retome la muestra en el próximo intervalo programado.
C0018508 | SHOUGANG | FC-99 | FC-99 MOT | CAMION | KOMATSU | HD1500 | MOTOR | CHEVRON 400 MGX 15W40 | 2021-01-31 | 2021-02-08 | 2021-02-10 | 2021-02-11 | 28090 | 257 | Yes | Yes | No | Precaución | 14.6 | 14.6 | 0 | 9 | 1 | 0 | 0 | 1 | 48 | 0 | 0 | 0 | 0 | 0 | 0 |  | 3 | 1 | 0 | 39 | 0 | 1291 | 801 | 1059 | 1259 |  | 8.1 | 5.5 | 5.6 | 0 | 0.6 | No |  | 13 | - | - | - | - | - | - | - | - | Resultados están dentro de los rangos aceptables. | Resultados están dentro de los rangos aceptables. | Desgaste de Cromo en el límite de precaución. | Identifique y evalúe los componentes a base de este elemento. Determine la fuente del metal de desgaste y tome acciones correctivas. Retomar la muestra para monitorear condición.
C0018509 | SHOUGANG | FC-99 | FC-99 TRAN | CAMION | KOMATSU | HD1500 | TRANSMISION | MOBILTRANS HD 30 | 2021-01-31 | 2021-02-08 | 2021-02-10 | 2021-02-11 | 28090 | 1093 | Yes | Yes | No | Crítico |  | 11.1 | 35 | 11 | 1 | 1 | 0 | 0 | 0 | 1 | 0 | 0 | 0 | 0 | 0 |  | 6 | 3 | 1 | 1 | 0 | 2869 | 9 | 1006 | 1226 |  |  | 0.6 | - |  |  | No |  | 10 | 19/16/13 | 3093 | 612 | - | 68 | - | - | - | Resultados están dentro de los rangos aceptables. | Resultados están dentro de los rangos aceptables. | Elevado desgaste de Hierro y Cobre. | Identifique y evalúe los componentes a base de estos elementos. Determine la fuente de los metales de desgaste excesivo y tome acciones correctivas. Retomar la muestra para monitorear condición.
C0018510 | SHOUGANG | FC-99 | FC-99 STHI | CAMION | KOMATSU | HD1500 | SISTEMA HIDRAULICO | MOBILTRANS HD 30 | 2021-01-31 | 2021-02-08 | 2021-02-10 | 2021-02-11 | 28090 | 1093 | No | No | No | Crítico |  | 11.2 | 10 | 7 | 5 | 2 | 0 | 0 | 0 | 1 | 0 | 0 | 0 | 0 | 0 |  | 8 | 5 | 1 | 3 | 0 | 2850 | 11 | 1002 | 1226 |  |  | 0.7 | - |  |  | No |  | 12 | 21/17/13 | 10136 | 732 | - | 49 | - | - | - | Resultados están dentro de los rangos aceptables. | Nivel de limpieza en estado de precaución. Niveles de Sodio en el límite de precuación. | Elevado desgaste de Plomo. | Localice la fuente de Sodio. Identifique las causas del origen y corrija el Codigo ISO alto del aceite. Asegúrese de que la contaminación no está siendo introducida a través de los equipos de manejo de aceite. Determine la fuente del metal de desgaste excesivo y tome acciones correctivas. Retomar la muestra para monitorear condición.
C0018511 | SHOUGANG | FC-99 | FC-99 MF LH | CAMION | KOMATSU | HD1500 | MANDO FINAL LH | MOBILTRANS HD 50 | 2021-01-31 | 2021-02-08 | 2021-02-10 | 2021-02-11 | 28090 | 1093 | No |  | No | Crítico |  | 17.8 | 0 | 12 | 1 | 1 | 0 | 0 | 0 | 0 | 0 | 0 | 0 | 0 | 0 |  | 5 | 3 | 2 | 2 | 0 | 2918 | 12 | 1026 | 1235 |  |  | 0.4 | - |  |  | No |  | 16 | 24/21/15 | 107781 | 10380 | - | 186 | - | - | - | Resultados están dentro de los rangos aceptables. | Nivel de limpieza en estado de Crítico. | Resultados están dentro de los rangos aceptables. | Identifique las causas del origen y corrija el Codigo ISO alto del aceite. Asegúrese de que la contaminación no está siendo introducida a través de los equipos de manejo de aceite. Retome la muestra en el próximo intervalo programado.
C0018512 | SHOUGANG | FC-99 | FC-99 MF RH | CAMION | KOMATSU | HD1500 | MANDO FINAL RH | MOBILTRANS HD 50 | 2021-01-31 | 2021-02-08 | 2021-02-10 | 2021-02-11 | 28090 | 1093 | No |  | No | Crítico |  | 17.9 | 0 | 12 | 0 | 1 | 0 | 0 | 0 | 0 | 0 | 0 | 0 | 0 | 0 |  | 5 | 3 | 3 | 1 | 0 | 2872 | 12 | 1012 | 1224 |  |  | 0.4 | - |  |  | No |  | 14 | 24/21/15 | 110564 | 11137 | - | 187 | - | - | - | Resultados están dentro de los rangos aceptables. | Nivel de limpieza en estado de Crítico. Niveles de Potasio en el límite de precuación. | Resultados están dentro de los rangos aceptables. | Localice la fuente de Potasio. Identifique las causas del origen y corrija el Codigo ISO alto del aceite. Asegúrese de que la contaminación no está siendo introducida a través de los equipos de manejo de aceite. Retome la muestra en el próximo intervalo programado.
C0018513 | SHOUGANG | FC-99 | FC-99 DIFE POS | CAMION | KOMATSU | HD1500 | DIFERENCIAL POSTERIOR | MOBILTRANS HD 50 | 2021-01-31 | 2021-02-08 | 2021-02-10 | 2021-02-11 | 28090 | 1093 | No |  | No | Crítico |  | 18 | 0 | 12 | 0 | 1 | 0 | 0 | 0 | 0 | 0 | 0 | 0 | 0 | 0 |  | 5 | 0 | 2 | 2 | 0 | 2850 | 12 | 1004 | 1215 |  |  | 0.5 | - |  |  | No |  | 16 | 24/20/14 | 105370 | 9881 | - | 159 | - | - | - | Resultados están dentro de los rangos aceptables. | Nivel de limpieza en estado de Crítico. | Resultados están dentro de los rangos aceptables. | Identifique las causas del origen y corrija el Codigo ISO alto del aceite. Asegúrese de que la contaminación no está siendo introducida a través de los equipos de manejo de aceite. Retome la muestra en el próximo intervalo programado.
C0018514 | SHOUGANG | FC-78 | FC-78 MF LH | CAMION | CATERPILLAR | 777F | MANDO FINAL LH | MOBILUBE XFD 60 | 2021-01-31 | 2021-02-08 | 2021-02-10 | 2021-02-11 | 42307 | 5 | Yes |  | No | Crítico |  | 25.2 | 0 | 10 | 0 | 1 | 0 | 0 | 0 | 0 | 0 | 0 | 0 | 0 | 0 |  | 7 | 2 | 0 | 105 | 0 | 291 | 3 | 299 | 11 |  |  | 0.1 | - |  |  | No |  | 22 | 25/23/18 | 261808 | 75637 | - | 2254 | - | - | - | Resultados están dentro de los rangos aceptables. | Nivel de limpieza en estado de Crítico. | Resultados están dentro de los rangos aceptables. | Identifique las causas del origen y corrija el Codigo ISO alto del aceite. Asegúrese de que la contaminación no está siendo introducida a través de los equipos de manejo de aceite. Retome la muestra en el próximo intervalo programado.
C0018515 | SHOUGANG | FC-78 | FC-78 MF RH | CAMION | CATERPILLAR | 777F | MANDO FINAL RH | MOBILUBE XFD 60 | 2021-01-31 | 2021-02-08 | 2021-02-10 | 2021-02-11 | 42307 | 5 | Yes |  | No | Crítico |  | 25.3 | 0 | 7 | 0 | 0 | 0 | 0 | 0 | 0 | 0 | 0 | 0 | 0 | 0 |  | 5 | 4 | 0 | 97 | 0 | 284 | 2 | 296 | 14 |  |  | 0.3 | - |  |  | No |  | 14 | 25/23/17 | 202402 | 46668 | - | 1243 | - | - | - | Resultados están dentro de los rangos aceptables. | Nivel de limpieza en estado de Crítico. | Resultados están dentro de los rangos aceptables. | Identifique las causas del origen y corrija el Codigo ISO alto del aceite. Asegúrese de que la contaminación no está siendo introducida a través de los equipos de manejo de aceite. Retome la muestra en el próximo intervalo programado.
C0018516 | SHOUGANG | FC-78 | FC-78 DIFE POS | CAMION | CATERPILLAR | 777F | DIFERENCIAL POSTERIOR | MOBILUBE XFD 60 | 2021-01-31 | 2021-02-08 | 2021-02-10 | 2021-02-11 | 42307 | 5 | Yes |  | No | Crítico |  | 24.9 | 0 | 8 | 0 | 0 | 0 | 0 | 0 | 0 | 0 | 0 | 0 | 0 | 0 |  | 4 | 7 | 0 | 104 | 0 | 291 | 2 | 294 | 14 |  |  | 0.4 | - |  |  | No |  | 10 | 25/23/17 | 213738 | 44981 | - | 1162 | - | - | - | Resultados están dentro de los rangos aceptables. | Nivel de limpieza en estado de Crítico. Niveles de Sodio mayores que los esperados. | Resultados están dentro de los rangos aceptables. | Localice la fuente de Sodio. Identifique las causas del origen y corrija el Codigo ISO alto del aceite. Asegúrese de que la contaminación no está siendo introducida a través de los equipos de manejo de aceite. Retome la muestra en el próximo intervalo programado.
C0018517 | SHOUGANG | FC-103 | FC-103 MOT | CAMION | CATERPILLAR | 785D | MOTOR | CHEVRON 400 MGX 15W40 | 2021-02-01 | 2021-02-08 | 2021-02-10 | 2021-02-11 | 33791 | 493 | Yes | Yes | No | Crítico | 14.6 | 14.2 | 2 | 13 | 1 | 2 | 0 | 0 | 0 | 0 | 0 | 0 | 0 | 0 | 0 |  | 4 | 0 | 1 | 78 | 0 | 2385 | 13 | 1019 | 1210 |  | 6.3 | 10.2 | 11 | 5.2 | 0.2 | No |  | 11 | - | - | - | - | - | - | - | - | Alta oxidación por posible degradación del aceite a altas temperaturas. | Resultados están dentro de los rangos aceptables. | Resultados están dentro de los rangos aceptables. | Revisar el sistema de enfriamiento (termostatos, radiador, bomba de agua, mangueras, etc.). Tome acciones correctivas. Retome la muestra para confirmar condición.
C0018518 | SHOUGANG | FC-103 | FC-103 TRAN | CAMION | CATERPILLAR | 785D | TRANSMISION | MOBILTRANS HD 30 | 2021-02-01 | 2021-02-08 | 2021-02-10 | 2021-02-11 | 33791 | 1072 | Yes | Yes | No | Normal |  | 11.1 | 2 | 4 | 1 | 0 | 0 | 0 | 0 | 0 | 0 | 0 | 0 | 0 | 0 |  | 5 | 0 | 1 | 3 | 0 | 2823 | 9 | 1000 | 1245 |  |  | 0.4 | - |  |  | No |  | 8 | 20/18/13 | 7024 | 1650 | - | 54 | - | - | - | Resultados están dentro de los rangos aceptables. | Resultados están dentro de los rangos aceptables. | Resultados están dentro de los rangos aceptables. | Retome la muestra en el próximo intervalo programado.
C0018519 | SHOUGANG | FC-103 | FC-103 STHI | CAMION | CATERPILLAR | 785D | SISTEMA HIDRAULICO | MOBILTRANS HD 10W | 2021-02-01 | 2021-02-08 | 2021-02-10 | 2021-02-11 | 33791 | 1072 | No | Yes | No | Crítico |  | 6.1 | 1 | 13 | 1 | 3 | 0 | 1 | 0 | 1 | 0 | 0 | 0 | 0 | 0 |  | 14 | 0 | 1 | 3 | 0 | 2865 | 15 | 1005 | 1221 |  |  | 0.6 | - |  |  | No |  | 14 | 22/17/12 | 20232 | 1169 | - | 36 | - | - | - | Resultados están dentro de los rangos aceptables. | Nivel de limpieza en estado de Crítico. | Resultados están dentro de los rangos aceptables. | Identifique las causas del origen y corrija el Codigo ISO alto del aceite. Asegúrese de que la contaminación no está siendo introducida a través de los equipos de manejo de aceite. Retome la muestra en el próximo intervalo programado.
C0018520 | SHOUGANG | FC-103 | FC-103 STDI | CAMION | CATERPILLAR | 785D | SISTEMA DIRECCION | MOBILTRANS HD 10W | 2021-02-01 | 2021-02-08 | 2021-02-10 | 2021-02-11 | 33791 | 1072 | No | Yes | No | Crítico |  | 5.9 | 2 | 8 | 13 | 4 | 0 | 0 | 0 | 0 | 0 | 0 | 0 | 0 | 0 |  | 14 | 9 | 2 | 1 | 0 | 2909 | 16 | 995 | 1232 |  |  | 0.7 | - |  |  | No |  | 6 | 19/15/13 | 3366 | 308 | - | 43 | - | - | - | Resultados están dentro de los rangos aceptables. | Niveles de Sodio mayores que los esperados. Contaminación de Silicio en estado crítico. Altos niveles de silicio abrasivo (polvo) causarán alto desgaste. | Resultados están dentro de los rangos aceptables. | Localice la fuente de Sodio y Silicio. Tome acciones correctivas. Retome la muestra para confirmar condición.
C0018521 | SHOUGANG | FC-103 | FC-103 BM RH | CAMION | CATERPILLAR | 785D | BOCAMAZA RH | MOBILUBE XFD 60 | 2021-02-01 | 2021-02-08 | 2021-02-10 | 2021-02-11 | 33791 | 1072 | Yes |  | No | Precaución |  | 24.7 | 0 | 11 | 0 | 0 | 0 | 0 | 0 | 0 | 0 | 0 | 0 | 0 | 0 |  | 8 | 4 | 0 | 96 | 0 | 302 | 3 | 300 | 11 |  |  | 0.6 | - |  |  | No |  | 12 | 23/20/13 | 78028 | 5173 | - | 54 | - | - | - | Resultados están dentro de los rangos aceptables. | Nivel de limpieza en estado de precaución. | Resultados están dentro de los rangos aceptables. | Identifique las causas del origen y corrija el Codigo ISO alto del aceite. Asegúrese de que la contaminación no está siendo introducida a través de los equipos de manejo de aceite. Retome la muestra en el próximo intervalo programado.
C0018522 | SHOUGANG | FC-103 | FC-103 BM LH | CAMION | CATERPILLAR | 785D | BOCAMAZA LH | MOBILUBE XFD 60 | 2021-02-01 | 2021-02-08 | 2021-02-10 | 2021-02-11 | 33791 | 1072 | Yes |  | No | Crítico |  | 24.4 | 0 | 72 | 0 | 0 | 0 | 0 | 0 | 0 | 1 | 0 | 0 | 0 | 0 |  | 6 | 4 | 0 | 96 | 0 | 298 | 3 | 303 | 11 |  |  | 0.8 | - |  |  | No |  | 22 | 25/20/13 | 177356 | 6280 | - | 40 | - | - | - | Resultados están dentro de los rangos aceptables. | Nivel de limpieza en estado de Crítico. | Elevado desgaste de Hierro. | Identifique las causas del origen y corrija el Codigo ISO alto del aceite. Asegúrese de que la contaminación no está siendo introducida a través de los equipos de manejo de aceite. Determine la fuente del metal de desgaste excesivo y tome acciones correctivas. Retomar la muestra para monitorear condición.
C0018523 | SHOUGANG | FC-103 | FC-103 MF RH | CAMION | CATERPILLAR | 785D | MANDO FINAL RH | MOBILUBE XFD 60 | 2021-02-01 | 2021-02-08 | 2021-02-10 | 2021-02-11 | 33791 | 1072 | No |  | No | Crítico |  | 25.3 | 4 | 10 | 1 | 0 | 0 | 0 | 0 | 0 | 0 | 0 | 0 | 0 | 0 |  | 4 | 6 | 1 | 99 | 0 | 278 | 2 | 298 | 9 |  |  | 1.4 | - |  |  | No |  | 10 | 24/19/14 | 88441 | 2884 | - | 90 | - | - | - | Resultados están dentro de los rangos aceptables. | Niveles de Sodio en el límite de precuación. Nivel de limpieza en estado de Crítico. | Resultados están dentro de los rangos aceptables. | Localice la fuente de Sodio. Identifique las causas del origen y corrija el Codigo ISO alto del aceite. Asegúrese de que la contaminación no está siendo introducida a través de los equipos de manejo de aceite. Retome la muestra en el próximo intervalo programado.
C0018524 | SHOUGANG | FC-103 | FC-103 MF LH | CAMION | CATERPILLAR | 785D | MANDO FINAL LH | MOBILUBE XFD 60 | 2021-02-01 | 2021-02-08 | 2021-02-10 | 2021-02-11 | 33791 | 1072 | No |  | No | Crítico |  | 24.9 | 4 | 8 | 1 | 0 | 0 | 0 | 0 | 0 | 0 | 0 | 0 | 0 | 0 |  | 4 | 2 | 0 | 96 | 0 | 255 | 2 | 261 | 9 |  |  | 1 | - |  |  | No |  | 14 | 24/18/13 | 88792 | 2413 | - | 56 | - | - | - | Resultados están dentro de los rangos aceptables. | Nivel de limpieza en estado de Crítico. | Resultados están dentro de los rangos aceptables. | Identifique las causas del origen y corrija el Codigo ISO alto del aceite. Asegúrese de que la contaminación no está siendo introducida a través de los equipos de manejo de aceite. Retome la muestra en el próximo intervalo programado.
C0018525 | SHOUGANG | FC-103 | FC-103 DIFE POS | CAMION | CATERPILLAR | 785D | DIFERENCIAL POSTERIOR | MOBILUBE XFD 60 | 2021-02-01 | 2021-02-08 | 2021-02-10 | 2021-02-11 | 33791 | 1072 | No | Yes | No | Precaución |  | 25.2 | 4 | 8 | 1 | 0 | 0 | 0 | 0 | 0 | 0 | 0 | 0 | 0 | 0 |  | 4 | 0 | 0 | 97 | 0 | 257 | 2 | 257 | 10 |  |  | 1.4 | - |  |  | No |  | 13 | 23/18/13 | 78055 | 2061 | - | 42 | - | - | - | Resultados están dentro de los rangos aceptables. | Nivel de limpieza en estado de precaución. | Resultados están dentro de los rangos aceptables. | Identifique las causas del origen y corrija el Codigo ISO alto del aceite. Asegúrese de que la contaminación no está siendo introducida a través de los equipos de manejo de aceite. Retome la muestra en el próximo intervalo programado.
C0018526 | SHOUGANG | EP-33 | EP-33 MOT | PERFORADORA DE ORUGAS | ATLAS COPCO | DML | MOTOR | MOBIL DELVAC MX 15W-40 | 2021-02-01 | 2021-02-08 | 2021-02-10 | 2021-02-11 | 8368 | 71 | Yes | Yes | No | Crítico | 14.4 | 13.6 | 0 | 4 | 0 | 1 | 0 | 0 | 1 | 0 | 0 | 0 | 0 | 0 | 0 |  | 3 | 3 | 1 | 124 | 0 | 2024 | 34 | 925 | 1096 |  | 6.9 | 16.4 | 5.4 | 5.7 | 0.1 | No |  | 9 | - | - | - | - | - | - | - | - | Alta oxidación por posible degradación del aceite a altas temperaturas. Baja viscosidad por posible contaminación con un lubricante de menor viscosidad o dilución con combustible. | Resultados están dentro de los rangos aceptables. | Resultados están dentro de los rangos aceptables. | Revisar el sistema de enfriamiento (termostatos, radiador, bomba de agua, mangueras, etc.). Localice y corrija la causa de baja viscosidad del aceite. Una baja viscosidad puede reducir la protección por lubricación. Retome la muestra en el próximo intervalo.
C0018527 | SHOUGANG | EP-33 | EP-33 MDBS | PERFORADORA DE ORUGAS | ATLAS COPCO | DML | MANDO DE BOMBAS | MOBILUBE HD 80W-90 | 2021-02-01 | 2021-02-08 | 2021-02-10 | 2021-02-11 | 8368 | 71 | Yes |  | No | Normal |  | 14.5 | 0 | 181 | 0 | 1 | 0 | 1 | 0 | 1 | 2 | 0 | 0 | 0 | 0 |  | 6 | 0 | 1 | 3 | 0 | 20 | 3 | 450 | 13 |  |  | 2.5 | - |  |  | No |  | 100 | - | - | - | - | - | - | - | - | Resultados están dentro de los rangos aceptables. | Muestra oscura no se realizó nivel de limpieza. Podria ser por presencia de partículas oscuras lo cual imposibilita realizar la prueba de Conteo de Partículas. | Resultados están dentro de los rangos aceptables. | Tome acciones correctivas. Retome la muestra para confirmar condición.
C0018528 | SHOUGANG | FC-61 | FC-61 MOT | CAMION | KOMATSU | HD1500 | MOTOR | CHEVRON 400 MGX 15W40 | 2021-02-01 | 2021-02-08 | 2021-02-10 | 2021-02-11 | 48460 | 339 | No | No | No | Precaución | 14.6 | 14.5 | 0 | 9 | 1 | 2 | 0 | 0 | 0 | 0 | 0 | 0 | 0 | 0 | 0 |  | 4 | 5 | 0 | 108 | 0 | 2202 | 16 | 963 | 1165 |  | 6.8 | 5.2 | 5.5 | 0 | 0.7 | No |  | 14 | - | - | - | - | - | - | - | - | Resultados están dentro de los rangos aceptables. | Niveles de Sodio en el límite de precuación. | Resultados están dentro de los rangos aceptables. | Localice la fuente de Sodio. Tome acciones correctivas. Retome la muestra para confirmar condición.
C0018529 | SHOUGANG | FC-105 | FC-105 MOT | CAMION | CATERPILLAR | 785D | MOTOR | CHEVRON 400 MGX 15W40 | 2021-02-02 | 2021-02-08 | 2021-02-10 | 2021-02-11 | 26277 | 557 | Yes | Yes | No | Precaución | 14.6 | 14.7 | 2 | 10 | 1 | 3 | 0 | 0 | 0 | 0 | 0 | 0 | 0 | 0 | 0 |  | 4 | 3 | 0 | 90 | 0 | 2294 | 14 | 980 | 1181 |  | 7.2 | 9.9 | 9.6 | 2.9 | 0.3 | No |  | 10 | - | - | - | - | - | - | - | - | Alta oxidación por posible degradación del aceite a altas temperaturas. | Resultados están dentro de los rangos aceptables. | Resultados están dentro de los rangos aceptables. | Revisar el sistema de enfriamiento (termostatos, radiador, bomba de agua, mangueras, etc.). Tome acciones correctivas. Retome la muestra para confirmar condición.
C0018530 | SHOUGANG | FC-105 | FC-105 TRAN | CAMION | CATERPILLAR | 785D | TRANSMISION | MOBILTRANS HD 30 | 2021-02-02 | 2021-02-08 | 2021-02-10 | 2021-02-11 | 26277 | 1086 | Yes | Yes | No | Precaución |  | 11.2 | 1 | 5 | 1 | 1 | 0 | 0 | 0 | 0 | 0 | 0 | 0 | 0 | 0 |  | 5 | 3 | 1 | 3 | 0 | 2859 | 10 | 1001 | 1220 |  |  | 1.6 | - |  |  | No |  | 6 | 23/21/15 | 55867 | 12544 | - | 294 | - | - | - | Resultados están dentro de los rangos aceptables. | Nivel de limpieza en estado de precaución. | Resultados están dentro de los rangos aceptables. | Identifique las causas del origen y corrija el Codigo ISO alto del aceite. Asegúrese de que la contaminación no está siendo introducida a través de los equipos de manejo de aceite. Retome la muestra en el próximo intervalo programado.
C0018531 | SHOUGANG | FC-105 | FC-105 STHI | CAMION | CATERPILLAR | 785D | SISTEMA HIDRAULICO | MOBILTRANS HD 10W | 2021-02-02 | 2021-02-08 | 2021-02-10 | 2021-02-11 | 26277 | 2180 | Yes | Yes | No | Precaución |  | 6.1 | 1 | 13 | 0 | 4 | 0 | 1 | 0 | 2 | 0 | 0 | 0 | 0 | 0 |  | 14 | 5 | 1 | 1 | 0 | 2797 | 14 | 1000 | 1209 |  |  | 1 | - |  |  | No |  | 14 | 21/18/14 | 11930 | 1342 | - | 103 | - | - | - | Resultados están dentro de los rangos aceptables. | Nivel de limpieza en estado de precaución. Niveles de Sodio en el límite de precuación. | Resultados están dentro de los rangos aceptables. | Localice la fuente de Sodio. Identifique las causas del origen y corrija el Codigo ISO alto del aceite. Asegúrese de que la contaminación no está siendo introducida a través de los equipos de manejo de aceite. Retome la muestra en el próximo intervalo programado.
C0018532 | SHOUGANG | FC-105 | FC-105 STDI | CAMION | CATERPILLAR | 785D | SISTEMA DIRECCION | MOBILTRANS HD 10W | 2021-02-02 | 2021-02-08 | 2021-02-10 | 2021-02-11 | 26277 | 2180 | Yes | Yes | No | Precaución |  | 5.9 | 2 | 5 | 9 | 2 | 0 | 0 | 0 | 1 | 0 | 0 | 0 | 0 | 0 |  | 8 | 5 | 1 | 1 | 0 | 2903 | 13 | 989 | 1240 |  |  | 1.9 | - |  |  | No |  | 10 | 23/19/12 | 77153 | 4150 | - | 29 | - | - | - | Resultados están dentro de los rangos aceptables. | Nivel de limpieza en estado de precaución. Niveles de Sodio en el límite de precuación. | Resultados están dentro de los rangos aceptables. | Localice la fuente de Sodio. Identifique las causas del origen y corrija el Codigo ISO alto del aceite. Asegúrese de que la contaminación no está siendo introducida a través de los equipos de manejo de aceite. Retome la muestra en el próximo intervalo programado.
C0018533 | SHOUGANG | FC-105 | FC-105 BM LH | CAMION | CATERPILLAR | 785D | BOCAMAZA LH | MOBILUBE XFD 60 | 2021-02-02 | 2021-02-08 | 2021-02-10 | 2021-02-11 | 26277 | 1086 | Yes |  | No | Precaución |  | 24.1 | 0 | 14 | 0 | 0 | 0 | 0 | 0 | 0 | 0 | 0 | 0 | 0 | 0 |  | 4 | 5 | 0 | 91 | 0 | 333 | 3 | 312 | 32 |  |  | 0.3 | - |  |  | No |  | 15 | 23/19/14 | 40599 | 2829 | - | 127 | - | - | - | Baja viscosidad por posible contaminación con un lubricante de menor viscosidad. | Nivel de limpieza en estado de precaución. Niveles de Sodio en el límite de precuación. | Resultados están dentro de los rangos aceptables. | Localice y corrija la causa de baja viscosidad del aceite. Una baja viscosidad puede reducir la protección por lubricación. Identifique las causas del origen y corrija el Codigo ISO alto del aceite. Asegúrese de que la contaminación no está siendo introducida a través de los equipos de manejo de aceite. Retome la muestra en el próximo intervalo programado.
C0018534 | SHOUGANG | FC-105 | FC-105 BM RH | CAMION | CATERPILLAR | 785D | BOCAMAZA RH | MOBILUBE XFD 60 | 2021-02-02 | 2021-02-08 | 2021-02-10 | 2021-02-11 | 26277 | 1086 | Yes |  | No | Precaución |  | 24.9 | 0 | 13 | 0 | 0 | 0 | 0 | 0 | 0 | 0 | 0 | 0 | 0 | 0 |  | 3 | 5 | 0 | 94 | 0 | 287 | 3 | 297 | 10 |  |  | 0.8 | - |  |  | No |  | 13 | 21/18/14 | 19613 | 2180 | - | 88 | - | - | - | Resultados están dentro de los rangos aceptables. | Nivel de limpieza en estado de precaución. Niveles de Sodio en el límite de precuación. | Resultados están dentro de los rangos aceptables. | Localice la fuente de Sodio. Identifique las causas del origen y corrija el Codigo ISO alto del aceite. Asegúrese de que la contaminación no está siendo introducida a través de los equipos de manejo de aceite. Retome la muestra en el próximo intervalo programado.
C0018535 | SHOUGANG | FC-105 | FC-105 MF RH | CAMION | CATERPILLAR | 785D | MANDO FINAL RH | MOBILUBE XFD 60 | 2021-02-02 | 2021-02-08 | 2021-02-10 | 2021-02-11 | 26277 | 2446 | Yes |  | No | Crítico |  | 23.6 | 33 | 36 | 6 | 0 | 2 | 0 | 0 | 0 | 1 | 0 | 0 | 0 | 0 |  | 2 | 8 | 1 | 99 | 0 | 400 | 3 | 330 | 68 |  |  | 5.5 | - |  |  | No |  | 24 | 25/22/13 | 243600 | 30751 | - | 61 | - | - | - | Baja viscosidad por posible contaminación con un lubricante de menor viscosidad. | Nivel de limpieza en estado de Crítico. Niveles de Sodio mayores que los esperados. | Elevado desgaste de Cobre y Plomo. | Localice la fuente de Sodio. Identifique las causas del origen y corrija el Codigo ISO alto del aceite. Asegúrese de que la contaminación no está siendo introducida a través de los equipos de manejo de aceite. Determine la fuente de los metales de desgaste excesivo y tome acciones correctivas. Retomar la muestra para monitorear condición.
C0018536 | SHOUGANG | FC-105 | FC-105 MF LH | CAMION | CATERPILLAR | 785D | MANDO FINAL LH | MOBILUBE XFD 60 | 2021-02-02 | 2021-02-08 | 2021-02-10 | 2021-02-11 | 26277 | 2446 | Yes |  | No | Crítico |  | 23.6 | 32 | 41 | 6 | 0 | 2 | 0 | 0 | 0 | 1 | 0 | 0 | 0 | 0 |  | 2 | 6 | 0 | 97 | 0 | 399 | 3 | 330 | 67 |  |  | 5.8 | - |  |  | No |  | 27 | 25/23/15 | 268832 | 69787 | - | 231 | - | - | - | Baja viscosidad por posible contaminación con un lubricante de menor viscosidad. | Nivel de limpieza en estado de Crítico. Niveles de Sodio en el límite de precuación. | Elevado desgaste de Cobre y Plomo. | Localice la fuente de Sodio. Identifique las causas del origen y corrija el Codigo ISO alto del aceite. Asegúrese de que la contaminación no está siendo introducida a través de los equipos de manejo de aceite. Determine la fuente de los metales de desgaste excesivo y tome acciones correctivas. Retomar la muestra para monitorear condición.
C0018537 | SHOUGANG | FC-105 | FC-105 DIFE POS | CAMION | CATERPILLAR | 785D | DIFERENCIAL POSTERIOR | MOBILUBE XFD 60 | 2021-02-02 | 2021-02-08 | 2021-02-10 | 2021-02-11 | 26277 | 2446 | Yes | Yes | No | Crítico |  | 23.7 | 31 | 30 | 5 | 0 | 2 | 0 | 0 | 1 | 0 | 0 | 0 | 0 | 0 |  | 2 | 5 | 1 | 99 | 0 | 401 | 3 | 331 | 66 |  |  | 5.5 | - |  |  | No |  | 20 | 25/20/13 | 182079 | 6983 | - | 46 | - | - | - | Baja viscosidad por posible contaminación con un lubricante de menor viscosidad. | Nivel de limpieza en estado de Crítico. Niveles de Sodio en el límite de precuación. | Elevado desgaste de Cobre y Plomo. | Localice la fuente de Sodio. Identifique las causas del origen y corrija el Codigo ISO alto del aceite. Asegúrese de que la contaminación no está siendo introducida a través de los equipos de manejo de aceite. Determine la fuente de los metales de desgaste excesivo y tome acciones correctivas. Retomar la muestra para monitorear condición.
C0018538 | SHOUGANG | FC-100 | FC-100 MF RH | CAMION | KOMATSU | HD1500 | MANDO FINAL RH | MOBILTRANS HD 50 | 2021-02-02 | 2021-02-08 | 2021-02-10 | 2021-02-11 | 24009 | 93 | No |  | No | Crítico |  | 18.1 | 0 | 5 | 1 | 1 | 0 | 0 | 0 | 0 | 0 | 0 | 0 | 0 | 0 |  | 7 | 0 | 1 | 1 | 0 | 2866 | 15 | 1002 | 1228 |  |  | 0.2 | - |  |  | No |  | 14 | 24/21/15 | 98651 | 14304 | - | 296 | - | - | - | Resultados están dentro de los rangos aceptables. | Nivel de limpieza en estado de Crítico. | Resultados están dentro de los rangos aceptables. | Identifique las causas del origen y corrija el Codigo ISO alto del aceite. Asegúrese de que la contaminación no está siendo introducida a través de los equipos de manejo de aceite. Retome la muestra en el próximo intervalo programado.
C0018539 | SHOUGANG | FC-100 | FC-100 MF LH | CAMION | KOMATSU | HD1500 | MANDO FINAL LH | MOBILTRANS HD 50 | 2021-02-02 | 2021-02-08 | 2021-02-10 | 2021-02-11 | 24009 | 93 | No |  | No | Crítico |  | 18 | 0 | 5 | 0 | 1 | 0 | 0 | 0 | 0 | 0 | 0 | 0 | 0 | 0 |  | 7 | 4 | 1 | 2 | 0 | 2933 | 15 | 1005 | 1251 |  |  | 0.1 | - |  |  | No |  | 12 | 24/21/15 | 98978 | 14800 | - | 307 | - | - | - | Resultados están dentro de los rangos aceptables. | Nivel de limpieza en estado de Crítico. | Resultados están dentro de los rangos aceptables. | Identifique las causas del origen y corrija el Codigo ISO alto del aceite. Asegúrese de que la contaminación no está siendo introducida a través de los equipos de manejo de aceite. Retome la muestra en el próximo intervalo programado.
C0018540 | SHOUGANG | FC-100 | FC-100 DIFE POS | CAMION | KOMATSU | HD1500 | DIFERENCIAL POSTERIOR | MOBILTRANS HD 50 | 2021-02-02 | 2021-02-08 | 2021-02-10 | 2021-02-11 | 24009 | 93 | No |  | No | Crítico |  | 18 | 0 | 6 | 1 | 1 | 0 | 0 | 0 | 0 | 0 | 0 | 0 | 0 | 0 |  | 7 | 4 | 1 | 1 | 0 | 2880 | 15 | 999 | 1234 |  |  | 0.1 | - |  |  | No |  | 13 | 24/21/16 | 102202 | 15806 | - | 342 | - | - | - | Resultados están dentro de los rangos aceptables. | Nivel de limpieza en estado de Crítico. Niveles de Sodio en el límite de precuación. | Resultados están dentro de los rangos aceptables. | Localice la fuente de Sodio. Identifique las causas del origen y corrija el Codigo ISO alto del aceite. Asegúrese de que la contaminación no está siendo introducida a través de los equipos de manejo de aceite. Retome la muestra en el próximo intervalo programado.
C0018541 | SHOUGANG | FC-75 | FC-75 MOT | CAMION | CATERPILLAR | 777F | MOTOR | MOBIL DELVAC 1 5W-40 | 2021-02-02 | 2021-02-08 | 2021-02-10 | 2021-02-11 | 40020 | 245 | Yes | Yes | No | Normal | 14.8 | 14.5 | 1 | 6 | 0 | 2 | 0 | 0 | 1 | 0 | 0 | 0 | 0 | 0 | 0 |  | 7 | 2 | 2 | 56 | 0 | 2345 | 497 | 1163 | 1379 |  | 9.8 | 4.6 | 4.6 | 0.8 | 0.2 | No |  | 7 | - | - | - | - | - | - | - | - | Resultados están dentro de los rangos aceptables. | Resultados están dentro de los rangos aceptables. | Resultados están dentro de los rangos aceptables. | Retome la muestra en el próximo intervalo programado.
C0018542 | TARMA | RE-34 | RE-34 MF RH | EXCAVADORA DE ORUGAS | KOMATSU | PC-350LC-8 | MANDO FINAL RH | MOBILUBE HD 85W-140 | 2021-01-23 | 2021-02-10 | 2021-02-11 | 2021-02-11 | 13177 | 293 | Yes | No | No | Crítico |  | 24.1 | 0 | 22 | 0 | 0 | 0 | 0 | 0 | 0 | 0 | 0 | 0 | 0 | 0 |  | 4 | 0 | 0 | 2 | 0 | 296 | 2 | 514 | 131 |  |  | 3.5 | - |  |  | No |  | 33 | 25/23/18 | 297089 | 63503 | - | 1753 | - | - | - | Resultados están dentro de los rangos aceptables. | Nivel de limpieza en estado de Crítico. | Resultados están dentro de los rangos aceptables. | Identifique las causas del origen y corrija el Codigo ISO alto del aceite. Asegúrese de que la contaminación no está siendo introducida a través de los equipos de manejo de aceite. Retome la muestra en el próximo intervalo programado.
C0018543 | TARMA | RE-34 | RE-34 MF LH | EXCAVADORA DE ORUGAS | KOMATSU | PC-350LC-8 | MANDO FINAL LH | MOBILUBE HD 85W-140 | 2021-01-23 | 2021-02-10 | 2021-02-11 | 2021-02-11 | 13177 | 293 | Yes | No | No | Crítico |  | 23 | 1 | 36 | 0 | 1 | 0 | 0 | 0 | 0 | 0 | 0 | 0 | 0 | 0 |  | 5 | 0 | 1 | 2 | 0 | 477 | 4 | 535 | 216 |  |  | 3.1 | - |  |  | No |  | 29 | 25/23/18 | 308687 | 73300 | - | 1362 | - | - | - | Baja viscosidad por posible contaminación con un lubricante de menor viscosidad. | Nivel de limpieza en estado de Crítico. | Resultados están dentro de los rangos aceptables. | Localice y corrija la causa de baja viscosidad del aceite. Una baja viscosidad puede reducir la protección por lubricación. Identifique las causas del origen y corrija el Codigo ISO alto del aceite. Asegúrese de que la contaminación no está siendo introducida a través de los equipos de manejo de aceite. Retome la muestra en el próximo intervalo programado.
C0018544 | TARMA | RE-34 | RE-34 RDGI | EXCAVADORA DE ORUGAS | KOMATSU | PC-350LC-8 | REDUCTOR DE GIRO | MOBILUBE HD 85W-140 | 2021-01-23 | 2021-02-10 | 2021-02-11 | 2021-02-11 | 13177 | 491 | Yes | No | No | Crítico |  | 24.4 | 0 | 24 | 0 | 2 | 0 | 0 | 0 | 0 | 0 | 0 | 0 | 0 | 0 |  | 6 | 0 | 1 | 1 | 0 | 280 | 3 | 501 | 131 |  |  | 0.6 | - |  |  | Si |  | 24 | 25/24/20 | 319675 | 111494 | - | 5910 | - | - | - | Ligera presencia de agua. | Nivel de limpieza en estado de Crítico. | Resultados están dentro de los rangos aceptables. | Identifique las causas del origen y corrija el Codigo ISO alto del aceite. Asegúrese de que la contaminación no está siendo introducida a través de los equipos de manejo de aceite. Retome la muestra en el próximo intervalo programado.
C0018545 | TARMA | V-432 | V-432 MOT | CAMION VOLQUETE | VOLVO | FMX 8X4R | MOTOR | MOBIL DELVAC 1 5W-40 | 2021-01-25 | 2021-02-10 | 2021-02-11 | 2021-02-11 | 8626 | 259 | No | No | No | Precaución | 14.8 | 13.5 | 2 | 25 | 3 | 1 | 1 | 0 | 1 | 0 | 0 | 0 | 0 | 0 | 0 |  | 5 | 1 | 2 | 52 | 0 | 2396 | 501 | 983 | 1358 |  | 9.5 | 13.4 | 7.9 | 0 | 0.5 | No |  | 15 | - | - | - | - | - | - | - | - | Alta oxidación por posible degradación del aceite a altas temperaturas. Baja viscosidad por posible contaminación con un lubricante de menor viscosidad o dilución con combustible. | Resultados están dentro de los rangos aceptables. | Resultados están dentro de los rangos aceptables. | Revisar el sistema de enfriamiento (termostatos, radiador, bomba de agua, mangueras, etc.). Localice y corrija la causa de baja viscosidad del aceite. Una baja viscosidad puede reducir la protección por lubricación. Retome la muestra en el próximo intervalo.
C0018546 | TARMA | V-428 | V-428 STDI | CAMION VOLQUETE | VOLVO | FMX 8X4R | SISTEMA DIRECCION | VOLVO ACEITE ATF XRON III | 2021-01-25 | 2021-02-10 | 2021-02-11 | 2021-02-11 | 10662 | 464 | Yes | Yes | No | Crítico |  | 6.1 | 1 | 5 | 0 | 4 | 0 | 0 | 0 | 0 | 0 | 0 | 0 | 0 | 0 |  | 9 | 2 | 1 | 97 | 0 | 136 | 5 | 210 | 17 |  |  | 13.9 | - |  |  | No |  | 14 | 21/19/16 | 18426 | 4460 | - | 332 | - | - | - | Alta oxidación por posible degradación del aceite. Baja viscosidad por posible contaminación con un lubricante de menor viscosidad. | Nivel de limpieza en estado de precaución. | Resultados están dentro de los rangos aceptables. | Localice y corrija la causa de baja viscosidad del aceite. Una baja viscosidad puede reducir la protección por lubricación. Retome la muestra en el próximo intervalo. Identifique las causas del origen y corrija el Codigo ISO alto del aceite. Asegúrese de que la contaminación no está siendo introducida a través de los equipos de manejo de aceite. Retome la muestra en el próximo intervalo programado.
C0018547 | TARMA | V-428 | V-428 DIFE DEL | CAMION VOLQUETE | VOLVO | FMX 8X4R | DIFERENCIAL DELANTERO | MOBILUBE HD 85W-140 | 2021-01-25 | 2021-02-10 | 2021-02-11 | 2021-02-11 | 10662 | 930 | Yes | No | No | Crítico |  | 24 | 1 | 90 | 0 | 0 | 0 | 1 | 1 | 0 | 1 | 0 | 0 | 0 | 0 |  | 3 | 0 | 0 | 2 | 0 | 245 | 3 | 498 | 115 |  |  | 0.9 | - |  |  | No |  | 59 | 25/21/15 | 204176 | 15293 | - | 240 | - | - | - | Resultados están dentro de los rangos aceptables. | Nivel de limpieza en estado de Crítico. | Resultados están dentro de los rangos aceptables. | Identifique las causas del origen y corrija el Codigo ISO alto del aceite. Asegúrese de que la contaminación no está siendo introducida a través de los equipos de manejo de aceite. Retome la muestra en el próximo intervalo programado.
C0018548 | TARMA | V-428 | V-428 CUDE RH | CAMION VOLQUETE | VOLVO | FMX 8X4R | CUBO DEL. RH | MOBILUBE HD 85W-140 | 2021-01-25 | 2021-02-10 | 2021-02-11 | 2021-02-11 | 10662 | 930 | Yes | No | No | Crítico |  | 24.3 | 1 | 90 | 0 | 0 | 0 | 1 | 0 | 0 | 1 | 0 | 0 | 0 | 0 |  | 3 | 0 | 0 | 3 | 0 | 253 | 2 | 489 | 116 |  |  | 0.9 | - |  |  | No |  | 60 | 25/21/16 | 177834 | 18842 | - | 378 | - | - | - | Resultados están dentro de los rangos aceptables. | Nivel de limpieza en estado de Crítico. | Resultados están dentro de los rangos aceptables. | Identifique las causas del origen y corrija el Codigo ISO alto del aceite. Asegúrese de que la contaminación no está siendo introducida a través de los equipos de manejo de aceite. Retome la muestra en el próximo intervalo programado.
C0018549 | TARMA | V-428 | V-428 CUDE LH | CAMION VOLQUETE | VOLVO | FMX 8X4R | CUBO DEL. LH | MOBILUBE HD 85W-140 | 2021-01-25 | 2021-02-10 | 2021-02-11 | 2021-02-11 | 10662 | 930 | Yes | No | No | Crítico |  | 24.3 | 1 | 87 | 0 | 0 | 0 | 1 | 1 | 1 | 1 | 0 | 0 | 0 | 0 |  | 3 | 0 | 1 | 3 | 0 | 235 | 2 | 490 | 109 |  |  | 0.9 | - |  |  | No |  | 59 | 25/21/15 | 187312 | 13420 | - | 206 | - | - | - | Resultados están dentro de los rangos aceptables. | Nivel de limpieza en estado de Crítico. | Resultados están dentro de los rangos aceptables. | Identifique las causas del origen y corrija el Codigo ISO alto del aceite. Asegúrese de que la contaminación no está siendo introducida a través de los equipos de manejo de aceite. Retome la muestra en el próximo intervalo programado.
C0018550 | TARMA | V-428 | V-428 DIFE POS | CAMION VOLQUETE | VOLVO | FMX 8X4R | DIFERENCIAL POSTERIOR | MOBILUBE HD 85W-140 | 2021-01-25 | 2021-02-10 | 2021-02-11 | 2021-02-11 | 10662 | 930 | Yes | No | No | Crítico |  | 24.7 | 1 | 64 | 0 | 0 | 0 | 0 | 0 | 0 | 1 | 0 | 0 | 0 | 0 |  | 3 | 0 | 1 | 3 | 0 | 12 | 2 | 444 | 9 |  |  | 0.8 | - |  |  | No |  | 31 | 25/23/15 | 269405 | 60368 | - | 225 | - | - | - | Resultados están dentro de los rangos aceptables. | Nivel de limpieza en estado de Crítico. | Resultados están dentro de los rangos aceptables. | Identifique las causas del origen y corrija el Codigo ISO alto del aceite. Asegúrese de que la contaminación no está siendo introducida a través de los equipos de manejo de aceite. Retome la muestra en el próximo intervalo programado.
C0018551 | TARMA | V-428 | V-428 CUPO RH | CAMION VOLQUETE | VOLVO | FMX 8X4R | CUBO POST. RH | MOBILUBE HD 85W-140 | 2021-01-25 | 2021-02-10 | 2021-02-11 | 2021-02-11 | 10662 | 930 | Yes | No | No | Crítico |  | 24.7 | 1 | 64 | 0 | 0 | 0 | 0 | 0 | 0 | 1 | 0 | 0 | 0 | 0 |  | 3 | 0 | 0 | 3 | 0 | 12 | 2 | 454 | 8 |  |  | 0.7 | - |  |  | No |  | 17 | 25/23/16 | 299967 | 52570 | - | 382 | - | - | - | Resultados están dentro de los rangos aceptables. | Nivel de limpieza en estado de Crítico. | Resultados están dentro de los rangos aceptables. | Identifique las causas del origen y corrija el Codigo ISO alto del aceite. Asegúrese de que la contaminación no está siendo introducida a través de los equipos de manejo de aceite. Retome la muestra en el próximo intervalo programado.
C0018552 | TARMA | V-428 | V-428 CUPO LH | CAMION VOLQUETE | VOLVO | FMX 8X4R | CUBO POST. LH | MOBILUBE HD 85W-140 | 2021-01-25 | 2021-02-10 | 2021-02-11 | 2021-02-11 | 10662 | 930 | Yes | No | No | Crítico |  | 24.8 | 1 | 63 | 0 | 0 | 0 | 0 | 0 | 0 | 1 | 0 | 0 | 0 | 0 |  | 3 | 0 | 1 | 2 | 0 | 10 | 2 | 450 | 6 |  |  | 0.8 | - |  |  | No |  | 26 | 25/23/15 | 301741 | 51563 | - | 198 | - | - | - | Resultados están dentro de los rangos aceptables. | Nivel de limpieza en estado de Crítico. | Resultados están dentro de los rangos aceptables. | Identifique las causas del origen y corrija el Codigo ISO alto del aceite. Asegúrese de que la contaminación no está siendo introducida a través de los equipos de manejo de aceite. Retome la muestra en el próximo intervalo programado.
C0018553 | TARMA | RE-37 | RE-37 RDGI | EXCAVADORA DE ORUGAS | KOMATSU | PC-350LC-8 | REDUCTOR DE GIRO | MOBILUBE HD 85W-140 | 2021-01-26 | 2021-02-10 | 2021-02-11 | 2021-02-11 | 10001 | 489 | Yes | No | No | Crítico |  | 22.8 | 0 | 19 | 0 | 0 | 0 | 0 | 0 | 0 | 0 | 0 | 0 | 0 | 0 |  | 4 | 0 | 0 | 2 | 0 | 110 | 3 | 538 | 202 |  |  | 1.1 | - |  |  | No |  | 18 | 25/22/17 | 211325 | 35195 | - | 1086 | - | - | - | Baja viscosidad por posible contaminación con un lubricante de menor viscosidad. | Nivel de limpieza en estado de Crítico. | Resultados están dentro de los rangos aceptables. | Localice y corrija la causa de baja viscosidad del aceite. Una baja viscosidad puede reducir la protección por lubricación. Identifique las causas del origen y corrija el Codigo ISO alto del aceite. Asegúrese de que la contaminación no está siendo introducida a través de los equipos de manejo de aceite. Retome la muestra en el próximo intervalo programado.
C0018554 | TARMA | V-409 | V-409 MOT | CAMION VOLQUETE | VOLVO | FMX 8X4R | MOTOR | MOBIL DELVAC 1 5W-40 | 2021-01-26 | 2021-02-10 | 2021-02-11 | 2021-02-11 | 10506 | 252 | No | No | No | Normal | 14.8 | 14.3 | 3 | 22 | 2 | 1 | 0 | 0 | 1 | 0 | 0 | 0 | 0 | 0 | 0 |  | 4 | 0 | 2 | 55 | 0 | 2312 | 487 | 966 | 1361 |  | 9.9 | 5.4 | 6.4 | 0 | 0.6 | No |  | 16 | - | - | - | - | - | - | - | - | Resultados están dentro de los rangos aceptables. | Resultados están dentro de los rangos aceptables. | Resultados están dentro de los rangos aceptables. | Retome la muestra en el próximo intervalo programado.
C0018555 | TARMA | V-433 | V-433 MOT | CAMION VOLQUETE | VOLVO | FMX 8X4R | MOTOR | MOBIL DELVAC 1 5W-40 | 2021-01-26 | 2021-02-10 | 2021-02-11 | 2021-02-11 | 9601 | 247 | No | No | No | Crítico | 14.8 | 13.1 | 4 | 20 | 1 | 1 | 0 | 0 | 1 | 0 | 0 | 0 | 0 | 0 | 0 |  | 4 | 0 | 3 | 51 | 0 | 2377 | 500 | 970 | 1362 |  | 10.2 | 16.3 | 8.2 | 0.2 | 0.5 | No |  | 14 | - | - | - | - | - | - | - | - | Alta oxidación por posible degradación del aceite a altas temperaturas. Baja viscosidad por posible contaminación con un lubricante de menor viscosidad o dilución con combustible. | Resultados están dentro de los rangos aceptables. | Resultados están dentro de los rangos aceptables. | Revisar el sistema de enfriamiento (termostatos, radiador, bomba de agua, mangueras, etc.). Localice y corrija la causa de baja viscosidad del aceite. Una baja viscosidad puede reducir la protección por lubricación. Retome la muestra en el próximo intervalo.
C0018556 | TARMA | C-87 | C-87 MOT | CARGADOR FRONTAL | CATERPILLAR | 966H | MOTOR | MOBIL DELVAC 1 5W-40 | 2021-01-26 | 2021-02-10 | 2021-02-11 | 2021-02-11 | 13274 | 242 | No | No | No | Crítico | 14.8 | 14.1 | 3 | 19 | 1 | 1 | 0 | 0 | 1 | 0 | 0 | 0 | 0 | 0 | 0 |  | 5 | 0 | 3 | 54 | 0 | 2257 | 471 | 959 | 1310 |  | 10.1 | 11 | 6.2 | 0 | 0.9 | No |  | 14 | - | - | - | - | - | - | - | - | Alta oxidación por posible degradación del aceite a altas temperaturas. | Resultados están dentro de los rangos aceptables. | Resultados están dentro de los rangos aceptables. | Revisar el sistema de enfriamiento (termostatos, radiador, bomba de agua, mangueras, etc.). Tome acciones correctivas. Retome la muestra para confirmar condición.
C0018557 | TARMA | V-428 | V-428 MOT | CAMION VOLQUETE | VOLVO | FMX 8X4R | MOTOR | MOBIL DELVAC 1 5W-40 | 2021-01-27 | 2021-02-10 | 2021-02-11 | 2021-02-11 | 10681 | 483 | No | No | No | Precaución | 14.8 | 13.4 | 4 | 41 | 2 | 2 | 0 | 1 | 1 | 0 | 1 | 0 | 0 | 0 | 0 |  | 5 | 0 | 5 | 49 | 0 | 2426 | 504 | 974 | 1381 |  | 9.7 | 11.3 | 8.5 | 0 | 0.6 | No |  | 14 | - | - | - | - | - | - | - | - | Alta oxidación por posible degradación del aceite a altas temperaturas. Baja viscosidad por posible contaminación con un lubricante de menor viscosidad o dilución con combustible. | Resultados están dentro de los rangos aceptables. | Resultados están dentro de los rangos aceptables. | Revisar el sistema de enfriamiento (termostatos, radiador, bomba de agua, mangueras, etc.). Localice y corrija la causa de baja viscosidad del aceite. Una baja viscosidad puede reducir la protección por lubricación. Retome la muestra en el próximo intervalo.
C0018558 | TARMA | V-428 | V-428 TRAN | CAMION VOLQUETE | VOLVO | FMX 8X4R | TRANSMISION | VOLVO GEAR BOX OIL 80W90 | 2021-01-27 | 2021-02-10 | 2021-02-11 | 2021-02-11 | 10681 | 949 | Yes | Yes | No | Crítico |  | 13.5 | 23 | 5 | 0 | 1 | 0 | 0 | 0 | 0 | 0 | 0 | 0 | 0 | 0 |  | 5 | 0 | 0 | 1 | 0 | 255 | 5 | 821 | 1029 |  |  | 0.2 | - |  |  | No |  | 16 | 25/21/15 | 229852 | 17368 | - | 301 | - | - | - | Resultados están dentro de los rangos aceptables. | Nivel de limpieza en estado de Crítico. | Resultados están dentro de los rangos aceptables. | Identifique las causas del origen y corrija el Codigo ISO alto del aceite. Asegúrese de que la contaminación no está siendo introducida a través de los equipos de manejo de aceite. Retome la muestra en el próximo intervalo programado.
C0018559 | TARMA | V-428 | V-428 STHI | CAMION VOLQUETE | VOLVO | FMX 8X4R | SISTEMA HIDRAULICO | MOBIL DTE 26 | 2021-01-27 | 2021-02-10 | 2021-02-11 | 2021-02-11 | 10681 | 1973 | Yes | Yes | No | Precaución |  | 8 | 1 | 2 | 0 | 0 | 0 | 0 | 0 | 0 | 0 | 0 | 0 | 0 | 0 |  | 3 | 0 | 1 | 3 | 0 | 530 | 3 | 471 | 774 |  |  | 0.7 | - |  |  | No |  | 5 | 23/20/15 | 48924 | 5921 | - | 175 | - | - | - | Baja viscosidad por posible contaminación con un lubricante de menor viscosidad. | Nivel de limpieza en estado de precaución. | Resultados están dentro de los rangos aceptables. | Localice y corrija la causa de baja viscosidad del aceite. Una baja viscosidad puede reducir la protección por lubricación. Identifique las causas del origen y corrija el Codigo ISO alto del aceite. Asegúrese de que la contaminación no está siendo introducida a través de los equipos de manejo de aceite. Retome la muestra en el próximo intervalo programado.
C0018560 | TARMA | V-398 | V-398 MOT | CAMION VOLQUETE | VOLVO | FMX 8X4R | MOTOR | MOBIL DELVAC 1 5W-40 | 2021-01-27 | 2021-02-10 | 2021-02-11 | 2021-02-11 | 10511 | 761 | Yes | Yes | No | Crítico | 14.8 | 11.1 | 2 | 30 | 7 | 2 | 0 | 1 | 1 | 0 | 0 | 0 | 0 | 0 | 0 |  | 4 | 0 | 2 | 34 | 0 | 2061 | 386 | 715 | 1157 |  | 7.7 | 47.3 | 12.1 | 0.9 | 0.7 | No | 7.8 | 14 | - | - | - | - | - | - | - | - | Alta oxidación por posible degradación del aceite a altas temperaturas. Baja viscosidad por posible contaminación con un lubricante de menor viscosidad o dilución con combustible. | La tasa de nitración aumenta debido a condiciones inadecuadas de combustión e ignición. Causas posibles de dilución con combustible: Lineas de combustible con fugas, patron de pulverización defectuoso, Inyector goteando, fugas en sellos de bombas de transferencia, bomba de inyección defectuosa, Anillos de sellos ("O-rings") de inyector gastados. | Desgaste de Plomo en el límite de precaución. | Localice y corrija causa de nitración. Revisar el sistema de enfriamiento (termostatos, radiador, bomba de agua, mangueras, etc.). Localice y corrija la causa de baja viscosidad del aceite. Una baja viscosidad puede reducir la protección por lubricación. Determine la fuente del metal de desgaste y tome acciones correctivas. Retomar la muestra para monitorear condición.
C0018561 | TARMA | V-398 | V-398 STDI | CAMION VOLQUETE | VOLVO | FMX 8X4R | SISTEMA DIRECCION | VOLVO ACEITE ATF XRON III | 2021-01-27 | 2021-02-10 | 2021-02-11 | 2021-02-11 | 10511 | 509 | Yes | Yes | No | Crítico |  | 6.1 | 0 | 2 | 0 | 4 | 0 | 0 | 0 | 0 | 0 | 0 | 0 | 0 | 0 |  | 9 | 2 | 1 | 97 | 0 | 97 | 3 | 191 | 9 |  |  | 8.7 | - |  |  | No |  | 4 | 21/19/15 | 15524 | 3637 | - | 308 | - | - | - | Baja viscosidad por posible contaminación con un lubricante de menor viscosidad. | Nivel de limpieza en estado de precaución. | Resultados están dentro de los rangos aceptables. | Localice y corrija la causa de baja viscosidad del aceite. Una baja viscosidad puede reducir la protección por lubricación. Identifique las causas del origen y corrija el Codigo ISO alto del aceite. Asegúrese de que la contaminación no está siendo introducida a través de los equipos de manejo de aceite. Retome la muestra en el próximo intervalo programado.
C0018562 | LA ZANJA | RE-59 | RE-59 MOT | EXCAVADORA DE ORUGAS | CATERPILLAR | 374FL | MOTOR | MOBIL DELVAC MX 15W-40 | 2021-02-01 | 2021-02-10 | 2021-02-12 | 2021-02-12 | 7910 | 247 | Yes | Yes | No | Crítico | 14.4 | 13 | 1 | 22 | 0 | 0 | 0 | 1 | 46 | 0 | 0 | 0 | 0 | 0 | 0 |  | 4 | 0 | 1 | 1 | 0 | 1463 | 1201 | 998 | 1380 |  | 8.1 | 5.1 | 3.7 | 0 | 0.8 | No |  | 14 | - | - | - | - | - | - | - | - | Baja viscosidad por posible contaminación con un lubricante de menor viscosidad o dilución con combustible. | Resultados están dentro de los rangos aceptables. | Resultados están dentro de los rangos aceptables. | Localice y corrija la causa de baja viscosidad del aceite. Una baja viscosidad puede reducir la protección por lubricación. Retome la muestra en el próximo intervalo.
C0018563 | LA ZANJA | V-313 | V-313 MOT | CAMION VOLQUETE | VOLVO | FMX 8X4R | MOTOR | MOBIL DELVAC MX 15W-40 | 2021-01-27 | 2021-02-10 | 2021-02-12 | 2021-02-12 | 13328 | 269 | Yes | Yes | No | Crítico | 14.4 | 13.3 | 2 | 10 | 0 | 1 | 0 | 0 | 44 | 0 | 0 | 0 | 0 | 0 | 0 |  | 5 | 0 | 2 | 0 | 0 | 1359 | 1113 | 969 | 1251 |  | 8 | 5.8 | 6.4 | 0 | 0.6 | No |  | 9 | - | - | - | - | - | - | - | - | Baja viscosidad por posible contaminación con un lubricante de menor viscosidad o dilución con combustible. | Resultados están dentro de los rangos aceptables. | Resultados están dentro de los rangos aceptables. | Localice y corrija la causa de baja viscosidad del aceite. Una baja viscosidad puede reducir la protección por lubricación. Retome la muestra en el próximo intervalo.
C0018564 | LA ZANJA | V-376 | V-376 MOT | CAMION VOLQUETE | SCANIA | G460 B8X4 | MOTOR | MOBIL DELVAC MX 15W-40 | 2021-01-28 | 2021-02-10 | 2021-02-12 | 2021-02-12 | 11394 | 421 | Yes | Yes | No | Crítico | 14.4 | 13.3 | 24 | 32 | 6 | 3 | 5 | 1 | 9 | 0 | 1 | 0 | 0 | 0 | 0 |  | 29 | 1 | 10 | 2 | 0 | 3001 | 223 | 805 | 1203 |  | 8.3 | 10.8 | 14 | 0 | 1.1 | No |  | 15 | - | - | - | - | - | - | - | - | Alta oxidación por posible degradación del aceite a altas temperaturas. Baja viscosidad por posible contaminación con un lubricante de menor viscosidad o dilución con combustible. | La tasa de nitración aumenta debido a condiciones inadecuadas de combustión e ignición. Niveles de Sodio y Silicio en precaución. | Desgaste de Plomo y Cobre en el límite de precaución. | Localice la fuente de Sodio y Silicio. Localice y corrija causa de nitración. Revisar el sistema de enfriamiento (termostatos, radiador, bomba de agua, mangueras, etc.). Localice y corrija la causa de baja viscosidad del aceite. Una baja viscosidad puede reducir la protección por lubricación. Determine la fuente de los metales de desgaste y tome acciones correctivas. Retomar la muestra para monitorear condición.
C0018565 | LA ZANJA | V-318 | V-318 MOT | CAMION VOLQUETE | VOLVO | FMX 8X4R | MOTOR | MOBIL DELVAC MX 15W-40 | 2021-01-29 | 2021-02-10 | 2021-02-12 | 2021-02-12 | 11904 | 392 | Yes | Yes | No | Crítico | 14.4 | 13.3 | 3 | 22 | 5 | 2 | 0 | 0 | 42 | 1 | 0 | 0 | 0 | 0 | 0 |  | 70 | 0 | 2 | 10 | 0 | 1499 | 1166 | 971 | 1354 |  | 8.2 | 6.8 | 7.7 | 0 | 0.7 | No |  | 10 | - | - | - | - | - | - | - | - | Baja viscosidad por posible contaminación con un lubricante de menor viscosidad o dilución con combustible. | Contaminación de Silicio en estado crítico. Altos niveles de silicio abrasivo (polvo) causarán alto desgaste. | Desgaste de Plomo en el límite de precaución. | Localice la fuente de silicio. Localice y corrija la causa de baja viscosidad del aceite. Una baja viscosidad puede reducir la protección por lubricación. Determine la fuente del metal de desgaste y tome acciones correctivas. Retomar la muestra para monitorear condición.
C0018566 | LA ZANJA | V-379 | V-379 MOT | CAMION VOLQUETE | SCANIA | G460 B8X4 | MOTOR | MOBIL DELVAC MX 15W-40 | 2021-01-25 | 2021-02-10 | 2021-02-12 | 2021-02-12 | 11310 | 364 | Yes | Yes | No | Crítico | 14.4 | 13.2 | 2 | 9 | 2 | 1 | 0 | 1 | 46 | 0 | 0 | 0 | 0 | 0 | 0 |  | 4 | 0 | 8 | 1 | 0 | 1455 | 1203 | 974 | 1367 |  | 6.4 | 5.3 | 7.2 | 0 | 0.5 | No |  | 13 | - | - | - | - | - | - | - | - | Baja viscosidad por posible contaminación con un lubricante de menor viscosidad o dilución con combustible. | Resultados están dentro de los rangos aceptables. | Resultados están dentro de los rangos aceptables. | Localice y corrija la causa de baja viscosidad del aceite. Una baja viscosidad puede reducir la protección por lubricación. Retome la muestra en el próximo intervalo.
C0018567 | LA ZANJA | V-317 | V-317 MOT | CAMION VOLQUETE | VOLVO | FMX 8X4R | MOTOR | MOBIL DELVAC MX 15W-40 | 2021-01-31 | 2021-02-10 | 2021-02-12 | 2021-02-12 | 13075 | 449 | Yes | Yes | No | Crítico | 14.4 | 13.2 | 1 | 16 | 1 | 3 | 0 | 0 | 43 | 0 | 0 | 0 | 0 | 0 | 0 |  | 6 | 0 | 6 | 0 | 0 | 1365 | 1110 | 951 | 1247 |  | 8.2 | 7.3 | 8.4 | 0 | 0.8 | No |  | 14 | - | - | - | - | - | - | - | - | Baja viscosidad por posible contaminación con un lubricante de menor viscosidad o dilución con combustible. | Resultados están dentro de los rangos aceptables. | Resultados están dentro de los rangos aceptables. | Localice y corrija la causa de baja viscosidad del aceite. Una baja viscosidad puede reducir la protección por lubricación. Retome la muestra en el próximo intervalo.
C0018568 | LA ZANJA | V-317 | V-317 STDI | CAMION VOLQUETE | VOLVO | FMX 8X4R | SISTEMA DIRECCION | MOBIL ATF 220 | 2021-01-31 | 2021-02-10 | 2021-02-12 | 2021-02-12 | 13075 | 449 | Yes | Yes | No | Crítico |  | 6.1 | 1 | 33 | 0 | 18 | 0 | 1 | 1 | 0 | 0 | 0 | 0 | 0 | 0 |  | 29 | 2 | 2 | 45 | 0 | 48 | 59 | 286 | 241 |  |  | 7.1 | - |  |  | No |  |  | 23/19/14 | 43833 | 4580 | - | 151 | - | - | - | Baja viscosidad por posible contaminación con un lubricante de menor viscosidad. | Nivel de limpieza en estado de precaución. Contaminación de Silicio en estado crítico. Altos niveles de silicio abrasivo (polvo) causarán alto desgaste. | Desgaste de Cromo en el límite de precaución. | El incremento en silicio y aluminio podría potencialmente indicar una contaminación con polvo/tierra como la causa raíz del problema. Localice y corrija la causa de baja viscosidad del aceite. Una baja viscosidad puede reducir la protección por lubricación. Identifique las causas del origen y corrija el Codigo ISO alto del aceite. Asegúrese de que la contaminación no está siendo introducida a través de los equipos de manejo de aceite. Determine la fuente del metal de desgaste y tome acciones correctivas. Retomar la muestra para monitorear condición.
C0018569 | LA ZANJA | V-317 | V-317 TRAN | CAMION VOLQUETE | VOLVO | FMX 8X4R | TRANSMISION | MOBILUBE HD 80W-90 | 2021-01-31 | 2021-02-10 | 2021-02-12 | 2021-02-12 | 13075 | 449 | Yes | Yes | No | Precaución |  | 13.7 | 57 | 10 | 0 | 1 | 0 | 0 | 0 | 0 | 1 | 0 | 0 | 0 | 0 |  | 9 | 0 | 0 | 1 | 0 | 39 | 1 | 474 | 87 |  |  | 1 | - |  |  | No |  | 14 | 22/19/14 | 32519 | 4241 | - | 97 | - | - | - | Resultados están dentro de los rangos aceptables. | Nivel de limpieza en estado de precaución. | Desgaste de Cobre en el límite de precaución. | Identifique las causas del origen y corrija el Codigo ISO alto del aceite. Asegúrese de que la contaminación no está siendo introducida a través de los equipos de manejo de aceite. Determine la fuente del metal de desgaste y tome acciones correctivas. Retomar la muestra para monitorear condición.
C0018570 | LA ZANJA | V-317 | V-317 DIFE DEL | CAMION VOLQUETE | VOLVO | FMX 8X4R | DIFERENCIAL DELANTERO | MOBILUBE HD 85W-140 | 2021-01-31 | 2021-02-10 | 2021-02-12 | 2021-02-12 | 13075 | 449 | Yes | Yes | No | Crítico |  | 25.5 | 10 | 647 | 0 | 0 | 0 | 3 | 1 | 1 | 7 | 0 | 0 | 0 | 0 |  | 11 | 0 | 0 | 4 | 0 | 10 | 3 | 391 | 11 |  |  | 1.4 | - |  |  | No |  | 580 | - | - | - | - | - | - | - | - | Resultados están dentro de los rangos aceptables. | Muestra oscura no se realizó nivel de limpieza. Podria ser por presencia de partículas oscuras lo cual imposibilita realizar la prueba de Conteo de Partículas. | Indica presencia de partículas ferromagnéticas visibles mayores a 40 micras. Elevado desgaste de Hierro. | Determine la fuente de partículas ferromagnéticas y tome acciones correctivas de ser necesario. Identifique y evalúe los componentes a base de este elemento. Determine la fuente del metal de desgaste excesivo y tome acciones correctivas. Retomar la muestra para monitorear condición.
C0018571 | LA ZANJA | V-317 | V-317 DIFE POS | CAMION VOLQUETE | VOLVO | FMX 8X4R | DIFERENCIAL POSTERIOR | MOBILUBE HD 85W-140 | 2021-01-31 | 2021-02-10 | 2021-02-12 | 2021-02-12 | 13075 | 449 | Yes | Yes | No | Crítico |  | 25.1 | 8 | 93 | 0 | 0 | 0 | 0 | 0 | 0 | 1 | 0 | 0 | 0 | 0 |  | 4 | 0 | 0 | 1 | 0 | 7 | 3 | 438 | 10 |  |  | 0.7 | - |  |  | No |  | 21 | 25/23/15 | 301499 | 40869 | - | 283 | - | - | - | Resultados están dentro de los rangos aceptables. | Nivel de limpieza en estado de Crítico. | Resultados están dentro de los rangos aceptables. | Identifique las causas del origen y corrija el Codigo ISO alto del aceite. Asegúrese de que la contaminación no está siendo introducida a través de los equipos de manejo de aceite. Retome la muestra en el próximo intervalo programado.
C0018572 | LA ZANJA | V-317 | V-317 CUDE LH | CAMION VOLQUETE | VOLVO | FMX 8X4R | CUBO DEL. LH | MOBILUBE HD 85W-140 | 2021-01-31 | 2021-02-10 | 2021-02-12 | 2021-02-12 | 13075 | 449 | Yes | Yes | No | Crítico |  | 25.5 | 11 | 681 | 0 | 0 | 0 | 3 | 1 | 1 | 7 | 0 | 0 | 0 | 0 |  | 11 | 0 | 0 | 3 | 0 | 8 | 3 | 405 | 11 |  |  | 1.4 | - |  |  | No |  | 561 | - | - | - | - | - | - | - | - | Resultados están dentro de los rangos aceptables. | Muestra oscura no se realizó nivel de limpieza. Podria ser por presencia de partículas oscuras lo cual imposibilita realizar la prueba de Conteo de Partículas. | Indica presencia de partículas ferromagnéticas visibles mayores a 40 micras. Elevado desgaste de Hierro. | Determine la fuente de partículas ferromagnéticas y tome acciones correctivas de ser necesario. Identifique y evalúe los componentes a base de este elemento. Determine la fuente del metal de desgaste excesivo y tome acciones correctivas. Retomar la muestra para monitorear condición.
C0018573 | LA ZANJA | V-317 | V-317 CUDE RH | CAMION VOLQUETE | VOLVO | FMX 8X4R | CUBO DEL. RH | MOBILUBE HD 85W-140 | 2021-01-31 | 2021-02-10 | 2021-02-12 | 2021-02-12 | 13075 | 449 | Yes | Yes | No | Crítico |  | 25.2 | 11 | 669 | 0 | 0 | 0 | 3 | 1 | 1 | 7 | 0 | 0 | 0 | 0 |  | 12 | 0 | 0 | 3 | 0 | 9 | 3 | 400 | 11 |  |  | 1.4 | - |  |  | No |  | 649 | - | - | - | - | - | - | - | - | Resultados están dentro de los rangos aceptables. | Muestra oscura no se realizó nivel de limpieza. Podria ser por presencia de partículas oscuras lo cual imposibilita realizar la prueba de Conteo de Partículas. | Indica presencia de partículas ferromagnéticas visibles mayores a 40 micras. Elevado desgaste de Hierro. | Determine la fuente de partículas ferromagnéticas y tome acciones correctivas de ser necesario. Identifique y evalúe los componentes a base de este elemento. Determine la fuente del metal de desgaste excesivo y tome acciones correctivas. Retomar la muestra para monitorear condición.
C0018574 | LA ZANJA | V-317 | V-317 CUPO LH | CAMION VOLQUETE | VOLVO | FMX 8X4R | CUBO POST. LH | MOBILUBE HD 85W-140 | 2021-01-31 | 2021-02-10 | 2021-02-12 | 2021-02-12 | 13075 | 449 | Yes | Yes | No | Crítico |  | 24.9 | 8 | 91 | 0 | 0 | 0 | 0 | 0 | 0 | 1 | 0 | 0 | 0 | 0 |  | 4 | 0 | 0 | 2 | 0 | 7 | 3 | 433 | 11 |  |  | 0.8 | - |  |  | No |  | 18 | 26/23/15 | 327017 | 45814 | - | 286 | - | - | - | Resultados están dentro de los rangos aceptables. | Nivel de limpieza en estado de Crítico. | Resultados están dentro de los rangos aceptables. | Identifique las causas del origen y corrija el Codigo ISO alto del aceite. Asegúrese de que la contaminación no está siendo introducida a través de los equipos de manejo de aceite. Retome la muestra en el próximo intervalo programado.
C0018575 | LA ZANJA | V-317 | V-317 CUPO RH | CAMION VOLQUETE | VOLVO | FMX 8X4R | CUBO POST. RH | MOBILUBE HD 85W-140 | 2021-01-31 | 2021-02-10 | 2021-02-12 | 2021-02-12 | 13075 | 449 | Yes | Yes | No | Crítico |  | 24.7 | 8 | 86 | 0 | 0 | 0 | 0 | 0 | 0 | 1 | 0 | 0 | 0 | 0 |  | 4 | 0 | 1 | 0 | 0 | 6 | 2 | 417 | 9 |  |  | 0.7 | - |  |  | No |  | 22 | 26/23/16 | 326966 | 42434 | - | 333 | - | - | - | Resultados están dentro de los rangos aceptables. | Nivel de limpieza en estado de Crítico. | Resultados están dentro de los rangos aceptables. | Identifique las causas del origen y corrija el Codigo ISO alto del aceite. Asegúrese de que la contaminación no está siendo introducida a través de los equipos de manejo de aceite. Retome la muestra en el próximo intervalo programado.
C0018576 | TARMA | C-94 | C-94 MOT | CARGADOR FRONTAL | VOLVO | L150H | MOTOR | MOBIL DELVAC 1 5W-40 | 2021-01-27 | 2021-02-13 | 2021-02-17 | 2021-02-17 | 10974 | 731 | Yes | Yes | No | Normal | 14.8 | 13.6 | 1 | 10 | 1 | 0 | 0 | 0 | 8 | 0 | 0 | 0 | 0 | 0 | 0 | 0 | 3 | 0 | 2 | 31 | 0 | 2143 | 583 | 952 | 1332 | 0 | 9.8 | 7 | 5.9 | 0 | 0.7 | No |  | 10 | - | - | - | - | - | - | - | - | Resultados están dentro de los rangos aceptables. | Resultados están dentro de los rangos aceptables. | Resultados están dentro de los rangos aceptables. | Retome la muestra en el próximo intervalo programado.
C0018577 | TARMA | V-430 | V-430 MOT | CAMION VOLQUETE | VOLVO | FMX 8X4R | MOTOR | MOBIL DELVAC 1 5W-40 | 2021-01-27 | 2021-02-13 | 2021-02-17 | 2021-02-17 | 10147 | 485 | No | No | No | Crítico | 14.8 | 14 | 7 | 50 | 2 | 2 | 0 | 1 | 2 | 0 | 1 | 0 | 0 | 0 | 0 | 0 | 6 | 2 | 2 | 49 | 0 | 2443 | 528 | 999 | 1380 | 0 | 9 | 16.2 | 13.6 | 0 | 0.1 | No |  | 10 | - | - | - | - | - | - | - | - | Alta oxidación por posible degradación del aceite a altas temperaturas. | La tasa de nitración aumenta debido a condiciones inadecuadas de combustión e ignición. | Desgaste de Hierro en el límite de precaución. | Localice y corrija causa de nitración. Revisar el sistema de enfriamiento (termostatos, radiador, bomba de agua, mangueras, etc.). Determine la fuente del metal de desgaste y tome acciones correctivas. Retomar la muestra para monitorear condición.
C0018578 | TARMA | V-295 | V-295 MOT | CAMION VOLQUETE | VOLVO | FMX 8X4R | MOTOR | MOBIL DELVAC 1 5W-40 | 2021-01-30 | 2021-02-13 | 2021-02-17 | 2021-02-17 | 19696 | 710 | Yes | Yes | No | Normal | 14.8 | 15.4 | 3 | 27 | 1 | 2 | 0 | 1 | 6 | 1 | 0 | 0 | 0 | 0 | 0 | 0 | 6 | 0 | 2 | 38 | 0 | 2412 | 602 | 1007 | 1424 | 0 | 8.5 | 9.4 | 9.7 | 0 | 0.9 | No |  | 12 | - | - | - | - | - | - | - | - | Resultados están dentro de los rangos aceptables. | Resultados están dentro de los rangos aceptables. | Resultados están dentro de los rangos aceptables. | Retome la muestra en el próximo intervalo programado.
C0018579 | TARMA | V-295 | V-295 STDI | CAMION VOLQUETE | VOLVO | FMX 8X4R | SISTEMA DIRECCION | VOLVO ACEITE ATF XRON III | 2021-01-30 | 2021-02-13 | 2021-02-17 | 2021-02-17 | 19696 | 474 | Yes | Yes | No | Crítico |  | 6.7 | 1 | 13 | 0 | 4 | 0 | 0 | 0 | 0 | 0 | 0 | 0 | 0 | 0 | 0 | 8 | 1 | 1 | 90 | 0 | 327 | 53 | 276 | 149 | 0 |  | 8.3 | - |  |  | No |  | 14 | - | - | - | - | - | - | - | - | Baja viscosidad por posible contaminación con un lubricante de menor viscosidad. | Muestra oscura no se realizó nivel de limpieza. Podria ser por presencia de partículas oscuras lo cual imposibilita realizar la prueba de Conteo de Partículas. | Resultados están dentro de los rangos aceptables. | Localice y corrija la causa de baja viscosidad del aceite. Una baja viscosidad puede reducir la protección por lubricación. Retome la muestra en el próximo intervalo.
C0018580 | TARMA | C-82 | C-82 MOT | CARGADOR FRONTAL | CATERPILLAR | 962H | MOTOR | MOBIL DELVAC 1 5W-40 | 2021-01-30 | 2021-02-13 | 2021-02-17 | 2021-02-17 | 11633 | 509 | No | No | No | Normal | 14.8 | 14.4 | 0 | 5 | 0 | 1 | 0 | 0 | 2 | 0 | 0 | 0 | 0 | 0 | 0 | 0 | 6 | 0 | 2 | 66 | 0 | 2260 | 517 | 1012 | 1346 | 0 | 9.6 | 1.2 | 1 | 0 | 0.2 | No |  | 12 | - | - | - | - | - | - | - | - | Resultados están dentro de los rangos aceptables. | Resultados están dentro de los rangos aceptables. | Resultados están dentro de los rangos aceptables. | Retome la muestra en el próximo intervalo programado.
C0018581 | TARMA | RE-39 | RE-39 MOT | EXCAVADORA DE ORUGAS | KOMATSU | PC-350LC-8 | MOTOR | MOBIL DELVAC MX 15W-40 | 2021-01-31 | 2021-02-13 | 2021-02-17 | 2021-02-17 | 9846 | 245 | Yes | Yes | No | Precaución | 14.4 | 14.5 | 6 | 32 | 3 | 2 | 0 | 1 | 47 | 0 | 1 | 0 | 0 | 0 | 0 | 0 | 7 | 0 | 1 | 1 | 0 | 1505 | 1171 | 987 | 1371 | 0 | 7.8 | 3.6 | 8.7 | 0 | 0.2 | No |  | 14 | - | - | - | - | - | - | - | - | Resultados están dentro de los rangos aceptables. | Resultados están dentro de los rangos aceptables. | Desgaste de Plomo en el límite de precaución. | Identifique y evalúe los componentes a base de este elemento. Determine la fuente del metal de desgaste y tome acciones correctivas. Retomar la muestra para monitorear condición.
C0018582 | TARMA | RE-39 | RE-39 MF RH | EXCAVADORA DE ORUGAS | KOMATSU | PC-350LC-8 | MANDO FINAL RH | MOBILTRANS HD 30 | 2021-01-31 | 2021-02-13 | 2021-02-17 | 2021-02-17 | 9846 | 245 | Yes | No | No | Crítico |  | 12 | 0 | 12 | 0 | 1 | 0 | 0 | 0 | 0 | 0 | 0 | 0 | 0 | 0 | 0 | 6 | 1 | 1 | 0 | 0 | 2661 | 11 | 848 | 1107 | 0 |  | 1.8 | - |  |  | No |  | 15 | 24/22/16 | 129924 | 22576 | - | 527 | - | - | - | Resultados están dentro de los rangos aceptables. | Nivel de limpieza en estado de Crítico. | Resultados están dentro de los rangos aceptables. | Identifique las causas del origen y corrija el Codigo ISO alto del aceite. Asegúrese de que la contaminación no está siendo introducida a través de los equipos de manejo de aceite. Retome la muestra en el próximo intervalo programado.
C0018583 | TARMA | RE-39 | RE-39 MF LH | EXCAVADORA DE ORUGAS | KOMATSU | PC-350LC-8 | MANDO FINAL LH | MOBILTRANS HD 30 | 2021-01-31 | 2021-02-13 | 2021-02-17 | 2021-02-17 | 9846 | 245 | Yes | No | No | Crítico |  | 11.6 | 0 | 10 | 0 | 0 | 0 | 0 | 0 | 0 | 0 | 0 | 0 | 0 | 0 | 0 | 6 | 0 | 1 | 1 | 0 | 2798 | 12 | 874 | 1178 | 0 |  | 1.8 | - |  |  | No |  | 16 | 24/22/17 | 148665 | 32571 | - | 918 | - | - | - | Resultados están dentro de los rangos aceptables. | Nivel de limpieza en estado de Crítico. | Resultados están dentro de los rangos aceptables. | Identifique las causas del origen y corrija el Codigo ISO alto del aceite. Asegúrese de que la contaminación no está siendo introducida a través de los equipos de manejo de aceite. Retome la muestra en el próximo intervalo programado.
C0018584 | TARMA | V-424 | V-424 MOT | CAMION VOLQUETE | VOLVO | FMX 8X4R | MOTOR | MOBIL DELVAC 1 5W-40 | 2021-02-01 | 2021-02-13 | 2021-02-17 | 2021-02-17 | 10338 | 232 | No | No | No | Crítico | 14.8 | 14.2 | 9 | 73 | 2 | 3 | 0 | 1 | 6 | 0 | 1 | 0 | 0 | 0 | 0 | 0 | 6 | 0 | 3 | 50 | 1 | 2331 | 582 | 1008 | 1401 | 0 | 9.9 | 5.7 | 6.1 | 0 | 0.4 | No |  | 22 | - | - | - | - | - | - | - | - | Resultados están dentro de los rangos aceptables. | Resultados están dentro de los rangos aceptables. | Elevado desgaste de Hierro. | Identifique y evalúe los componentes a base de este elemento. Determine la fuente del metal de desgaste excesivo y tome acciones correctivas. Retomar la muestra para monitorear condición.
C0018585 | TARMA | V-424 | V-424 STDI | CAMION VOLQUETE | VOLVO | FMX 8X4R | SISTEMA DIRECCION | VOLVO ACEITE ATF XRON III | 2021-02-01 | 2021-02-13 | 2021-02-17 | 2021-02-17 | 10338 | 482 | Yes | Yes | No | Crítico |  | 6.2 | 0 | 5 | 0 | 5 | 0 | 0 | 0 | 0 | 0 | 0 | 0 | 0 | 0 | 0 | 10 | 0 | 1 | 83 | 0 | 131 | 5 | 201 | 15 | 0 |  | 18.4 | - |  |  | No |  | 12 | 20/17/13 | 9375 | 944 | - | 69 | - | - | - | Alta oxidación por posible degradación del aceite. Baja viscosidad por posible contaminación con un lubricante de menor viscosidad. | Resultados están dentro de los rangos aceptables. | Resultados están dentro de los rangos aceptables. | Localice y corrija la causa de baja viscosidad del aceite. Una baja viscosidad puede reducir la protección por lubricación. Retome la muestra en el próximo intervalo.
C0018586 | TARMA | V-424 | V-424 TRAN | CAMION VOLQUETE | VOLVO | FMX 8X4R | TRANSMISION | VOLVO GEAR BOX OIL 80W90 | 2021-02-01 | 2021-02-13 | 2021-02-17 | 2021-02-17 | 10338 | 964 | Yes | Yes | No | Crítico |  | 13.5 | 8 | 4 | 0 | 1 | 0 | 0 | 0 | 0 | 0 | 0 | 0 | 0 | 0 | 0 | 3 | 0 | 0 | 0 | 0 | 248 | 1 | 812 | 1001 | 0 |  | 0.2 | - |  |  | No |  | 7 | 24/20/14 | 118052 | 6298 | - | 84 | - | - | - | Resultados están dentro de los rangos aceptables. | Nivel de limpieza en estado de Crítico. | Resultados están dentro de los rangos aceptables. | Identifique las causas del origen y corrija el Codigo ISO alto del aceite. Asegúrese de que la contaminación no está siendo introducida a través de los equipos de manejo de aceite. Retome la muestra en el próximo intervalo programado.
C0018587 | TARMA | V-424 | V-424 DIFE DEL | CAMION VOLQUETE | VOLVO | FMX 8X4R | DIFERENCIAL DELANTERO | MOBILUBE HD 85W-140 | 2021-02-01 | 2021-02-13 | 2021-02-17 | 2021-02-17 | 10338 | 964 | Yes | No | No | Crítico |  | 25.3 | 1 | 59 | 0 | 0 | 0 | 0 | 1 | 0 | 1 | 0 | 0 | 0 | 0 | 0 | 2 | 0 | 1 | 0 | 0 | 4 | 1 | 446 | 3 | 0 |  | 0.8 | - |  |  | No |  | 23 | 25/22/14 | 232155 | 26260 | - | 141 | - | - | - | Resultados están dentro de los rangos aceptables. | Nivel de limpieza en estado de Crítico. | Resultados están dentro de los rangos aceptables. | Identifique las causas del origen y corrija el Codigo ISO alto del aceite. Asegúrese de que la contaminación no está siendo introducida a través de los equipos de manejo de aceite. Retome la muestra en el próximo intervalo programado.
C0018588 | TARMA | V-424 | V-424 CUDE RH | CAMION VOLQUETE | VOLVO | FMX 8X4R | CUBO DEL. RH | MOBILUBE HD 85W-140 | 2021-02-01 | 2021-02-13 | 2021-02-17 | 2021-02-17 | 10338 | 964 | Yes | No | No | Crítico |  | 24.9 | 1 | 59 | 0 | 0 | 0 | 0 | 0 | 0 | 1 | 0 | 0 | 0 | 0 | 0 | 2 | 0 | 0 | 0 | 0 | 3 | 1 | 444 | 4 | 0 |  | 0.9 | - |  |  | No |  | 21 | 25/22/14 | 237788 | 27065 | - | 160 | - | - | - | Resultados están dentro de los rangos aceptables. | Nivel de limpieza en estado de Crítico. | Resultados están dentro de los rangos aceptables. | Identifique las causas del origen y corrija el Codigo ISO alto del aceite. Asegúrese de que la contaminación no está siendo introducida a través de los equipos de manejo de aceite. Retome la muestra en el próximo intervalo programado.
C0018589 | TARMA | V-424 | V-424 CUDE LH | CAMION VOLQUETE | VOLVO | FMX 8X4R | CUBO DEL. LH | MOBILUBE HD 85W-140 | 2021-02-01 | 2021-02-13 | 2021-02-17 | 2021-02-17 | 10338 | 964 | Yes | No | No | Crítico |  | 24.9 | 1 | 58 | 0 | 0 | 0 | 0 | 0 | 0 | 1 | 0 | 0 | 0 | 0 | 0 | 2 | 0 | 1 | 0 | 0 | 3 | 2 | 448 | 4 | 0 |  | 0.9 | - |  |  | No |  | 22 | 25/22/15 | 231198 | 25154 | - | 166 | - | - | - | Resultados están dentro de los rangos aceptables. | Nivel de limpieza en estado de Crítico. | Resultados están dentro de los rangos aceptables. | Identifique las causas del origen y corrija el Codigo ISO alto del aceite. Asegúrese de que la contaminación no está siendo introducida a través de los equipos de manejo de aceite. Retome la muestra en el próximo intervalo programado.
C0018590 | TARMA | V-424 | V-424 DIFE POS | CAMION VOLQUETE | VOLVO | FMX 8X4R | DIFERENCIAL POSTERIOR | MOBILUBE HD 85W-140 | 2021-02-01 | 2021-02-13 | 2021-02-17 | 2021-02-17 | 10338 | 964 | Yes | No | No | Crítico |  | 25.2 | 1 | 79 | 0 | 0 | 0 | 0 | 0 | 0 | 1 | 0 | 0 | 0 | 0 | 0 | 2 | 0 | 0 | 0 | 0 | 10 | 1 | 450 | 6 | 0 |  | 1 | - |  |  | No |  | 36 | 25/21/14 | 198912 | 15898 | - | 151 | - | - | - | Resultados están dentro de los rangos aceptables. | Nivel de limpieza en estado de Crítico. | Resultados están dentro de los rangos aceptables. | Identifique las causas del origen y corrija el Codigo ISO alto del aceite. Asegúrese de que la contaminación no está siendo introducida a través de los equipos de manejo de aceite. Retome la muestra en el próximo intervalo programado.
C0018591 | TARMA | V-424 | V-424 CUPO RH | CAMION VOLQUETE | VOLVO | FMX 8X4R | CUBO POST. RH | MOBILUBE HD 85W-140 | 2021-02-01 | 2021-02-13 | 2021-02-17 | 2021-02-17 | 10338 | 964 | Yes | No | No | Crítico |  | 24.9 | 1 | 79 | 0 | 0 | 0 | 0 | 0 | 0 | 1 | 0 | 0 | 0 | 0 | 0 | 2 | 0 | 0 | 0 | 0 | 5 | 2 | 448 | 5 | 0 |  | 1 | - |  |  | No |  | 36 | 25/21/14 | 204070 | 14880 | - | 142 | - | - | - | Resultados están dentro de los rangos aceptables. | Nivel de limpieza en estado de Crítico. | Resultados están dentro de los rangos aceptables. | Identifique las causas del origen y corrija el Codigo ISO alto del aceite. Asegúrese de que la contaminación no está siendo introducida a través de los equipos de manejo de aceite. Retome la muestra en el próximo intervalo programado.
C0018592 | TARMA | V-424 | V-424 CUPO LH | CAMION VOLQUETE | VOLVO | FMX 8X4R | CUBO POST. LH | MOBILUBE HD 85W-140 | 2021-02-01 | 2021-02-13 | 2021-02-17 | 2021-02-17 | 10338 | 964 | Yes | No | No | Crítico |  | 24.9 | 1 | 81 | 0 | 0 | 0 | 0 | 0 | 0 | 1 | 0 | 0 | 0 | 0 | 0 | 2 | 0 | 0 | 0 | 0 | 5 | 1 | 446 | 4 | 0 |  | 1 | - |  |  | No |  | 40 | 25/21/14 | 189852 | 15057 | - | 157 | - | - | - | Resultados están dentro de los rangos aceptables. | Nivel de limpieza en estado de Crítico. | Resultados están dentro de los rangos aceptables. | Identifique las causas del origen y corrija el Codigo ISO alto del aceite. Asegúrese de que la contaminación no está siendo introducida a través de los equipos de manejo de aceite. Retome la muestra en el próximo intervalo programado.
C0018593 | TARMA | V-424 | V-424 STHI | CAMION VOLQUETE | VOLVO | FMX 8X4R | SISTEMA HIDRAULICO | MOBIL DTE 26 | 2021-02-01 | 2021-02-13 | 2021-02-17 | 2021-02-17 | 10338 | 964 | Yes | Yes | No | Crítico |  | 8.4 | 0 | 6 | 0 | 1 | 0 | 0 | 0 | 0 | 0 | 0 | 0 | 0 | 0 | 0 | 4 | 1 | 1 | 0 | 0 | 135 | 1 | 407 | 693 | 0 |  | 0.4 | - |  |  | No |  | 14 | 24/21/14 | 111858 | 12115 | - | 102 | - | - | - | Resultados están dentro de los rangos aceptables. | Nivel de limpieza en estado de Crítico. | Resultados están dentro de los rangos aceptables. | Identifique las causas del origen y corrija el Codigo ISO alto del aceite. Asegúrese de que la contaminación no está siendo introducida a través de los equipos de manejo de aceite. Retome la muestra en el próximo intervalo programado.
C0018594 | SHOUGANG | FC-111 | FC-111 TRAN | CAMION | CATERPILLAR | 785D | TRANSMISION | MOBILTRANS HD 30 | 2021-02-03 | 2021-02-15 | 2021-02-17 | 2021-02-17 | 30591 | 1148 | Yes | Yes | No | Precaución |  | 11.1 | 2 | 3 | 0 | 1 | 0 | 0 | 0 | 0 | 0 | 0 | 0 | 0 | 0 | 0 | 5 | 2 | 1 | 1 | 0 | 2921 | 9 | 893 | 1202 | 0 |  | 0.4 | - |  |  | No |  | 13 | 21/19/14 | 14847 | 2847 | - | 147 | - | - | - | Resultados están dentro de los rangos aceptables. | Nivel de limpieza en estado de precaución. | Resultados están dentro de los rangos aceptables. | Identifique las causas del origen y corrija el Codigo ISO alto del aceite. Asegúrese de que la contaminación no está siendo introducida a través de los equipos de manejo de aceite. Retome la muestra en el próximo intervalo programado.
C0018595 | SHOUGANG | FC-111 | FC-111 STHI | CAMION | CATERPILLAR | 785D | SISTEMA HIDRAULICO | MOBILTRANS HD 10W | 2021-02-03 | 2021-02-15 | 2021-02-17 | 2021-02-17 | 30591 | 2282 | Yes | Yes | No | Precaución |  | 6.3 | 2 | 15 | 0 | 5 | 0 | 0 | 0 | 2 | 0 | 0 | 0 | 0 | 0 | 0 | 18 | 1 | 2 | 2 | 0 | 2774 | 18 | 912 | 1191 | 0 |  | 1.4 | - |  |  | No |  | 13 | 21/17/13 | 19502 | 1239 | - | 48 | - | - | - | Resultados están dentro de los rangos aceptables. | Nivel de limpieza en estado de precaución. Niveles de Potasio en el límite de precuación. | Resultados están dentro de los rangos aceptables. | Localice la fuente de Potasio. Identifique las causas del origen y corrija el Codigo ISO alto del aceite. Asegúrese de que la contaminación no está siendo introducida a través de los equipos de manejo de aceite. Retome la muestra en el próximo intervalo programado.
C0018596 | SHOUGANG | FC-111 | FC-111 STDI | CAMION | CATERPILLAR | 785D | SISTEMA DIRECCION | MOBILTRANS HD 10W | 2021-02-03 | 2021-02-15 | 2021-02-17 | 2021-02-17 | 30591 | 2282 | Yes | Yes | No | Crítico |  | 6 | 2 | 15 | 24 | 7 | 0 | 0 | 0 | 2 | 0 | 0 | 0 | 0 | 0 | 0 | 23 | 2 | 3 | 0 | 0 | 2896 | 22 | 877 | 1161 | 0 |  | 1.8 | - |  |  | No |  | 16 | 23/18/12 | 56031 | 1910 | - | 28 | - | - | - | Resultados están dentro de los rangos aceptables. | Nivel de limpieza en estado de precaución. Niveles de Potasio en el límite de precuación. Contaminación de Silicio en estado crítico. Altos niveles de silicio abrasivo (polvo) causarán alto desgaste. | Presencia de aluminio mayor que el esperado puede representar contaminación con polvo (silicio abrasivo). | El incremento en silicio y aluminio podría potencialmente indicar una contaminación con polvo/tierra como la causa raíz del problema. Localice la fuente de Potasio. Identifique las causas del origen y corrija el Codigo ISO alto del aceite. Asegúrese de que la contaminación no está siendo introducida a través de los equipos de manejo de aceite. Retome la muestra en el próximo intervalo programado.
C0018597 | SHOUGANG | FC-111 | FC-111 BM RH | CAMION | CATERPILLAR | 785D | BOCAMAZA RH | MOBILUBE XFD 60 | 2021-02-03 | 2021-02-15 | 2021-02-17 | 2021-02-17 | 30591 | 1148 | Yes |  | No | Precaución |  | 25 | 0 | 32 | 0 | 0 | 0 | 0 | 0 | 0 | 0 | 0 | 0 | 0 | 0 | 0 | 4 | 1 | 0 | 85 | 0 | 290 | 3 | 279 | 12 | 0 |  | 0.9 | - |  |  | No |  | 18 | 22/19/14 | 34869 | 2957 | - | 107 | - | - | - | Resultados están dentro de los rangos aceptables. | Nivel de limpieza en estado de precaución. | Resultados están dentro de los rangos aceptables. | Identifique las causas del origen y corrija el Codigo ISO alto del aceite. Asegúrese de que la contaminación no está siendo introducida a través de los equipos de manejo de aceite. Retome la muestra en el próximo intervalo programado.
C0018598 | SHOUGANG | FC-111 | FC-111 BM LH | CAMION | CATERPILLAR | 785D | BOCAMAZA LH | MOBILUBE XFD 60 | 2021-02-03 | 2021-02-15 | 2021-02-17 | 2021-02-17 | 30591 | 1148 | Yes |  | No | Crítico |  | 18.8 | 0 | 18 | 0 | 1 | 0 | 0 | 0 | 0 | 0 | 0 | 0 | 0 | 0 | 0 | 7 | 3 | 1 | 78 | 0 | 835 | 6 | 402 | 259 | 0 |  | 1 | - |  |  | No |  | 12 | 22/19/13 | 39285 | 4166 | - | 76 | - | - | - | Baja viscosidad por posible contaminación con un lubricante de menor viscosidad. | Nivel de limpieza en estado de precaución. | Resultados están dentro de los rangos aceptables. | Localice y corrija la causa de baja viscosidad del aceite. Una baja viscosidad puede reducir la protección por lubricación. Identifique las causas del origen y corrija el Codigo ISO alto del aceite. Asegúrese de que la contaminación no está siendo introducida a través de los equipos de manejo de aceite. Retome la muestra en el próximo intervalo programado.
C0018599 | SHOUGANG | FC-111 | FC-111 MF RH | CAMION | CATERPILLAR | 785D | MANDO FINAL RH | MOBILUBE XFD 60 | 2021-02-03 | 2021-02-15 | 2021-02-17 | 2021-02-17 | 30591 | 2282 | Yes |  | No | Crítico |  | 25.7 | 36 | 75 | 4 | 0 | 3 | 0 | 0 | 0 | 1 | 0 | 0 | 0 | 0 | 0 | 2 | 5 | 0 | 95 | 0 | 276 | 4 | 273 | 9 | 0 |  | 10.7 | - |  |  | No |  | 30 | 25/23/13 | 299738 | 51439 | - | 59 | - | - | - | Resultados están dentro de los rangos aceptables. | Nivel de limpieza en estado de Crítico. Niveles de Sodio en el límite de precuación. | Elevado desgaste de Hierro, Cobre, Plomo y Estaño. | Localice la fuente de Sodio. Identifique las causas del origen y corrija el Codigo ISO alto del aceite. Asegúrese de que la contaminación no está siendo introducida a través de los equipos de manejo de aceite. Determine la fuente de los metales de desgaste excesivo y tome acciones correctivas. Retomar la muestra para monitorear condición.
C0018600 | SHOUGANG | FC-111 | FC-111 MF LH | CAMION | CATERPILLAR | 785D | MANDO FINAL LH | MOBILUBE XFD 60 | 2021-02-03 | 2021-02-15 | 2021-02-17 | 2021-02-17 | 30591 | 2282 | Yes |  | No | Crítico |  | 25.6 | 35 | 74 | 4 | 0 | 3 | 0 | 0 | 0 | 1 | 0 | 0 | 0 | 0 | 0 | 2 | 4 | 0 | 91 | 0 | 278 | 4 | 281 | 9 | 0 |  | 10.7 | - |  |  | No |  | 22 | 25/23/14 | 294043 | 72078 | - | 107 | - | - | - | Resultados están dentro de los rangos aceptables. | Nivel de limpieza en estado de Crítico. | Elevado desgaste de Hierro, Cobre, Plomo y Estaño. | Identifique las causas del origen y corrija el Codigo ISO alto del aceite. Asegúrese de que la contaminación no está siendo introducida a través de los equipos de manejo de aceite. Determine la fuente de los metales de desgaste excesivo y tome acciones correctivas. Retomar la muestra para monitorear condición.
C0018601 | SHOUGANG | FC-111 | FC-111 DIFE POS | CAMION | CATERPILLAR | 785D | DIFERENCIAL POSTERIOR | MOBILUBE XFD 60 | 2021-02-03 | 2021-02-15 | 2021-02-17 | 2021-02-17 | 30591 | 2282 | Yes | Yes | No | Crítico |  | 25.5 | 34 | 72 | 4 | 0 | 2 | 0 | 0 | 0 | 1 | 0 | 0 | 0 | 0 | 0 | 2 | 3 | 0 | 90 | 0 | 268 | 4 | 279 | 9 | 0 |  | 10.6 | - |  |  | No |  | 32 | 25/22/13 | 247853 | 30447 | - | 64 | - | - | - | Resultados están dentro de los rangos aceptables. | Nivel de limpieza en estado de Crítico. | Elevado desgaste de Hierro, Cobre y Plomo. | Identifique las causas del origen y corrija el Codigo ISO alto del aceite. Asegúrese de que la contaminación no está siendo introducida a través de los equipos de manejo de aceite. Determine la fuente de los metales de desgaste excesivo y tome acciones correctivas. Retomar la muestra para monitorear condición.
C0018602 | SHOUGANG | FC-127 | FC-127 MOT | CAMION | CATERPILLAR | 785D | MOTOR | MOBIL DELVAC 1 5W-40 | 2021-02-04 | 2021-02-15 | 2021-02-17 | 2021-02-17 | 19460 | 633 | Yes | Yes | No | Precaución | 14.8 | 14.5 | 3 | 13 | 1 | 1 | 0 | 0 | 0 | 0 | 0 | 0 | 0 | 0 | 0 | 0 | 7 | 0 | 2 | 43 | 0 | 2363 | 494 | 1035 | 1375 | 0 | 9.6 | 8.9 | 9 | 3.9 | 0.3 | No |  | 10 | - | - | - | - | - | - | - | - | Alta oxidación por posible degradación del aceite a altas temperaturas. | Resultados están dentro de los rangos aceptables. | Resultados están dentro de los rangos aceptables. | Revisar el sistema de enfriamiento (termostatos, radiador, bomba de agua, mangueras, etc.). Tome acciones correctivas. Retome la muestra para confirmar condición.
C0018603 | SHOUGANG | FC-127 | FC-127 TRAN | CAMION | CATERPILLAR | 785D | TRANSMISION | MOBILTRANS HD 30 | 2021-02-04 | 2021-02-15 | 2021-02-17 | 2021-02-17 | 19460 | 1160 | Yes | Yes | No | Normal |  | 11 | 3 | 3 | 1 | 1 | 0 | 0 | 0 | 0 | 0 | 0 | 0 | 0 | 0 | 0 | 5 | 0 | 1 | 2 | 0 | 2827 | 9 | 881 | 1170 | 0 |  | 0.3 | - |  |  | No |  | 10 | 18/15/12 | 1922 | 250 | - | 32 | - | - | - | Resultados están dentro de los rangos aceptables. | Resultados están dentro de los rangos aceptables. | Resultados están dentro de los rangos aceptables. | Retome la muestra en el próximo intervalo programado.
C0018604 | SHOUGANG | FC-127 | FC-127 STHI | CAMION | CATERPILLAR | 785D | SISTEMA HIDRAULICO | MOBILTRANS HD 10W | 2021-02-04 | 2021-02-15 | 2021-02-17 | 2021-02-17 | 19460 | 2271 | Yes | Yes | No | Precaución |  | 6.2 | 2 | 17 | 0 | 4 | 0 | 2 | 0 | 8 | 0 | 0 | 0 | 0 | 0 | 0 | 21 | 2 | 2 | 1 | 0 | 2735 | 14 | 913 | 1201 | 0 |  | 1 | - |  |  | No |  | 13 | 20/16/13 | 9557 | 459 | - | 44 | - | - | - | Resultados están dentro de los rangos aceptables. | Nivel de limpieza en estado de precaución. Niveles de Potasio en el límite de precuación. | Resultados están dentro de los rangos aceptables. | Localice la fuente de Potasio. Identifique las causas del origen y corrija el Codigo ISO alto del aceite. Asegúrese de que la contaminación no está siendo introducida a través de los equipos de manejo de aceite. Retome la muestra en el próximo intervalo programado.
C0018605 | SHOUGANG | FC-127 | FC-127 STDI | CAMION | CATERPILLAR | 785D | SISTEMA DIRECCION | MOBILTRANS HD 10W | 2021-02-04 | 2021-02-15 | 2021-02-17 | 2021-02-17 | 19460 | 2271 | Yes | Yes | No | Crítico |  | 6 | 3 | 15 | 15 | 9 | 0 | 0 | 0 | 0 | 0 | 0 | 0 | 0 | 0 | 0 | 23 | 3 | 3 | 0 | 0 | 2776 | 20 | 861 | 1129 | 0 |  | 2.3 | - |  |  | No |  | 7 | 20/17/14 | 8518 | 938 | - | 81 | - | - | - | Resultados están dentro de los rangos aceptables. | Contaminación de Silicio en estado crítico. Altos niveles de silicio abrasivo (polvo) causarán alto desgaste. Niveles de Potasio en el límite de precuación. | Presencia de aluminio mayor que el esperado puede representar contaminación con polvo (silicio abrasivo). | Localice la fuente de Potasio. El incremento en silicio y aluminio podría potencialmente indicar una contaminación con polvo/tierra como la causa raíz del problema. Tome acciones correctivas. Retome la muestra para confirmar condición.
C0018606 | SHOUGANG | FC-127 | FC-127 BM RH | CAMION | CATERPILLAR | 785D | BOCAMAZA RH | MOBILUBE XFD 60 | 2021-02-04 | 2021-02-15 | 2021-02-17 | 2021-02-17 | 19460 | 1160 | Yes |  | No | Crítico |  | 24.3 | 0 | 25 | 0 | 0 | 0 | 0 | 0 | 0 | 0 | 0 | 0 | 0 | 0 | 0 | 13 | 1 | 0 | 88 | 0 | 303 | 3 | 281 | 15 | 0 |  | 0.6 | - |  |  | No |  | 18 | 24/20/15 | 107601 | 9396 | - | 246 | - | - | - | Resultados están dentro de los rangos aceptables. | Nivel de limpieza en estado de Crítico. | Resultados están dentro de los rangos aceptables. | Identifique las causas del origen y corrija el Codigo ISO alto del aceite. Asegúrese de que la contaminación no está siendo introducida a través de los equipos de manejo de aceite. Retome la muestra en el próximo intervalo programado.
C0018607 | SHOUGANG | FC-127 | FC-127 BM LH | CAMION | CATERPILLAR | 785D | BOCAMAZA LH | MOBILUBE XFD 60 | 2021-02-04 | 2021-02-15 | 2021-02-17 | 2021-02-17 | 19460 | 1160 | Yes |  | No | Precaución |  | 24.3 | 0 | 21 | 0 | 0 | 0 | 0 | 0 | 0 | 0 | 0 | 0 | 0 | 0 | 0 | 12 | 0 | 0 | 88 | 0 | 298 | 3 | 269 | 20 | 0 |  | 0.5 | - |  |  | No |  | 18 | 23/19/14 | 61078 | 4905 | - | 87 | - | - | - | Resultados están dentro de los rangos aceptables. | Nivel de limpieza en estado de precaución. | Resultados están dentro de los rangos aceptables. | Identifique las causas del origen y corrija el Codigo ISO alto del aceite. Asegúrese de que la contaminación no está siendo introducida a través de los equipos de manejo de aceite. Retome la muestra en el próximo intervalo programado.
C0018608 | SHOUGANG | FC-127 | FC-127 MF RH | CAMION | CATERPILLAR | 785D | MANDO FINAL RH | MOBILUBE XFD 60 | 2021-02-04 | 2021-02-15 | 2021-02-17 | 2021-02-17 | 19460 | 2271 | Yes |  | No | Crítico |  | 25.5 | 64 | 37 | 6 | 0 | 4 | 0 | 0 | 1 | 0 | 0 | 0 | 0 | 0 | 0 | 2 | 3 | 1 | 86 | 0 | 272 | 3 | 279 | 15 | 0 |  | 11.6 | - |  |  | No |  | 20 | 25/20/13 | 179177 | 8173 | - | 74 | - | - | - | Resultados están dentro de los rangos aceptables. | Nivel de limpieza en estado de Crítico. | Elevado desgaste de Cobre, Plomo y Estaño. | Identifique las causas del origen y corrija el Codigo ISO alto del aceite. Asegúrese de que la contaminación no está siendo introducida a través de los equipos de manejo de aceite. Determine la fuente de los metales de desgaste excesivo y tome acciones correctivas. Retomar la muestra para monitorear condición.
C0018609 | SHOUGANG | FC-127 | FC-127 MF LH | CAMION | CATERPILLAR | 785D | MANDO FINAL LH | MOBILUBE XFD 60 | 2021-02-04 | 2021-02-15 | 2021-02-17 | 2021-02-17 | 19460 | 2271 | Yes |  | No | Crítico |  | 25.6 | 67 | 38 | 6 | 0 | 4 | 0 | 0 | 1 | 0 | 0 | 0 | 0 | 0 | 0 | 3 | 3 | 1 | 89 | 0 | 262 | 3 | 267 | 14 | 0 |  | 11.1 | - |  |  | No |  | 21 | 25/21/13 | 203296 | 11897 | - | 62 | - | - | - | Resultados están dentro de los rangos aceptables. | Nivel de limpieza en estado de Crítico. | Elevado desgaste de Cobre, Plomo y Estaño. | Identifique las causas del origen y corrija el Codigo ISO alto del aceite. Asegúrese de que la contaminación no está siendo introducida a través de los equipos de manejo de aceite. Determine la fuente de los metales de desgaste excesivo y tome acciones correctivas. Retomar la muestra para monitorear condición.
C0018610 | SHOUGANG | FC-127 | FC-127 DIFE POS | CAMION | CATERPILLAR | 785D | DIFERENCIAL POSTERIOR | MOBILUBE XFD 60 | 2021-02-04 | 2021-02-15 | 2021-02-17 | 2021-02-17 | 19460 | 2271 | Yes | Yes | No | Crítico |  | 25.6 | 66 | 40 | 6 | 0 | 4 | 0 | 0 | 1 | 0 | 0 | 0 | 0 | 0 | 0 | 2 | 0 | 0 | 87 | 0 | 261 | 3 | 266 | 15 | 0 |  | 11.6 | - |  |  | No |  | 14 | 25/22/13 | 212291 | 20540 | - | 59 | - | - | - | Resultados están dentro de los rangos aceptables. | Nivel de limpieza en estado de Crítico. | Elevado desgaste de Cobre, Plomo y Estaño. | Identifique las causas del origen y corrija el Codigo ISO alto del aceite. Asegúrese de que la contaminación no está siendo introducida a través de los equipos de manejo de aceite. Determine la fuente de los metales de desgaste excesivo y tome acciones correctivas. Retomar la muestra para monitorear condición.
C0018611 | SHOUGANG | EP-28 | EP-28 MDBS | PERFORADORA DE ORUGAS | ATLAS COPCO | DML | MANDO DE BOMBAS | MOBILUBE HD 80W-90 | 2021-02-04 | 2021-02-15 | 2021-02-17 | 2021-02-17 | 26091 | 153 | Yes |  | No | Crítico |  | 14 | 1 | 204 | 0 | 17 | 0 | 1 | 0 | 1 | 2 | 1 | 0 | 0 | 0 | 0 | 75 | 2 | 8 | 2 | 0 | 41 | 25 | 475 | 32 | 0 |  | 1.9 | - |  |  | No |  | 263 | - | - | - | - | - | - | - | - | Resultados están dentro de los rangos aceptables. | Muestra oscura no se realizó nivel de limpieza. Podria ser por presencia de partículas oscuras lo cual imposibilita realizar la prueba de Conteo de Partículas. Contaminación de Silicio en estado crítico. Altos niveles de silicio abrasivo (polvo) causarán alto desgaste. Niveles de Potasio en el límite de precuación. | Presencia de aluminio mayor que el esperado puede representar contaminación con polvo (silicio abrasivo). | Localice la fuente de Potasio. El incremento en silicio y aluminio podría potencialmente indicar una contaminación con polvo/tierra como la causa raíz del problema. Tome acciones correctivas. Retome la muestra para confirmar condición.
C0018612 | SHOUGANG | EP-28 | EP-28 CJRO | PERFORADORA DE ORUGAS | ATLAS COPCO | DML | CABEZAL DE ROTACION | MOBILUBE HD 80W-90 | 2021-02-04 | 2021-02-15 | 2021-02-17 | 2021-02-17 | 26091 | 153 | Yes |  | No | Crítico |  | 14.8 | 1 | 32 | 0 | 1 | 0 | 1 | 1 | 1 | 0 | 0 | 0 | 0 | 0 | 0 | 5 | 0 | 0 | 2 | 0 | 7 | 1 | 451 | 6 | 0 |  | 2.4 | - |  |  | No |  | 30 | 25/24/18 | 286523 | 83505 | - | 1802 | - | - | - | Resultados están dentro de los rangos aceptables. | Nivel de limpieza en estado de Crítico. | Desgaste de Hierro en el límite de precaución. | Identifique las causas del origen y corrija el Codigo ISO alto del aceite. Asegúrese de que la contaminación no está siendo introducida a través de los equipos de manejo de aceite. Determine la fuente del metal de desgaste y tome acciones correctivas. Retomar la muestra para monitorear condición.
C0018613 | SHOUGANG | FC-117 | FC-117 MOT | CAMION | CATERPILLAR | 785D | MOTOR | CHEVRON 400 MGX 15W40 | 2021-02-05 | 2021-02-15 | 2021-02-17 | 2021-02-17 | 16661 | 559 | Yes | Yes | No | Normal | 14.6 | 14 | 4 | 11 | 1 | 2 | 1 | 0 | 0 | 0 | 0 | 0 | 0 | 0 | 0 | 0 | 4 | 1 | 0 | 94 | 0 | 2314 | 12 | 910 | 1201 | 0 | 7.2 | 7.4 | 7.5 | 0.8 | 0.3 | No |  | 13 | - | - | - | - | - | - | - | - | Resultados están dentro de los rangos aceptables. | Resultados están dentro de los rangos aceptables. | Resultados están dentro de los rangos aceptables. | Retome la muestra en el próximo intervalo programado.
C0018614 | SHOUGANG | FC-117 | FC-117 TRAN | CAMION | CATERPILLAR | 785D | TRANSMISION | MOBILTRANS HD 30 | 2021-02-05 | 2021-02-15 | 2021-02-17 | 2021-02-17 | 16661 | 559 | No | Yes | No | Crítico |  | 8.3 | 1 | 4 | 0 | 1 | 0 | 0 | 0 | 1 | 0 | 0 | 0 | 0 | 0 | 0 | 6 | 0 | 1 | 1 | 0 | 2872 | 12 | 875 | 1207 | 0 |  | 0.4 | - |  |  | No |  | 16 | 20/16/12 | 6137 | 336 | - | 37 | - | - | - | Baja viscosidad por posible contaminación con un lubricante de menor viscosidad. | Resultados están dentro de los rangos aceptables. | Resultados están dentro de los rangos aceptables. | Localice y corrija la causa de baja viscosidad del aceite. Una baja viscosidad puede reducir la protección por lubricación. Retome la muestra en el próximo intervalo.
C0018615 | SHOUGANG | FC-117 | FC-117 STHI | CAMION | CATERPILLAR | 785D | SISTEMA HIDRAULICO | MOBILTRANS HD 10W | 2021-02-05 | 2021-02-15 | 2021-02-17 | 2021-02-17 | 16661 | 559 | No | Yes | No | Crítico |  | 6 | 1 | 5 | 0 | 2 | 0 | 0 | 0 | 3 | 0 | 0 | 0 | 0 | 0 | 0 | 9 | 2 | 1 | 2 | 0 | 2846 | 13 | 898 | 1185 | 0 |  | 0.6 | - |  |  | No |  | 32 | 23/21/16 | 56407 | 11750 | - | 421 | - | - | - | Resultados están dentro de los rangos aceptables. | Nivel de limpieza en estado de Crítico. | Resultados están dentro de los rangos aceptables. | Identifique las causas del origen y corrija el Codigo ISO alto del aceite. Asegúrese de que la contaminación no está siendo introducida a través de los equipos de manejo de aceite. Retome la muestra en el próximo intervalo programado.
C0018616 | SHOUGANG | FC-117 | FC-117 STDI | CAMION | CATERPILLAR | 785D | SISTEMA DIRECCION | MOBILTRANS HD 10W | 2021-02-05 | 2021-02-15 | 2021-02-17 | 2021-02-17 | 16661 | 559 | No | Yes | No | Precaución |  | 6 | 2 | 7 | 7 | 3 | 0 | 0 | 0 | 0 | 0 | 0 | 0 | 0 | 0 | 0 | 13 | 2 | 2 | 2 | 0 | 2815 | 16 | 873 | 1171 | 0 |  | 0.9 | - |  |  | No |  | 16 | 22/18/13 | 39264 | 2158 | - | 58 | - | - | - | Resultados están dentro de los rangos aceptables. | Nivel de limpieza en estado de precaución. Nivel de Silicio en el límite de precaución. | Resultados están dentro de los rangos aceptables. | Localice la fuente de silicio. Identifique las causas del origen y corrija el Codigo ISO alto del aceite. Asegúrese de que la contaminación no está siendo introducida a través de los equipos de manejo de aceite. Retome la muestra en el próximo intervalo programado.
C0018617 | SHOUGANG | FC-117 | FC-117 BM RH | CAMION | CATERPILLAR | 785D | BOCAMAZA RH | MOBILUBE XFD 60 | 2021-02-05 | 2021-02-15 | 2021-02-17 | 2021-02-17 | 16661 | 559 | No |  | No | Precaución |  | 24.9 | 0 | 3 | 0 | 0 | 0 | 0 | 0 | 0 | 0 | 0 | 0 | 0 | 0 | 0 | 6 | 1 | 0 | 92 | 0 | 270 | 4 | 265 | 7 | 0 |  | 0.8 | - |  |  | No |  | 9 | 21/18/13 | 11431 | 1367 | - | 65 | - | - | - | Resultados están dentro de los rangos aceptables. | Nivel de limpieza en estado de precaución. | Resultados están dentro de los rangos aceptables. | Identifique las causas del origen y corrija el Codigo ISO alto del aceite. Asegúrese de que la contaminación no está siendo introducida a través de los equipos de manejo de aceite. Retome la muestra en el próximo intervalo programado.
C0018618 | SHOUGANG | FC-117 | FC-117 BM LH | CAMION | CATERPILLAR | 785D | BOCAMAZA LH | MOBILUBE XFD 60 | 2021-02-05 | 2021-02-15 | 2021-02-17 | 2021-02-17 | 16661 | 559 | No |  | No | Precaución |  | 24.9 | 0 | 5 | 0 | 0 | 0 | 0 | 0 | 0 | 0 | 0 | 0 | 0 | 0 | 0 | 6 | 3 | 0 | 95 | 0 | 277 | 4 | 268 | 8 | 0 |  | 0.8 | - |  |  | No |  | 14 | 21/18/14 | 16625 | 1685 | - | 89 | - | - | - | Resultados están dentro de los rangos aceptables. | Nivel de limpieza en estado de precaución. | Resultados están dentro de los rangos aceptables. | Identifique las causas del origen y corrija el Codigo ISO alto del aceite. Asegúrese de que la contaminación no está siendo introducida a través de los equipos de manejo de aceite. Retome la muestra en el próximo intervalo programado.
C0018619 | SHOUGANG | FC-117 | FC-117 MF RH | CAMION | CATERPILLAR | 785D | MANDO FINAL RH | MOBILUBE XFD 60 | 2021-02-05 | 2021-02-15 | 2021-02-17 | 2021-02-17 | 16661 | 559 | No |  | No | Crítico |  | 25.3 | 30 | 26 | 3 | 0 | 2 | 0 | 0 | 0 | 0 | 0 | 0 | 0 | 0 | 0 | 2 | 2 | 0 | 90 | 0 | 277 | 4 | 277 | 8 | 0 |  | 5.5 | - |  |  | No |  | 20 | 25/23/14 | 240966 | 45546 | - | 138 | - | - | - | Resultados están dentro de los rangos aceptables. | Nivel de limpieza en estado de Crítico. | Elevado desgaste de Cobre y Plomo. | Identifique las causas del origen y corrija el Codigo ISO alto del aceite. Asegúrese de que la contaminación no está siendo introducida a través de los equipos de manejo de aceite. Determine la fuente de los metales de desgaste excesivo y tome acciones correctivas. Retomar la muestra para monitorear condición.
C0018620 | SHOUGANG | FC-117 | FC-117 MF LH | CAMION | CATERPILLAR | 785D | MANDO FINAL LH | MOBILUBE XFD 60 | 2021-02-05 | 2021-02-15 | 2021-02-17 | 2021-02-17 | 16661 | 559 | No |  | No | Crítico |  | 25.4 | 29 | 28 | 3 | 0 | 2 | 0 | 0 | 0 | 0 | 0 | 0 | 0 | 0 | 0 | 2 | 2 | 0 | 88 | 0 | 278 | 4 | 279 | 8 | 0 |  | 5.2 | - |  |  | No |  | 20 | 25/23/15 | 244287 | 51592 | - | 274 | - | - | - | Resultados están dentro de los rangos aceptables. | Nivel de limpieza en estado de Crítico. | Elevado desgaste de Cobre y Plomo. | Identifique las causas del origen y corrija el Codigo ISO alto del aceite. Asegúrese de que la contaminación no está siendo introducida a través de los equipos de manejo de aceite. Determine la fuente de los metales de desgaste excesivo y tome acciones correctivas. Retomar la muestra para monitorear condición.
C0018621 | SHOUGANG | FC-117 | FC-117 DIFE POS | CAMION | CATERPILLAR | 785D | DIFERENCIAL POSTERIOR | MOBILUBE XFD 60 | 2021-02-05 | 2021-02-15 | 2021-02-17 | 2021-02-17 | 16661 | 559 | No | Yes | No | Crítico |  | 25.4 | 30 | 27 | 3 | 0 | 2 | 0 | 0 | 0 | 0 | 0 | 0 | 0 | 0 | 0 | 2 | 4 | 0 | 94 | 0 | 286 | 4 | 276 | 8 | 0 |  | 5.3 | - |  |  | No |  | 21 | 25/23/14 | 265409 | 48802 | - | 95 | - | - | - | Resultados están dentro de los rangos aceptables. | Nivel de limpieza en estado de Crítico. Niveles de Sodio en el límite de precuación. | Elevado desgaste de Cobre. | Localice la fuente de Sodio. Identifique las causas del origen y corrija el Codigo ISO alto del aceite. Asegúrese de que la contaminación no está siendo introducida a través de los equipos de manejo de aceite. Determine la fuente del metal de desgaste excesivo y tome acciones correctivas. Retomar la muestra para monitorear condición.
C0018622 | SHOUGANG | EP-38 | EP-38 MOT | PERFORADORA DE ORUGAS | DRILLTECH | D75KS | MOTOR | CHEVRON 400 MGX 15W40 | 2021-02-05 | 2021-02-15 | 2021-02-17 | 2021-02-17 | 21921 | 180 | Yes | Yes | No | Normal | 14.6 | 14.2 | 4 | 11 | 1 | 1 | 0 | 0 | 6 | 0 | 0 | 0 | 0 | 0 | 0 | 0 | 6 | 0 | 1 | 90 | 0 | 2191 | 165 | 908 | 1217 | 0 | 6.8 | 4.7 | 5.5 | 0 | 0.3 | No |  | 11 | - | - | - | - | - | - | - | - | Resultados están dentro de los rangos aceptables. | Resultados están dentro de los rangos aceptables. | Resultados están dentro de los rangos aceptables. | Retome la muestra en el próximo intervalo programado.
C0018623 | SHOUGANG | EP-38 | EP-38 MDBS PRIN | PERFORADORA DE ORUGAS | DRILLTECH | D75KS | MANDO DE BOMBAS PRINCIPAL | MOBILUBE HD 80W-90 | 2021-02-05 | 2021-02-15 | 2021-02-17 | 2021-02-17 | 21921 | 180 | Yes |  | No | Crítico |  | 14.3 | 0 | 21 | 0 | 2 | 0 | 0 | 0 | 0 | 0 | 0 | 0 | 0 | 0 | 0 | 9 | 0 | 1 | 1 | 0 | 52 | 4 | 487 | 36 | 0 |  | 2.1 | - |  |  | No |  | 13 | 24/21/13 | 155672 | 16543 | - | 48 | - | - | - | Resultados están dentro de los rangos aceptables. | Nivel de limpieza en estado de Crítico. | Resultados están dentro de los rangos aceptables. | Identifique las causas del origen y corrija el Codigo ISO alto del aceite. Asegúrese de que la contaminación no está siendo introducida a través de los equipos de manejo de aceite. Retome la muestra en el próximo intervalo programado.
C0018624 | SHOUGANG | EP-38 | EP-38 MDBS AXI | PERFORADORA DE ORUGAS | DRILLTECH | D75KS | MANDO DE BOMBAS AUXILIAR | MOBILUBE HD 80W-90 | 2021-02-05 | 2021-02-15 | 2021-02-17 | 2021-02-17 | 21921 | 180 | Yes |  | No | Crítico |  | 14.4 | 0 | 63 | 0 | 1 | 0 | 1 | 0 | 0 | 1 | 0 | 0 | 0 | 0 | 0 | 7 | 0 | 0 | 1 | 0 | 33 | 2 | 479 | 31 | 0 |  | 2.4 | - |  |  | No |  | 112 | 25/24/19 | 251153 | 95250 | - | 3403 | - | - | - | Resultados están dentro de los rangos aceptables. | Nivel de limpieza en estado de Crítico. | Resultados están dentro de los rangos aceptables. | Identifique las causas del origen y corrija el Codigo ISO alto del aceite. Asegúrese de que la contaminación no está siendo introducida a través de los equipos de manejo de aceite. Retome la muestra en el próximo intervalo programado.
C0018625 | SHOUGANG | EP-38 | EP-38 STHI | PERFORADORA DE ORUGAS | DRILLTECH | D75KS | SISTEMA HIDRAULICO | NUTO H 68 | 2021-02-05 | 2021-02-15 | 2021-02-17 | 2021-02-17 | 21921 | 1430 | No | Yes | No | Precaución |  | 8.6 | 2 | 3 | 0 | 1 | 0 | 0 | 0 | 1 | 0 | 0 | 0 | 0 | 0 | 0 | 4 | 0 | 0 | 1 | 0 | 91 | 4 | 347 | 520 | 0 |  | 2.6 | - |  |  | No |  | 12 | 19/16/13 | 2591 | 483 | - | 47 | - | - | - | Resultados están dentro de los rangos aceptables. | Nivel de limpieza en estado de precaución. | Resultados están dentro de los rangos aceptables. | Identifique las causas del origen y corrija el Codigo ISO alto del aceite. Asegúrese de que la contaminación no está siendo introducida a través de los equipos de manejo de aceite. Retome la muestra en el próximo intervalo programado.
C0018626 | SHOUGANG | EP-38 | EP-38 COMP | PERFORADORA DE ORUGAS | DRILLTECH | D75KS | COMPRESOR | MOBIL SHC RARUS 32 | 2021-02-05 | 2021-02-15 | 2021-02-17 | 2021-02-17 | 21921 | 1430 | No | Yes | No | Normal |  | 5.9 | 0 | 0 | 0 | 1 | 0 | 0 | 0 | 0 | 0 | 0 | 0 | 0 | 0 | 0 | 0 | 0 | 1 | 1 | 0 | 1 | 0 | 157 | 5 | 0 |  | 1.2 | - |  |  | No |  | 12 | 20/17/13 | 6294 | 1075 | - | 65 | - | - | - | Resultados están dentro de los rangos aceptables. | Resultados están dentro de los rangos aceptables. | Resultados están dentro de los rangos aceptables. | Retome la muestra en el próximo intervalo programado.
C0018627 | SHOUGANG | EP-38 | EP-38 MF RH | PERFORADORA DE ORUGAS | DRILLTECH | D75KS | MANDO FINAL RH | MOBILTRANS HD 60 | 2021-02-05 | 2021-02-15 | 2021-02-17 | 2021-02-17 | 21921 | 1430 | Yes |  | No | Crítico |  | 25.1 | 3 | 54 | 0 | 1 | 0 | 1 | 0 | 0 | 1 | 0 | 0 | 0 | 0 | 0 | 11 | 0 | 3 | 11 | 0 | 2701 | 10 | 851 | 1129 | 0 |  | 2 | - |  |  | No |  | 46 | 25/24/17 | 299499 | 84357 | - | 942 | - | - | - | Resultados están dentro de los rangos aceptables. | Nivel de limpieza en estado de Crítico. | Resultados están dentro de los rangos aceptables. | Identifique las causas del origen y corrija el Codigo ISO alto del aceite. Asegúrese de que la contaminación no está siendo introducida a través de los equipos de manejo de aceite. Retome la muestra en el próximo intervalo programado.
C0018628 | SHOUGANG | EP-38 | EP-38 MF LH | PERFORADORA DE ORUGAS | DRILLTECH | D75KS | MANDO FINAL LH | MOBILTRANS HD 60 | 2021-02-05 | 2021-02-15 | 2021-02-17 | 2021-02-17 | 21921 | 1430 | Yes |  | No | Crítico |  | 24.9 | 3 | 61 | 0 | 1 | 0 | 1 | 0 | 0 | 1 | 0 | 0 | 0 | 0 | 0 | 10 | 1 | 3 | 13 | 0 | 2723 | 10 | 822 | 1085 | 0 |  | 2.4 | - |  |  | No |  | 57 | 25/24/18 | 316129 | 96670 | - | 1660 | - | - | - | Resultados están dentro de los rangos aceptables. | Nivel de limpieza en estado de Crítico. | Resultados están dentro de los rangos aceptables. | Identifique las causas del origen y corrija el Codigo ISO alto del aceite. Asegúrese de que la contaminación no está siendo introducida a través de los equipos de manejo de aceite. Retome la muestra en el próximo intervalo programado.
C0018629 | SHOUGANG | FC-86 | FC-86 MOT | CAMION | CATERPILLAR | 777F | MOTOR | MOBIL DELVAC 1 5W-40 | 2021-02-05 | 2021-02-15 | 2021-02-17 | 2021-02-17 | 33252 | 538 | Yes | Yes | No | Crítico | 14.8 | 15.5 | 1 | 9 | 2 | 1 | 0 | 1 | 0 | 0 | 0 | 0 | 0 | 0 | 0 | 0 | 7 | 0 | 2 | 36 | 0 | 2580 | 553 | 1134 | 1512 | 0 | 9.6 | 11.4 | 11.5 | 7.3 | 0.3 | No |  | 8 | - | - | - | - | - | - | - | - | Alta oxidación por posible degradación del aceite a altas temperaturas. | Resultados están dentro de los rangos aceptables. | Resultados están dentro de los rangos aceptables. | Revisar el sistema de enfriamiento (termostatos, radiador, bomba de agua, mangueras, etc.). Tome acciones correctivas. Retome la muestra para confirmar condición.
C0018630 | SHOUGANG | FC-86 | FC-86 TRAN | CAMION | CATERPILLAR | 777F | TRANSMISION | MOBILTRANS HD 30 | 2021-02-05 | 2021-02-15 | 2021-02-17 | 2021-02-17 | 33252 | 1084 | Yes | Yes | No | Precaución |  | 11.1 | 2 | 4 | 0 | 1 | 0 | 0 | 1 | 1 | 0 | 0 | 0 | 0 | 0 | 0 | 6 | 3 | 1 | 7 | 0 | 2893 | 9 | 913 | 1203 | 0 |  | 1.1 | - |  |  | No |  | 14 | 21/18/13 | 10689 | 1393 | - | 70 | - | - | - | Resultados están dentro de los rangos aceptables. | Nivel de limpieza en estado de precaución. | Resultados están dentro de los rangos aceptables. | Identifique las causas del origen y corrija el Codigo ISO alto del aceite. Asegúrese de que la contaminación no está siendo introducida a través de los equipos de manejo de aceite. Retome la muestra en el próximo intervalo programado.
C0018631 | SHOUGANG | FC-86 | FC-86 STHI | CAMION | CATERPILLAR | 777F | SISTEMA HIDRAULICO | MOBILTRANS HD 10W | 2021-02-05 | 2021-02-15 | 2021-02-17 | 2021-02-17 | 33252 | 1084 | No | Yes | No | Crítico |  | 6 | 10 | 7 | 0 | 2 | 0 | 1 | 0 | 3 | 0 | 0 | 0 | 0 | 0 | 0 | 12 | 0 | 1 | 3 | 0 | 2875 | 13 | 890 | 1200 | 0 |  | 0.8 | - |  |  | No |  | 8 | 22/20/15 | 33752 | 6687 | - | 264 | - | - | - | Resultados están dentro de los rangos aceptables. | Nivel de limpieza en estado de Crítico. | Resultados están dentro de los rangos aceptables. | Identifique las causas del origen y corrija el Codigo ISO alto del aceite. Asegúrese de que la contaminación no está siendo introducida a través de los equipos de manejo de aceite. Retome la muestra en el próximo intervalo programado.
C0018632 | SHOUGANG | FC-86 | FC-86 STDI | CAMION | CATERPILLAR | 777F | SISTEMA DIRECCION | MOBILTRANS HD 10W | 2021-02-05 | 2021-02-15 | 2021-02-17 | 2021-02-17 | 33252 | 1084 | No | Yes | No | Precaución |  | 6 | 0 | 11 | 1 | 5 | 0 | 0 | 0 | 0 | 0 | 0 | 0 | 0 | 0 | 0 | 16 | 6 | 2 | 1 | 0 | 2980 | 21 | 897 | 1222 | 0 |  | 1.4 | - |  |  | No |  | 14 | 19/16/13 | 2637 | 616 | - | 68 | - | - | - | Resultados están dentro de los rangos aceptables. | Niveles de Sodio en el límite de precuación. | Desgaste de Hierro en el límite de precaución. | Localice la fuente de Sodio. Identifique y evalúe los componentes a base de este elemento. Determine la fuente del metal de desgaste y tome acciones correctivas. Retomar la muestra para monitorear condición.
C0018633 | SHOUGANG | FC-86 | FC-86 BM RH | CAMION | CATERPILLAR | 777F | BOCAMAZA RH | MOBILUBE XFD 60 | 2021-02-05 | 2021-02-15 | 2021-02-17 | 2021-02-17 | 33252 | 538 | Yes |  | No | Precaución |  | 23.8 | 1 | 8 | 1 | 1 | 0 | 0 | 0 | 0 | 0 | 0 | 0 | 0 | 0 | 0 | 10 | 0 | 1 | 2 | 0 | 3049 | 12 | 939 | 1276 | 0 |  | 0.9 | - |  |  | No |  | 11 | 22/18/13 | 26836 | 2002 | - | 60 | - | - | - | Baja viscosidad por posible contaminación con un lubricante de menor viscosidad. | Nivel de limpieza en estado de precaución. | Resultados están dentro de los rangos aceptables. | Localice y corrija la causa de baja viscosidad del aceite. Una baja viscosidad puede reducir la protección por lubricación. Identifique las causas del origen y corrija el Codigo ISO alto del aceite. Asegúrese de que la contaminación no está siendo introducida a través de los equipos de manejo de aceite. Retome la muestra en el próximo intervalo programado.
C0018634 | SHOUGANG | FC-86 | FC-86 BM LH | CAMION | CATERPILLAR | 777F | BOCAMAZA LH | MOBILUBE XFD 60 | 2021-02-05 | 2021-02-15 | 2021-02-17 | 2021-02-17 | 33252 | 538 | Yes |  | No | Crítico |  | 25 | 0 | 15 | 0 | 0 | 0 | 1 | 0 | 0 | 0 | 0 | 0 | 0 | 0 | 0 | 9 | 0 | 2 | 2 | 0 | 2758 | 10 | 890 | 1178 | 0 |  | 0.8 | - |  |  | No |  | 16 | 24/20/15 | 87252 | 6893 | - | 188 | - | - | - | Resultados están dentro de los rangos aceptables. | Nivel de limpieza en estado de Crítico. | Resultados están dentro de los rangos aceptables. | Identifique las causas del origen y corrija el Codigo ISO alto del aceite. Asegúrese de que la contaminación no está siendo introducida a través de los equipos de manejo de aceite. Retome la muestra en el próximo intervalo programado.
C0018635 | SHOUGANG | FC-86 | FC-86 MF RH | CAMION | CATERPILLAR | 777F | MANDO FINAL RH | MOBILUBE XFD 60 | 2021-02-05 | 2021-02-15 | 2021-02-17 | 2021-02-17 | 33252 | 1084 | No |  | No | Crítico |  | 25.3 | 1 | 20 | 0 | 0 | 0 | 0 | 0 | 0 | 0 | 0 | 0 | 0 | 0 | 0 | 4 | 2 | 0 | 88 | 0 | 277 | 3 | 277 | 4 | 0 |  | 1.2 | - |  |  | No |  | 29 | 25/23/18 | 216666 | 64952 | - | 1553 | - | - | - | Resultados están dentro de los rangos aceptables. | Nivel de limpieza en estado de Crítico. | Resultados están dentro de los rangos aceptables. | Identifique las causas del origen y corrija el Codigo ISO alto del aceite. Asegúrese de que la contaminación no está siendo introducida a través de los equipos de manejo de aceite. Retome la muestra en el próximo intervalo programado.
C0018636 | SHOUGANG | FC-86 | FC-86 MF LH | CAMION | CATERPILLAR | 777F | MANDO FINAL LH | MOBILUBE XFD 60 | 2021-02-05 | 2021-02-15 | 2021-02-17 | 2021-02-17 | 33252 | 1084 | No |  | No | Crítico |  | 25.3 | 1 | 20 | 0 | 0 | 0 | 0 | 0 | 0 | 0 | 0 | 0 | 0 | 0 | 0 | 4 | 2 | 0 | 90 | 0 | 277 | 3 | 274 | 4 | 0 |  | 1.3 | - |  |  | No |  | 28 | 25/23/18 | 206350 | 63005 | - | 1574 | - | - | - | Resultados están dentro de los rangos aceptables. | Nivel de limpieza en estado de Crítico. | Resultados están dentro de los rangos aceptables. | Identifique las causas del origen y corrija el Codigo ISO alto del aceite. Asegúrese de que la contaminación no está siendo introducida a través de los equipos de manejo de aceite. Retome la muestra en el próximo intervalo programado.
C0018637 | SHOUGANG | FC-86 | FC-86 DIFE POS | CAMION | CATERPILLAR | 777F | DIFERENCIAL POSTERIOR | MOBILUBE XFD 60 | 2021-02-05 | 2021-02-15 | 2021-02-17 | 2021-02-17 | 33252 | 1084 | No |  | No | Crítico |  | 25.2 | 1 | 20 | 0 | 0 | 0 | 0 | 0 | 0 | 0 | 0 | 0 | 0 | 0 | 0 | 4 | 3 | 0 | 95 | 0 | 291 | 3 | 276 | 4 | 0 |  | 1.1 | - |  |  | No |  | 30 | 25/23/18 | 214275 | 68847 | - | 1779 | - | - | - | Resultados están dentro de los rangos aceptables. | Nivel de limpieza en estado de Crítico. | Resultados están dentro de los rangos aceptables. | Identifique las causas del origen y corrija el Codigo ISO alto del aceite. Asegúrese de que la contaminación no está siendo introducida a través de los equipos de manejo de aceite. Retome la muestra en el próximo intervalo programado.
C0018638 | SHOUGANG | FC-112 | FC-112 MOT | CAMION | CATERPILLAR | 785D | MOTOR | MOBIL DELVAC 1 5W-40 | 2021-02-06 | 2021-02-15 | 2021-02-17 | 2021-02-17 | 32966 | 618 | Yes | Yes | No | Precaución | 14.8 | 14.7 | 5 | 8 | 2 | 1 | 0 | 0 | 1 | 0 | 0 | 0 | 0 | 0 | 0 | 0 | 5 | 0 | 2 | 40 | 0 | 2458 | 501 | 1020 | 1385 | 0 | 9.8 | 10 | 10.2 | 6.5 | 0.2 | No |  | 15 | - | - | - | - | - | - | - | - | Alta oxidación por posible degradación del aceite a altas temperaturas. | Resultados están dentro de los rangos aceptables. | Desgaste de Plomo en el límite de precaución. | Revisar el sistema de enfriamiento (termostatos, radiador, bomba de agua, mangueras, etc.). Determine la fuente del metal de desgaste y tome acciones correctivas. Retomar la muestra para monitorear condición.
C0018639 | SHOUGANG | FC-112 | FC-112 TRAN | CAMION | CATERPILLAR | 785D | TRANSMISION | MOBILTRANS HD 30 | 2021-02-06 | 2021-02-15 | 2021-02-17 | 2021-02-17 | 32966 | 1203 | Yes | Yes | No | Precaución |  | 10.5 | 22 | 7 | 1 | 1 | 0 | 0 | 0 | 0 | 0 | 0 | 0 | 0 | 0 | 0 | 6 | 1 | 2 | 14 | 0 | 2578 | 10 | 824 | 1051 | 0 |  | 2.4 | - |  |  | No |  | 13 | 22/20/14 | 32010 | 5765 | - | 151 | - | - | - | Baja viscosidad por posible contaminación con un lubricante de menor viscosidad. | Nivel de limpieza en estado de precaución. | Desgaste de Cobre en el límite de precaución. | Localice y corrija la causa de baja viscosidad del aceite. Una baja viscosidad puede reducir la protección por lubricación. Identifique las causas del origen y corrija el Codigo ISO alto del aceite. Asegúrese de que la contaminación no está siendo introducida a través de los equipos de manejo de aceite. Determine la fuente del metal de desgaste y tome acciones correctivas. Retomar la muestra para monitorear condición.
C0018640 | SHOUGANG | FC-112 | FC-112 STHI | CAMION | CATERPILLAR | 785D | SISTEMA HIDRAULICO | MOBILTRANS HD 10W | 2021-02-06 | 2021-02-15 | 2021-02-17 | 2021-02-17 | 32966 | 2057 | Yes | Yes | No | Crítico |  | 6.3 | 65 | 14 | 0 | 3 | 0 | 0 | 0 | 2 | 0 | 0 | 0 | 0 | 0 | 0 | 14 | 1 | 2 | 3 | 0 | 2750 | 15 | 882 | 1130 | 0 |  | 1 | - |  |  | No |  | 12 | 24/20/15 | 86968 | 9794 | - | 166 | - | - | - | Resultados están dentro de los rangos aceptables. | Nivel de limpieza en estado de Crítico. Niveles de Potasio en el límite de precuación. | Elevado desgaste de Cobre. | Localice la fuente de Potasio. Identifique las causas del origen y corrija el Codigo ISO alto del aceite. Asegúrese de que la contaminación no está siendo introducida a través de los equipos de manejo de aceite. Determine la fuente del metal de desgaste excesivo y tome acciones correctivas. Retomar la muestra para monitorear condición.
C0018641 | SHOUGANG | FC-112 | FC-112 STDI | CAMION | CATERPILLAR | 785D | SISTEMA DIRECCION | MOBILTRANS HD 10W | 2021-02-06 | 2021-02-15 | 2021-02-17 | 2021-02-17 | 32966 | 2406 | Yes | Yes | No | Normal |  | 6 | 1 | 6 | 8 | 2 | 0 | 0 | 0 | 0 | 0 | 0 | 0 | 0 | 0 | 0 | 10 | 2 | 1 | 1 | 0 | 2915 | 16 | 912 | 1222 | 0 |  | 0.7 | - |  |  | No |  | 17 | 20/16/13 | 9632 | 567 | - | 50 | - | - | - | Resultados están dentro de los rangos aceptables. | Resultados están dentro de los rangos aceptables. | Resultados están dentro de los rangos aceptables. | Retome la muestra en el próximo intervalo programado.
C0018642 | SHOUGANG | FC-112 | FC-112 BM RH | CAMION | CATERPILLAR | 785D | BOCAMAZA RH | MOBILUBE XFD 60 | 2021-02-06 | 2021-02-15 | 2021-02-17 | 2021-02-17 | 32966 | 1203 | Yes |  | No | Crítico |  | 24.8 | 0 | 26 | 0 | 0 | 0 | 0 | 0 | 0 | 0 | 0 | 0 | 0 | 0 | 0 | 4 | 1 | 0 | 86 | 0 | 306 | 7 | 272 | 20 | 0 |  | 0.8 | - |  |  | No |  | 20 | 25/21/15 | 167479 | 18102 | - | 278 | - | - | - | Resultados están dentro de los rangos aceptables. | Nivel de limpieza en estado de Crítico. | Resultados están dentro de los rangos aceptables. | Identifique las causas del origen y corrija el Codigo ISO alto del aceite. Asegúrese de que la contaminación no está siendo introducida a través de los equipos de manejo de aceite. Retome la muestra en el próximo intervalo programado.
C0018643 | SHOUGANG | FC-112 | FC-112 BM LH | CAMION | CATERPILLAR | 785D | BOCAMAZA LH | MOBILUBE XFD 60 | 2021-02-06 | 2021-02-15 | 2021-02-17 | 2021-02-17 | 32966 | 1203 | Yes |  | No | Crítico |  | 24 | 2 | 80 | 0 | 0 | 0 | 0 | 0 | 0 | 1 | 0 | 0 | 0 | 0 | 0 | 7 | 2 | 0 | 83 | 0 | 334 | 4 | 279 | 32 | 0 |  | 3.1 | - |  |  | No |  | 35 | 25/22/14 | 211377 | 22135 | - | 132 | - | - | - | Baja viscosidad por posible contaminación con un lubricante de menor viscosidad. | Nivel de limpieza en estado de Crítico. | Elevado desgaste de Hierro. | Localice y corrija la causa de baja viscosidad del aceite. Una baja viscosidad puede reducir la protección por lubricación. Identifique las causas del origen y corrija el Codigo ISO alto del aceite. Asegúrese de que la contaminación no está siendo introducida a través de los equipos de manejo de aceite. Determine la fuente del metal de desgaste excesivo y tome acciones correctivas. Retomar la muestra para monitorear condición.
C0018644 | SHOUGANG | FC-112 | FC-112 MF RH | CAMION | CATERPILLAR | 785D | MANDO FINAL RH | MOBILUBE XFD 60 | 2021-02-06 | 2021-02-15 | 2021-02-17 | 2021-02-17 | 32966 | 2406 | Yes |  | No | Crítico |  | 20.8 | 57 | 40 | 5 | 0 | 3 | 0 | 0 | 0 | 1 | 0 | 0 | 0 | 0 | 0 | 3 | 5 | 0 | 88 | 0 | 574 | 4 | 346 | 156 | 0 |  | 4.1 | - |  |  | No |  | 26 | 25/21/13 | 281392 | 17407 | - | 51 | - | - | - | Baja viscosidad por posible contaminación con un lubricante de menor viscosidad. | Nivel de limpieza en estado de Crítico. Niveles de Sodio en el límite de precuación. | Elevado desgaste de Cobre, Plomo y Estaño. | Localice la fuente de Sodio. Localice y corrija la causa de baja viscosidad del aceite. Una baja viscosidad puede reducir la protección por lubricación. Identifique las causas del origen y corrija el Codigo ISO alto del aceite. Asegúrese de que la contaminación no está siendo introducida a través de los equipos de manejo de aceite. Determine la fuente de los metales de desgaste excesivo y tome acciones correctivas. Retomar la muestra para monitorear condición.
C0018645 | SHOUGANG | FC-112 | FC-112 MF LH | CAMION | CATERPILLAR | 785D | MANDO FINAL LH | MOBILUBE XFD 60 | 2021-02-06 | 2021-02-15 | 2021-02-17 | 2021-02-17 | 32966 | 2406 | Yes |  | No | Crítico |  | 21 | 57 | 41 | 4 | 0 | 2 | 0 | 0 | 0 | 1 | 0 | 0 | 0 | 0 | 0 | 3 | 4 | 0 | 82 | 0 | 565 | 4 | 352 | 155 | 0 |  | 4 | - |  |  | No |  | 24 | 25/21/13 | 182706 | 18124 | - | 67 | - | - | - | Baja viscosidad por posible contaminación con un lubricante de menor viscosidad. | Nivel de limpieza en estado de Crítico. | Elevado desgaste de Cobre y Plomo. | Localice y corrija la causa de baja viscosidad del aceite. Una baja viscosidad puede reducir la protección por lubricación. Identifique las causas del origen y corrija el Codigo ISO alto del aceite. Asegúrese de que la contaminación no está siendo introducida a través de los equipos de manejo de aceite. Determine la fuente de los metales de desgaste excesivo y tome acciones correctivas. Retomar la muestra para monitorear condición.
C0018646 | SHOUGANG | FC-112 | FC-112 DIFE POS | CAMION | CATERPILLAR | 785D | DIFERENCIAL POSTERIOR | MOBILUBE XFD 60 | 2021-02-06 | 2021-02-15 | 2021-02-17 | 2021-02-17 | 32966 | 2406 | Yes | Yes | No | Crítico |  | 20.9 | 57 | 42 | 5 | 0 | 3 | 0 | 0 | 0 | 1 | 0 | 0 | 0 | 0 | 0 | 3 | 3 | 0 | 83 | 0 | 591 | 4 | 353 | 162 | 0 |  | 3.9 | - |  |  | No |  | 23 | 25/22/14 | 179256 | 21088 | - | 82 | - | - | - | Baja viscosidad por posible contaminación con un lubricante de menor viscosidad. | Nivel de limpieza en estado de Crítico | Elevado desgaste de Cobre, Estaño y Plomo. | Localice y corrija la causa de baja viscosidad del aceite. Una baja viscosidad puede reducir la protección por lubricación. Identifique las causas del origen y corrija el Codigo ISO alto del aceite. Asegúrese de que la contaminación no está siendo introducida a través de los equipos de manejo de aceite. Determine la fuente de los metales de desgaste excesivo y tome acciones correctivas. Retomar la muestra para monitorear condición.
C0018647 | SHOUGANG | FC-104 | FC-104 MOT | CAMION | CATERPILLAR | 785D | MOTOR | MOBIL DELVAC 1 5W-40 | 2021-02-06 | 2021-02-15 | 2021-02-17 | 2021-02-17 | 32444 | 363 | No | No | No | Normal | 14.8 | 14.1 | 4 | 9 | 0 | 1 | 1 | 0 | 1 | 0 | 1 | 0 | 0 | 0 | 0 | 0 | 5 | 0 | 2 | 55 | 0 | 2405 | 510 | 1047 | 1416 | 0 | 9.6 | 5 | 5 | 0.9 | 0.2 | No |  | 12 | - | - | - | - | - | - | - | - | Resultados están dentro de los rangos aceptables. | Resultados están dentro de los rangos aceptables. | Resultados están dentro de los rangos aceptables. | Retome la muestra en el próximo intervalo programado.
C0018648 | SHOUGANG | EP-38 | EP-38 CJRO | PERFORADORA DE ORUGAS | DRILLTECH | D75KS | CABEZAL DE ROTACION | MOBILUBE HD 80W-90 | 2021-02-06 | 2021-02-15 | 2021-02-17 | 2021-02-17 | 21950 | 209 | Yes |  | No | Crítico |  | 13.8 | 1 | 37 | 0 | 3 | 0 | 0 | 0 | 0 | 1 | 0 | 0 | 0 | 1 | 0 | 6 | 0 | 0 | 5 | 0 | 142 | 29 | 478 | 113 | 0 |  | 2.2 | - |  |  | No |  | 259 | 25/24/19 | 264249 | 133183 | - | 4640 | - | - | - | Resultados están dentro de los rangos aceptables. | Nivel de limpieza en estado de Crítico. | Desgaste de Hierro en el límite de precaución. | Identifique las causas del origen y corrija el Codigo ISO alto del aceite. Asegúrese de que la contaminación no está siendo introducida a través de los equipos de manejo de aceite. Determine la fuente del metal de desgaste y tome acciones correctivas. Retomar la muestra para monitorear condición.
C0018649 | SHOUGANG | FC-94 | FC-94 MOT | CAMION | CATERPILLAR | 785C | MOTOR | MOBIL DELVAC 1 5W-40 | 2021-02-07 | 2021-02-15 | 2021-02-17 | 2021-02-17 | 27879 | 506 | Yes | Yes | No | Precaución | 14.8 | 14.8 | 2 | 15 | 2 | 1 | 0 | 0 | 0 | 0 | 0 | 0 | 0 | 0 | 0 | 0 | 7 | 0 | 2 | 43 | 0 | 2352 | 499 | 1023 | 1369 | 0 | 9.2 | 9.5 | 9.7 | 2.8 | 0.4 | No |  | 12 | - | - | - | - | - | - | - | - | Alta oxidación por posible degradación del aceite a altas temperaturas. | Resultados están dentro de los rangos aceptables. | Desgaste de Plomo en el límite de precaución. | Revisar el sistema de enfriamiento (termostatos, radiador, bomba de agua, mangueras, etc.). Identifique y evalúe los componentes a base de este elemento. Determine la fuente del metal de desgaste y tome acciones correctivas. Retomar la muestra para monitorear condición.
C0018650 | SHOUGANG | FC-94 | FC-94 TRAN | CAMION | CATERPILLAR | 785C | TRANSMISION | MOBILTRANS HD 30 | 2021-02-07 | 2021-02-15 | 2021-02-17 | 2021-02-17 | 27879 | 506 | Yes | Yes | No | Normal |  | 11.2 | 1 | 2 | 1 | 0 | 0 | 0 | 0 | 0 | 0 | 0 | 0 | 0 | 0 | 0 | 4 | 0 | 1 | 1 | 0 | 2914 | 10 | 892 | 1229 | 0 |  | 0.3 | - |  |  | No |  | 7 | 18/15/12 | 1449 | 283 | - | 39 | - | - | - | Resultados están dentro de los rangos aceptables. | Resultados están dentro de los rangos aceptables. | Resultados están dentro de los rangos aceptables. | Retome la muestra en el próximo intervalo programado.
C0018651 | SHOUGANG | FC-94 | FC-94 STHI | CAMION | CATERPILLAR | 785C | SISTEMA HIDRAULICO | MOBILTRANS HD 10W | 2021-02-07 | 2021-02-15 | 2021-02-17 | 2021-02-17 | 27879 | 1649 | No | Yes | No | Crítico |  | 6 | 1 | 10 | 2 | 4 | 0 | 0 | 1 | 1 | 0 | 0 | 0 | 0 | 0 | 0 | 15 | 1 | 2 | 0 | 0 | 2718 | 15 | 877 | 1132 | 0 |  | 0.7 | - |  |  | No |  | 32 | 22/19/14 | 22689 | 2890 | - | 114 | - | - | - | Resultados están dentro de los rangos aceptables. | Nivel de limpieza en estado de Crítico. Niveles de Potasio en el límite de precuación. | Resultados están dentro de los rangos aceptables. | Localice la fuente de Potasio. Identifique las causas del origen y corrija el Codigo ISO alto del aceite. Asegúrese de que la contaminación no está siendo introducida a través de los equipos de manejo de aceite. Retome la muestra en el próximo intervalo programado.
C0018652 | SHOUGANG | FC-94 | FC-94 STDI | CAMION | CATERPILLAR | 785C | SISTEMA DIRECCION | MOBILTRANS HD 10W | 2021-02-07 | 2021-02-15 | 2021-02-17 | 2021-02-17 | 27879 | 1649 | No | Yes | No | Precaución |  | 6 | 1 | 7 | 28 | 4 | 0 | 0 | 0 | 2 | 0 | 0 | 0 | 0 | 0 | 0 | 12 | 2 | 2 | 1 | 0 | 2700 | 14 | 856 | 1128 | 0 |  | 3.1 | - |  |  | No |  | 7 | 22/18/12 | 27024 | 1388 | - | 38 | - | - | - | Resultados están dentro de los rangos aceptables. | Nivel de limpieza en estado de precaución. Nivel de Silicio en el límite de precaución. | Resultados están dentro de los rangos aceptables. | Localice la fuente de silicio. Identifique las causas del origen y corrija el Codigo ISO alto del aceite. Asegúrese de que la contaminación no está siendo introducida a través de los equipos de manejo de aceite. Retome la muestra en el próximo intervalo programado.
C0018653 | SHOUGANG | FC-94 | FC-94 BM RH | CAMION | CATERPILLAR | 785C | BOCAMAZA RH | MOBILUBE XFD 60 | 2021-02-07 | 2021-02-15 | 2021-02-17 | 2021-02-17 | 27879 | 506 | Yes |  | No | Precaución |  | 25.1 | 0 | 6 | 0 | 0 | 0 | 0 | 0 | 0 | 0 | 0 | 0 | 0 | 0 | 0 | 3 | 2 | 0 | 94 | 0 | 293 | 4 | 272 | 11 | 0 |  | 0.8 | - |  |  | No |  | 10 | 22/18/14 | 22622 | 2258 | - | 85 | - | - | - | Resultados están dentro de los rangos aceptables. | Nivel de limpieza en estado de precaución. | Resultados están dentro de los rangos aceptables. | Identifique las causas del origen y corrija el Codigo ISO alto del aceite. Asegúrese de que la contaminación no está siendo introducida a través de los equipos de manejo de aceite. Retome la muestra en el próximo intervalo programado.
C0018654 | SHOUGANG | FC-94 | FC-94 BM LH | CAMION | CATERPILLAR | 785C | BOCAMAZA LH | MOBILUBE XFD 60 | 2021-02-07 | 2021-02-15 | 2021-02-17 | 2021-02-17 | 27879 | 506 | Yes |  | No | Precaución |  | 24.9 | 0 | 10 | 0 | 0 | 0 | 0 | 0 | 0 | 0 | 0 | 0 | 0 | 0 | 0 | 3 | 4 | 0 | 99 | 0 | 282 | 4 | 264 | 11 | 0 |  | 0.3 | - |  |  | No |  | 12 | 22/18/13 | 21490 | 1883 | - | 48 | - | - | - | Resultados están dentro de los rangos aceptables. | Nivel de limpieza en estado de precaución. | Resultados están dentro de los rangos aceptables. | Identifique las causas del origen y corrija el Codigo ISO alto del aceite. Asegúrese de que la contaminación no está siendo introducida a través de los equipos de manejo de aceite. Retome la muestra en el próximo intervalo programado.
C0018655 | SHOUGANG | FC-94 | FC-94 MF RH | CAMION | CATERPILLAR | 785C | MANDO FINAL RH | MOBILUBE XFD 60 | 2021-02-07 | 2021-02-15 | 2021-02-17 | 2021-02-17 | 27879 | 1649 | No |  | No | Crítico |  | 25 | 5 | 34 | 1 | 0 | 0 | 0 | 0 | 0 | 0 | 0 | 0 | 0 | 0 | 0 | 2 | 4 | 0 | 94 | 0 | 285 | 3 | 266 | 11 | 0 |  | 2.4 | - |  |  | No |  | 22 | 25/21/13 | 214981 | 13763 | - | 46 | - | - | - | Resultados están dentro de los rangos aceptables. | Nivel de limpieza en estado de Crítico. | Resultados están dentro de los rangos aceptables. | Identifique las causas del origen y corrija el Codigo ISO alto del aceite. Asegúrese de que la contaminación no está siendo introducida a través de los equipos de manejo de aceite. Retome la muestra en el próximo intervalo programado.
C0018656 | SHOUGANG | FC-94 | FC-94 MF LH | CAMION | CATERPILLAR | 785C | MANDO FINAL LH | MOBILUBE XFD 60 | 2021-02-07 | 2021-02-15 | 2021-02-17 | 2021-02-17 | 27879 | 1649 | No |  | No | Crítico |  | 25.2 | 5 | 32 | 1 | 0 | 0 | 0 | 0 | 0 | 0 | 0 | 0 | 0 | 0 | 0 | 2 | 3 | 0 | 90 | 0 | 268 | 3 | 265 | 11 | 0 |  | 2.4 | - |  |  | No |  | 23 | 25/21/13 | 222082 | 14522 | - | 42 | - | - | - | Resultados están dentro de los rangos aceptables. | Nivel de limpieza en estado de Crítico. | Resultados están dentro de los rangos aceptables. | Identifique las causas del origen y corrija el Codigo ISO alto del aceite. Asegúrese de que la contaminación no está siendo introducida a través de los equipos de manejo de aceite. Retome la muestra en el próximo intervalo programado.
C0018657 | SHOUGANG | FC-94 | FC-94 DIFE POS | CAMION | CATERPILLAR | 785C | DIFERENCIAL POSTERIOR | MOBILUBE XFD 60 | 2021-02-07 | 2021-02-15 | 2021-02-17 | 2021-02-17 | 27879 | 1649 | No | Yes | No | Crítico |  | 25.1 | 5 | 32 | 0 | 0 | 0 | 0 | 0 | 0 | 0 | 0 | 0 | 0 | 0 | 0 | 2 | 3 | 0 | 90 | 0 | 265 | 3 | 264 | 10 | 0 |  | 2.4 | - |  |  | No |  | 23 | 25/21/13 | 171282 | 17731 | - | 60 | - | - | - | Resultados están dentro de los rangos aceptables. | Nivel de limpieza en estado de Crítico. | Resultados están dentro de los rangos aceptables. | Identifique las causas del origen y corrija el Codigo ISO alto del aceite. Asegúrese de que la contaminación no está siendo introducida a través de los equipos de manejo de aceite. Retome la muestra en el próximo intervalo programado.
C0018658 | SHOUGANG | C-66 | C-66 MOT | CARGADOR FRONTAL | CATERPILLAR | 992K | MOTOR | MOBIL DELVAC 1 5W-40 | 2021-02-07 | 2021-02-15 | 2021-02-17 | 2021-02-17 | 21650 | 523 | Yes | Yes | No | Normal | 14.8 | 14 | 2 | 8 | 1 | 1 | 0 | 0 | 4 | 0 | 0 | 0 | 0 | 0 | 0 | 0 | 8 | 1 | 2 | 38 | 0 | 2264 | 522 | 991 | 1333 | 0 | 9.7 | 8 | 8.1 | 4.1 | 0.3 | No |  | 14 | - | - | - | - | - | - | - | - | Resultados están dentro de los rangos aceptables. | Resultados están dentro de los rangos aceptables. | Resultados están dentro de los rangos aceptables. | Retome la muestra en el próximo intervalo programado.
C0018659 | SHOUGANG | C-66 | C-66 TRAN | CARGADOR FRONTAL | CATERPILLAR | 992K | TRANSMISION | MOBILTRANS HD 30 | 2021-02-07 | 2021-02-15 | 2021-02-17 | 2021-02-17 | 21650 | 1050 | Yes | Yes | No | Normal |  | 11.1 | 3 | 5 | 0 | 0 | 0 | 0 | 1 | 0 | 0 | 0 | 0 | 0 | 0 | 0 | 4 | 1 | 1 | 0 | 0 | 2807 | 41 | 893 | 1170 | 0 |  | 1 | - |  |  | No |  | 12 | 20/16/11 | 8833 | 517 | - | 17 | - | - | - | Resultados están dentro de los rangos aceptables. | Resultados están dentro de los rangos aceptables. | Resultados están dentro de los rangos aceptables. | Retome la muestra en el próximo intervalo programado.
C0018660 | SHOUGANG | C-66 | C-66 STHI | CARGADOR FRONTAL | CATERPILLAR | 992K | SISTEMA HIDRAULICO | MOBILTRANS HD 10W | 2021-02-07 | 2021-02-15 | 2021-02-17 | 2021-02-17 | 21650 | 2046 | Yes | Yes | No | Crítico |  | 6 | 1 | 20 | 0 | 7 | 0 | 0 | 0 | 0 | 1 | 0 | 0 | 0 | 0 | 0 | 23 | 3 | 3 | 0 | 0 | 2905 | 21 | 883 | 1175 | 0 |  | 1.2 | - |  |  | No |  | 14 | 23/18/13 | 45980 | 1660 | - | 52 | - | - | - | Resultados están dentro de los rangos aceptables. | Nivel de limpieza en estado de Crítico. Contaminación de Silicio en estado crítico. Altos niveles de silicio abrasivo (polvo) causarán alto desgaste. | Resultados están dentro de los rangos aceptables. | Localice la fuente de silicio. Identifique las causas del origen y corrija el Codigo ISO alto del aceite. Asegúrese de que la contaminación no está siendo introducida a través de los equipos de manejo de aceite. Retome la muestra en el próximo intervalo programado.
C0018661 | SHOUGANG | C-66 | C-66 STDI | CARGADOR FRONTAL | CATERPILLAR | 992K | SISTEMA DIRECCION | MOBILTRANS HD 10W | 2021-02-07 | 2021-02-15 | 2021-02-17 | 2021-02-17 | 21650 | 2046 | Yes | Yes | No | Crítico |  | 6 | 1 | 18 | 0 | 6 | 0 | 1 | 0 | 0 | 0 | 0 | 0 | 0 | 0 | 0 | 20 | 2 | 2 | 0 | 0 | 2928 | 19 | 879 | 1174 | 0 |  | 0.8 | - |  |  | No |  | 16 | 21/17/12 | 17391 | 768 | - | 35 | - | - | - | Resultados están dentro de los rangos aceptables. | Nivel de limpieza en estado de precaución. Contaminación de Silicio en estado crítico. Altos niveles de silicio abrasivo (polvo) causarán alto desgaste. | Resultados están dentro de los rangos aceptables. | Localice la fuente de silicio. Identifique las causas del origen y corrija el Codigo ISO alto del aceite. Asegúrese de que la contaminación no está siendo introducida a través de los equipos de manejo de aceite. Retome la muestra en el próximo intervalo programado.
C0018662 | SHOUGANG | C-66 | C-66 MFDEL RH | CARGADOR FRONTAL | CATERPILLAR | 992K | MANDO FINAL DEL. RH | MOBILTRANS HD 50 | 2021-02-07 | 2021-02-15 | 2021-02-17 | 2021-02-17 | 21650 | 2046 | No |  | No | Normal |  | 18.1 | 10 | 106 | 1 | 2 | 0 | 1 | 0 | 0 | 1 | 0 | 0 | 0 | 0 | 0 | 8 | 0 | 1 | 0 | 0 | 2856 | 13 | 908 | 1195 | 0 |  | 0.7 | - |  |  | No |  | 73 | - | - | - | - | - | - | - | - | Resultados están dentro de los rangos aceptables. | Muestra oscura no se realizó nivel de limpieza. Podria ser por presencia de partículas oscuras lo cual imposibilita realizar la prueba de Conteo de Partículas. | Resultados están dentro de los rangos aceptables. | Tome acciones correctivas. Retome la muestra para confirmar condición.
C0018663 | SHOUGANG | C-66 | C-66 MFDEL LH | CARGADOR FRONTAL | CATERPILLAR | 992K | MANDO FINAL DEL. LH | MOBILTRANS HD 50 | 2021-02-07 | 2021-02-15 | 2021-02-17 | 2021-02-17 | 21650 | 2046 | No |  | No | Normal |  | 18.2 | 10 | 107 | 1 | 2 | 0 | 1 | 0 | 0 | 1 | 0 | 0 | 0 | 0 | 0 | 8 | 1 | 1 | 0 | 0 | 2792 | 13 | 897 | 1174 | 0 |  | 0.8 | - |  |  | No |  | 70 | - | - | - | - | - | - | - | - | Resultados están dentro de los rangos aceptables. | Muestra oscura no se realizó nivel de limpieza. Podria ser por presencia de partículas oscuras lo cual imposibilita realizar la prueba de Conteo de Partículas. | Resultados están dentro de los rangos aceptables. | Tome acciones correctivas. Retome la muestra para confirmar condición.
C0018664 | SHOUGANG | C-66 | C-66 DIFE DEL | CARGADOR FRONTAL | CATERPILLAR | 992K | DIFERENCIAL DELANTERO | MOBILTRANS HD 50 | 2021-02-07 | 2021-02-15 | 2021-02-17 | 2021-02-17 | 21650 | 2046 | No | Yes | No | Crítico |  | 18 | 10 | 105 | 1 | 2 | 0 | 1 | 0 | 0 | 1 | 0 | 0 | 0 | 0 | 0 | 8 | 5 | 2 | 2 | 0 | 2808 | 12 | 892 | 1178 | 0 |  | 0.8 | - |  |  | No |  | 61 | 26/24/18 | 510071 | 135669 | - | 2211 | - | - | - | Resultados están dentro de los rangos aceptables. | Nivel de limpieza en estado de Crítico. Niveles de Sodio en el límite de precuación. | Resultados están dentro de los rangos aceptables. | Localice la fuente de Sodio. Identifique las causas del origen y corrija el Codigo ISO alto del aceite. Asegúrese de que la contaminación no está siendo introducida a través de los equipos de manejo de aceite. Retome la muestra en el próximo intervalo programado.
C0018665 | SHOUGANG | C-66 | C-66 MFPOS RH | CARGADOR FRONTAL | CATERPILLAR | 992K | MANDO FINAL POST. RH | MOBILTRANS HD 50 | 2021-02-07 | 2021-02-15 | 2021-02-17 | 2021-02-17 | 21650 | 2046 | No |  | No | Crítico |  | 18.4 | 11 | 103 | 1 | 2 | 0 | 1 | 0 | 0 | 1 | 0 | 0 | 0 | 0 | 0 | 9 | 5 | 1 | 3 | 0 | 2803 | 12 | 887 | 1164 | 0 |  | 1.2 | - |  |  | No |  | 70 | 26/25/20 | 475122 | 164925 | - | 5507 | - | - | - | Resultados están dentro de los rangos aceptables. | Nivel de limpieza en estado de Crítico. Niveles de Sodio mayores que los esperados. | Resultados están dentro de los rangos aceptables. | Localice la fuente de Sodio. Identifique las causas del origen y corrija el Codigo ISO alto del aceite. Asegúrese de que la contaminación no está siendo introducida a través de los equipos de manejo de aceite. Retome la muestra en el próximo intervalo programado.
C0018666 | SHOUGANG | C-66 | C-66 MFPOS LH | CARGADOR FRONTAL | CATERPILLAR | 992K | MANDO FINAL POST. LH | MOBILTRANS HD 50 | 2021-02-07 | 2021-02-15 | 2021-02-17 | 2021-02-17 | 21650 | 2046 | No |  | No | Normal |  | 18.4 | 11 | 105 | 1 | 2 | 0 | 1 | 0 | 0 | 1 | 0 | 0 | 0 | 0 | 0 | 9 | 1 | 1 | 3 | 0 | 2763 | 12 | 882 | 1171 | 0 |  | 1.1 | - |  |  | No |  | 86 | - | - | - | - | - | - | - | - | Resultados están dentro de los rangos aceptables. | Muestra oscura no se realizó nivel de limpieza. Podria ser por presencia de partículas oscuras lo cual imposibilita realizar la prueba de Conteo de Partículas. | Resultados están dentro de los rangos aceptables. | Tome acciones correctivas. Retome la muestra para confirmar condición.
C0018667 | SHOUGANG | C-66 | C-66 DIFE POS | CARGADOR FRONTAL | CATERPILLAR | 992K | DIFERENCIAL POSTERIOR | MOBILTRANS HD 50 | 2021-02-07 | 2021-02-15 | 2021-02-17 | 2021-02-17 | 21650 | 2046 | No | Yes | No | Normal |  | 18.4 | 11 | 108 | 0 | 2 | 0 | 1 | 0 | 0 | 1 | 0 | 0 | 0 | 0 | 0 | 9 | 0 | 1 | 0 | 0 | 2808 | 12 | 905 | 1178 | 0 |  | 1 | - |  |  | No |  | 67 | - | - | - | - | - | - | - | - | Resultados están dentro de los rangos aceptables. | Muestra oscura no se realizó nivel de limpieza. Podria ser por presencia de partículas oscuras lo cual imposibilita realizar la prueba de Conteo de Partículas. | Resultados están dentro de los rangos aceptables. | Tome acciones correctivas. Retome la muestra para confirmar condición.
C0018668 | SHOUGANG | C-56 | C-56 MOT | CARGADOR FRONTAL | CATERPILLAR | 992K | MOTOR | MOBIL DELVAC 1 5W-40 | 2021-02-07 | 2021-02-15 | 2021-02-17 | 2021-02-17 | 33152 | 305 | No | No | No | Normal | 14.8 | 14.2 | 1 | 5 | 1 | 1 | 0 | 0 | 0 | 0 | 0 | 0 | 0 | 0 | 0 | 0 | 6 | 0 | 1 | 44 | 0 | 2292 | 489 | 998 | 1325 | 0 | 9.2 | 4.8 | 4.8 | 2.5 | 0.2 | No |  | 10 | - | - | - | - | - | - | - | - | Resultados están dentro de los rangos aceptables. | Resultados están dentro de los rangos aceptables. | Resultados están dentro de los rangos aceptables. | Retome la muestra en el próximo intervalo programado.
C0018669 | SHOUGANG | FC-109 | FC-109 MOT | CAMION | KOMATSU | HD1500 | MOTOR | CHEVRON 400 MGX 15W40 | 2021-02-08 | 2021-02-15 | 2021-02-17 | 2021-02-17 | 21020 | 381 | No | No | No | Normal | 14.6 | 15.1 | 0 | 16 | 1 | 1 | 0 | 0 | 0 | 0 | 0 | 0 | 0 | 0 | 0 | 0 | 4 | 0 | 1 | 81 | 0 | 2268 | 17 | 852 | 1140 | 0 | 6.5 | 6.1 | 6.3 | 0 | 0.7 | No |  | 8 | - | - | - | - | - | - | - | - | Resultados están dentro de los rangos aceptables. | Resultados están dentro de los rangos aceptables. | Resultados están dentro de los rangos aceptables. | Retome la muestra en el próximo intervalo programado.
C0018670 | SHOUGANG | FC-109 | FC-109 TRAN | CAMION | KOMATSU | HD1500 | TRANSMISION | MOBILTRANS HD 30 | 2021-02-08 | 2021-02-15 | 2021-02-17 | 2021-02-17 | 21020 | 381 | No | No | No | Precaución |  | 11.1 | 5 | 3 | 1 | 0 | 0 | 0 | 0 | 0 | 0 | 0 | 0 | 0 | 0 | 0 | 5 | 3 | 1 | 0 | 0 | 2934 | 11 | 897 | 1187 | 0 |  | 0.3 | - |  |  | No |  | 12 | 21/19/14 | 17605 | 2770 | - | 91 | - | - | - | Resultados están dentro de los rangos aceptables. | Nivel de limpieza en estado de precaución. | Resultados están dentro de los rangos aceptables. | Identifique las causas del origen y corrija el Codigo ISO alto del aceite. Asegúrese de que la contaminación no está siendo introducida a través de los equipos de manejo de aceite. Retome la muestra en el próximo intervalo programado.
C0018671 | SHOUGANG | FC-95 | FC-95 TRAN | CAMION | CATERPILLAR | 785C | TRANSMISION | MOBILTRANS HD 30 | 2021-02-08 | 2021-02-15 | 2021-02-17 | 2021-02-17 | 27723 | 1063 | Yes | Yes | No | Normal |  | 11.3 | 1 | 3 | 1 | 0 | 0 | 0 | 0 | 0 | 0 | 0 | 0 | 0 | 0 | 0 | 5 | 5 | 2 | 2 | 0 | 2885 | 10 | 839 | 1132 | 0 |  | 2.1 | - |  |  | No |  | 10 | 19/17/13 | 4841 | 878 | - | 44 | - | - | - | Resultados están dentro de los rangos aceptables. | Resultados están dentro de los rangos aceptables. | Resultados están dentro de los rangos aceptables. | Retome la muestra en el próximo intervalo programado.
C0018672 | SHOUGANG | FC-95 | FC-95 STHI | CAMION | CATERPILLAR | 785C | SISTEMA HIDRAULICO | MOBILTRANS HD 10W | 2021-02-08 | 2021-02-15 | 2021-02-17 | 2021-02-17 | 27723 | 2013 | Yes | Yes | No | Crítico |  | 6.6 | 1 | 5 | 5 | 1 | 0 | 0 | 1 | 2 | 0 | 0 | 0 | 0 | 1 | 0 | 12 | 3 | 1 | 3 | 0 | 2970 | 9 | 724 | 988 | 0 |  | 13.5 | - |  |  | No |  | 9 | 21/19/15 | 17381 | 4312 | - | 173 | - | - | - | Alta viscosidad por posible contaminación con un lubricante de mayor viscosidad. | Nivel de limpieza en estado de precaución. | Elevado desgaste de Plomo. | Localice y corrija la causa de la alta viscosidad del aceite. Viscosidad mayor que la esperada puede restringir el flujo de aceite causando falta de aceite y desgaste. Identifique las causas del origen y corrija el Codigo ISO alto del aceite. Asegúrese de que la contaminación no está siendo introducida a través de los equipos de manejo de aceite. Determine la fuente del metal de desgaste excesivo y tome acciones correctivas. Retomar la muestra para monitorear condición.
C0018673 | SHOUGANG | FC-95 | FC-95 STDI | CAMION | CATERPILLAR | 785C | SISTEMA DIRECCION | MOBILTRANS HD 10W | 2021-02-08 | 2021-02-15 | 2021-02-17 | 2021-02-17 | 27723 | 2013 | Yes | Yes | No | Crítico |  | 6.5 | 2 | 8 | 86 | 3 | 0 | 0 | 1 | 4 | 0 | 0 | 0 | 0 | 0 | 0 | 15 | 0 | 1 | 6 | 0 | 3190 | 11 | 710 | 984 | 0 |  | 15 | - |  |  | No |  | 5 | 22/18/14 | 22760 | 2290 | - | 96 | - | - | - | Resultados están dentro de los rangos aceptables. | Nivel de limpieza en estado de precaución. Contaminación de Silicio en estado crítico. Altos niveles de silicio abrasivo (polvo) causarán alto desgaste. | Desgaste de Plomo en el límite de precaución. | Localice la fuente de silicio. Identifique las causas del origen y corrija el Codigo ISO alto del aceite. Asegúrese de que la contaminación no está siendo introducida a través de los equipos de manejo de aceite. Determine la fuente del metal de desgaste y tome acciones correctivas. Retomar la muestra para monitorear condición.
C0018674 | SHOUGANG | FC-95 | FC-95 BM RH | CAMION | CATERPILLAR | 785C | BOCAMAZA RH | MOBILUBE XFD 60 | 2021-02-08 | 2021-02-15 | 2021-02-17 | 2021-02-17 | 27723 | 1061 | Yes |  | No | Crítico |  | 23.6 | 0 | 13 | 0 | 0 | 0 | 0 | 0 | 0 | 0 | 0 | 0 | 0 | 0 | 0 | 5 | 4 | 1 | 101 | 0 | 319 | 2 | 269 | 25 | 0 |  | 0.8 | - |  |  | No |  | 17 | 25/21/14 | 161000 | 13796 | - | 124 | - | - | - | Baja viscosidad por posible contaminación con un lubricante de menor viscosidad. | Nivel de limpieza en estado de Crítico. | Resultados están dentro de los rangos aceptables. | Localice y corrija la causa de baja viscosidad del aceite. Una baja viscosidad puede reducir la protección por lubricación. Identifique las causas del origen y corrija el Codigo ISO alto del aceite. Asegúrese de que la contaminación no está siendo introducida a través de los equipos de manejo de aceite. Retome la muestra en el próximo intervalo programado.
C0018675 | SHOUGANG | FC-95 | FC-95 BM LH | CAMION | CATERPILLAR | 785C | BOCAMAZA LH | MOBILUBE XFD 60 | 2021-02-08 | 2021-02-15 | 2021-02-17 | 2021-02-17 | 27723 | 1061 | Yes |  | No | Crítico |  | 21.7 | 0 | 27 | 0 | 1 | 0 | 0 | 0 | 1 | 0 | 0 | 0 | 0 | 1 | 0 | 5 | 3 | 0 | 97 | 0 | 503 | 2 | 300 | 88 | 0 |  | 1 | - |  |  | No |  | 18 | 25/22/14 | 250381 | 33076 | - | 127 | - | - | - | Baja viscosidad por posible contaminación con un lubricante de menor viscosidad. | Nivel de limpieza en estado de Crítico. | Resultados están dentro de los rangos aceptables. | Localice y corrija la causa de baja viscosidad del aceite. Una baja viscosidad puede reducir la protección por lubricación. Identifique las causas del origen y corrija el Codigo ISO alto del aceite. Asegúrese de que la contaminación no está siendo introducida a través de los equipos de manejo de aceite. Retome la muestra en el próximo intervalo programado.
C0018676 | SHOUGANG | FC-95 | FC-95 MF RH | CAMION | CATERPILLAR | 785C | MANDO FINAL RH | MOBILUBE XFD 60 | 2021-02-08 | 2021-02-15 | 2021-02-17 | 2021-02-17 | 27723 | 2045 | Yes |  | No | Crítico |  | 23.9 | 18 | 13 | 4 | 0 | 1 | 0 | 0 | 0 | 0 | 0 | 0 | 0 | 0 | 0 | 3 | 5 | 1 | 91 | 0 | 323 | 2 | 281 | 24 | 0 |  | 2.2 | - |  |  | No |  | 12 | 23/20/15 | 78971 | 8406 | - | 241 | - | - | - | Baja viscosidad por posible contaminación con un lubricante de menor viscosidad. | Nivel de limpieza en estado de precaución. Niveles de Sodio en el límite de precuación. | Elevado desgaste de Plomo y Cobre. | Localice la fuente de Sodio. Localice y corrija la causa de baja viscosidad del aceite. Una baja viscosidad puede reducir la protección por lubricación. Identifique las causas del origen y corrija el Codigo ISO alto del aceite. Asegúrese de que la contaminación no está siendo introducida a través de los equipos de manejo de aceite. Determine la fuente de los metales de desgaste excesivo y tome acciones correctivas. Retomar la muestra para monitorear condición.
C0018677 | SHOUGANG | FC-95 | FC-95 MF LH | CAMION | CATERPILLAR | 785C | MANDO FINAL LH | MOBILUBE XFD 60 | 2021-02-08 | 2021-02-15 | 2021-02-17 | 2021-02-17 | 27723 | 2045 | Yes |  | No | Crítico |  | 23.9 | 17 | 13 | 5 | 0 | 1 | 0 | 0 | 0 | 0 | 0 | 0 | 0 | 0 | 0 | 2 | 4 | 0 | 99 | 0 | 315 | 1 | 276 | 25 | 0 |  | 2.2 | - |  |  | No |  | 10 | 24/20/15 | 81637 | 8810 | - | 297 | - | - | - | Baja viscosidad por posible contaminación con un lubricante de menor viscosidad. | Nivel de limpieza en estado de Crítico. | Elevado desgaste de Plomo y Cobre. | Localice y corrija la causa de baja viscosidad del aceite. Una baja viscosidad puede reducir la protección por lubricación. Identifique las causas del origen y corrija el Codigo ISO alto del aceite. Asegúrese de que la contaminación no está siendo introducida a través de los equipos de manejo de aceite. Determine la fuente de los metales de desgaste excesivo y tome acciones correctivas. Retomar la muestra para monitorear condición.
C0018678 | SHOUGANG | FC-95 | FC-95 DIFE POS | CAMION | CATERPILLAR | 785C | DIFERENCIAL POSTERIOR | MOBILUBE XFD 60 | 2021-02-08 | 2021-02-15 | 2021-02-17 | 2021-02-17 | 27723 | 2045 | Yes | Yes | No | Precaución |  | 24 | 17 | 13 | 4 | 0 | 1 | 0 | 0 | 0 | 0 | 0 | 0 | 0 | 0 | 0 | 3 | 6 | 0 | 103 | 0 | 322 | 2 | 278 | 24 | 0 |  | 2.2 | - |  |  | No |  | 7 | 23/20/15 | 76170 | 7712 | - | 185 | - | - | - | Baja viscosidad por posible contaminación con un lubricante de menor viscosidad. | Nivel de limpieza en estado de precaución. Niveles de Sodio en el límite de precuación. | Desgaste de Plomo en el límite de precaución. | Localice la fuente de Sodio. Localice la fuente de Sodio. Localice y corrija la causa de baja viscosidad del aceite. Una baja viscosidad puede reducir la protección por lubricación. Identifique las causas del origen y corrija el Codigo ISO alto del aceite. Asegúrese de que la contaminación no está siendo introducida a través de los equipos de manejo de aceite. Determine la fuente del metal de desgaste y tome acciones correctivas. Retomar la muestra para monitorear condición.
C0018679 | SHOUGANG | CH-07 | CH-07 MOT LH | PALA HIDRAULICA | CATERPILLAR | 6040 FS | MOTOR LH | MOBIL DELVAC MX 15W-40 | 2021-02-09 | 2021-02-15 | 2021-02-17 | 2021-02-17 | 27409 | 294 | Yes | Yes | No | Crítico | 14.4 | 12.9 | 1 | 6 | 2 | 0 | 0 | 0 | 47 | 0 | 0 | 0 | 0 | 0 | 0 | 0 | 5 | 4 | 1 | 3 | 0 | 1429 | 1145 | 980 | 1314 | 0 | 8.2 | 10.2 | 7.1 | 5 | 0.1 | No |  | 6 | - | - | - | - | - | - | - | - | Alta oxidación por posible degradación del aceite a altas temperaturas. Baja viscosidad por posible contaminación con un lubricante de menor viscosidad. | Niveles de sodio en el límite de precaución pueden representar fugas de refrigerante hacia el cárter del motor o contaminación por sal del medio ambiente. | Desgaste de Plomo en el límite de precaución. | Localice la fuente de Sodio. Revisar el sistema de enfriamiento (termostatos, radiador, bomba de agua, mangueras, etc.). Localice y corrija la causa de baja viscosidad del aceite. Una baja viscosidad puede reducir la protección por lubricación. Determine la fuente del metal de desgaste y tome acciones correctivas. Retomar la muestra para monitorear condición.
C0018680 | SHOUGANG | CH-07 | CH-07 MOT RH | PALA HIDRAULICA | CATERPILLAR | 6040 FS | MOTOR RH | MOBIL DELVAC MX 15W-40 | 2021-02-09 | 2021-02-15 | 2021-02-17 | 2021-02-17 | 27409 | 294 | Yes | Yes | No | Crítico | 14.4 | 13.2 | 1 | 6 | 2 | 0 | 0 | 0 | 45 | 0 | 0 | 0 | 0 | 0 | 0 | 0 | 6 | 2 | 1 | 2 | 0 | 1389 | 1121 | 962 | 1298 | 0 | 8.3 | 7.2 | 7 | 4.5 | 0.1 | No |  | 12 | - | - | - | - | - | - | - | - | Baja viscosidad por posible contaminación con un lubricante de menor viscosidad o dilución con combustible. | Resultados están dentro de los rangos aceptables. | Desgaste de Plomo en el límite de precaución. | Localice y corrija la causa de baja viscosidad del aceite. Una baja viscosidad puede reducir la protección por lubricación. Determine la fuente del metal de desgaste y tome acciones correctivas. Retomar la muestra para monitorear condición.
C0018681 | SHOUGANG | CH-07 | CH-07 RDGI LH | PALA HIDRAULICA | CATERPILLAR | 6040 FS | REDUCTOR DE GIRO LH | MOBILGEAR 600 XP 220 | 2021-02-09 | 2021-02-15 | 2021-02-17 | 2021-02-17 | 27409 | 294 | Yes |  | No | Crítico |  | 17.1 | 8 | 99 | 0 | 1 | 0 | 1 | 0 | 0 | 1 | 0 | 0 | 0 | 0 | 0 | 4 | 4 | 1 | 31 | 0 | 21 | 3 | 275 | 13 | 0 |  | 2.8 | - |  |  | No |  | 54 | 26/24/17 | 364678 | 145071 | - | 995 | - | - | - | Baja viscosidad por posible contaminación con un lubricante de menor viscosidad. | Nivel de limpieza en estado de Crítico. | Desgaste de Hierro en el límite de precaución. | Localice y corrija la causa de baja viscosidad del aceite. Una baja viscosidad puede reducir la protección por lubricación. Identifique las causas del origen y corrija el Codigo ISO alto del aceite. Asegúrese de que la contaminación no está siendo introducida a través de los equipos de manejo de aceite. Determine la fuente del metal de desgaste y tome acciones correctivas. Retomar la muestra para monitorear condición.
C0018682 | SHOUGANG | CH-07 | CH-07 RDGI RH | PALA HIDRAULICA | CATERPILLAR | 6040 FS | REDUCTOR DE GIRO RH | MOBILGEAR 600 XP 220 | 2021-02-09 | 2021-02-15 | 2021-02-17 | 2021-02-17 | 27409 | 294 | Yes |  | No | Crítico |  | 18.7 | 3 | 108 | 0 | 0 | 0 | 1 | 0 | 0 | 1 | 0 | 0 | 0 | 0 | 0 | 3 | 4 | 1 | 36 | 0 | 9 | 2 | 275 | 10 | 0 |  | 0.6 | - |  |  | No |  | 65 | 26/24/16 | 361779 | 138733 | - | 547 | - | - | - | Resultados están dentro de los rangos aceptables. | Nivel de limpieza en estado de Crítico. | Desgaste de Hierro en el límite de precaución. | Identifique las causas del origen y corrija el Codigo ISO alto del aceite. Asegúrese de que la contaminación no está siendo introducida a través de los equipos de manejo de aceite. Determine la fuente del metal de desgaste y tome acciones correctivas. Retomar la muestra para monitorear condición.
C0018683 | SHOUGANG | CH-07 | CH-07 RDGI CE | PALA HIDRAULICA | CATERPILLAR | 6040 FS | REDUCTOR DE GIRO CENTRAL | MOBILGEAR 600 XP 220 | 2021-02-09 | 2021-02-15 | 2021-02-17 | 2021-02-17 | 27409 | 294 | Yes |  | No | Crítico |  | 18.7 | 4 | 107 | 0 | 1 | 0 | 1 | 0 | 0 | 1 | 0 | 0 | 0 | 0 | 0 | 3 | 1 | 1 | 35 | 0 | 8 | 2 | 272 | 9 | 0 |  | 0.6 | - |  |  | No |  | 58 | 26/24/17 | 354535 | 138674 | - | 684 | - | - | - | Resultados están dentro de los rangos aceptables. | Nivel de limpieza en estado de Crítico. | Desgaste de Hierro en el límite de precaución. | Identifique las causas del origen y corrija el Codigo ISO alto del aceite. Asegúrese de que la contaminación no está siendo introducida a través de los equipos de manejo de aceite. Determine la fuente del metal de desgaste y tome acciones correctivas. Retomar la muestra para monitorear condición.
C0018684 | SHOUGANG | CH-07 | CH-07 MF LH | PALA HIDRAULICA | CATERPILLAR | 6040 FS | MANDO FINAL LH | MOBILGEAR 600 XP 220 | 2021-02-09 | 2021-02-15 | 2021-02-17 | 2021-02-17 | 27409 | 808 | Yes |  | No | Crítico |  | 18.3 | 0 | 31 | 0 | 0 | 0 | 0 | 0 | 0 | 0 | 0 | 0 | 0 | 0 | 0 | 1 | 0 | 0 | 32 | 0 | 14 | 3 | 274 | 10 | 0 |  | 0.8 | - |  |  | No |  | 52 | 26/24/19 | 346300 | 137339 | - | 3690 | - | - | - | Resultados están dentro de los rangos aceptables. | Nivel de limpieza en estado de Crítico. | Resultados están dentro de los rangos aceptables. | Identifique las causas del origen y corrija el Codigo ISO alto del aceite. Asegúrese de que la contaminación no está siendo introducida a través de los equipos de manejo de aceite. Retome la muestra en el próximo intervalo programado.
C0018685 | SHOUGANG | FC-70 | FC-70 MOT | CAMION | CATERPILLAR | 777F | MOTOR | MOBIL DELVAC 1 5W-40 | 2021-02-09 | 2021-02-15 | 2021-02-17 | 2021-02-17 | 44491 | 331 | No | No | No | Crítico | 14.8 | 14.8 | 1 | 9 | 1 | 1 | 0 | 1 | 0 | 0 | 0 | 0 | 0 | 0 | 0 | 0 | 7 | 3 | 2 | 44 | 0 | 2442 | 508 | 1038 | 1383 | 0 | 10 | 10.6 | 10.8 | 6.9 | 0.3 | No |  | 12 | - | - | - | - | - | - | - | - | Alta oxidación por posible degradación del aceite a altas temperaturas. | Resultados están dentro de los rangos aceptables. | Resultados están dentro de los rangos aceptables. | Revisar el sistema de enfriamiento (termostatos, radiador, bomba de agua, mangueras, etc.). Tome acciones correctivas. Retome la muestra para confirmar condición.
C0018686 | SHOUGANG | FC-70 | FC-70 TRAN | CAMION | CATERPILLAR | 777F | TRANSMISION | MOBILTRANS HD 30 | 2021-02-09 | 2021-02-15 | 2021-02-17 | 2021-02-17 | 44491 | 331 | No | No | No | Precaución |  | 11.1 | 1 | 10 | 1 | 0 | 0 | 0 | 0 | 3 | 0 | 0 | 0 | 0 | 0 | 0 | 5 | 3 | 1 | 2 | 0 | 3051 | 11 | 931 | 1267 | 0 |  | 1.2 | - |  |  | No |  | 11 | 21/19/14 | 17164 | 3186 | - | 109 | - | - | - | Resultados están dentro de los rangos aceptables. | Nivel de limpieza en estado de precaución. | Desgaste de Hierro en el límite de precaución. | Identifique las causas del origen y corrija el Codigo ISO alto del aceite. Asegúrese de que la contaminación no está siendo introducida a través de los equipos de manejo de aceite. Determine la fuente del metal de desgaste y tome acciones correctivas. Retomar la muestra para monitorear condición.
C0018687 | SHOUGANG | FC-70 | FC-70 DIFE POS | CAMION | CATERPILLAR | 777F | DIFERENCIAL POSTERIOR | MOBILUBE XFD 60 | 2021-02-09 | 2021-02-15 | 2021-02-17 | 2021-02-17 | 44491 | 285 | No |  | No | Crítico |  | 25.4 | 28 | 13 | 3 | 0 | 2 | 0 | 0 | 0 | 0 | 0 | 0 | 0 | 0 | 0 | 3 | 2 | 0 | 88 | 0 | 285 | 4 | 275 | 9 | 0 |  | 1.2 | - |  |  | No |  | 18 | 25/23/18 | 277372 | 65305 | - | 1609 | - | - | - | Resultados están dentro de los rangos aceptables. | Nivel de limpieza en estado de Crítico. | Resultados están dentro de los rangos aceptables. | Identifique las causas del origen y corrija el Codigo ISO alto del aceite. Asegúrese de que la contaminación no está siendo introducida a través de los equipos de manejo de aceite. Retome la muestra en el próximo intervalo programado.
C0018688 | SHOUGANG | FC-107 | FC-107 MOT | CAMION | KOMATSU | HD1500 | MOTOR | CHEVRON 400 MGX 15W40 | 2021-02-09 | 2021-02-15 | 2021-02-17 | 2021-02-17 | 19835 | 607 | Yes | Yes | No | Precaución | 14.6 | 15.6 | 1 | 26 | 2 | 1 | 0 | 1 | 0 | 0 | 0 | 0 | 0 | 0 | 0 | 0 | 5 | 7 | 2 | 67 | 0 | 2304 | 21 | 854 | 1165 | 0 | 5.9 | 8.8 | 9.7 | 0 | 1 | No |  | 6 | - | - | - | - | - | - | - | - | Resultados están dentro de los rangos aceptables. | Niveles de sodio en el límite de precaución pueden representar fugas de refrigerante hacia el cárter del motor o contaminación por sal del medio ambiente. | Desgaste de Cromo en el límite de precaución. | Localice la fuente de Sodio. Determine la fuente del metal de desgaste y tome acciones correctivas. Retomar la muestra para monitorear condición.
C0018689 | SHOUGANG | FC-107 | FC-107 TRAN | CAMION | KOMATSU | HD1500 | TRANSMISION | MOBILTRANS HD 30 | 2021-02-09 | 2021-02-15 | 2021-02-17 | 2021-02-17 | 19835 | 607 | No | No | No | Normal |  | 11.2 | 6 | 4 | 0 | 1 | 0 | 0 | 0 | 0 | 0 | 0 | 0 | 0 | 0 | 0 | 5 | 1 | 1 | 0 | 0 | 2890 | 11 | 888 | 1191 | 0 |  | 0.6 | - |  |  | No |  | 8 | 19/16/13 | 3948 | 552 | - | 49 | - | - | - | Resultados están dentro de los rangos aceptables. | Resultados están dentro de los rangos aceptables. | Resultados están dentro de los rangos aceptables. | Retome la muestra en el próximo intervalo programado.
C0018690 | SHOUGANG | FC-107 | FC-107 STHI | CAMION | KOMATSU | HD1500 | SISTEMA HIDRAULICO | MOBILTRANS HD 30 | 2021-02-09 | 2021-02-15 | 2021-02-17 | 2021-02-17 | 19835 | 1434 | No | No | No | Crítico |  | 11.3 | 3 | 12 | 3 | 3 | 0 | 0 | 0 | 1 | 0 | 0 | 0 | 0 | 0 | 0 | 19 | 7 | 2 | 2 | 0 | 2930 | 18 | 891 | 1231 | 0 |  | 0.9 | - |  |  | No |  | 12 | 23/20/16 | 40247 | 6890 | - | 404 | - | - | - | Resultados están dentro de los rangos aceptables. | Nivel de limpieza en estado de Crítico. Niveles de Sodio y Potasio mayores que los esperados. | Desgaste de Plomo en el límite de precaución. | Localice la fuente de Sodio y Potasio. Identifique las causas del origen y corrija el Codigo ISO alto del aceite. Asegúrese de que la contaminación no está siendo introducida a través de los equipos de manejo de aceite. Determine la fuente del metal de desgaste y tome acciones correctivas. Retomar la muestra para monitorear condición.
C0018691 | SHOUGANG | FC-107 | FC-107 MF LH | CAMION | KOMATSU | HD1500 | MANDO FINAL LH | MOBILTRANS HD 50 | 2021-02-09 | 2021-02-15 | 2021-02-17 | 2021-02-17 | 19835 | 607 | No | No | No | Crítico |  | 18 | 0 | 9 | 0 | 0 | 0 | 0 | 0 | 0 | 0 | 0 | 0 | 0 | 0 | 0 | 6 | 0 | 1 | 0 | 0 | 2907 | 14 | 884 | 1196 | 0 |  | 0.3 | - |  |  | No |  | 15 | 24/21/16 | 111237 | 17148 | - | 498 | - | - | - | Resultados están dentro de los rangos aceptables. | Nivel de limpieza en estado de Crítico. | Resultados están dentro de los rangos aceptables. | Identifique las causas del origen y corrija el Codigo ISO alto del aceite. Asegúrese de que la contaminación no está siendo introducida a través de los equipos de manejo de aceite. Retome la muestra en el próximo intervalo programado.
C0018692 | SHOUGANG | FC-107 | FC-107 MF RH | CAMION | KOMATSU | HD1500 | MANDO FINAL RH | MOBILTRANS HD 50 | 2021-02-09 | 2021-02-15 | 2021-02-17 | 2021-02-17 | 19835 | 607 | No | No | No | Crítico |  | 18 | 0 | 9 | 0 | 0 | 0 | 0 | 0 | 0 | 0 | 0 | 0 | 0 | 0 | 0 | 6 | 4 | 1 | 2 | 0 | 2883 | 14 | 880 | 1191 | 0 |  | 0.3 | - |  |  | No |  | 17 | 24/21/16 | 109090 | 16764 | - | 495 | - | - | - | Resultados están dentro de los rangos aceptables. | Nivel de limpieza en estado de Crítico. | Resultados están dentro de los rangos aceptables. | Identifique las causas del origen y corrija el Codigo ISO alto del aceite. Asegúrese de que la contaminación no está siendo introducida a través de los equipos de manejo de aceite. Retome la muestra en el próximo intervalo programado.
C0018693 | SHOUGANG | FC-107 | FC-107 DIFE POS | CAMION | KOMATSU | HD1500 | DIFERENCIAL POSTERIOR | MOBILTRANS HD 50 | 2021-02-09 | 2021-02-15 | 2021-02-17 | 2021-02-17 | 19835 | 607 | No | No | No | Crítico |  | 17.9 | 0 | 9 | 0 | 0 | 0 | 0 | 0 | 0 | 0 | 0 | 0 | 0 | 0 | 0 | 6 | 0 | 1 | 0 | 0 | 2871 | 14 | 882 | 1191 | 0 |  | 0.3 | - |  |  | No |  | 15 | 24/21/16 | 108816 | 16644 | - | 459 | - | - | - | Resultados están dentro de los rangos aceptables. | Nivel de limpieza en estado de Crítico. | Resultados están dentro de los rangos aceptables. | Identifique las causas del origen y corrija el Codigo ISO alto del aceite. Asegúrese de que la contaminación no está siendo introducida a través de los equipos de manejo de aceite. Retome la muestra en el próximo intervalo programado.
C0018694 | SHOUGANG | CH-07 | CH-07 MF RH | PALA HIDRAULICA | CATERPILLAR | 6040 FS | MANDO FINAL RH | MOBILGEAR 600 XP 220 | 2021-02-09 | 2021-02-15 | 2021-02-17 | 2021-02-17 | 27409 | 808 | Yes |  | No | Crítico |  | 18.7 | 0 | 25 | 0 | 0 | 0 | 0 | 0 | 0 | 0 | 0 | 0 | 0 | 0 | 0 | 2 | 2 | 1 | 35 | 0 | 4 | 0 | 273 | 5 | 0 |  | 0.5 | - |  |  | No |  | 14 | 25/23/17 | 255791 | 49292 | - | 699 | - | - | - | Resultados están dentro de los rangos aceptables. | Nivel de limpieza en estado de Crítico. | Resultados están dentro de los rangos aceptables. | Identifique las causas del origen y corrija el Codigo ISO alto del aceite. Asegúrese de que la contaminación no está siendo introducida a través de los equipos de manejo de aceite. Retome la muestra en el próximo intervalo programado.
C0018695 | ATOCONGO | CI-29 | CI-29 STDI | CAMION CISTERNA DE AGUA | MERCEDES BENZ | AXOR 2628/45 6X4 | SISTEMA DIRECCION | MOBIL ATF 220 | 2021-02-05 | 2021-02-15 | 2021-02-17 | 2021-02-17 | 11828 | 1269 | Yes | Yes | No | Crítico |  | 5.5 | 0 | 29 | 0 | 1 | 0 | 0 | 0 | 1 | 0 | 0 | 0 | 0 | 0 |  | 3 | 5 | 1 | 27 | 0 | 32 | 51 | 274 | 226 |  |  | 1.8 | - |  |  | No |  | 16 | 21/19/14 | 14430 | 2751 | - | 104 | - | - | - | Baja viscosidad por posible contaminación con un lubricante de menor viscosidad. | Nivel de limpieza en estado de precaución. | Resultados están dentro de los rangos aceptables. | Localice y corrija la causa de baja viscosidad del aceite. Una baja viscosidad puede reducir la protección por lubricación. Identifique las causas del origen y corrija el Codigo ISO alto del aceite. Asegúrese de que la contaminación no está siendo introducida a través de los equipos de manejo de aceite. Retome la muestra en el próximo intervalo programado.
C0018696 | ATOCONGO | CI-29 | CI-29 TRAN | CAMION CISTERNA DE AGUA | MERCEDES BENZ | AXOR 2628/45 6X4 | TRANSMISION | MOBILUBE HD 80W-90 | 2021-02-05 | 2021-02-15 | 2021-02-17 | 2021-02-17 | 11828 | 1269 | Yes | Yes | No | Crítico |  | 13.8 | 2 | 26 | 0 | 2 | 0 | 0 | 26 | 0 | 2 | 0 | 0 | 0 | 0 |  | 6 | 0 | 0 | 1 | 0 | 44 | 1 | 428 | 11 |  |  | 0 | - |  |  | No |  | 15 | 25/23/16 | 312510 | 59664 | - | 326 | - | - | - | Resultados están dentro de los rangos aceptables. | Nivel de limpieza en estado de Crítico. | Resultados están dentro de los rangos aceptables. | Identifique las causas del origen y corrija el Codigo ISO alto del aceite. Asegúrese de que la contaminación no está siendo introducida a través de los equipos de manejo de aceite. Retome la muestra en el próximo intervalo programado.
C0018697 | ATOCONGO | CI-32 | CI-32 MOT | CAMION CISTERNA DE AGUA | FREIGHTLINER | M2-106 | MOTOR | MOBIL DELVAC MX 15W-40 | 2021-02-05 | 2021-02-15 | 2021-02-17 | 2021-02-17 | 15356 | 356 | Yes | Yes | No | Crítico | 14.4 | 13.1 | 1 | 18 | 1 | 3 | 0 | 2 | 44 | 0 | 0 | 0 | 0 | 0 | 0 |  | 9 | 1 | 1 | 1 | 0 | 1365 | 1138 | 957 | 1314 |  | 8.5 | 9.1 | 4.4 | 0 | 0.1 | No |  | 14 | - | - | - | - | - | - | - | - | Baja viscosidad por posible contaminación con un lubricante de menor viscosidad o dilución con combustible. | Resultados están dentro de los rangos aceptables. | Límites para metales de desgaste no definidos. | Localice y corrija la causa de baja viscosidad del aceite. Una baja viscosidad puede reducir la protección por lubricación. Retome la muestra en el próximo intervalo.
C0018698 | ATOCONGO | CI-32 | CI-32 STDI | CAMION CISTERNA DE AGUA | FREIGHTLINER | M2-106 | SISTEMA DIRECCION | MOBIL ATF 220 | 2021-02-05 | 2021-02-15 | 2021-02-17 | 2021-02-17 | 15356 | 1207 | Yes | Yes | No | Crítico |  | 6.3 | 1 | 21 | 0 | 0 | 0 | 0 | 1 | 0 | 0 | 0 | 0 | 0 | 0 |  | 4 | 1 | 0 | 27 | 0 | 284 | 61 | 346 | 362 |  |  | 2.5 | - |  |  | No |  | 10 | 20/16/12 | 7391 | 365 | - | 25 | - | - | - | Baja viscosidad por posible contaminación con un lubricante de menor viscosidad. | Resultados están dentro de los rangos aceptables. | Límites para metales de desgaste no definidos. | Localice y corrija la causa de baja viscosidad del aceite. Una baja viscosidad puede reducir la protección por lubricación. Retome la muestra en el próximo intervalo.
C0018699 | ATOCONGO | CI-32 | CI-32 TRAN | CAMION CISTERNA DE AGUA | FREIGHTLINER | M2-106 | TRANSMISION | MOBILUBE HD 80W-90 | 2021-02-05 | 2021-02-15 | 2021-02-17 | 2021-02-17 | 15356 | 1207 | Yes | Yes | No | Crítico |  | 14.2 | 1 | 19 | 0 | 2 | 0 | 0 | 0 | 0 | 3 | 0 | 0 | 0 | 0 |  | 10 | 0 | 0 | 1 | 0 | 20 | 7 | 450 | 8 |  |  | 3.2 | - |  |  | No |  | 8 | 24/20/13 | 98078 | 6807 | - | 66 | - | - | - | Resultados están dentro de los rangos aceptables. | Nivel de limpieza en estado de Crítico. | Límites para metales de desgaste no definidos. | Identifique las causas del origen y corrija el Codigo ISO alto del aceite. Asegúrese de que la contaminación no está siendo introducida a través de los equipos de manejo de aceite. Retome la muestra en el próximo intervalo programado.
C0018700 | ATOCONGO | CI-32 | CI-32 DIFE DEL | CAMION CISTERNA DE AGUA | FREIGHTLINER | M2-106 | DIFERENCIAL DELANTERO | MOBILUBE HD 85W-140 | 2021-02-05 | 2021-02-15 | 2021-02-17 | 2021-02-17 | 15356 | 1207 | Yes | No | No | Normal |  | 25.3 | 2 | 82 | 0 | 1 | 0 | 0 | 0 | 0 | 1 | 0 | 0 | 0 | 0 |  | 8 | 0 | 1 | 1 | 0 | 20 | 2 | 453 | 13 |  |  | 0.5 | - |  |  | No |  | 46 | - | - | - | - | - | - | - | - | Resultados están dentro de los rangos aceptables. | Resultados están dentro de los rangos aceptables. | Límites para metales de desgaste no definidos. | Retome la muestra en el próximo intervalo programado.
C0018701 | ATOCONGO | CI-32 | CI-32 DIFE POS | CAMION CISTERNA DE AGUA | FREIGHTLINER | M2-106 | DIFERENCIAL POSTERIOR | MOBILUBE HD 85W-140 | 2021-02-05 | 2021-02-15 | 2021-02-17 | 2021-02-17 | 15356 | 1207 | Yes | No | No | Crítico |  | 25.1 | 0 | 80 | 0 | 1 | 0 | 1 | 0 | 0 | 1 | 0 | 0 | 0 | 0 |  | 10 | 5 | 1 | 1 | 0 | 19 | 2 | 454 | 8 |  |  | 0.4 | - |  |  | No |  | 46 | 25/23/16 | 262502 | 56862 | - | 418 | - | - | - | Resultados están dentro de los rangos aceptables. | Nivel de limpieza en estado de Crítico. | Límites para metales de desgaste no definidos. | Identifique las causas del origen y corrija el Codigo ISO alto del aceite. Asegúrese de que la contaminación no está siendo introducida a través de los equipos de manejo de aceite. Retome la muestra en el próximo intervalo programado.
C0018702 | ATOCONGO | CI-32 | CI-32 STHI | CAMION CISTERNA DE AGUA | FREIGHTLINER | M2-106 | SISTEMA HIDRAULICO | MOBILTRANS HD 10W | 2021-02-05 | 2021-02-15 | 2021-02-17 | 2021-02-17 | 15356 | 1233 | No | Yes | No | Crítico |  | 5.9 | 1 | 3 | 1 | 1 | 0 | 0 | 0 | 0 | 0 | 0 | 0 | 0 | 0 |  | 5 | 4 | 1 | 1 | 0 | 2700 | 12 | 826 | 1138 |  |  | 0.4 | - |  |  | No |  | 10 | 22/19/13 | 34814 | 2681 | - | 45 | - | - | - | Resultados están dentro de los rangos aceptables. | Nivel de limpieza en estado de Crítico. | Límites para metales de desgaste no definidos. | Identifique las causas del origen y corrija el Codigo ISO alto del aceite. Asegúrese de que la contaminación no está siendo introducida a través de los equipos de manejo de aceite. Retome la muestra en el próximo intervalo programado.
C0018703 | ATOCONGO | V-410 | V-410 MOT | CAMION VOLQUETE | VOLVO | FMX 8X4R | MOTOR | MOBIL DELVAC MX 15W-40 | 2021-02-06 | 2021-02-15 | 2021-02-17 | 2021-02-17 | 10644 | 505 | Yes | Yes | No | Crítico | 14.4 | 11.9 | 1 | 15 | 5 | 2 | 0 | 0 | 44 | 0 | 0 | 0 | 0 | 0 | 0 |  | 4 | 0 | 6 | 2 | 0 | 1313 | 1110 | 932 | 1277 |  | 8.2 | 19.6 | 7.8 | 0 | 0.1 | No | 3.3 | 13 | - | - | - | - | - | - | - | - | Alta oxidación por posible degradación del aceite a altas temperaturas. Baja viscosidad por posible contaminación con un lubricante de menor viscosidad o dilución con combustible. | Causas posibles de dilución con combustible: Lineas de combustible con fugas, patron de pulverización defectuoso, Inyector goteando, fugas en sellos de bombas de transferencia, bomba de inyección defectuosa, Anillos de sellos ("O-rings") de inyector gastados. | Desgaste de Plomo en el límite de precaución. | Revisar el sistema de enfriamiento (termostatos, radiador, bomba de agua, mangueras, etc.). Localice y corrija la causa de baja viscosidad del aceite. Una baja viscosidad puede reducir la protección por lubricación. Determine la fuente del metal de desgaste y tome acciones correctivas. Retomar la muestra para monitorear condición.
C0018704 | ATOCONGO | V-403 | V-403 MOT | CAMION VOLQUETE | VOLVO | FMX 8X4R | MOTOR | MOBIL DELVAC MX 15W-40 | 2021-02-07 | 2021-02-15 | 2021-02-17 | 2021-02-17 | 10225 | 435 | Yes | Yes | No | Crítico | 14.4 | 11.8 | 4 | 19 | 5 | 0 | 0 | 0 | 45 | 0 | 0 | 0 | 0 | 0 | 0 |  | 4 | 0 | 2 | 2 | 0 | 1348 | 1126 | 953 | 1289 |  | 7.9 | 19 | 6.7 | 1.3 | 0.1 | No | 4 | 14 | - | - | - | - | - | - | - | - | Alta oxidación por posible degradación del aceite a altas temperaturas. Baja viscosidad por posible contaminación con un lubricante de menor viscosidad o dilución con combustible. | Causas posibles de dilución con combustible: Lineas de combustible con fugas, patron de pulverización defectuoso, Inyector goteando, fugas en sellos de bombas de transferencia, bomba de inyección defectuosa, Anillos de sellos ("O-rings") de inyector gastados. | Desgaste de Plomo en el límite de precaución. | Revisar el sistema de enfriamiento (termostatos, radiador, bomba de agua, mangueras, etc.). Localice y corrija la causa de baja viscosidad del aceite. Una baja viscosidad puede reducir la protección por lubricación. Determine la fuente del metal de desgaste y tome acciones correctivas. Retomar la muestra para monitorear condición.
C0018705 | ATOCONGO | T-37 | T-37 TRAN | TRACTOR DE ORUGAS | CATERPILLAR | D8T | TRANSMISION | MOBILTRANS HD 30 | 2021-02-06 | 2021-02-15 | 2021-02-17 | 2021-02-17 | 16105 | 547 | Yes | Yes | No | Crítico |  | 11.4 | 2 | 33 | 0 | 0 | 0 | 0 | 0 | 0 | 1 | 0 | 0 | 0 | 0 |  | 5 | 0 | 1 | 2 | 0 | 2745 | 13 | 833 | 1113 |  |  | 0.6 | - |  |  | No |  | 20 | 25/19/12 | 210607 | 4466 | - | 33 | - | - | - | Resultados están dentro de los rangos aceptables. | Nivel de limpieza en estado de Crítico. | Elevado desgaste de Hierro. | Identifique las causas del origen y corrija el Codigo ISO alto del aceite. Asegúrese de que la contaminación no está siendo introducida a través de los equipos de manejo de aceite. Determine la fuente del metal de desgaste excesivo y tome acciones correctivas. Retomar la muestra para monitorear condición.
C0018706 | ATOCONGO | C-71 | C-71 MOT | CARGADOR FRONTAL | KOMATSU | WA500 | MOTOR | MOBIL DELVAC MX 15W-40 | 2021-02-07 | 2021-02-15 | 2021-02-17 | 2021-02-17 | 22617 | 389 | Yes | Yes | No | Crítico | 14.4 | 13.6 | 2 | 13 | 31 | 1 | 0 | 1 | 49 | 0 | 0 | 0 | 0 | 0 | 0 |  | 5 | 0 | 1 | 2 | 0 | 1552 | 1258 | 1029 | 1469 |  | 8.2 | 11.3 | 15.7 | 7.7 | 0.1 | No |  | 14 | - | - | - | - | - | - | - | - | Alta oxidación por posible degradación del aceite a altas temperaturas. Baja viscosidad por posible contaminación con un lubricante de menor viscosidad o dilución con combustible. | La tasa de nitración aumenta debido a condiciones inadecuadas de combustión e ignición. | Elevado desgaste de Plomo. | Localice y corrija causa de nitración. Revisar el sistema de enfriamiento (termostatos, radiador, bomba de agua, mangueras, etc.). Localice y corrija la causa de baja viscosidad del aceite. Una baja viscosidad puede reducir la protección por lubricación. Determine la fuente del metal de desgaste excesivo y tome acciones correctivas. Retomar la muestra para monitorear condición.
C0018707 | ATOCONGO | C-72 | C-72 MOT | CARGADOR FRONTAL | CATERPILLAR | 966H | MOTOR | MOBIL DELVAC 1 5W-40 | 2021-02-07 | 2021-02-15 | 2021-02-17 | 2021-02-17 | 24886 | 366 | Yes | Yes | No | Crítico | 14.8 | 14.8 | 2 | 17 | 1 | 3 | 0 | 1 | 1 | 0 | 0 | 0 | 0 | 0 | 0 |  | 21 | 0 | 2 | 42 | 0 | 2367 | 494 | 981 | 1347 |  | 9.4 | 17.3 | 12.3 | 0.3 | 0.1 | No |  | 8 | - | - | - | - | - | - | - | - | Alta oxidación por posible degradación del aceite a altas temperaturas. | Contaminación de Silicio en estado crítico. Altos niveles de silicio abrasivo (polvo) causarán alto desgaste. | Presencia de aluminio mayor que el esperado puede representar contaminación con polvo (silicio abrasivo). | Revisar el sistema de enfriamiento (termostatos, radiador, bomba de agua, mangueras, etc.). El incremento en silicio y aluminio podría potencialmente indicar una contaminación con polvo/tierra como la causa raíz del problema. Tome acciones correctivas. Retome la muestra para confirmar condición.
C0018708 | ATOCONGO | CI-29 | CI-29 DIFE POS | CAMION CISTERNA DE AGUA | MERCEDES BENZ | AXOR 2628/45 6X4 | DIFERENCIAL POSTERIOR | MOBILUBE HD 85W-140 | 2021-02-06 | 2021-02-15 | 2021-02-17 | 2021-02-17 | 11855 | 1269 | Yes | No | No | Crítico |  | 25.1 | 0 | 143 | 0 | 0 | 0 | 1 | 1 | 0 | 1 | 0 | 0 | 0 | 0 |  | 3 | 1 | 1 | 1 | 1 | 17 | 4 | 452 | 15 |  |  | 0.5 | - |  |  | No |  | 100 | 26/25/20 | 333974 | 167749 | - | 6685 | - | - | - | Resultados están dentro de los rangos aceptables. | Nivel de limpieza en estado de Crítico. | Resultados están dentro de los rangos aceptables. | Identifique las causas del origen y corrija el Codigo ISO alto del aceite. Asegúrese de que la contaminación no está siendo introducida a través de los equipos de manejo de aceite. Retome la muestra en el próximo intervalo programado.
C0018709 | ATOCONGO | CI-29 | CI-29 DIFE DEL | CAMION CISTERNA DE AGUA | MERCEDES BENZ | AXOR 2628/45 6X4 | DIFERENCIAL DELANTERO | MOBILUBE HD 85W-140 | 2021-02-06 | 2021-02-15 | 2021-02-17 | 2021-02-17 | 11855 | 1269 | Yes | No | No | Crítico |  | 25.1 | 0 | 51 | 0 | 1 | 0 | 0 | 0 | 0 | 1 | 0 | 0 | 0 | 0 |  | 6 | 0 | 0 | 1 | 0 | 20 | 4 | 450 | 9 |  |  | 0.4 | - |  |  | No |  | 23 | 25/23/17 | 286655 | 58469 | - | 671 | - | - | - | Resultados están dentro de los rangos aceptables. | Nivel de limpieza en estado de Crítico. | Límites para metales de desgaste no definidos. | Identifique las causas del origen y corrija el Codigo ISO alto del aceite. Asegúrese de que la contaminación no está siendo introducida a través de los equipos de manejo de aceite. Retome la muestra en el próximo intervalo programado.
C0018710 | ATOCONGO | CI-29 | CI-29 CUDE RH | CAMION CISTERNA DE AGUA | MERCEDES BENZ | AXOR 2628/45 6X4 | CUBO DEL. RH | MOBILUBE HD 85W-140 | 2021-02-06 | 2021-02-15 | 2021-02-17 | 2021-02-17 | 11855 | 1269 | Yes | No | No | Crítico |  | 25.2 | 0 | 55 | 0 | 2 | 0 | 0 | 0 | 0 | 1 | 0 | 0 | 0 | 0 |  | 6 | 0 | 0 | 1 | 0 | 21 | 5 | 447 | 11 |  |  | 0.5 | - |  |  | No |  | 28 | 25/23/17 | 265023 | 54898 | - | 688 | - | - | - | Resultados están dentro de los rangos aceptables. | Nivel de limpieza en estado de Crítico. | Límites para metales de desgaste no definidos. | Identifique las causas del origen y corrija el Codigo ISO alto del aceite. Asegúrese de que la contaminación no está siendo introducida a través de los equipos de manejo de aceite. Retome la muestra en el próximo intervalo programado.
C0018711 | ATOCONGO | CI-29 | CI-29 CUDE LH | CAMION CISTERNA DE AGUA | MERCEDES BENZ | AXOR 2628/45 6X4 | CUBO DEL. LH | MOBILUBE HD 85W-140 | 2021-02-06 | 2021-02-15 | 2021-02-17 | 2021-02-17 | 11855 | 1269 | Yes | No | No | Crítico |  | 25 | 0 | 49 | 0 | 1 | 0 | 0 | 0 | 0 | 1 | 0 | 0 | 0 | 0 |  | 6 | 0 | 0 | 1 | 0 | 20 | 4 | 448 | 9 |  |  | 0.4 | - |  |  | No |  | 26 | 25/23/17 | 276380 | 59885 | - | 843 | - | - | - | Resultados están dentro de los rangos aceptables. | Nivel de limpieza en estado de Crítico. | Límites para metales de desgaste no definidos. | Identifique las causas del origen y corrija el Codigo ISO alto del aceite. Asegúrese de que la contaminación no está siendo introducida a través de los equipos de manejo de aceite. Retome la muestra en el próximo intervalo programado.
C0018712 | ATOCONGO | CI-29 | CI-29 CUPO RH | CAMION CISTERNA DE AGUA | MERCEDES BENZ | AXOR 2628/45 6X4 | CUBO POST. RH | MOBILUBE HD 85W-140 | 2021-02-06 | 2021-02-15 | 2021-02-17 | 2021-02-17 | 11855 | 1269 | Yes | No | No | Crítico |  | 25 | 0 | 143 | 0 | 1 | 0 | 1 | 0 | 0 | 2 | 0 | 0 | 0 | 0 |  | 3 | 0 | 0 | 2 | 1 | 15 | 5 | 462 | 14 |  |  | 0.5 | - |  |  | No |  | 90 | 26/25/20 | 323541 | 163316 | - | 6565 | - | - | - | Resultados están dentro de los rangos aceptables. | Nivel de limpieza en estado de Crítico. | Límites para metales de desgaste no definidos. | Identifique las causas del origen y corrija el Codigo ISO alto del aceite. Asegúrese de que la contaminación no está siendo introducida a través de los equipos de manejo de aceite. Retome la muestra en el próximo intervalo programado.
C0018713 | ATOCONGO | CI-29 | CI-29 CUPO LH | CAMION CISTERNA DE AGUA | MERCEDES BENZ | AXOR 2628/45 6X4 | CUBO POST. LH | MOBILUBE HD 85W-140 | 2021-02-06 | 2021-02-15 | 2021-02-17 | 2021-02-17 | 11855 | 1269 | Yes | No | No | Crítico |  | 25.2 | 0 | 49 | 0 | 2 | 0 | 0 | 0 | 0 | 1 | 0 | 0 | 0 | 0 |  | 6 | 0 | 0 | 1 | 0 | 21 | 4 | 452 | 9 |  |  | 0.4 | - |  |  | No |  | 32 | 25/23/17 | 244463 | 54997 | - | 675 | - | - | - | Resultados están dentro de los rangos aceptables. | Nivel de limpieza en estado de Crítico. | Límites para metales de desgaste no definidos. | Identifique las causas del origen y corrija el Codigo ISO alto del aceite. Asegúrese de que la contaminación no está siendo introducida a través de los equipos de manejo de aceite. Retome la muestra en el próximo intervalo programado.
C0018714 | ATOCONGO | V-402 | V-402 MOT | CAMION VOLQUETE | VOLVO | FMX 8X4R | MOTOR | MOBIL DELVAC MX 15W-40 | 2021-02-08 | 2021-02-15 | 2021-02-17 | 2021-02-17 | 10796 | 462 | Yes | Yes | No | Crítico | 14.4 | 11.5 | 1 | 16 | 7 | 0 | 0 | 0 | 44 | 0 | 0 | 0 | 0 | 0 | 0 |  | 3 | 14 | 5 | 3 | 0 | 1346 | 1097 | 921 | 1276 |  | 8 | 21.8 | 7.7 | 1.2 | 0.1 | No | 4.7 | 13 | - | - | - | - | - | - | - | - | Alta oxidación por posible degradación del aceite a altas temperaturas. Baja viscosidad por posible contaminación con un lubricante de menor viscosidad o dilución con combustible. | Causas posibles de dilución con combustible: Lineas de combustible con fugas, patron de pulverización defectuoso, Inyector goteando, fugas en sellos de bombas de transferencia, bomba de inyección defectuosa, Anillos de sellos ("O-rings") de inyector gastados. Niveles de sodio en el límite de precaución pueden representar fugas de refrigerante hacia el cárter del motor o contaminación por sal del medio ambiente. | Desgaste de Plomo en el límite de precaución. | Localice la fuente de Sodio. Revisar el sistema de enfriamiento (termostatos, radiador, bomba de agua, mangueras, etc.). Localice y corrija la causa de baja viscosidad del aceite. Una baja viscosidad puede reducir la protección por lubricación. Determine la fuente del metal de desgaste y tome acciones correctivas. Retomar la muestra para monitorear condición.
C0018715 | ATOCONGO | MO-17 | MO-17 MOT | MOTONIVELADORA | CATERPILLAR | 140K | MOTOR | MOBIL DELVAC MX 15W-40 | 2021-02-08 | 2021-02-15 | 2021-02-17 | 2021-02-17 | 18163 | 335 | Yes | Yes | No | Crítico | 14.4 | 12.6 | 1 | 19 | 0 | 2 | 0 | 1 | 44 | 0 | 0 | 0 | 0 | 0 | 0 |  | 3 | 0 | 1 | 5 | 0 | 1552 | 1163 | 1038 | 1401 |  | 8.6 | 6.8 | 8.6 | 2.1 | 0.1 | No |  | 10 | - | - | - | - | - | - | - | - | Baja viscosidad por posible contaminación con un lubricante de menor viscosidad o dilución con combustible. | Resultados están dentro de los rangos aceptables. | Resultados están dentro de los rangos aceptables. | Localice y corrija la causa de baja viscosidad del aceite. Una baja viscosidad puede reducir la protección por lubricación. Retome la muestra en el próximo intervalo.
C0018716 | ATOCONGO | MO-17 | MO-17 TRAN | MOTONIVELADORA | CATERPILLAR | 140K | TRANSMISION | MOBILTRANS HD 30 | 2021-02-08 | 2021-02-15 | 2021-02-17 | 2021-02-17 | 18163 | 335 | No | Yes | No | Crítico |  | 10.9 | 4 | 10 | 1 | 8 | 0 | 0 | 0 | 0 | 0 | 0 | 0 | 0 | 0 |  | 5 | 0 | 2 | 2 | 0 | 2769 | 10 | 882 | 1214 |  |  | 0.4 | - |  |  | No |  | 14 | 25/21/16 | 195796 | 18096 | - | 501 | - | - | - | Resultados están dentro de los rangos aceptables. | Nivel de limpieza en estado de Crítico. | Resultados están dentro de los rangos aceptables. | Identifique las causas del origen y corrija el Codigo ISO alto del aceite. Asegúrese de que la contaminación no está siendo introducida a través de los equipos de manejo de aceite. Retome la muestra en el próximo intervalo programado.
C0018717 | ATOCONGO | MO-17 | MO-17 TAND RH | MOTONIVELADORA | CATERPILLAR | 140K | TANDEM RH | MOBILTRANS HD 50 | 2021-02-08 | 2021-02-15 | 2021-02-17 | 2021-02-17 | 18163 | 2326 | Yes | Yes | No | Normal |  | 18.1 | 0 | 215 | 1 | 2 | 0 | 1 | 1 | 0 | 2 | 0 | 0 | 0 | 0 |  | 19 | 6 | 2 | 2 | 1 | 2828 | 14 | 860 | 1198 |  |  | 0.7 | - |  |  | No |  | 738 | - | - | - | - | - | - | - | - | Resultados están dentro de los rangos aceptables. | Muestra oscura no se realizó nivel de limpieza. Podria ser por presencia de partículas oscuras lo cual imposibilita realizar la prueba de Conteo de Partículas. | Indica presencia de partículas ferromagnéticas visibles mayores a 40 micras. | Determine la fuente de partículas ferromagnéticas y tome acciones correctivas de ser necesario. Retome la muestra en el próximo intervalo programado.
C0018718 | ATOCONGO | MO-17 | MO-17 TAND LH | MOTONIVELADORA | CATERPILLAR | 140K | TANDEM LH | MOBILTRANS HD 50 | 2021-02-08 | 2021-02-15 | 2021-02-17 | 2021-02-17 | 18163 | 2326 | Yes | Yes | No | Crítico |  | 18.2 | 0 | 515 | 0 | 18 | 0 | 1 | 0 | 0 | 8 | 1 | 0 | 0 | 0 |  | 190 | 1 | 4 | 3 | 3 | 2796 | 19 | 870 | 1250 |  |  | 1.7 | - |  |  | No |  | 1366 | - | - | - | - | - | - | - | - | Resultados están dentro de los rangos aceptables. | Muestra oscura no se realizó nivel de limpieza. Podria ser por presencia de partículas oscuras lo cual imposibilita realizar la prueba de Conteo de Partículas. Contaminación de Silicio en estado crítico. Altos niveles de silicio abrasivo (polvo) causarán alto desgaste. | Indica presencia de partículas ferromagnéticas visibles mayores a 40 micras. Presencia de aluminio mayor que el esperado puede representar contaminación con polvo (silicio abrasivo). | Determine la fuente de partículas ferromagnéticas y tome acciones correctivas de ser necesario. El incremento en silicio y aluminio podría potencialmente indicar una contaminación con polvo/tierra como la causa raíz del problema. Tome acciones correctivas. Retome la muestra para confirmar condición.
C0018719 | ATOCONGO | MO-17 | MO-17 RDGI | MOTONIVELADORA | CATERPILLAR | 140K | REDUCTOR DE GIRO | MOBILUBE HD 80W-90 | 2021-02-08 | 2021-02-15 | 2021-02-17 | 2021-02-17 | 18163 | 335 | Yes | No | No | Crítico |  | 14.6 | 38 | 25 | 2 | 48 | 1 | 0 | 0 | 0 | 1 | 0 | 0 | 0 | 0 |  | 2 | 0 | 0 | 2 | 0 | 7 | 1 | 452 | 8 |  |  | 2 | - |  |  | No |  | 21 | 26/25/19 | 397344 | 168480 | - | 3910 | - | - | - | Resultados están dentro de los rangos aceptables. | Nivel de limpieza en estado de Crítico. | Límites para metales de desgaste no definidos. | Identifique las causas del origen y corrija el Codigo ISO alto del aceite. Asegúrese de que la contaminación no está siendo introducida a través de los equipos de manejo de aceite. Retome la muestra en el próximo intervalo programado.
C0018720 | ATOCONGO | MO-17 | MO-17 STHI | MOTONIVELADORA | CATERPILLAR | 140K | SISTEMA HIDRAULICO | MOBILTRANS HD 10W | 2021-02-08 | 2021-02-15 | 2021-02-17 | 2021-02-17 | 18163 | 4306 | No | No | No | Crítico |  | 6.3 | 6 | 19 | 1 | 6 | 0 | 1 | 2 | 0 | 0 | 0 | 0 | 0 | 0 |  | 19 | 4 | 2 | 1 | 0 | 2751 | 39 | 791 | 1104 |  |  | 5 | - |  |  | No |  | 11 | 24/20/14 | 124135 | 6520 | - | 114 | - | - | - | Resultados están dentro de los rangos aceptables. | Nivel de limpieza en estado de Crítico. | Límites para metales de desgaste no definidos. | Identifique las causas del origen y corrija el Codigo ISO alto del aceite. Asegúrese de que la contaminación no está siendo introducida a través de los equipos de manejo de aceite. Retome la muestra en el próximo intervalo programado.
C0018721 | ATOCONGO | CI-22 | CI-22 MOT | CAMION CISTERNA DE COMBUSTIBLE | MERCEDES BENZ | AXOR 2628/45 6X4 | MOTOR | MOBIL DELVAC MX 15W-40 | 2021-02-09 | 2021-02-15 | 2021-02-17 | 2021-02-17 | 17947 | 345 | Yes | Yes | No | Crítico | 14.4 | 12.5 | 1 | 7 | 1 | 1 | 0 | 0 | 43 | 0 | 0 | 0 | 0 | 0 | 0 |  | 4 | 0 | 1 | 2 | 0 | 1319 | 1117 | 959 | 1305 |  | 9.1 | 11.3 | 3.2 | 0.1 | 0.1 | No |  | 12 | - | - | - | - | - | - | - | - | Alta oxidación por posible degradación del aceite a altas temperaturas. Baja viscosidad por posible contaminación con un lubricante de menor viscosidad o dilución con combustible. | Resultados están dentro de los rangos aceptables. | Límites para metales de desgaste no definidos. | Revisar el sistema de enfriamiento (termostatos, radiador, bomba de agua, mangueras, etc.). Localice y corrija la causa de baja viscosidad del aceite. Una baja viscosidad puede reducir la protección por lubricación. Retome la muestra en el próximo intervalo.
C0018722 | ATOCONGO | V-397 | V-397 MOT | CAMION VOLQUETE | VOLVO | FMX 8X4R | MOTOR | MOBIL DELVAC MX 15W-40 | 2021-02-09 | 2021-02-15 | 2021-02-17 | 2021-02-17 | 9600 | 409 | Yes | Yes | No | Crítico | 14.4 | 11.9 | 2 | 17 | 5 | 0 | 0 | 0 | 44 | 0 | 0 | 0 | 0 | 0 | 0 |  | 3 | 0 | 2 | 2 | 0 | 1353 | 1104 | 913 | 1271 |  | 8.1 | 22.1 | 7.4 | 1.7 | 0.1 | No | 4.2 | 4 | - | - | - | - | - | - | - | - | Alta oxidación por posible degradación del aceite a altas temperaturas. Baja viscosidad por posible contaminación con un lubricante de menor viscosidad o dilución con combustible. | Causas posibles de dilución con combustible: Lineas de combustible con fugas, patron de pulverización defectuoso, Inyector goteando, fugas en sellos de bombas de transferencia, bomba de inyección defectuosa, Anillos de sellos ("O-rings") de inyector gastados. | Desgaste de Plomo en el límite de precaución. | Revisar el sistema de enfriamiento (termostatos, radiador, bomba de agua, mangueras, etc.). Localice y corrija la causa de baja viscosidad del aceite. Una baja viscosidad puede reducir la protección por lubricación. Determine la fuente del metal de desgaste y tome acciones correctivas. Retomar la muestra para monitorear condición.
C0018723 | ATOCONGO | C-55 | C-55 MOT | CARGADOR FRONTAL | CATERPILLAR | 988H | MOTOR | MOBIL DELVAC MX 15W-40 | 2021-02-10 | 2021-02-15 | 2021-02-17 | 2021-02-17 | 5184 | 275 | Yes | Yes | No | Crítico | 14.4 | 13.5 | 28 | 15 | 4 | 0 | 0 | 1 | 48 | 0 | 0 | 0 | 0 | 0 | 0 |  | 4 | 0 | 1 | 2 | 0 | 1458 | 1220 | 1000 | 1392 |  | 8.3 | 6.7 | 8.1 | 3 | 0.1 | No |  | 13 | - | - | - | - | - | - | - | - | Baja viscosidad por posible contaminación con un lubricante de menor viscosidad o dilución con combustible. | Resultados están dentro de los rangos aceptables. | Elevado desgaste de Plomo y Cobre. | Localice y corrija la causa de baja viscosidad del aceite. Una baja viscosidad puede reducir la protección por lubricación. Determine la fuente de los metales de desgaste excesivo y tome acciones correctivas. Retomar la muestra para monitorear condición.
C0018724 | ATOCONGO | V-394 | V-394 MOT | CAMION VOLQUETE | VOLVO | FMX 8X4R | MOTOR | MOBIL DELVAC MX 15W-40 | 2021-02-10 | 2021-02-15 | 2021-02-17 | 2021-02-17 | 10569 | 427 | Yes | Yes | No | Crítico | 14.4 | 12.5 | 1 | 11 | 3 | 1 | 0 | 0 | 45 | 0 | 0 | 0 | 0 | 0 | 0 |  | 3 | 5 | 3 | 2 | 0 | 1396 | 1161 | 964 | 1306 |  | 8.4 | 10.4 | 6 | 0 | 0.1 | No |  | 10 | - | - | - | - | - | - | - | - | Alta oxidación por posible degradación del aceite a altas temperaturas. Baja viscosidad por posible contaminación con un lubricante de menor viscosidad o dilución con combustible. | Resultados están dentro de los rangos aceptables. | Resultados están dentro de los rangos aceptables. | Revisar el sistema de enfriamiento (termostatos, radiador, bomba de agua, mangueras, etc.). Localice y corrija la causa de baja viscosidad del aceite. Una baja viscosidad puede reducir la protección por lubricación. Retome la muestra en el próximo intervalo.
C0018725 | ATOCONGO | V-394 | V-394 TRAN | CAMION VOLQUETE | VOLVO | FMX 8X4R | TRANSMISION | MOBILUBE HD 80W-90 | 2021-02-10 | 2021-02-15 | 2021-02-17 | 2021-02-17 | 10569 | 1406 | Yes | Yes | No | Crítico |  | 13.9 | 28 | 11 | 0 | 1 | 0 | 0 | 0 | 0 | 0 | 0 | 0 | 0 | 0 |  | 4 | 0 | 1 | 1 | 0 | 16 | 1 | 443 | 7 |  |  | 0.7 | - |  |  | No |  | 14 | 25/22/17 | 184654 | 38758 | - | 733 | - | - | - | Resultados están dentro de los rangos aceptables. | Nivel de limpieza en estado de Crítico. | Resultados están dentro de los rangos aceptables. | Identifique las causas del origen y corrija el Codigo ISO alto del aceite. Asegúrese de que la contaminación no está siendo introducida a través de los equipos de manejo de aceite. Retome la muestra en el próximo intervalo programado.
C0018726 | ATOCONGO | V-394 | V-394 STDI | CAMION VOLQUETE | VOLVO | FMX 8X4R | SISTEMA DIRECCION | MOBIL ATF 220 | 2021-02-10 | 2021-02-15 | 2021-02-17 | 2021-02-17 | 10569 | 1406 | Yes | Yes | No | Crítico |  | 5.9 | 1 | 36 | 0 | 2 | 0 | 0 | 0 | 0 | 0 | 0 | 0 | 0 | 0 |  | 6 | 2 | 1 | 32 | 0 | 18 | 62 | 291 | 257 |  |  | 1.6 | - |  |  | No |  | 32 | 21/18/13 | 13732 | 1954 | - | 43 | - | - | - | Baja viscosidad por posible contaminación con un lubricante de menor viscosidad. | Nivel de limpieza en estado de precaución. | Resultados están dentro de los rangos aceptables. | Localice y corrija la causa de baja viscosidad del aceite. Una baja viscosidad puede reducir la protección por lubricación. Identifique las causas del origen y corrija el Codigo ISO alto del aceite. Asegúrese de que la contaminación no está siendo introducida a través de los equipos de manejo de aceite. Retome la muestra en el próximo intervalo programado.
C0018727 | ATOCONGO | V-394 | V-394 DIFE POS | CAMION VOLQUETE | VOLVO | FMX 8X4R | DIFERENCIAL POSTERIOR | MOBILUBE HD 85W-140 | 2021-02-10 | 2021-02-15 | 2021-02-17 | 2021-02-17 | 10569 | 1406 | Yes | No | No | Crítico |  | 24.7 | 1 | 226 | 0 | 0 | 0 | 1 | 0 | 0 | 3 | 0 | 0 | 0 | 0 |  | 2 | 3 | 0 | 2 | 0 | 8 | 1 | 445 | 5 |  |  | 0.9 | - |  |  | No |  | 150 | 25/22/15 | 273781 | 27931 | - | 188 | - | - | - | Resultados están dentro de los rangos aceptables. | Nivel de limpieza en estado de Crítico. | Elevado desgaste de Hierro. | Identifique las causas del origen y corrija el Codigo ISO alto del aceite. Asegúrese de que la contaminación no está siendo introducida a través de los equipos de manejo de aceite. Determine la fuente del metal de desgaste excesivo y tome acciones correctivas. Retomar la muestra para monitorear condición.
C0018728 | ATOCONGO | V-394 | V-394 CUDE RH | CAMION VOLQUETE | VOLVO | FMX 8X4R | CUBO DEL. RH | MOBILUBE HD 85W-140 | 2021-02-10 | 2021-02-15 | 2021-02-17 | 2021-02-17 | 10569 | 1406 | Yes | No | No | Crítico |  | 24.8 | 1 | 91 | 0 | 0 | 0 | 1 | 0 | 0 | 1 | 0 | 0 | 0 | 0 |  | 2 | 0 | 1 | 2 | 0 | 10 | 2 | 444 | 7 |  |  | 0.8 | - |  |  | No |  | 60 | 24/20/13 | 136420 | 7963 | - | 71 | - | - | - | Resultados están dentro de los rangos aceptables. | Nivel de limpieza en estado de Crítico. | Resultados están dentro de los rangos aceptables. | Identifique las causas del origen y corrija el Codigo ISO alto del aceite. Asegúrese de que la contaminación no está siendo introducida a través de los equipos de manejo de aceite. Retome la muestra en el próximo intervalo programado.
C0018729 | ATOCONGO | V-394 | V-394 CUDE LH | CAMION VOLQUETE | VOLVO | FMX 8X4R | CUBO DEL. LH | MOBILUBE HD 85W-140 | 2021-02-10 | 2021-02-15 | 2021-02-17 | 2021-02-17 | 10569 | 1406 | Yes | No | No | Crítico |  | 24.8 | 1 | 93 | 0 | 0 | 0 | 1 | 0 | 0 | 1 | 0 | 0 | 0 | 0 |  | 2 | 4 | 1 | 2 | 0 | 9 | 2 | 445 | 6 |  |  | 0.9 | - |  |  | No |  | 66 | 24/20/14 | 133011 | 7720 | - | 89 | - | - | - | Resultados están dentro de los rangos aceptables. | Nivel de limpieza en estado de Crítico. | Resultados están dentro de los rangos aceptables. | Identifique las causas del origen y corrija el Codigo ISO alto del aceite. Asegúrese de que la contaminación no está siendo introducida a través de los equipos de manejo de aceite. Retome la muestra en el próximo intervalo programado.
C0018730 | ATOCONGO | V-394 | V-394 CUPO RH | CAMION VOLQUETE | VOLVO | FMX 8X4R | CUBO POST. RH | MOBILUBE HD 85W-140 | 2021-02-10 | 2021-02-15 | 2021-02-17 | 2021-02-17 | 10569 | 1406 | Yes | No | No | Crítico |  | 24.7 | 1 | 227 | 0 | 0 | 0 | 1 | 0 | 0 | 3 | 0 | 0 | 0 | 0 |  | 2 | 0 | 0 | 2 | 0 | 7 | 1 | 450 | 4 |  |  | 0.9 | - |  |  | No |  | 151 | - | - | - | - | - | - | - | - | Resultados están dentro de los rangos aceptables. | Muestra oscura no se realizó nivel de limpieza. Podria ser por presencia de partículas oscuras lo cual imposibilita realizar la prueba de Conteo de Partículas. | Indica presencia de partículas ferromagnéticas visibles mayores a 40 micras. Elevado desgaste de Hierro. | Determine la fuente de partículas ferromagnéticas y tome acciones correctivas de ser necesario. Identifique y evalúe los componentes a base de este elemento. Determine la fuente del metal de desgaste excesivo y tome acciones correctivas. Retomar la muestra para monitorear condición.
C0018731 | ATOCONGO | V-394 | V-394 CUPO LH | CAMION VOLQUETE | VOLVO | FMX 8X4R | CUBO POST. LH | MOBILUBE HD 85W-140 | 2021-02-10 | 2021-02-15 | 2021-02-17 | 2021-02-17 | 10569 | 1406 | Yes | No | No | Crítico |  | 25 | 1 | 233 | 0 | 0 | 0 | 1 | 0 | 0 | 3 | 0 | 0 | 0 | 0 |  | 2 | 4 | 0 | 2 | 0 | 9 | 1 | 450 | 6 |  |  | 0.9 | - |  |  | No |  | 145 | 25/22/15 | 259028 | 22944 | - | 177 | - | - | - | Resultados están dentro de los rangos aceptables. | Nivel de limpieza en estado de Crítico. | Elevado desgaste de Hierro. | Identifique las causas del origen y corrija el Codigo ISO alto del aceite. Asegúrese de que la contaminación no está siendo introducida a través de los equipos de manejo de aceite. Determine la fuente del metal de desgaste excesivo y tome acciones correctivas. Retomar la muestra para monitorear condición.
C0018732 | ATOCONGO | V-394 | V-394 STHI | CAMION VOLQUETE | VOLVO | FMX 8X4R | SISTEMA HIDRAULICO | MOBIL DTE 26 | 2021-02-10 | 2021-02-15 | 2021-02-17 | 2021-02-17 | 10569 | 4315 | No | Yes | No | Crítico |  | 8.5 | 0 | 25 | 0 | 3 | 0 | 1 | 0 | 0 | 0 | 0 | 0 | 0 | 0 |  | 7 | 1 | 3 | 1 | 0 | 141 | 3 | 404 | 685 |  |  | 0.9 | - |  |  | No |  | 28 | 25/23/15 | 303572 | 66354 | - | 300 | - | - | - | Resultados están dentro de los rangos aceptables. | Nivel de limpieza en estado de Crítico. | Desgaste de Hierro en el límite de precaución. | Identifique las causas del origen y corrija el Codigo ISO alto del aceite. Asegúrese de que la contaminación no está siendo introducida a través de los equipos de manejo de aceite. Determine la fuente del metal de desgaste y tome acciones correctivas. Retomar la muestra para monitorear condición.
C0018733 | ATOCONGO | V-394 | V-394 DIFE DEL | CAMION VOLQUETE | VOLVO | FMX 8X4R | DIFERENCIAL DELANTERO | MOBILUBE HD 85W-140 | 2021-02-10 | 2021-02-15 | 2021-02-17 | 2021-02-17 | 10569 | 1406 | Yes | No | No | Crítico |  | 24.7 | 1 | 92 | 0 | 0 | 0 | 1 | 0 | 0 | 1 | 0 | 0 | 0 | 0 |  | 2 | 0 | 0 | 2 | 0 | 12 | 1 | 448 | 7 |  |  | 0.7 | - |  |  | No |  | 64 | 24/20/13 | 145467 | 8585 | - | 79 | - | - | - | Resultados están dentro de los rangos aceptables. | Nivel de limpieza en estado de Crítico. | Resultados están dentro de los rangos aceptables. | Identifique las causas del origen y corrija el Codigo ISO alto del aceite. Asegúrese de que la contaminación no está siendo introducida a través de los equipos de manejo de aceite. Retome la muestra en el próximo intervalo programado.
C0018734 | ATOCONGO | V-401 | V-401 MOT | CAMION VOLQUETE | VOLVO | FMX 8X4R | MOTOR | MOBIL DELVAC MX 15W-40 | 2021-02-11 | 2021-02-15 | 2021-02-17 | 2021-02-17 | 9830 | 421 | Yes | Yes | No | Crítico | 14.4 | 12.8 | 1 | 14 | 4 | 0 | 0 | 0 | 46 | 0 | 0 | 0 | 0 | 0 | 0 |  | 3 | 0 | 1 | 2 | 0 | 1386 | 1164 | 975 | 1346 |  | 8.2 | 9.3 | 7.4 | 0 | 0.1 | No |  | 11 | - | - | - | - | - | - | - | - | Baja viscosidad por posible contaminación con un lubricante de menor viscosidad o dilución con combustible. | Resultados están dentro de los rangos aceptables. | Resultados están dentro de los rangos aceptables. | Localice y corrija la causa de baja viscosidad del aceite. Una baja viscosidad puede reducir la protección por lubricación. Retome la muestra en el próximo intervalo.
C0018735 | TARMA | V-431 | V-431 MOT | CAMION VOLQUETE | VOLVO | FMX 8X4R | MOTOR | MOBIL DELVAC 1 5W-40 | 2021-02-06 | 2021-02-16 | 2021-02-18 | 2021-02-18 | 11166 | 251 | No | No | No | Crítico | 14.8 | 14.2 | 9 | 85 | 1 | 2 | 0 | 1 | 1 | 0 | 1 | 0 | 0 | 0 | 0 |  | 6 | 0 | 4 | 54 | 1 | 2398 | 507 | 964 | 1358 |  | 9.7 | 7.1 | 7.4 | 0 | 0.5 | No |  | 28 | - | - | - | - | - | - | - | - | Resultados están dentro de los rangos aceptables. | Resultados están dentro de los rangos aceptables. | Elevado desgaste de Hierro. | Identifique y evalúe los componentes a base de este elemento. Determine la fuente del metal de desgaste excesivo y tome acciones correctivas. Retomar la muestra para monitorear condición.
C0018736 | TARMA | V-431 | V-431 STDI | CAMION VOLQUETE | VOLVO | FMX 8X4R | SISTEMA DIRECCION | VOLVO ACEITE ATF XRON III | 2021-02-06 | 2021-02-16 | 2021-02-18 | 2021-02-18 | 11166 | 486 | Yes | Yes | No | Crítico |  | 6.2 | 1 | 5 | 0 | 4 | 0 | 0 | 0 | 0 | 0 | 0 | 0 | 0 | 0 |  | 9 | 0 | 2 | 87 | 0 | 93 | 3 | 190 | 9 |  |  | 8.6 | - |  |  | No |  | 2 | 20/17/14 | 6273 | 821 | - | 82 | - | - | - | Baja viscosidad por posible contaminación con un lubricante de menor viscosidad. | Resultados están dentro de los rangos aceptables. | Resultados están dentro de los rangos aceptables. | Localice y corrija la causa de baja viscosidad del aceite. Una baja viscosidad puede reducir la protección por lubricación. Retome la muestra en el próximo intervalo.
C0018737 | TARMA | V-431 | V-431 TRAN | CAMION VOLQUETE | VOLVO | FMX 8X4R | TRANSMISION | VOLVO GEAR BOX OIL 80W90 | 2021-02-06 | 2021-02-16 | 2021-02-18 | 2021-02-18 | 11166 | 992 | Yes | Yes | No | Crítico |  | 13.3 | 31 | 11 | 0 | 0 | 0 | 0 | 0 | 0 | 0 | 0 | 0 | 0 | 0 |  | 3 | 0 | 1 | 2 | 0 | 239 | 0 | 805 | 952 |  |  | 0.3 | - |  |  | No |  | 12 | 25/22/14 | 183432 | 23341 | - | 81 | - | - | - | Baja viscosidad por posible contaminación con un lubricante de menor viscosidad. | Nivel de limpieza en estado de Crítico. | Resultados están dentro de los rangos aceptables. | Localice y corrija la causa de baja viscosidad del aceite. Una baja viscosidad puede reducir la protección por lubricación. Identifique las causas del origen y corrija el Codigo ISO alto del aceite. Asegúrese de que la contaminación no está siendo introducida a través de los equipos de manejo de aceite. Retome la muestra en el próximo intervalo programado.
C0018738 | TARMA | V-431 | V-431 STHI | CAMION VOLQUETE | VOLVO | FMX 8X4R | SISTEMA HIDRAULICO | MOBIL DTE 26 | 2021-02-06 | 2021-02-16 | 2021-02-18 | 2021-02-18 | 11166 | 2030 | Yes | Yes | No | Crítico |  | 8.3 | 0 | 3 | 0 | 1 | 0 | 0 | 0 | 0 | 0 | 0 | 0 | 0 | 0 |  | 3 | 1 | 1 | 2 | 0 | 257 | 1 | 437 | 706 |  |  | 0.6 | - |  |  | No |  | 11 | 24/21/15 | 112642 | 17269 | - | 272 | - | - | - | Resultados están dentro de los rangos aceptables. | Nivel de limpieza en estado de Crítico. | Resultados están dentro de los rangos aceptables. | Identifique las causas del origen y corrija el Codigo ISO alto del aceite. Asegúrese de que la contaminación no está siendo introducida a través de los equipos de manejo de aceite. Retome la muestra en el próximo intervalo programado.
C0018739 | TARMA | V-431 | V-431 DIFE DEL | CAMION VOLQUETE | VOLVO | FMX 8X4R | DIFERENCIAL DELANTERO | MOBILUBE HD 85W-140 | 2021-02-06 | 2021-02-16 | 2021-02-18 | 2021-02-18 | 11166 | 992 | Yes | No | No | Crítico |  | 24.7 | 0 | 37 | 0 | 0 | 0 | 0 | 0 | 0 | 1 | 0 | 0 | 0 | 0 |  | 3 | 2 | 1 | 2 | 0 | 5 | 2 | 440 | 5 |  |  | 1.1 | - |  |  | No |  | 17 | 24/20/14 | 122808 | 6412 | - | 104 | - | - | - | Resultados están dentro de los rangos aceptables. | Nivel de limpieza en estado de Crítico. | Resultados están dentro de los rangos aceptables. | Identifique las causas del origen y corrija el Codigo ISO alto del aceite. Asegúrese de que la contaminación no está siendo introducida a través de los equipos de manejo de aceite. Retome la muestra en el próximo intervalo programado.
C0018740 | TARMA | V-431 | V-431 CUDE RH | CAMION VOLQUETE | VOLVO | FMX 8X4R | CUBO DEL. RH | MOBILUBE HD 85W-140 | 2021-02-06 | 2021-02-16 | 2021-02-18 | 2021-02-18 | 11166 | 992 | Yes | No | No | Crítico |  | 24.8 | 0 | 36 | 0 | 0 | 0 | 0 | 0 | 0 | 1 | 0 | 0 | 0 | 0 |  | 2 | 0 | 0 | 2 | 0 | 4 | 2 | 433 | 4 |  |  | 1.1 | - |  |  | No |  | 16 | 24/20/14 | 130476 | 5869 | - | 91 | - | - | - | Resultados están dentro de los rangos aceptables. | Nivel de limpieza en estado de Crítico. | Resultados están dentro de los rangos aceptables. | Identifique las causas del origen y corrija el Codigo ISO alto del aceite. Asegúrese de que la contaminación no está siendo introducida a través de los equipos de manejo de aceite. Retome la muestra en el próximo intervalo programado.
C0018741 | TARMA | V-431 | V-431 CUDE LH | CAMION VOLQUETE | VOLVO | FMX 8X4R | CUBO DEL. LH | MOBILUBE HD 85W-140 | 2021-02-06 | 2021-02-16 | 2021-02-18 | 2021-02-18 | 11166 | 992 | Yes | No | No | Crítico |  | 24.8 | 0 | 35 | 0 | 0 | 0 | 0 | 0 | 0 | 1 | 0 | 0 | 0 | 0 |  | 2 | 0 | 0 | 2 | 0 | 4 | 2 | 435 | 4 |  |  | 1.1 | - |  |  | No |  | 14 | 24/20/14 | 128690 | 5709 | - | 96 | - | - | - | Resultados están dentro de los rangos aceptables. | Nivel de limpieza en estado de Crítico. | Resultados están dentro de los rangos aceptables. | Identifique las causas del origen y corrija el Codigo ISO alto del aceite. Asegúrese de que la contaminación no está siendo introducida a través de los equipos de manejo de aceite. Retome la muestra en el próximo intervalo programado.
C0018742 | TARMA | V-431 | V-431 DIFE POS | CAMION VOLQUETE | VOLVO | FMX 8X4R | DIFERENCIAL POSTERIOR | MOBILUBE HD 85W-140 | 2021-02-06 | 2021-02-16 | 2021-02-18 | 2021-02-18 | 11166 | 992 | Yes | No | No | Crítico |  | 24.4 | 0 | 50 | 0 | 0 | 0 | 0 | 0 | 0 | 1 | 0 | 0 | 0 | 0 |  | 2 | 0 | 0 | 2 | 0 | 35 | 2 | 436 | 24 |  |  | 1.1 | - |  |  | No |  | 28 | 25/23/15 | 308073 | 72644 | - | 225 | - | - | - | Resultados están dentro de los rangos aceptables. | Nivel de limpieza en estado de Crítico. | Resultados están dentro de los rangos aceptables. | Identifique las causas del origen y corrija el Codigo ISO alto del aceite. Asegúrese de que la contaminación no está siendo introducida a través de los equipos de manejo de aceite. Retome la muestra en el próximo intervalo programado.
C0018743 | TARMA | V-431 | V-431 CUPO RH | CAMION VOLQUETE | VOLVO | FMX 8X4R | CUBO POST. RH | MOBILUBE HD 85W-140 | 2021-02-06 | 2021-02-16 | 2021-02-18 | 2021-02-18 | 11166 | 992 | Yes | No | No | Crítico |  | 24.6 | 0 | 51 | 0 | 0 | 0 | 0 | 0 | 0 | 1 | 0 | 0 | 0 | 0 |  | 2 | 0 | 0 | 2 | 0 | 37 | 2 | 429 | 25 |  |  | 1.1 | - |  |  | No |  | 26 | 25/23/15 | 306387 | 59410 | - | 175 | - | - | - | Resultados están dentro de los rangos aceptables. | Nivel de limpieza en estado de Crítico. | Resultados están dentro de los rangos aceptables. | Identifique las causas del origen y corrija el Codigo ISO alto del aceite. Asegúrese de que la contaminación no está siendo introducida a través de los equipos de manejo de aceite. Retome la muestra en el próximo intervalo programado.
C0018744 | TARMA | V-431 | V-431 CUPO LH | CAMION VOLQUETE | VOLVO | FMX 8X4R | CUBO POST. LH | MOBILUBE HD 85W-140 | 2021-02-06 | 2021-02-16 | 2021-02-18 | 2021-02-18 | 11166 | 992 | Yes | No | No | Crítico |  | 24.7 | 0 | 49 | 0 | 0 | 0 | 0 | 0 | 0 | 1 | 0 | 0 | 0 | 0 |  | 3 | 0 | 0 | 3 | 0 | 36 | 2 | 433 | 25 |  |  | 1.1 | - |  |  | No |  | 28 | 25/23/15 | 246119 | 72129 | - | 248 | - | - | - | Resultados están dentro de los rangos aceptables. | Nivel de limpieza en estado de Crítico. | Resultados están dentro de los rangos aceptables. | Identifique las causas del origen y corrija el Codigo ISO alto del aceite. Asegúrese de que la contaminación no está siendo introducida a través de los equipos de manejo de aceite. Retome la muestra en el próximo intervalo programado.
C0018745 | TARMA | RE-35 | RE-35 MOT | EXCAVADORA DE ORUGAS | KOMATSU | PC-350LC-8 | MOTOR | MOBIL DELVAC MX 15W-40 | 2021-02-10 | 2021-02-16 | 2021-02-18 | 2021-02-18 | 14925 | 227 | Yes | Yes | No | Precaución | 14.4 | 13.8 | 3 | 13 | 2 | 0 | 0 | 1 | 45 | 0 | 0 | 0 | 0 | 0 | 0 |  | 3 | 0 | 1 | 3 | 0 | 1440 | 1188 | 957 | 1333 |  | 8.4 | 5.8 | 7.9 | 0 | 0.8 | No |  | 14 | - | - | - | - | - | - | - | - | Baja viscosidad por posible contaminación con un lubricante de menor viscosidad o dilución con combustible. | Resultados están dentro de los rangos aceptables. | Desgaste de Plomo en el límite de precaución. | Localice y corrija la causa de baja viscosidad del aceite. Una baja viscosidad puede reducir la protección por lubricación. Determine la fuente del metal de desgaste y tome acciones correctivas. Retomar la muestra para monitorear condición.
C0018746 | TARMA | RE-35 | RE-35 MF RH | EXCAVADORA DE ORUGAS | KOMATSU | PC-350LC-8 | MANDO FINAL RH | MOBILTRANS HD 30 | 2021-02-10 | 2021-02-16 | 2021-02-18 | 2021-02-18 | 14925 | 227 | Yes | No | No | Crítico |  | 24.5 | 0 | 25 | 0 | 1 | 0 | 1 | 0 | 0 | 0 | 0 | 0 | 0 | 1 |  | 6 | 0 | 0 | 2 | 0 | 34 | 3 | 438 | 19 |  |  | 0.7 | - |  |  | No |  | 18 | 25/23/19 | 236919 | 76096 | - | 2693 | - | - | - | Resultados están dentro de los rangos aceptables. | Nivel de limpieza en estado de Crítico. | Resultados están dentro de los rangos aceptables. | Identifique las causas del origen y corrija el Codigo ISO alto del aceite. Asegúrese de que la contaminación no está siendo introducida a través de los equipos de manejo de aceite. Retome la muestra en el próximo intervalo programado.
C0018747 | TARMA | RE-35 | RE-35 MF LH | EXCAVADORA DE ORUGAS | KOMATSU | PC-350LC-8 | MANDO FINAL LH | MOBILTRANS HD 30 | 2021-02-10 | 2021-02-16 | 2021-02-18 | 2021-02-18 | 14925 | 227 | Yes | No | No | Crítico |  | 24.7 | 0 | 16 | 0 | 0 | 0 | 0 | 0 | 0 | 0 | 0 | 0 | 0 | 0 |  | 3 | 0 | 0 | 2 | 0 | 17 | 1 | 439 | 10 |  |  | 0.9 | - |  |  | No |  | 30 | 25/23/19 | 205610 | 70655 | - | 2552 | - | - | - | Resultados están dentro de los rangos aceptables. | Nivel de limpieza en estado de Crítico. | Resultados están dentro de los rangos aceptables. | Identifique las causas del origen y corrija el Codigo ISO alto del aceite. Asegúrese de que la contaminación no está siendo introducida a través de los equipos de manejo de aceite. Retome la muestra en el próximo intervalo programado.
C0018748 | TARMA | EP-24 | EP-24 MOT | PERFORADORA DE ORUGAS | SANDVIK | DX700 | MOTOR | MOBIL DELVAC MX 15W-40 | 11/02/201 | 2021-02-16 | 2021-02-18 | 2021-02-18 | 17153 | 120 | Yes | Yes | No | Crítico | 14.4 | 13.1 | 2 | 10 | 0 | 1 | 0 | 1 | 47 | 0 | 0 | 0 | 0 | 0 | 0 |  | 7 | 11 | 1 | 4 | 0 | 1424 | 1161 | 984 | 1332 |  | 9.1 | 1.4 | 1.7 | 0 | 0.2 | No |  | 8 | - | - | - | - | - | - | - | - | Baja viscosidad por posible contaminación con un lubricante de menor viscosidad o dilución con combustible. | Niveles de Sodio y Silicio mayores que los esperados. | Resultados están dentro de los rangos aceptables. | Localice la fuente de Sodio y Silicio. Localice y corrija la causa de baja viscosidad del aceite. Una baja viscosidad puede reducir la protección por lubricación. Retome la muestra en el próximo intervalo.
C0018749 | TARMA | EP-24 | EP-24 MF RH | PERFORADORA DE ORUGAS | SANDVIK | DX700 | MANDO FINAL RH | MOBILTRANS HD 30 | 11/02/201 | 2021-02-16 | 2021-02-18 | 2021-02-18 | 17153 | 120 | Yes | No | No | Crítico |  | 24.3 | 0 | 8 | 0 | 1 | 0 | 0 | 0 | 0 | 0 | 0 | 0 | 0 | 0 |  | 6 | 0 | 0 | 2 | 0 | 90 | 2 | 446 | 41 |  |  | 0.8 | - |  |  | No |  | 14 | 25/23/16 | 207225 | 53958 | - | 511 | - | - | - | Resultados están dentro de los rangos aceptables. | Nivel de limpieza en estado de Crítico. | Resultados están dentro de los rangos aceptables. | Identifique las causas del origen y corrija el Codigo ISO alto del aceite. Asegúrese de que la contaminación no está siendo introducida a través de los equipos de manejo de aceite. Retome la muestra en el próximo intervalo programado.
C0018750 | TARMA | EP-24 | EP-24 MF LH | PERFORADORA DE ORUGAS | SANDVIK | DX700 | MANDO FINAL LH | MOBILTRANS HD 30 | 11/02/201 | 2021-02-16 | 2021-02-18 | 2021-02-18 | 17153 | 120 | Yes | No | No | Crítico |  | 24.4 | 0 | 5 | 0 | 0 | 0 | 0 | 0 | 0 | 0 | 0 | 0 | 0 | 0 |  | 3 | 0 | 0 | 2 | 0 | 65 | 3 | 452 | 32 |  |  | 0.8 | - |  |  | No |  | 12 | 24/22/15 | 117119 | 21011 | - | 257 | - | - | - | Resultados están dentro de los rangos aceptables. | Nivel de limpieza en estado de Crítico. | Resultados están dentro de los rangos aceptables. | Identifique las causas del origen y corrija el Codigo ISO alto del aceite. Asegúrese de que la contaminación no está siendo introducida a través de los equipos de manejo de aceite. Retome la muestra en el próximo intervalo programado.
C0018751 | SHOUGANG | FC-29 | FC-29 MOT | CAMION | CATERPILLAR | 785C | MOTOR | MOBIL DELVAC 1 5W-40 | 2021-02-10 | 2021-02-17 | 2021-02-18 | 2021-02-18 | 69886 | 205 | Yes | Yes | No | Crítico | 14.8 | 14.4 | 3 | 3 | 0 | 1 | 0 | 0 | 0 | 0 | 0 | 0 | 0 | 0 | 0 | 0 | 3 | 0 | 1 | 107 | 0 | 2140 | 15 | 782 | 1132 | 0 | 7.5 | 10.2 | 3.1 | 9.4 | 0.1 | No |  | 8 | - | - | - | - | - | - | - | - | Alta oxidación por posible degradación del aceite a altas temperaturas. | Resultados están dentro de los rangos aceptables. | Resultados están dentro de los rangos aceptables. | Revisar el sistema de enfriamiento (termostatos, radiador, bomba de agua, mangueras, etc.). Tome acciones correctivas. Retome la muestra para confirmar condición.
C0018752 | SHOUGANG | FC-29 | FC-29 TRAN | CAMION | CATERPILLAR | 785C | TRANSMISION | MOBILTRANS HD 30 | 2021-02-10 | 2021-02-17 | 2021-02-18 | 2021-02-18 | 69886 | 1090 | Yes | Yes | No | Precaución |  | 11 | 4 | 6 | 1 | 0 | 0 | 0 | 0 | 0 | 0 | 0 | 0 | 0 | 0 | 0 | 4 | 0 | 1 | 2 | 0 | 2816 | 10 | 802 | 1216 | 0 |  | 0.4 | - |  |  | No |  | 10 | 21/17/14 | 12999 | 1091 | - | 85 | - | - | - | Resultados están dentro de los rangos aceptables. | Nivel de limpieza en estado de precaución. | Resultados están dentro de los rangos aceptables. | Identifique las causas del origen y corrija el Codigo ISO alto del aceite. Asegúrese de que la contaminación no está siendo introducida a través de los equipos de manejo de aceite. Retome la muestra en el próximo intervalo programado.
C0018753 | SHOUGANG | FC-29 | FC-29 STHI | CAMION | CATERPILLAR | 785C | SISTEMA HIDRAULICO | MOBILTRANS HD 10W | 2021-02-10 | 2021-02-17 | 2021-02-18 | 2021-02-18 | 69886 | 710 | Yes | Yes | No | Crítico |  | 6 | 5 | 5 | 1 | 1 | 0 | 0 | 0 | 2 | 0 | 0 | 0 | 0 | 0 | 0 | 10 | 3 | 1 | 2 | 0 | 2704 | 12 | 796 | 1181 | 0 |  | 0.7 | - |  |  | No |  | 12 | 22/19/15 | 25175 | 4577 | - | 206 | - | - | - | Resultados están dentro de los rangos aceptables. | Nivel de limpieza en estado de Crítico. | Resultados están dentro de los rangos aceptables. | Identifique las causas del origen y corrija el Codigo ISO alto del aceite. Asegúrese de que la contaminación no está siendo introducida a través de los equipos de manejo de aceite. Retome la muestra en el próximo intervalo programado.
C0018754 | SHOUGANG | FC-29 | FC-29 STDI | CAMION | CATERPILLAR | 785C | SISTEMA DIRECCION | MOBILTRANS HD 10W | 2021-02-10 | 2021-02-17 | 2021-02-18 | 2021-02-18 | 69886 | 2146 | Yes | Yes | No | Crítico |  | 6.1 | 7 | 9 | 7 | 3 | 0 | 0 | 0 | 0 | 0 | 0 | 0 | 0 | 0 | 0 | 11 | 3 | 1 | 3 | 0 | 2870 | 15 | 817 | 1217 | 0 |  | 1.8 | - |  |  | No |  | 12 | 24/19/14 | 111743 | 4915 | - | 105 | - | - | - | Resultados están dentro de los rangos aceptables. | Nivel de limpieza en estado de Crítico. | Resultados están dentro de los rangos aceptables. | Identifique las causas del origen y corrija el Codigo ISO alto del aceite. Asegúrese de que la contaminación no está siendo introducida a través de los equipos de manejo de aceite. Retome la muestra en el próximo intervalo programado.
C0018755 | SHOUGANG | FC-29 | FC-29 BM RH | CAMION | CATERPILLAR | 785C | BOCAMAZA RH | MOBILUBE XFD 60 | 2021-02-10 | 2021-02-17 | 2021-02-18 | 2021-02-18 | 69886 | 1090 | Yes |  | No | Crítico |  | 24.4 | 0 | 16 | 0 | 0 | 0 | 0 | 0 | 3 | 0 | 0 | 0 | 0 | 0 | 0 | 10 | 1 | 0 | 81 | 0 | 294 | 7 | 245 | 20 | 0 |  | 0.9 | - |  |  | No |  | 14 | 25/21/16 | 163755 | 19593 | - | 327 | - | - | - | Resultados están dentro de los rangos aceptables. | Nivel de limpieza en estado de Crítico. | Resultados están dentro de los rangos aceptables. | Identifique las causas del origen y corrija el Codigo ISO alto del aceite. Asegúrese de que la contaminación no está siendo introducida a través de los equipos de manejo de aceite. Retome la muestra en el próximo intervalo programado.
C0018756 | SHOUGANG | FC-29 | FC-29 BM LH | CAMION | CATERPILLAR | 785C | BOCAMAZA LH | MOBILUBE XFD 60 | 2021-02-10 | 2021-02-17 | 2021-02-18 | 2021-02-18 | 69886 | 1090 | Yes |  | No | Crítico |  | 25 | 0 | 50 | 1 | 0 | 0 | 0 | 0 | 0 | 1 | 0 | 0 | 0 | 0 | 0 | 6 | 1 | 0 | 79 | 0 | 284 | 6 | 242 | 16 | 0 |  | 2.9 | - |  |  | No |  | 18 | 24/20/15 | 139535 | 9842 | - | 170 | - | - | - | Resultados están dentro de los rangos aceptables. | Nivel de limpieza en estado de Crítico. | Resultados están dentro de los rangos aceptables. | Identifique las causas del origen y corrija el Codigo ISO alto del aceite. Asegúrese de que la contaminación no está siendo introducida a través de los equipos de manejo de aceite. Retome la muestra en el próximo intervalo programado.
C0018757 | SHOUGANG | FC-29 | FC-29 MF RH | CAMION | CATERPILLAR | 785C | MANDO FINAL RH | MOBILUBE XFD 60 | 2021-02-10 | 2021-02-17 | 2021-02-18 | 2021-02-18 | 69886 | 2052 | Yes |  | No | Crítico |  | 25 | 11 | 21 | 1 | 0 | 0 | 1 | 0 | 1 | 0 | 0 | 0 | 0 | 0 | 0 | 4 | 4 | 1 | 83 | 0 | 270 | 2 | 245 | 4 | 0 |  | 1.5 | - |  |  | No |  | 14 | 25/21/13 | 203374 | 18890 | - | 69 | - | - | - | Resultados están dentro de los rangos aceptables. | Nivel de limpieza en estado de Crítico. | Resultados están dentro de los rangos aceptables. | Identifique las causas del origen y corrija el Codigo ISO alto del aceite. Asegúrese de que la contaminación no está siendo introducida a través de los equipos de manejo de aceite. Retome la muestra en el próximo intervalo programado.
C0018758 | SHOUGANG | FC-29 | FC-29 MF LH | CAMION | CATERPILLAR | 785C | MANDO FINAL LH | MOBILUBE XFD 60 | 2021-02-10 | 2021-02-17 | 2021-02-18 | 2021-02-18 | 69886 | 2052 | Yes |  | No | Crítico |  | 25 | 11 | 23 | 2 | 0 | 1 | 1 | 0 | 1 | 0 | 0 | 0 | 0 | 0 | 0 | 4 | 3 | 1 | 89 | 0 | 292 | 3 | 261 | 5 | 0 |  | 1.6 | - |  |  | No |  | 17 | 25/21/13 | 239606 | 14682 | - | 79 | - | - | - | Resultados están dentro de los rangos aceptables. | Nivel de limpieza en estado de Crítico. | Resultados están dentro de los rangos aceptables. | Identifique las causas del origen y corrija el Codigo ISO alto del aceite. Asegúrese de que la contaminación no está siendo introducida a través de los equipos de manejo de aceite. Retome la muestra en el próximo intervalo programado.
C0018759 | SHOUGANG | FC-29 | FC-29 DIFE POS | CAMION | CATERPILLAR | 785C | DIFERENCIAL POSTERIOR | MOBILUBE XFD 60 | 2021-02-10 | 2021-02-17 | 2021-02-18 | 2021-02-18 | 69886 | 2052 | Yes | Yes | No | Crítico |  | 25.2 | 11 | 20 | 1 | 0 | 0 | 1 | 0 | 1 | 0 | 0 | 0 | 0 | 0 | 0 | 4 | 1 | 0 | 84 | 0 | 270 | 3 | 237 | 4 | 0 |  | 1.9 | - |  |  | No |  | 16 | 25/21/13 | 216065 | 11853 | - | 72 | - | - | - | Resultados están dentro de los rangos aceptables. | Nivel de limpieza en estado de Crítico. | Resultados están dentro de los rangos aceptables. | Identifique las causas del origen y corrija el Codigo ISO alto del aceite. Asegúrese de que la contaminación no está siendo introducida a través de los equipos de manejo de aceite. Retome la muestra en el próximo intervalo programado.
C0018760 | SHOUGANG | EP-15 | EP-15 MDBS PRIN | PERFORADORA DE ORUGAS | DRILLTECH | D75KS | MANDO DE BOMBAS PRINCIPAL | MOBILUBE HD 80W-90 | 2021-02-10 | 2021-02-17 | 2021-02-18 | 2021-02-18 | 63837 | 211 | Yes |  | No | Crítico |  | 14.2 | 0 | 74 | 1 | 4 | 0 | 1 | 0 | 0 | 1 | 0 | 0 | 0 | 0 | 0 | 18 | 1 | 1 | 2 | 0 | 9 | 3 | 409 | 16 | 0 |  | 2.3 | - |  |  | No |  | 48 | 25/23/15 | 313055 | 73644 | - | 258 | - | - | - | Resultados están dentro de los rangos aceptables. | Nivel de limpieza en estado de Crítico. | Resultados están dentro de los rangos aceptables. | Identifique las causas del origen y corrija el Codigo ISO alto del aceite. Asegúrese de que la contaminación no está siendo introducida a través de los equipos de manejo de aceite. Retome la muestra en el próximo intervalo programado.
C0018761 | SHOUGANG | EP-15 | EP-15 MDBS AXI | PERFORADORA DE ORUGAS | DRILLTECH | D75KS | MANDO DE BOMBAS AUXILIAR | MOBILUBE HD 80W-90 | 2021-02-10 | 2021-02-17 | 2021-02-18 | 2021-02-18 | 63837 | 211 | Yes |  | No | Crítico |  | 14.2 | 0 | 74 | 1 | 4 | 0 | 1 | 0 | 1 | 1 | 0 | 0 | 0 | 0 | 0 | 18 | 2 | 2 | 2 | 0 | 9 | 3 | 412 | 17 | 0 |  | 2.3 | - |  |  | No |  | 90 | 26/23/16 | 361325 | 79843 | - | 347 | - | - | - | Resultados están dentro de los rangos aceptables. | Nivel de limpieza en estado de Crítico. | Resultados están dentro de los rangos aceptables. | Identifique las causas del origen y corrija el Codigo ISO alto del aceite. Asegúrese de que la contaminación no está siendo introducida a través de los equipos de manejo de aceite. Retome la muestra en el próximo intervalo programado.
C0018762 | SHOUGANG | EP-15 | EP-15 CJRO | PERFORADORA DE ORUGAS | DRILLTECH | D75KS | CABEZAL DE ROTACION | MOBILUBE HD 80W-90 | 2021-02-10 | 2021-02-17 | 2021-02-18 | 2021-02-18 | 63837 | 211 | Yes |  | No | Crítico |  | 14.2 | 1 | 57 | 0 | 0 | 0 | 1 | 0 | 1 | 1 | 0 | 0 | 0 | 0 | 0 | 5 | 0 | 0 | 3 | 0 | 7 | 1 | 417 | 10 | 0 |  | 1.9 | - |  |  | No |  | 44 | 25/23/18 | 275901 | 62811 | - | 1798 | - | - | - | Resultados están dentro de los rangos aceptables. | Nivel de limpieza en estado de Crítico. | Elevado desgaste de Hierro. | Identifique las causas del origen y corrija el Codigo ISO alto del aceite. Asegúrese de que la contaminación no está siendo introducida a través de los equipos de manejo de aceite. Determine la fuente del metal de desgaste y tome acciones correctivas. Retomar la muestra para monitorear condición.
C0018763 | SHOUGANG | FC-30 | FC-30 MOT | CAMION | CATERPILLAR | 785C | MOTOR | MOBIL DELVAC 1 5W-40 | 2021-02-10 | 2021-02-17 | 2021-02-18 | 2021-02-18 | 70655 | 298 | No | Yes | No | Precaución | 14.8 | 14.5 | 2 | 5 | 1 | 0 | 0 | 0 | 43 | 0 | 0 | 0 | 0 | 0 | 0 | 0 | 5 | 6 | 1 | 33 | 0 | 1356 | 781 | 863 | 1230 | 0 | 8.2 | 7.2 | 6.9 | 3 | 0.2 | No |  | 10 | - | - | - | - | - | - | - | - | Resultados están dentro de los rangos aceptables. | Niveles de sodio en el límite de precaución pueden representar fugas de refrigerante hacia el cárter del motor o contaminación por sal del medio ambiente. | Resultados están dentro de los rangos aceptables. | Localice la fuente de Sodio. Tome acciones correctivas. Retome la muestra para confirmar condición.
C0018764 | SHOUGANG | FC-30 | FC-30 TRAN | CAMION | CATERPILLAR | 785C | TRANSMISION | MOBILTRANS HD 30 | 2021-02-10 | 2021-02-17 | 2021-02-18 | 2021-02-18 | 70655 | 584 | No | Yes | No | Normal |  | 10.8 | 1 | 4 | 1 | 0 | 0 | 0 | 0 | 0 | 0 | 0 | 0 | 0 | 0 | 0 | 5 | 3 | 1 | 2 | 0 | 2714 | 11 | 793 | 1187 | 0 |  | 0.3 | - |  |  | No |  | 11 | 20/17/13 | 7723 | 732 | - | 68 | - | - | - | Resultados están dentro de los rangos aceptables. | Resultados están dentro de los rangos aceptables. | Resultados están dentro de los rangos aceptables. | Retome la muestra en el próximo intervalo programado.
C0018765 | SHOUGANG | FC-30 | FC-30 STHI | CAMION | CATERPILLAR | 785C | SISTEMA HIDRAULICO | MOBILTRANS HD 10W | 2021-02-10 | 2021-02-17 | 2021-02-18 | 2021-02-18 | 70655 | 584 | No | Yes | No | Precaución |  | 6 | 0 | 5 | 0 | 1 | 0 | 0 | 0 | 1 | 0 | 0 | 0 | 0 | 0 | 0 | 9 | 2 | 1 | 2 | 0 | 2967 | 14 | 847 | 1262 | 0 |  | 0.5 | - |  |  | No |  | 13 | 21/19/14 | 19212 | 2878 | - | 135 | - | - | - | Resultados están dentro de los rangos aceptables. | Nivel de limpieza en estado de precaución. | Resultados están dentro de los rangos aceptables. | Identifique las causas del origen y corrija el Codigo ISO alto del aceite. Asegúrese de que la contaminación no está siendo introducida a través de los equipos de manejo de aceite. Retome la muestra en el próximo intervalo programado.
C0018766 | SHOUGANG | FC-30 | FC-30 STDI | CAMION | CATERPILLAR | 785C | SISTEMA DIRECCION | MOBILTRANS HD 10W | 2021-02-10 | 2021-02-17 | 2021-02-18 | 2021-02-18 | 70655 | 584 | Yes | Yes | No | Crítico |  | 5.9 | 2 | 15 | 11 | 2 | 0 | 0 | 0 | 4 | 0 | 0 | 0 | 0 | 0 | 0 | 11 | 4 | 1 | 2 | 0 | 2809 | 15 | 802 | 1203 | 0 |  | 1.5 | - |  |  | No |  | 18 | 24/19/14 | 86937 | 4520 | - | 98 | - | - | - | Resultados están dentro de los rangos aceptables. | Nivel de limpieza en estado de Crítico. | Resultados están dentro de los rangos aceptables. | Identifique las causas del origen y corrija el Codigo ISO alto del aceite. Asegúrese de que la contaminación no está siendo introducida a través de los equipos de manejo de aceite. Retome la muestra en el próximo intervalo programado.
C0018767 | SHOUGANG | FC-30 | FC-30 BM RH | CAMION | CATERPILLAR | 785C | BOCAMAZA RH | MOBILUBE XFD 60 | 2021-02-10 | 2021-02-17 | 2021-02-18 | 2021-02-18 | 70655 | 584 | No |  | No | Precaución |  | 23.5 | 0 | 6 | 0 | 0 | 0 | 0 | 0 | 1 | 0 | 0 | 0 | 0 | 0 | 0 | 6 | 5 | 0 | 80 | 0 | 370 | 6 | 267 | 62 | 0 |  | 0.4 | - |  |  | No |  | 8 | 22/18/14 | 23312 | 2495 | - | 100 | - | - | - | Baja viscosidad por posible contaminación con un lubricante de menor viscosidad. | Nivel de limpieza en estado de precaución. Niveles de Sodio en el límite de precuación. | Resultados están dentro de los rangos aceptables. | Localice la fuente de Sodio. Localice y corrija la causa de baja viscosidad del aceite. Una baja viscosidad puede reducir la protección por lubricación. Identifique las causas del origen y corrija el Codigo ISO alto del aceite. Asegúrese de que la contaminación no está siendo introducida a través de los equipos de manejo de aceite. Retome la muestra en el próximo intervalo programado.
C0018768 | SHOUGANG | FC-30 | FC-30 BM LH | CAMION | CATERPILLAR | 785C | BOCAMAZA LH | MOBILUBE XFD 60 | 2021-02-10 | 2021-02-17 | 2021-02-18 | 2021-02-18 | 70655 | 584 | No |  | No | Precaución |  | 24.9 | 0 | 5 | 1 | 0 | 0 | 0 | 0 | 0 | 0 | 0 | 0 | 0 | 0 | 0 | 7 | 6 | 0 | 83 | 0 | 259 | 4 | 234 | 6 | 0 |  | 1 | - |  |  | No |  | 8 | 22/19/14 | 27692 | 2701 | - | 91 | - | - | - | Resultados están dentro de los rangos aceptables. | Nivel de limpieza en estado de precaución. Niveles de Sodio en el límite de precuación. | Resultados están dentro de los rangos aceptables. | Localice la fuente de Sodio. Identifique las causas del origen y corrija el Codigo ISO alto del aceite. Asegúrese de que la contaminación no está siendo introducida a través de los equipos de manejo de aceite. Retome la muestra en el próximo intervalo programado.
C0018769 | SHOUGANG | FC-30 | FC-30 MF RH | CAMION | CATERPILLAR | 785C | MANDO FINAL RH | MOBILUBE XFD 60 | 2021-02-10 | 2021-02-17 | 2021-02-18 | 2021-02-18 | 70655 | 584 | No |  | No | Crítico |  | 25.1 | 1 | 26 | 1 | 0 | 0 | 0 | 0 | 0 | 0 | 0 | 0 | 0 | 0 | 0 | 2 | 3 | 0 | 84 | 0 | 281 | 4 | 251 | 11 | 0 |  | 1.2 | - |  |  | No |  | 18 | 25/22/15 | 199760 | 20915 | - | 301 | - | - | - | Resultados están dentro de los rangos aceptables. | Nivel de limpieza en estado de Crítico. | Resultados están dentro de los rangos aceptables. | Identifique las causas del origen y corrija el Codigo ISO alto del aceite. Asegúrese de que la contaminación no está siendo introducida a través de los equipos de manejo de aceite. Retome la muestra en el próximo intervalo programado.
C0018770 | SHOUGANG | FC-30 | FC-30 MF LH | CAMION | CATERPILLAR | 785C | MANDO FINAL LH | MOBILUBE XFD 60 | 2021-02-10 | 2021-02-17 | 2021-02-18 | 2021-02-18 | 70655 | 584 | No |  | No | Crítico |  | 25.2 | 1 | 26 | 1 | 0 | 0 | 0 | 0 | 0 | 0 | 0 | 0 | 0 | 0 | 0 | 2 | 3 | 0 | 87 | 0 | 287 | 4 | 255 | 11 | 0 |  | 1.7 | - |  |  | No |  | 18 | 25/22/15 | 216906 | 22020 | - | 284 | - | - | - | Resultados están dentro de los rangos aceptables. | Nivel de limpieza en estado de Crítico. | Resultados están dentro de los rangos aceptables. | Identifique las causas del origen y corrija el Codigo ISO alto del aceite. Asegúrese de que la contaminación no está siendo introducida a través de los equipos de manejo de aceite. Retome la muestra en el próximo intervalo programado.
C0018771 | SHOUGANG | FC-30 | FC-30 DIFE POS | CAMION | CATERPILLAR | 785C | DIFERENCIAL POSTERIOR | MOBILUBE XFD 60 | 2021-02-10 | 2021-02-17 | 2021-02-18 | 2021-02-18 | 70655 | 584 | No | Yes | No | Crítico |  | 24.8 | 2 | 35 | 1 | 0 | 0 | 0 | 0 | 1 | 0 | 0 | 0 | 0 | 0 | 0 | 2 | 2 | 0 | 91 | 0 | 302 | 4 | 273 | 13 | 0 |  | 1.7 | - |  |  | No |  | 28 | 25/23/17 | 284389 | 44680 | - | 915 | - | - | - | Resultados están dentro de los rangos aceptables. | Nivel de limpieza en estado de Crítico. | Resultados están dentro de los rangos aceptables. | Identifique las causas del origen y corrija el Codigo ISO alto del aceite. Asegúrese de que la contaminación no está siendo introducida a través de los equipos de manejo de aceite. Retome la muestra en el próximo intervalo programado.
C0018772 | SHOUGANG | FC-126 | FC-126 MOT | CAMION | CATERPILLAR | 785D | MOTOR | MOBIL DELVAC 1 5W-40 | 2021-02-12 | 2021-02-17 | 2021-02-18 | 2021-02-18 | 24690 | 585 | Yes | Yes | No | Crítico | 14.8 | 14 | 6 | 12 | 2 | 2 | 0 | 0 | 1 | 0 | 0 | 0 | 0 | 0 | 0 | 0 | 5 | 4 | 1 | 74 | 0 | 2135 | 27 | 783 | 1140 | 0 | 7 | 11.1 | 7.3 | 9.7 | 0.3 | No |  | 8 | - | - | - | - | - | - | - | - | Alta oxidación por posible degradación del aceite a altas temperaturas. | Niveles de Sodio en el límite de precuación. | Desgaste de Plomo en el límite de precaución. | Localice la fuente de Sodio. Revisar el sistema de enfriamiento (termostatos, radiador, bomba de agua, mangueras, etc.). Determine la fuente del metal de desgaste y tome acciones correctivas. Retomar la muestra para monitorear condición.
C0018773 | SHOUGANG | FC-126 | FC-126 TRAN | CAMION | CATERPILLAR | 785D | TRANSMISION | MOBILTRANS HD 30 | 2021-02-12 | 2021-02-17 | 2021-02-18 | 2021-02-18 | 24690 | 585 | No | Yes | No | Normal |  | 11 | 2 | 2 | 1 | 0 | 0 | 0 | 0 | 0 | 0 | 0 | 0 | 0 | 0 | 0 | 4 | 3 | 1 | 1 | 0 | 2748 | 11 | 799 | 1199 | 0 |  | 0.2 | - |  |  | No |  | 10 | 20/17/14 | 7539 | 1292 | - | 93 | - | - | - | Resultados están dentro de los rangos aceptables. | Resultados están dentro de los rangos aceptables. | Resultados están dentro de los rangos aceptables. | Retome la muestra en el próximo intervalo programado.
C0018774 | SHOUGANG | FC-126 | FC-126 STHI | CAMION | CATERPILLAR | 785D | SISTEMA HIDRAULICO | MOBILTRANS HD 10W | 2021-02-12 | 2021-02-17 | 2021-02-18 | 2021-02-18 | 24690 | 1559 | No |  | No | Crítico |  | 6.1 | 2 | 18 | 1 | 4 | 0 | 1 | 0 | 6 | 0 | 0 | 0 | 0 | 1 | 0 | 22 | 5 | 3 | 2 | 0 | 2719 | 15 | 800 | 1164 | 0 |  | 1.5 | - |  |  | No |  | 18 | 22/19/14 | 29511 | 3356 | - | 155 | - | - | - | Resultados están dentro de los rangos aceptables. | Nivel de limpieza en estado de Crítico. Niveles de Sodio y Potasio en precaución. | Resultados están dentro de los rangos aceptables. | Localice la fuente de Sodio y Potasio. Identifique las causas del origen y corrija el Codigo ISO alto del aceite. Asegúrese de que la contaminación no está siendo introducida a través de los equipos de manejo de aceite. Retome la muestra en el próximo intervalo programado.
C0018775 | SHOUGANG | FC-126 | FC-126 STDI | CAMION | CATERPILLAR | 785D | SISTEMA DIRECCION | MOBILTRANS HD 10W | 2021-02-12 | 2021-02-17 | 2021-02-18 | 2021-02-18 | 24690 | 1559 | No |  | No | Precaución |  | 6 | 2 | 8 | 15 | 3 | 0 | 0 | 0 | 2 | 0 | 0 | 0 | 0 | 0 | 0 | 12 | 0 | 2 | 2 | 0 | 2860 | 15 | 801 | 1218 | 0 |  | 3.7 | - |  |  | No |  | 6 | 23/19/13 | 63892 | 4919 | - | 73 | - | - | - | Resultados están dentro de los rangos aceptables. | Nivel de limpieza en estado de precaución. Nivel de Silicio en el límite de precaución. | Resultados están dentro de los rangos aceptables. | Localice la fuente de silicio. Identifique las causas del origen y corrija el Codigo ISO alto del aceite. Asegúrese de que la contaminación no está siendo introducida a través de los equipos de manejo de aceite. Retome la muestra en el próximo intervalo programado.
C0018776 | SHOUGANG | FC-126 | FC-126 BM RH | CAMION | CATERPILLAR | 785D | BOCAMAZA RH | MOBILUBE XFD 60 | 2021-02-12 | 2021-02-17 | 2021-02-18 | 2021-02-18 | 24690 | 585 | No |  | No | Precaución |  | 24.1 | 0 | 12 | 0 | 0 | 0 | 0 | 0 | 1 | 0 | 0 | 0 | 0 | 0 | 0 | 7 | 3 | 0 | 82 | 0 | 318 | 4 | 255 | 32 | 0 |  | 0.4 | - |  |  | No |  | 8 | 22/19/13 | 39875 | 2803 | - | 77 | - | - | - | Baja viscosidad por posible contaminación con un lubricante de menor viscosidad. | Nivel de limpieza en estado de precaución. | Resultados están dentro de los rangos aceptables. | Localice y corrija la causa de baja viscosidad del aceite. Una baja viscosidad puede reducir la protección por lubricación. Identifique las causas del origen y corrija el Codigo ISO alto del aceite. Asegúrese de que la contaminación no está siendo introducida a través de los equipos de manejo de aceite. Retome la muestra en el próximo intervalo programado.
C0018777 | SHOUGANG | FC-126 | FC-126 BM LH | CAMION | CATERPILLAR | 785D | BOCAMAZA LH | MOBILUBE XFD 60 | 2021-02-12 | 2021-02-17 | 2021-02-18 | 2021-02-18 | 24690 | 585 | No |  | No | Precaución |  | 24.7 | 0 | 11 | 0 | 0 | 0 | 0 | 0 | 0 | 0 | 0 | 0 | 0 | 0 | 0 | 8 | 4 | 0 | 86 | 0 | 276 | 6 | 244 | 10 | 0 |  | 1 | - |  |  | No |  | 14 | 23/19/15 | 52612 | 4892 | - | 203 | - | - | - | Resultados están dentro de los rangos aceptables. | Nivel de limpieza en estado de precaución. | Resultados están dentro de los rangos aceptables. | Identifique las causas del origen y corrija el Codigo ISO alto del aceite. Asegúrese de que la contaminación no está siendo introducida a través de los equipos de manejo de aceite. Retome la muestra en el próximo intervalo programado.
C0018778 | SHOUGANG | FC-126 | FC-126 MF RH | CAMION | CATERPILLAR | 785D | MANDO FINAL RH | MOBILUBE XFD 60 | 2021-02-12 | 2021-02-17 | 2021-02-18 | 2021-02-18 | 24690 | 1559 | No |  | No | Crítico |  | 25.3 | 30 | 46 | 6 | 0 | 2 | 0 | 0 | 2 | 0 | 0 | 0 | 0 | 0 | 0 | 3 | 3 | 0 | 78 | 0 | 285 | 2 | 252 | 16 | 0 |  | 9.1 | - |  |  | No |  | 15 | 25/21/13 | 298146 | 18403 | - | 64 | - | - | - | Resultados están dentro de los rangos aceptables. | Nivel de limpieza en estado de Crítico. | Elevado desgaste de Hierro, Cobre y Plomo. | Identifique las causas del origen y corrija el Codigo ISO alto del aceite. Asegúrese de que la contaminación no está siendo introducida a través de los equipos de manejo de aceite. Determine la fuente de los metales de desgaste excesivo y tome acciones correctivas. Retomar la muestra para monitorear condición.
C0018779 | SHOUGANG | FC-126 | FC-126 MF LH | CAMION | CATERPILLAR | 785D | MANDO FINAL LH | MOBILUBE XFD 60 | 2021-02-12 | 2021-02-17 | 2021-02-18 | 2021-02-18 | 24690 | 1559 | No |  | No | Crítico |  | 25.4 | 33 | 47 | 4 | 0 | 2 | 0 | 0 | 2 | 1 | 0 | 0 | 0 | 0 | 0 | 4 | 2 | 1 | 81 | 0 | 297 | 3 | 255 | 16 | 0 |  | 9 | - |  |  | No |  | 22 | 25/21/13 | 283103 | 16412 | - | 59 | - | - | - | Resultados están dentro de los rangos aceptables. | Nivel de limpieza en estado de Crítico. | Elevado desgaste de Hierro, Cobre y Plomo. | Identifique las causas del origen y corrija el Codigo ISO alto del aceite. Asegúrese de que la contaminación no está siendo introducida a través de los equipos de manejo de aceite. Determine la fuente de los metales de desgaste excesivo y tome acciones correctivas. Retomar la muestra para monitorear condición.
C0018780 | SHOUGANG | FC-126 | FC-126 DIFE POS | CAMION | CATERPILLAR | 785D | DIFERENCIAL POSTERIOR | MOBILUBE XFD 60 | 2021-02-12 | 2021-02-17 | 2021-02-18 | 2021-02-18 | 24690 | 1559 | No |  | No | Crítico |  | 25.2 | 32 | 44 | 5 | 0 | 2 | 0 | 0 | 1 | 0 | 0 | 0 | 0 | 0 | 0 | 3 | 0 | 0 | 79 | 0 | 287 | 3 | 243 | 16 | 0 |  | 9 | - |  |  | No |  | 22 | 25/21/15 | 288644 | 17292 | - | 177 | - | - | - | Resultados están dentro de los rangos aceptables. | Nivel de limpieza en estado de Crítico. | Elevado desgaste de Cobre y Plomo. | Identifique las causas del origen y corrija el Codigo ISO alto del aceite. Asegúrese de que la contaminación no está siendo introducida a través de los equipos de manejo de aceite. Determine la fuente de los metales de desgaste excesivo y tome acciones correctivas. Retomar la muestra para monitorear condición.
C0018781 | SHOUGANG | CH-06 | CH-06 MOT LH | PALA HIDRAULICA | CATERPILLAR | 6050 FS | MOTOR LH | CHEVRON 400 MGX 15W40 | 2021-02-12 | 2021-02-17 | 2021-02-18 | 2021-02-18 | 16306 | 299 | Yes | Yes | No | Crítico | 14.6 | 15.4 | 4 | 8 | 9 | 1 | 0 | 0 | 1 | 0 | 0 | 0 | 0 | 0 | 0 | 0 | 6 | 3 | 1 | 65 | 0 | 2195 | 20 | 779 | 1165 | 0 | 5.9 | 11.5 | 11.4 | 3.7 | 0.3 | No |  | 10 | - | - | - | - | - | - | - | - | Alta oxidación por posible degradación del aceite a altas temperaturas. | Resultados están dentro de los rangos aceptables. | Elevado desgaste de Plomo. | Revisar el sistema de enfriamiento (termostatos, radiador, bomba de agua, mangueras, etc.). Determine la fuente del metal de desgaste excesivo y tome acciones correctivas. Retomar la muestra para monitorear condición.
C0018782 | SHOUGANG | CH-06 | CH-06 MOT RH | PALA HIDRAULICA | CATERPILLAR | 6050 FS | MOTOR RH | CHEVRON 400 MGX 15W40 | 2021-02-12 | 2021-02-17 | 2021-02-18 | 2021-02-18 | 16306 | 299 | Yes | Yes | No | Precaución | 14.6 | 14.9 | 2 | 6 | 2 | 1 | 0 | 0 | 1 | 0 | 0 | 0 | 0 | 0 | 0 | 0 | 7 | 1 | 1 | 74 | 0 | 2286 | 20 | 804 | 1200 | 0 | 6.4 | 9.9 | 10 | 3.7 | 0.3 | No |  | 12 | - | - | - | - | - | - | - | - | Baja viscosidad por posible contaminación con un lubricante de menor viscosidad o dilución con combustible. | Resultados están dentro de los rangos aceptables. | Resultados están dentro de los rangos aceptables. | Localice y corrija la causa de baja viscosidad del aceite. Una baja viscosidad puede reducir la protección por lubricación. Retome la muestra en el próximo intervalo.
C0018783 | SHOUGANG | CH-06 | CH-06 MDBS PRIN | PALA HIDRAULICA | CATERPILLAR | 6050 FS | MANDO DE BOMBAS PRINCIPAL | MOBILGEAR 600 XP 220 | 2021-02-12 | 2021-02-17 | 2021-02-18 | 2021-02-18 | 16306 | 617 | Yes | Yes | No | Crítico |  | 17.3 | 0 | 21 | 1 | 4 | 0 | 0 | 0 | 0 | 0 | 0 | 0 | 0 | 0 | 0 | 13 | 3 | 2 | 25 | 0 | 18 | 4 | 245 | 14 | 0 |  | 2.8 | - |  |  | No |  | 16 | 25/22/16 | 247586 | 36986 | - | 471 | - | - | - | Baja viscosidad por posible contaminación con un lubricante de menor viscosidad. | Nivel de limpieza en estado de Crítico. | Resultados están dentro de los rangos aceptables. | Localice y corrija la causa de baja viscosidad del aceite. Una baja viscosidad puede reducir la protección por lubricación. Identifique las causas del origen y corrija el Codigo ISO alto del aceite. Asegúrese de que la contaminación no está siendo introducida a través de los equipos de manejo de aceite. Retome la muestra en el próximo intervalo programado.
C0018784 | SHOUGANG | CH-06 | CH-06 MDBS AXI | PALA HIDRAULICA | CATERPILLAR | 6050 FS | MANDO DE BOMBAS AUXILIAR | MOBILGEAR 600 XP 220 | 2021-02-12 | 2021-02-17 | 2021-02-18 | 2021-02-18 | 16306 | 617 | Yes | Yes | No | Crítico |  | 18 | 0 | 16 | 0 | 3 | 0 | 0 | 0 | 0 | 0 | 0 | 0 | 0 | 0 | 0 | 11 | 0 | 1 | 27 | 0 | 18 | 4 | 252 | 16 | 0 |  | 1.2 | - |  |  | No |  | 15 | 25/22/15 | 219414 | 24269 | - | 232 | - | - | - | Resultados están dentro de los rangos aceptables. | Nivel de limpieza en estado de Crítico. | Resultados están dentro de los rangos aceptables. | Identifique las causas del origen y corrija el Codigo ISO alto del aceite. Asegúrese de que la contaminación no está siendo introducida a través de los equipos de manejo de aceite. Retome la muestra en el próximo intervalo programado.
C0018785 | SHOUGANG | CH-06 | CH-06 RDGI LH | PALA HIDRAULICA | CATERPILLAR | 6050 FS | REDUCTOR DE GIRO LH | MOBILGEAR 600 XP 220 | 2021-02-12 | 2021-02-17 | 2021-02-18 | 2021-02-18 | 16306 | 617 | Yes |  | No | Crítico |  | 18.7 | 4 | 100 | 1 | 2 | 0 | 1 | 0 | 0 | 1 | 0 | 0 | 0 | 0 | 0 | 7 | 0 | 1 | 29 | 0 | 4 | 3 | 251 | 11 | 0 |  | 1.1 | - |  |  | No |  | 45 | 26/24/18 | 364793 | 116951 | - | 1695 | - | - | - | Resultados están dentro de los rangos aceptables. | Nivel de limpieza en estado de Crítico. | Desgaste de Hierro en el límite de precaución. | Identifique las causas del origen y corrija el Codigo ISO alto del aceite. Asegúrese de que la contaminación no está siendo introducida a través de los equipos de manejo de aceite. Determine la fuente del metal de desgaste y tome acciones correctivas. Retomar la muestra para monitorear condición.
C0018786 | SHOUGANG | CH-06 | CH-06 RDGI RH | PALA HIDRAULICA | CATERPILLAR | 6050 FS | REDUCTOR DE GIRO RH | MOBILGEAR 600 XP 220 | 2021-02-12 | 2021-02-17 | 2021-02-18 | 2021-02-18 | 16306 | 617 | Yes |  | No | Crítico |  | 18.1 | 3 | 165 | 0 | 2 | 0 | 2 | 0 | 0 | 1 | 0 | 0 | 0 | 0 | 0 | 6 | 0 | 0 | 29 | 0 | 10 | 2 | 251 | 12 | 0 |  | 1.8 | - |  |  | No |  | 66 | 26/25/16 | 448764 | 166765 | - | 418 | - | - | - | Resultados están dentro de los rangos aceptables. | Nivel de limpieza en estado de Crítico. | Elevado desgaste de Hierro y Cromo. | Identifique las causas del origen y corrija el Codigo ISO alto del aceite. Asegúrese de que la contaminación no está siendo introducida a través de los equipos de manejo de aceite. Determine la fuente de los metales de desgaste excesivo y tome acciones correctivas. Retomar la muestra para monitorear condición.
C0018787 | SHOUGANG | CH-06 | CH-06 RDGI CE | PALA HIDRAULICA | CATERPILLAR | 6050 FS | REDUCTOR DE GIRO CENTRAL | MOBILGEAR 600 XP 220 | 2021-02-12 | 2021-02-17 | 2021-02-18 | 2021-02-18 | 16306 | 617 | Yes |  | No | Crítico |  | 18.6 | 4 | 36 | 2 | 2 | 0 | 0 | 0 | 0 | 1 | 0 | 0 | 0 | 1 | 0 | 9 | 0 | 1 | 29 | 0 | 8 | 3 | 238 | 11 | 0 |  | 0.7 | - |  |  | No |  | 30 | 26/24/17 | 321381 | 81235 | - | 1011 | - | - | - | Resultados están dentro de los rangos aceptables. | Nivel de limpieza en estado de Crítico. | Resultados están dentro de los rangos aceptables. | Identifique las causas del origen y corrija el Codigo ISO alto del aceite. Asegúrese de que la contaminación no está siendo introducida a través de los equipos de manejo de aceite. Retome la muestra en el próximo intervalo programado.
C0018788 | SHOUGANG | CH-06 | CH-06 RDGI CEII | PALA HIDRAULICA | CATERPILLAR | 6050 FS | REDUCTOR DE GIRO CENTRAL II | MOBILGEAR 600 XP 220 | 2021-02-12 | 2021-02-17 | 2021-02-18 | 2021-02-18 | 16306 | 617 | Yes |  | No | Crítico |  | 14.8 | 3 | 79 | 1 | 3 | 0 | 1 | 0 | 1 | 1 | 0 | 0 | 0 | 0 | 0 | 9 | 0 | 1 | 25 | 0 | 49 | 3 | 265 | 25 | 0 |  | 9.2 | - |  |  | No |  | 38 | 25/23/15 | 303831 | 58083 | - | 191 | - | - | - | Baja viscosidad por posible contaminación con un lubricante de menor viscosidad. | Nivel de limpieza en estado de Crítico. | Desgaste de Hierro y Cobre en el límite de precaución. | Localice y corrija la causa de baja viscosidad del aceite. Una baja viscosidad puede reducir la protección por lubricación. Identifique las causas del origen y corrija el Codigo ISO alto del aceite. Asegúrese de que la contaminación no está siendo introducida a través de los equipos de manejo de aceite. Determine la fuente de los metales de desgaste y tome acciones correctivas. Retomar la muestra para monitorear condición.
C0018789 | SHOUGANG | CH-06 | CH-06 MF LH | PALA HIDRAULICA | CATERPILLAR | 6050 FS | MANDO FINAL LH | MOBILGEAR 600 XP 220 | 2021-02-12 | 2021-02-17 | 2021-02-18 | 2021-02-18 | 16306 | 617 | No |  | No | Crítico |  | 18.7 | 1 | 21 | 3 | 0 | 0 | 0 | 0 | 0 | 0 | 0 | 0 | 0 | 0 | 0 | 3 | 0 | 0 | 30 | 0 | 3 | 1 | 252 | 7 | 0 |  | 0.6 | - |  |  | No |  | 22 | 25/23/17 | 272305 | 61132 | - | 1153 | - | - | - | Resultados están dentro de los rangos aceptables. | Nivel de limpieza en estado de Crítico. | Resultados están dentro de los rangos aceptables. | Identifique las causas del origen y corrija el Codigo ISO alto del aceite. Asegúrese de que la contaminación no está siendo introducida a través de los equipos de manejo de aceite. Retome la muestra en el próximo intervalo programado.
C0018790 | SHOUGANG | CH-06 | CH-06 MF RH | PALA HIDRAULICA | CATERPILLAR | 6050 FS | MANDO FINAL RH | MOBILGEAR 600 XP 220 | 2021-02-12 | 2021-02-17 | 2021-02-18 | 2021-02-18 | 16306 | 617 | No |  | No | Crítico |  | 18.6 | 2 | 16 | 1 | 0 | 0 | 0 | 0 | 0 | 0 | 0 | 0 | 0 | 0 | 0 | 2 | 0 | 1 | 30 | 0 | 4 | 1 | 245 | 5 | 0 |  | 0.5 | - |  |  | No |  | 22 | 25/23/18 | 261724 | 54618 | - | 1347 | - | - | - | Resultados están dentro de los rangos aceptables. | Nivel de limpieza en estado de Crítico. | Resultados están dentro de los rangos aceptables. | Identifique las causas del origen y corrija el Codigo ISO alto del aceite. Asegúrese de que la contaminación no está siendo introducida a través de los equipos de manejo de aceite. Retome la muestra en el próximo intervalo programado.
C0018791 | SHOUGANG | CH-06 | CH-06 STHI | PALA HIDRAULICA | CATERPILLAR | 6050 FS | SISTEMA HIDRAULICO | MOBIL DTE 10 EXCEL 46 | 2021-02-12 | 2021-02-17 | 2021-02-18 | 2021-02-18 | 16306 | 7343 | No | No | No | Crítico |  | 8.2 | 1 | 10 | 2 | 8 | 0 | 1 | 0 | 0 | 0 | 0 | 0 | 0 | 0 | 0 | 16 | 0 | 2 | 2 | 0 | 319 | 8 | 374 | 127 | 0 |  | 1.3 | - |  |  | No |  | 10 | 20/19/15 | 9293 | 2830 | - | 192 | - | - | - | Resultados están dentro de los rangos aceptables. | Nivel de limpieza en estado de precaución. Nivel de Silicio en el límite de precaución. | Elevado desgaste de Hierro y Aluminio. | El incremento en silicio y aluminio podría potencialmente indicar una contaminación con polvo/tierra como la causa raíz del problema. Identifique las causas del origen y corrija el Codigo ISO alto del aceite. Asegúrese de que la contaminación no está siendo introducida a través de los equipos de manejo de aceite. Determine la fuente de los metales de desgaste excesivo y tome acciones correctivas. Retomar la muestra para monitorear condición.
C0018792 | SHOUGANG | FC-97 | FC-97 MOT | CAMION | CATERPILLAR | 785C | MOTOR | MOBIL DELVAC 1 5W-40 | 2021-02-12 | 2021-02-17 | 2021-02-18 | 2021-02-18 | 27747 | 393 | No | No | No | Precaución | 14.8 | 14.4 | 3 | 10 | 2 | 1 | 0 | 0 | 1 | 0 | 0 | 0 | 0 | 0 | 0 | 0 | 6 | 0 | 1 | 49 | 0 | 2359 | 484 | 922 | 1390 | 0 | 9.2 | 6.3 | 6.3 | 0.6 | 0.3 | No |  | 8 | - | - | - | - | - | - | - | - | Resultados están dentro de los rangos aceptables. | Resultados están dentro de los rangos aceptables. | Desgaste de Plomo en el límite de precaución. | Identifique y evalúe los componentes a base de este elemento. Determine la fuente del metal de desgaste y tome acciones correctivas. Retomar la muestra para monitorear condición.
C0018793 | SHOUGANG | FC-88 | FC-88 MOT | CAMION | CATERPILLAR | 785C | MOTOR | MOBIL DELVAC 1 5W-40 | 2021-02-12 | 2021-02-17 | 2021-02-18 | 2021-02-18 | 38345 | 474 | No | No | No | Precaución | 14.8 | 14.7 | 4 | 10 | 1 | 1 | 0 | 0 | 1 | 0 | 0 | 0 | 0 | 0 | 0 | 0 | 6 | 1 | 2 | 47 | 0 | 2306 | 490 | 930 | 1381 | 0 | 9.1 | 8.3 | 8.4 | 1.8 | 0.4 | No |  | 14 | - | - | - | - | - | - | - | - | Alta oxidación por posible degradación del aceite a altas temperaturas. | Resultados están dentro de los rangos aceptables. | Resultados están dentro de los rangos aceptables. | Revisar el sistema de enfriamiento (termostatos, radiador, bomba de agua, mangueras, etc.). Tome acciones correctivas. Retome la muestra para confirmar condición.
C0018794 | SHOUGANG | FC-88 | FC-88 TRAN | CAMION | CATERPILLAR | 785C | TRANSMISION | MOBILTRANS HD 30 | 2021-02-12 | 2021-02-17 | 2021-02-18 | 2021-02-18 | 38345 | 474 | No | No | No | Precaución |  | 12.4 | 12 | 4 | 1 | 1 | 0 | 0 | 0 | 1 | 0 | 0 | 0 | 0 | 0 | 0 | 4 | 0 | 1 | 17 | 0 | 2408 | 9 | 703 | 992 | 0 |  | 3.8 | - |  |  | No |  | 12 | 21/19/14 | 14054 | 2786 | - | 124 | - | - | - | Alta viscosidad por posible contaminación con un lubricante de mayor viscosidad. | Nivel de limpieza en estado de precaución. | Resultados están dentro de los rangos aceptables. | Localice y corrija la causa de la alta viscosidad del aceite. Viscosidad mayor que la esperada puede restringir el flujo de aceite causando falta de aceite y desgaste. Identifique las causas del origen y corrija el Codigo ISO alto del aceite. Asegúrese de que la contaminación no está siendo introducida a través de los equipos de manejo de aceite. Retome la muestra en el próximo intervalo programado.
C0018795 | SHOUGANG | FC-88 | FC-88 STHI | CAMION | CATERPILLAR | 785C | SISTEMA HIDRAULICO | MOBILTRANS HD 10W | 2021-02-12 | 2021-02-17 | 2021-02-18 | 2021-02-18 | 38345 | 481 | No | No | No | Crítico |  | 6.9 | 17 | 6 | 1 | 1 | 0 | 0 | 0 | 1 | 0 | 0 | 0 | 0 | 0 | 0 | 10 | 5 | 1 | 5 | 0 | 2712 | 10 | 717 | 1048 | 0 |  | 8.5 | - |  |  | No |  | 14 | 23/21/16 | 48550 | 10303 | - | 379 | - | - | - | Alta viscosidad por posible contaminación con un lubricante de mayor viscosidad. | Nivel de limpieza en estado de Crítico. Niveles de Sodio en el límite de precuación. | Resultados están dentro de los rangos aceptables. | Localice la fuente de Sodio. Localice y corrija la causa de la alta viscosidad del aceite. Viscosidad mayor que la esperada puede restringir el flujo de aceite causando falta de aceite y desgaste. Identifique las causas del origen y corrija el Codigo ISO alto del aceite. Asegúrese de que la contaminación no está siendo introducida a través de los equipos de manejo de aceite. Retome la muestra en el próximo intervalo programado.
C0018796 | BAMBAS | CH-08 | CH-08 MOT RH | PALA HIDRAULICA | CATERPILLAR | 6040 FS | MOTOR RH | MOBIL DELVAC ELITE 15W 40 | 2021-01-17 | 2021-02-18 | 2021-02-19 | 2021-02-19 | 6756 | 230 | Yes | Yes | No | Normal | 14.7 | 14.5 | 1 | 7 | 0 | 0 | 0 | 0 | 45 | 0 | 0 | 0 | 0 | 0 | 0 |  | 2 | 3 | 1 | 36 | 0 | 1231 | 774 | 914 | 1181 |  | 7.9 | 4.3 | 4.1 | 0 | 0.3 | No |  | 8 | - | - | - | - | - | - | - | - | Resultados están dentro de los rangos aceptables. | Resultados están dentro de los rangos aceptables. | Resultados están dentro de los rangos aceptables. | Retome la muestra en el próximo intervalo programado.
C0018797 | BAMBAS | CH-08 | CH-08 MOT LH | PALA HIDRAULICA | CATERPILLAR | 6040 FS | MOTOR LH | MOBIL DELVAC ELITE 15W 40 | 2021-01-17 | 2021-02-18 | 2021-02-19 | 2021-02-19 | 6756 | 230 | Yes | Yes | No | Normal | 14.7 | 14.5 | 1 | 8 | 1 | 0 | 0 | 0 | 45 | 0 | 0 | 0 | 0 | 0 | 0 |  | 2 | 2 | 1 | 33 | 0 | 1216 | 768 | 899 | 1174 |  | 7.8 | 4.3 | 4.1 | 0 | 0.4 | No |  | 9 | - | - | - | - | - | - | - | - | Resultados están dentro de los rangos aceptables. | Resultados están dentro de los rangos aceptables. | Resultados están dentro de los rangos aceptables. | Retome la muestra en el próximo intervalo programado.
C0018798 | BAMBAS | FC-133 | FC-133 MOT | CAMION | CATERPILLAR | 793F | MOTOR | MOBIL DELVAC ELITE 15W 40 | 2021-01-18 | 2021-02-18 | 2021-02-19 | 2021-02-19 | 18318 | 246 | No | No | No | Precaución | 14.7 | 14.8 | 0 | 10 | 0 | 0 | 0 | 0 | 46 | 0 | 0 | 0 | 0 | 0 | 0 |  | 3 | 5 | 1 | 39 | 0 | 1294 | 797 | 919 | 1186 |  | 8.4 | 3.2 | 2.9 | 0 | 0.5 | No |  | 10 | - | - | - | - | - | - | - | - | Retome la muestra en el próximo intervalo programado. | Niveles de sodio en el límite de precaución pueden representar fugas de refrigerante hacia el cárter del motor o contaminación por sal del medio ambiente. | Retome la muestra en el próximo intervalo programado. | Localice la fuente de Sodio. Tome acciones correctivas. Retome la muestra para confirmar condición.
C0018799 | BAMBAS | FC-133 | FC-133 MOT | CAMION | CATERPILLAR | 793F | MOTOR | MOBIL DELVAC ELITE 15W 40 | 2021-01-19 | 2021-02-18 | 2021-02-19 | 2021-02-19 | 18318 | 246 | Yes | Yes | No | Precaución | 14.7 | 14.7 | 0 | 10 | 1 | 0 | 0 | 0 | 47 | 0 | 0 | 0 | 0 | 0 | 0 |  | 3 | 4 | 1 | 39 | 0 | 1291 | 799 | 917 | 1191 |  | 8.2 | 2.9 | 2.8 | 0 | 0.5 | No |  | 12 | - | - | - | - | - | - | - | - | Retome la muestra en el próximo intervalo programado. | Niveles de sodio en el límite de precaución pueden representar fugas de refrigerante hacia el cárter del motor o contaminación por sal del medio ambiente. | Retome la muestra en el próximo intervalo programado. | Localice la fuente de Sodio. Tome acciones correctivas. Retome la muestra para confirmar condición.
C0018800 | BAMBAS | FC-133 | FC-133 TRAN | CAMION | CATERPILLAR | 793F | TRANSMISION | MOBILTRANS HD 30 | 2021-01-19 | 2021-02-18 | 2021-02-19 | 2021-02-19 | 18318 | 553 | No | Yes | No | Normal |  | 10.8 | 2 | 4 | 1 | 0 | 0 | 0 | 0 | 0 | 0 | 0 | 0 | 0 | 0 |  | 4 | 5 | 1 | 2 | 0 | 2916 | 10 | 917 | 1215 |  |  | 0.7 | - |  |  | No |  | 10 | 19/17/14 | 3404 | 1206 | - | 152 | - | - | - | Resultados están dentro de los rangos aceptables. | Resultados están dentro de los rangos aceptables. | Resultados están dentro de los rangos aceptables. | Retome la muestra en el próximo intervalo programado.
C0018801 | BAMBAS | FC-133 | FC-133 STHI | CAMION | CATERPILLAR | 793F | SISTEMA HIDRAULICO | MOBILTRANS HD 10W | 2021-01-19 | 2021-02-18 | 2021-02-19 | 2021-02-19 | 18318 | 1322 | No | Yes | No | Precaución |  | 6.1 | 1 | 6 | 1 | 1 | 0 | 1 | 0 | 3 | 0 | 0 | 0 | 0 | 0 |  | 11 | 3 | 2 | 0 | 0 | 3009 | 12 | 901 | 1170 |  |  | 1.7 | - |  |  | No |  | 8 | 20/18/15 | 6800 | 1444 | - | 178 | - | - | - | Resultados están dentro de los rangos aceptables. | Nivel de limpieza en estado de precaución. Niveles de Potasio en el límite de precuación. | Resultados están dentro de los rangos aceptables. | Localice la fuente de Potasio. Identifique las causas del origen y corrija el Codigo ISO alto del aceite. Asegúrese de que la contaminación no está siendo introducida a través de los equipos de manejo de aceite. Retome la muestra en el próximo intervalo programado.
C0018802 | BAMBAS | FC-133 | FC-133 STDI | CAMION | CATERPILLAR | 793F | SISTEMA DIRECCION | MOBILTRANS HD 30 | 2021-01-19 | 2021-02-18 | 2021-02-19 | 2021-02-19 | 18318 | 1322 | No | Yes | No | Precaución |  | 11 | 1 | 2 | 0 | 1 | 0 | 0 | 0 | 0 | 0 | 0 | 0 | 0 | 0 |  | 7 | 4 | 2 | 0 | 0 | 3007 | 11 | 917 | 1204 |  |  | 0.5 | - |  |  | No |  | 5 | 19/17/14 | 3722 | 1182 | - | 138 | - | - | - | Resultados están dentro de los rangos aceptables. | Nivel de Silicio en el límite de precaución. | Resultados están dentro de los rangos aceptables. | Localice la fuente de silicio. Tome acciones correctivas. Retomar la muestra para confirmar condición.
C0018803 | BAMBAS | FC-133 | FC-133 BM RH | CAMION | CATERPILLAR | 793F | BOCAMAZA RH | MOBILUBE XFD 60 | 2021-01-19 | 2021-02-18 | 2021-02-19 | 2021-02-19 | 18318 | 553 | No |  | No | Crítico |  | 24.2 | 0 | 8 | 0 | 0 | 0 | 0 | 0 | 1 | 0 | 0 | 0 | 0 | 0 |  | 9 | 3 | 1 | 82 | 0 | 333 | 6 | 285 | 29 |  |  | 0.7 | - |  |  | No |  | 13 | 25/24/19 | 269132 | 81668 | - | 2779 | - | - | - | Resultados están dentro de los rangos aceptables. | Nivel de limpieza en estado de Crítico. | Resultados están dentro de los rangos aceptables. | Identifique las causas del origen y corrija el Codigo ISO alto del aceite. Asegúrese de que la contaminación no está siendo introducida a través de los equipos de manejo de aceite. Retome la muestra en el próximo intervalo programado.
C0018804 | BAMBAS | FC-133 | FC-133 BM LH | CAMION | CATERPILLAR | 793F | BOCAMAZA LH | MOBILUBE XFD 60 | 2021-01-19 | 2021-02-18 | 2021-02-19 | 2021-02-19 | 18318 | 553 | No |  | No | Crítico |  | 24.1 | 0 | 23 | 0 | 0 | 0 | 0 | 0 | 2 | 0 | 0 | 0 | 0 | 0 |  | 10 | 4 | 0 | 88 | 0 | 333 | 2 | 280 | 37 |  |  | 0.8 | - |  |  | No |  | 16 | 25/23/19 | 277655 | 79570 | - | 3860 | - | - | - | Baja viscosidad por posible contaminación con un lubricante de menor viscosidad. | Nivel de limpieza en estado de Crítico. | Elevado desgaste de Hierro. | Localice y corrija la causa de baja viscosidad del aceite. Una baja viscosidad puede reducir la protección por lubricación. Identifique las causas del origen y corrija el Codigo ISO alto del aceite. Asegúrese de que la contaminación no está siendo introducida a través de los equipos de manejo de aceite. Determine la fuente del metal de desgaste excesivo y tome acciones correctivas. Retomar la muestra para monitorear condición.
C0018805 | BAMBAS | FC-133 | FC-133 MF RH | CAMION | CATERPILLAR | 793F | MANDO FINAL RH | MOBILUBE XFD 60 | 2021-01-19 | 2021-02-18 | 2021-02-19 | 2021-02-19 | 18318 | 1322 | No |  | No | Crítico |  | 25.7 | 5 | 36 | 1 | 0 | 0 | 0 | 0 | 0 | 0 | 0 | 0 | 0 | 0 |  | 4 | 8 | 1 | 64 | 0 | 266 | 2 | 268 | 10 |  |  | 6.6 | - |  |  | No |  | 17 | 25/22/15 | 303339 | 39488 | - | 220 | - | - | - | Resultados están dentro de los rangos aceptables. | Nivel de limpieza en estado de Crítico. Niveles de Sodio mayores que los esperados. | Resultados están dentro de los rangos aceptables. | Localice la fuente de Sodio. Identifique las causas del origen y corrija el Codigo ISO alto del aceite. Asegúrese de que la contaminación no está siendo introducida a través de los equipos de manejo de aceite. Retome la muestra en el próximo intervalo programado.
C0018806 | BAMBAS | FC-133 | FC-133 MF LH | CAMION | CATERPILLAR | 793F | MANDO FINAL LH | MOBILUBE XFD 60 | 2021-01-19 | 2021-02-18 | 2021-02-19 | 2021-02-19 | 18318 | 1322 | No |  | No | Crítico |  | 25.3 | 5 | 33 | 1 | 0 | 0 | 0 | 0 | 0 | 0 | 0 | 0 | 0 | 0 |  | 4 | 2 | 0 | 67 | 0 | 262 | 2 | 269 | 10 |  |  | 6.8 | - |  |  | No |  | 20 | 25/22/15 | 278886 | 35239 | - | 195 | - | - | - | Resultados están dentro de los rangos aceptables. | Nivel de limpieza en estado de Crítico. | Resultados están dentro de los rangos aceptables. | Identifique las causas del origen y corrija el Codigo ISO alto del aceite. Asegúrese de que la contaminación no está siendo introducida a través de los equipos de manejo de aceite. Retome la muestra en el próximo intervalo programado.
C0018807 | BAMBAS | FC-133 | FC-133 DIFE POS | CAMION | CATERPILLAR | 793F | DIFERENCIAL POSTERIOR | MOBILUBE XFD 60 | 2021-01-19 | 2021-02-18 | 2021-02-19 | 2021-02-19 | 18318 | 1322 | No | No | No | Crítico |  | 25.3 | 5 | 32 | 1 | 0 | 0 | 0 | 0 | 0 | 0 | 0 | 0 | 0 | 0 |  | 4 | 7 | 1 | 67 | 0 | 256 | 2 | 273 | 9 |  |  | 6.8 | - |  |  | No |  | 19 | 25/23/15 | 284454 | 41174 | - | 285 | - | - | - | Resultados están dentro de los rangos aceptables. | Nivel de limpieza en estado de Crítico. Niveles de Sodio mayores que los esperados. | Resultados están dentro de los rangos aceptables. | Localice la fuente de Sodio. Identifique las causas del origen y corrija el Codigo ISO alto del aceite. Asegúrese de que la contaminación no está siendo introducida a través de los equipos de manejo de aceite. Retome la muestra en el próximo intervalo programado.
C0018808 | BAMBAS | FC-133 | FC-133 MF RH | CAMION | CATERPILLAR | 793F | MANDO FINAL RH | MOBILUBE XFD 60 | 2021-01-19 | 2021-02-18 | 2021-02-19 | 2021-02-19 | 18318 | 1327 | No |  | No | Crítico |  | 25.5 | 5 | 33 | 0 | 0 | 0 | 0 | 0 | 0 | 0 | 0 | 0 | 0 | 0 |  | 3 | 8 | 0 | 71 | 0 | 265 | 2 | 272 | 9 |  |  | 6.7 | - |  |  | No |  | 22 | 25/22/15 | 261559 | 33285 | - | 221 | - | - | - | Resultados están dentro de los rangos aceptables. | Nivel de limpieza en estado de Crítico. Niveles de Sodio mayores que los esperados. | Resultados están dentro de los rangos aceptables. | Localice la fuente de Sodio. Identifique las causas del origen y corrija el Codigo ISO alto del aceite. Asegúrese de que la contaminación no está siendo introducida a través de los equipos de manejo de aceite. Retome la muestra en el próximo intervalo programado.
C0018809 | BAMBAS | FC-133 | FC-133 MF LH | CAMION | CATERPILLAR | 793F | MANDO FINAL LH | MOBILUBE XFD 60 | 2021-01-19 | 2021-02-18 | 2021-02-19 | 2021-02-19 | 18318 | 1327 | No |  | No | Crítico |  | 25.2 | 5 | 34 | 3 | 0 | 1 | 0 | 0 | 0 | 1 | 0 | 0 | 0 | 0 |  | 4 | 2 | 1 | 64 | 0 | 265 | 3 | 267 | 11 |  |  | 6.4 | - |  |  | No |  | 22 | 25/23/15 | 288569 | 43888 | - | 210 | - | - | - | Resultados están dentro de los rangos aceptables. | Nivel de limpieza en estado de Crítico. | Resultados están dentro de los rangos aceptables. | Identifique las causas del origen y corrija el Codigo ISO alto del aceite. Asegúrese de que la contaminación no está siendo introducida a través de los equipos de manejo de aceite. Retome la muestra en el próximo intervalo programado.
C0018810 | BAMBAS | FC-133 | FC-133 DIFE POS | CAMION | CATERPILLAR | 793F | DIFERENCIAL POSTERIOR | MOBILUBE XFD 60 | 2021-01-19 | 2021-02-18 | 2021-02-19 | 2021-02-19 | 18318 | 1327 | No | Yes | No | Crítico |  | 25.7 | 5 | 35 | 1 | 0 | 0 | 0 | 0 | 0 | 1 | 0 | 0 | 0 | 0 |  | 4 | 7 | 1 | 64 | 0 | 260 | 2 | 265 | 9 |  |  | 6.7 | - |  |  | No |  | 20 | 25/23/15 | 299764 | 43246 | - | 259 | - | - | - | Resultados están dentro de los rangos aceptables. | Nivel de limpieza en estado de Crítico. Niveles de Sodio mayores que los esperados. | Resultados están dentro de los rangos aceptables. | Localice la fuente de Sodio. Identifique las causas del origen y corrija el Codigo ISO alto del aceite. Asegúrese de que la contaminación no está siendo introducida a través de los equipos de manejo de aceite. Retome la muestra en el próximo intervalo programado.
C0018811 | BAMBAS | FC-134 | FC-134 MOT | CAMION | CATERPILLAR | 793F | MOTOR | MOBIL DELVAC ELITE 15W 40 | 2021-01-20 | 2021-02-18 | 2021-02-19 | 2021-02-19 | 14213 | 250 | Yes | Yes | No | Normal | 14.7 | 14.3 | 1 | 21 | 0 | 0 | 0 | 0 | 46 | 0 | 0 | 0 | 0 | 0 | 1 |  | 4 | 0 | 1 | 43 | 0 | 1286 | 798 | 934 | 1232 |  | 8.4 | 5.4 | 4 | 0 | 0.6 | No |  | 10 | - | - | - | - | - | - | - | - | Resultados están dentro de los rangos aceptables. | Resultados están dentro de los rangos aceptables. | Resultados están dentro de los rangos aceptables. | Retome la muestra en el próximo intervalo programado.
C0018812 | BAMBAS | FC-134 | FC-134 TRAN | CAMION | CATERPILLAR | 793F | TRANSMISION | MOBILTRANS HD 30 | 2021-01-20 | 2021-02-18 | 2021-02-19 | 2021-02-19 | 14213 | 523 | No | Yes | No | Normal |  | 11 | 2 | 5 | 1 | 0 | 0 | 0 | 0 | 0 | 0 | 0 | 0 | 0 | 0 |  | 4 | 0 | 1 | 2 | 0 | 2913 | 10 | 909 | 1227 |  |  | 0.7 | - |  |  | No |  | 10 | 20/18/15 | 5775 | 1314 | - | 176 | - | - | - | Resultados están dentro de los rangos aceptables. | Resultados están dentro de los rangos aceptables. | Resultados están dentro de los rangos aceptables. | Retome la muestra en el próximo intervalo programado.
C0018813 | BAMBAS | FC-134 | FC-134 STHI | CAMION | CATERPILLAR | 793F | SISTEMA HIDRAULICO | MOBILTRANS HD 10W | 2021-01-20 | 2021-02-18 | 2021-02-19 | 2021-02-19 | 14213 | 523 | No | Yes | No | Crítico |  | 6.1 | 1 | 6 | 3 | 1 | 0 | 0 | 0 | 2 | 0 | 0 | 0 | 0 | 0 |  | 9 | 1 | 1 | 1 | 0 | 2961 | 11 | 920 | 1210 |  |  | 0.7 | - |  |  | No |  | 9 | 22/18/15 | 22640 | 2159 | - | 191 | - | - | - | Resultados están dentro de los rangos aceptables. | Nivel de limpieza en estado de Crítico. | Desgaste de Plomo en el límite de precaución. | Identifique las causas del origen y corrija el Codigo ISO alto del aceite. Asegúrese de que la contaminación no está siendo introducida a través de los equipos de manejo de aceite. Determine la fuente del metal de desgaste y tome acciones correctivas. Retomar la muestra para monitorear condición.
C0018814 | BAMBAS | FC-134 | FC-134 STDI | CAMION | CATERPILLAR | 793F | SISTEMA DIRECCION | MOBILTRANS HD 30 | 2021-01-20 | 2021-02-18 | 2021-02-19 | 2021-02-19 | 14213 | 523 | No | Yes | No | Normal |  | 10.9 | 1 | 3 | 0 | 1 | 0 | 0 | 0 | 0 | 0 | 0 | 0 | 0 | 0 |  | 6 | 1 | 2 | 1 | 0 | 2972 | 10 | 929 | 1239 |  |  | 0.7 | - |  |  | No |  | 9 | 20/18/15 | 5080 | 1446 | - | 170 | - | - | - | Resultados están dentro de los rangos aceptables. | Resultados están dentro de los rangos aceptables. | Resultados están dentro de los rangos aceptables. | Retome la muestra en el próximo intervalo programado.
C0018815 | BAMBAS | FC-134 | FC-134 BM RH | CAMION | CATERPILLAR | 793F | BOCAMAZA RH | MOBILUBE XFD 60 | 2021-01-20 | 2021-02-18 | 2021-02-19 | 2021-02-19 | 14213 | 523 | No |  | No | Crítico |  | 25 | 0 | 15 | 0 | 0 | 0 | 0 | 0 | 0 | 0 | 0 | 0 | 0 | 0 |  | 6 | 4 | 0 | 90 | 0 | 283 | 3 | 275 | 4 |  |  | 0.8 | - |  |  | No |  | 12 | 24/21/16 | 114101 | 10734 | - | 348 | - | - | - | Resultados están dentro de los rangos aceptables. | Nivel de limpieza en estado de Crítico. | Resultados están dentro de los rangos aceptables. | Identifique las causas del origen y corrija el Codigo ISO alto del aceite. Asegúrese de que la contaminación no está siendo introducida a través de los equipos de manejo de aceite. Retome la muestra en el próximo intervalo programado.
C0018816 | BAMBAS | FC-134 | FC-134 BM LH | CAMION | CATERPILLAR | 793F | BOCAMAZA LH | MOBILUBE XFD 60 | 2021-01-20 | 2021-02-18 | 2021-02-19 | 2021-02-19 | 14213 | 523 | Yes |  | No | Crítico |  | 25.3 | 0 | 17 | 0 | 0 | 0 | 0 | 0 | 0 | 0 | 0 | 0 | 0 | 0 |  | 6 | 3 | 0 | 89 | 0 | 286 | 3 | 275 | 7 |  |  | 1.3 | - |  |  | No |  | 16 | 25/22/18 | 207838 | 34949 | - | 1827 | - | - | - | Resultados están dentro de los rangos aceptables. | Nivel de limpieza en estado de Crítico. | Resultados están dentro de los rangos aceptables. | Identifique las causas del origen y corrija el Codigo ISO alto del aceite. Asegúrese de que la contaminación no está siendo introducida a través de los equipos de manejo de aceite. Retome la muestra en el próximo intervalo programado.
C0018817 | BAMBAS | FC-134 | FC-134 MF RH | CAMION | CATERPILLAR | 793F | MANDO FINAL RH | MOBILUBE XFD 60 | 2021-01-20 | 2021-02-18 | 2021-02-19 | 2021-02-19 | 14213 | 523 | No |  | No | Crítico |  | 25.2 | 2 | 10 | 0 | 0 | 0 | 0 | 0 | 0 | 0 | 0 | 0 | 0 | 0 |  | 2 | 3 | 0 | 89 | 0 | 287 | 3 | 282 | 7 |  |  | 1.8 | - |  |  | No |  | 13 | 24/20/15 | 126972 | 5664 | - | 204 | - | - | - | Resultados están dentro de los rangos aceptables. | Nivel de limpieza en estado de Crítico. | Resultados están dentro de los rangos aceptables. | Identifique las causas del origen y corrija el Codigo ISO alto del aceite. Asegúrese de que la contaminación no está siendo introducida a través de los equipos de manejo de aceite. Retome la muestra en el próximo intervalo programado.
C0018818 | BAMBAS | FC-134 | FC-134 MF LH | CAMION | CATERPILLAR | 793F | MANDO FINAL LH | MOBILUBE XFD 60 | 2021-01-20 | 2021-02-18 | 2021-02-19 | 2021-02-19 | 14213 | 523 | No |  | No | Crítico |  | 25.2 | 2 | 9 | 0 | 0 | 0 | 0 | 0 | 0 | 0 | 0 | 0 | 0 | 0 |  | 3 | 3 | 1 | 93 | 0 | 276 | 4 | 272 | 8 |  |  | 1.8 | - |  |  | No |  | 12 | 24/20/15 | 129062 | 6111 | - | 236 | - | - | - | Resultados están dentro de los rangos aceptables. | Nivel de limpieza en estado de Crítico. | Resultados están dentro de los rangos aceptables. | Identifique las causas del origen y corrija el Codigo ISO alto del aceite. Asegúrese de que la contaminación no está siendo introducida a través de los equipos de manejo de aceite. Retome la muestra en el próximo intervalo programado.
C0018819 | BAMBAS | FC-134 | FC-134 DIFE POS | CAMION | CATERPILLAR | 793F | DIFERENCIAL POSTERIOR | MOBILUBE XFD 60 | 2021-01-20 | 2021-02-18 | 2021-02-19 | 2021-02-19 | 14213 | 523 | No |  | No | Crítico |  | 24.8 | 2 | 9 | 0 | 0 | 0 | 0 | 0 | 0 | 0 | 0 | 0 | 0 | 0 |  | 3 | 3 | 1 | 94 | 0 | 283 | 3 | 276 | 7 |  |  | 1.6 | - |  |  | No |  | 13 | 25/21/15 | 171116 | 12621 | - | 304 | - | - | - | Resultados están dentro de los rangos aceptables. | Nivel de limpieza en estado de Crítico. | Resultados están dentro de los rangos aceptables. | Identifique las causas del origen y corrija el Codigo ISO alto del aceite. Asegúrese de que la contaminación no está siendo introducida a través de los equipos de manejo de aceite. Retome la muestra en el próximo intervalo programado.
C0018820 | BAMBAS | FC-131 | FC-131 MOT | CAMION | CATERPILLAR | 793F | MOTOR | MOBIL DELVAC ELITE 15W 40 | 2021-01-22 | 2021-02-18 | 2021-02-19 | 2021-02-19 | 16892 | 300 | Yes | Yes | No | Crítico | 14.7 | 13.6 | 1 | 9 | 0 | 0 | 0 | 0 | 43 | 0 | 0 | 0 | 0 | 0 | 0 |  | 2 | 1 | 0 | 39 | 0 | 1405 | 742 | 941 | 1239 |  | 8.3 | 2.8 | 2.7 | 0 | 0.4 | No |  | 8 | - | - | - | - | - | - | - | - | Baja viscosidad por posible contaminación con un lubricante de menor viscosidad o dilución con combustible. | Resultados están dentro de los rangos aceptables. | Resultados están dentro de los rangos aceptables. | Localice y corrija la causa de baja viscosidad del aceite. Una baja viscosidad puede reducir la protección por lubricación. Retome la muestra en el próximo intervalo.
C0018821 | BAMBAS | FC-131 | FC-131 TRAN | CAMION | CATERPILLAR | 793F | TRANSMISION | MOBILTRANS HD 30 | 2021-01-22 | 2021-02-18 | 2021-02-19 | 2021-02-19 | 16892 | 556 | No | Yes | No | Normal |  | 11 | 1 | 4 | 0 | 0 | 0 | 0 | 0 | 0 | 0 | 0 | 0 | 0 | 0 |  | 4 | 1 | 1 | 1 | 0 | 2993 | 9 | 918 | 1232 |  |  | 0.6 | - |  |  | No |  | 11 | 20/18/15 | 5634 | 1580 | - | 161 | - | - | - | Resultados están dentro de los rangos aceptables. | Resultados están dentro de los rangos aceptables. | Resultados están dentro de los rangos aceptables. | Retome la muestra en el próximo intervalo programado.
C0018822 | BAMBAS | FC-131 | FC-131 STHI | CAMION | CATERPILLAR | 793F | SISTEMA HIDRAULICO | MOBILTRANS HD 10W | 2021-01-22 | 2021-02-18 | 2021-02-19 | 2021-02-19 | 16892 | 1052 | No | Yes | No | Precaución |  | 6.1 | 1 | 6 | 0 | 1 | 0 | 1 | 0 | 2 | 0 | 0 | 0 | 0 | 0 |  | 9 | 4 | 1 | 3 | 0 | 2982 | 12 | 902 | 1184 |  |  | 2 | - |  |  | No |  | 10 | 20/17/14 | 9340 | 1192 | - | 149 | - | - | - | Resultados están dentro de los rangos aceptables. | Nivel de limpieza en estado de precaución. Niveles de Sodio en el límite de precuación. | Resultados están dentro de los rangos aceptables. | Localice la fuente de Sodio. Identifique las causas del origen y corrija el Codigo ISO alto del aceite. Asegúrese de que la contaminación no está siendo introducida a través de los equipos de manejo de aceite. Retome la muestra en el próximo intervalo programado.
C0018823 | BAMBAS | FC-131 | FC-131 STDI | CAMION | CATERPILLAR | 793F | SISTEMA DIRECCION | MOBILTRANS HD 30 | 2021-01-22 | 2021-02-18 | 2021-02-19 | 2021-02-19 | 16892 | 1796 | No | Yes | No | Normal |  | 11 | 1 | 2 | 1 | 1 | 0 | 0 | 0 | 0 | 0 | 0 | 0 | 0 | 0 |  | 5 | 4 | 2 | 1 | 0 | 3007 | 10 | 897 | 1196 |  |  | 2 | - |  |  | No |  | 10 | 19/18/15 | 3895 | 1492 | - | 175 | - | - | - | Resultados están dentro de los rangos aceptables. | Resultados están dentro de los rangos aceptables. | Resultados están dentro de los rangos aceptables. | Retome la muestra en el próximo intervalo programado.
C0018824 | BAMBAS | FC-131 | FC-131 BM RH | CAMION | CATERPILLAR | 793F | BOCAMAZA RH | MOBILUBE XFD 60 | 2021-01-22 | 2021-02-18 | 2021-02-19 | 2021-02-19 | 16892 | 1796 | No |  | No | Crítico |  | 25.5 | 0 | 8 | 0 | 0 | 0 | 0 | 0 | 0 | 0 | 0 | 0 | 0 | 0 |  | 6 | 5 | 0 | 99 | 0 | 261 | 1 | 257 | 5 |  |  | 1.7 | - |  |  | No |  | 12 | 24/21/17 | 101495 | 14431 | - | 665 | - | - | - | Resultados están dentro de los rangos aceptables. | Nivel de limpieza en estado de Crítico. Niveles de Sodio en el límite de precuación. | Resultados están dentro de los rangos aceptables. | Localice la fuente de Sodio. Identifique las causas del origen y corrija el Codigo ISO alto del aceite. Asegúrese de que la contaminación no está siendo introducida a través de los equipos de manejo de aceite. Retome la muestra en el próximo intervalo programado.
C0018825 | BAMBAS | FC-131 | FC-131 BM LH | CAMION | CATERPILLAR | 793F | BOCAMAZA LH | MOBILUBE XFD 60 | 2021-01-22 | 2021-02-18 | 2021-02-19 | 2021-02-19 | 16892 | 1796 | No |  | No | Precaución |  | 25.7 | 0 | 9 | 0 | 0 | 0 | 0 | 0 | 0 | 0 | 0 | 0 | 0 | 0 |  | 7 | 3 | 0 | 95 | 0 | 260 | 4 | 272 | 7 |  |  | 1.8 | - |  |  | No |  | 12 | 23/20/16 | 55221 | 7410 | - | 344 | - | - | - | Resultados están dentro de los rangos aceptables. | Nivel de limpieza en estado de precaución. | Resultados están dentro de los rangos aceptables. | Identifique las causas del origen y corrija el Codigo ISO alto del aceite. Asegúrese de que la contaminación no está siendo introducida a través de los equipos de manejo de aceite. Retome la muestra en el próximo intervalo programado.
C0018826 | BAMBAS | FC-131 | FC-131 MF RH | CAMION | CATERPILLAR | 793F | MANDO FINAL RH | MOBILUBE XFD 60 | 2021-01-22 | 2021-02-18 | 2021-02-19 | 2021-02-19 | 16892 | 1052 | No |  | No | Precaución |  | 24.7 | 2 | 17 | 1 | 0 | 0 | 0 | 0 | 2 | 0 | 0 | 0 | 0 | 0 |  | 2 | 0 | 1 | 112 | 0 | 310 | 2 | 279 | 18 |  |  | 1.9 | - |  |  | No |  | 14 | 23/19/16 | 54979 | 4349 | - | 330 | - | - | - | Resultados están dentro de los rangos aceptables. | Nivel de limpieza en estado de precaución. | Resultados están dentro de los rangos aceptables. | Identifique las causas del origen y corrija el Codigo ISO alto del aceite. Asegúrese de que la contaminación no está siendo introducida a través de los equipos de manejo de aceite. Retome la muestra en el próximo intervalo programado.
C0018827 | BAMBAS | FC-131 | FC-131 MF LH | CAMION | CATERPILLAR | 793F | MANDO FINAL LH | MOBILUBE XFD 60 | 2021-01-22 | 2021-02-18 | 2021-02-19 | 2021-02-19 | 16892 | 1052 | No |  | No | Crítico |  | 25.2 | 2 | 18 | 0 | 0 | 0 | 0 | 0 | 1 | 0 | 0 | 0 | 0 | 0 |  | 2 | 4 | 1 | 95 | 0 | 288 | 4 | 284 | 18 |  |  | 2.2 | - |  |  | No |  | 12 | 25/22/16 | 182008 | 36528 | - | 612 | - | - | - | Resultados están dentro de los rangos aceptables. | Nivel de limpieza en estado de Crítico. | Resultados están dentro de los rangos aceptables. | Identifique las causas del origen y corrija el Codigo ISO alto del aceite. Asegúrese de que la contaminación no está siendo introducida a través de los equipos de manejo de aceite. Retome la muestra en el próximo intervalo programado.
C0018828 | BAMBAS | FC-131 | FC-131 DIFE POS | CAMION | CATERPILLAR | 793F | DIFERENCIAL POSTERIOR | MOBILUBE XFD 60 | 2021-01-22 | 2021-02-18 | 2021-02-19 | 2021-02-19 | 16892 | 1052 | No | Yes | No | Crítico |  | 25.2 | 2 | 26 | 0 | 0 | 0 | 0 | 0 | 1 | 0 | 0 | 0 | 0 | 0 |  | 2 | 4 | 0 | 92 | 0 | 291 | 3 | 284 | 17 |  |  | 2.3 | - |  |  | No |  | 20 | 25/23/15 | 313590 | 43044 | - | 249 | - | - | - | Resultados están dentro de los rangos aceptables. | Nivel de limpieza en estado de Crítico. Niveles de Sodio en el límite de precuación. | Resultados están dentro de los rangos aceptables. | Localice la fuente de Sodio. Identifique las causas del origen y corrija el Codigo ISO alto del aceite. Asegúrese de que la contaminación no está siendo introducida a través de los equipos de manejo de aceite. Retome la muestra en el próximo intervalo programado.
C0018829 | BAMBAS | FC-132 | FC-132 MOT | CAMION | CATERPILLAR | 793F | MOTOR | MOBIL DELVAC ELITE 15W 40 | 2021-01-24 | 2021-02-18 | 2021-02-19 | 2021-02-19 | 17396 | 329 | Yes | Yes | No | Precaución | 14.7 | 14.8 | 2 | 20 | 0 | 0 | 0 | 0 | 46 | 0 | 0 | 0 | 0 | 0 | 0 |  | 3 | 5 | 1 | 43 | 0 | 1275 | 802 | 936 | 1208 |  | 8.3 | 4.3 | 4.1 | 0 | 0.7 | No |  | 8 | - | - | - | - | - | - | - | - | Resultados están dentro de los rangos aceptables. | Niveles de sodio en el límite de precaución pueden representar fugas de refrigerante hacia el cárter del motor o contaminación por sal del medio ambiente. | Resultados están dentro de los rangos aceptables. | Localice la fuente de Sodio. Tome acciones correctivas. Retome la muestra para confirmar condición.
C0018830 | BAMBAS | FC-132 | FC-132 STHI | CAMION | CATERPILLAR | 793F | SISTEMA HIDRAULICO | MOBILTRANS HD 10W | 2021-01-24 | 2021-02-18 | 2021-02-19 | 2021-02-19 | 17396 | 579 | No | Yes | No | Precaución |  | 6.1 | 5 | 5 | 0 | 1 | 0 | 0 | 0 | 1 | 0 | 0 | 0 | 0 | 0 |  | 8 | 2 | 1 | 2 | 0 | 2954 | 12 | 903 | 1176 |  |  | 1.5 | - |  |  | No |  | 10 | 21/18/15 | 11091 | 1984 | - | 207 | - | - | - | Resultados están dentro de los rangos aceptables. | Nivel de limpieza en estado de precaución. | Desgaste de Cobre en el límite de precaución. | Identifique las causas del origen y corrija el Codigo ISO alto del aceite. Asegúrese de que la contaminación no está siendo introducida a través de los equipos de manejo de aceite. Determine la fuente del metal de desgaste y tome acciones correctivas. Retomar la muestra para monitorear condición.
C0018831 | BAMBAS | FC-132 | FC-132 BM RH | CAMION | CATERPILLAR | 793F | BOCAMAZA RH | MOBILUBE XFD 60 | 2021-01-24 | 2021-02-18 | 2021-02-19 | 2021-02-19 | 17396 | 579 | No |  | No | Crítico |  | 24.9 | 0 | 12 | 1 | 0 | 0 | 0 | 0 | 1 | 0 | 0 | 0 | 0 | 0 |  | 9 | 4 | 1 | 96 | 0 | 296 | 4 | 280 | 16 |  |  | 1.1 | - |  |  | No |  | 13 | 24/21/16 | 153637 | 16058 | - | 474 | - | - | - | Resultados están dentro de los rangos aceptables. | Nivel de limpieza en estado de Crítico. | Resultados están dentro de los rangos aceptables. | Identifique las causas del origen y corrija el Codigo ISO alto del aceite. Asegúrese de que la contaminación no está siendo introducida a través de los equipos de manejo de aceite. Retome la muestra en el próximo intervalo programado.
C0018832 | BAMBAS | FC-132 | FC-132 BM LH | CAMION | CATERPILLAR | 793F | BOCAMAZA LH | MOBILUBE XFD 60 | 2021-01-24 | 2021-02-18 | 2021-02-19 | 2021-02-19 | 17396 | 579 | No |  | No | Crítico |  | 24.9 | 0 | 16 | 1 | 0 | 0 | 0 | 0 | 0 | 0 | 0 | 0 | 0 | 0 |  | 5 | 3 | 0 | 94 | 0 | 271 | 3 | 271 | 6 |  |  | 1.8 | - |  |  | No |  | 17 | 25/22/17 | 188537 | 26264 | - | 855 | - | - | - | Resultados están dentro de los rangos aceptables. | Nivel de limpieza en estado de Crítico. | Resultados están dentro de los rangos aceptables. | Identifique las causas del origen y corrija el Codigo ISO alto del aceite. Asegúrese de que la contaminación no está siendo introducida a través de los equipos de manejo de aceite. Retome la muestra en el próximo intervalo programado.
C0018833 | BAMBAS | FC-132 | FC-132 MF RH | CAMION | CATERPILLAR | 793F | MANDO FINAL RH | MOBILUBE XFD 60 | 2021-01-24 | 2021-02-18 | 2021-02-19 | 2021-02-19 | 17396 | 579 | No |  | No | Crítico |  | 24.9 | 0 | 12 | 0 | 0 | 0 | 0 | 0 | 0 | 0 | 0 | 0 | 0 | 0 |  | 3 | 3 | 0 | 92 | 0 | 277 | 4 | 277 | 8 |  |  | 1.8 | - |  |  | No |  | 12 | 25/20/15 | 178500 | 8850 | - | 212 | - | - | - | Resultados están dentro de los rangos aceptables. | Nivel de limpieza en estado de Crítico. | Resultados están dentro de los rangos aceptables. | Identifique las causas del origen y corrija el Codigo ISO alto del aceite. Asegúrese de que la contaminación no está siendo introducida a través de los equipos de manejo de aceite. Retome la muestra en el próximo intervalo programado.
C0018834 | BAMBAS | FC-132 | FC-132 MF LH | CAMION | CATERPILLAR | 793F | MANDO FINAL LH | MOBILUBE XFD 60 | 2021-01-24 | 2021-02-18 | 2021-02-19 | 2021-02-19 | 17396 | 579 | No |  | No | Crítico |  | 25.2 | 0 | 12 | 1 | 0 | 0 | 0 | 0 | 0 | 0 | 0 | 0 | 0 | 0 |  | 2 | 3 | 0 | 91 | 0 | 285 | 4 | 279 | 8 |  |  | 1.7 | - |  |  | No |  | 14 | 25/21/15 | 192935 | 13947 | - | 174 | - | - | - | Resultados están dentro de los rangos aceptables. | Nivel de limpieza en estado de Crítico. | Resultados están dentro de los rangos aceptables. | Identifique las causas del origen y corrija el Codigo ISO alto del aceite. Asegúrese de que la contaminación no está siendo introducida a través de los equipos de manejo de aceite. Retome la muestra en el próximo intervalo programado.
C0018835 | BAMBAS | FC-132 | FC-132 DIFE POS | CAMION | CATERPILLAR | 793F | DIFERENCIAL POSTERIOR | MOBILUBE XFD 60 | 2021-01-24 | 2021-02-18 | 2021-02-19 | 2021-02-19 | 17396 | 579 | No | Yes | No | Crítico |  | 25.5 | 0 | 11 | 1 | 0 | 0 | 0 | 0 | 0 | 0 | 0 | 0 | 0 | 0 |  | 2 | 4 | 1 | 92 | 0 | 282 | 3 | 277 | 6 |  |  | 1.8 | - |  |  | No |  | 14 | 25/21/15 | 197039 | 15002 | - | 234 | - | - | - | Resultados están dentro de los rangos aceptables. | Nivel de limpieza en estado de Crítico. Niveles de Sodio en el límite de precuación. | Resultados están dentro de los rangos aceptables. | Localice la fuente de Sodio. Identifique las causas del origen y corrija el Codigo ISO alto del aceite. Asegúrese de que la contaminación no está siendo introducida a través de los equipos de manejo de aceite. Retome la muestra en el próximo intervalo programado.
C0018836 | LA ZANJA | V-386 | V-386 MOT | CAMION VOLQUETE | SCANIA | G460 B8X4 | MOTOR | MOBIL DELVAC MX 15W-40 | 2021-02-08 | 2021-02-19 | 2021-02-22 | 2021-02-22 | 10639 | 349 | Yes | Yes | No | Crítico | 14.4 | 13 | 1 | 7 | 1 | 1 | 0 | 1 | 44 | 0 | 0 | 0 | 0 | 0 | 0 | 0 | 4 | 0 | 7 | 1 | 0 | 1352 | 1087 | 919 | 1266 | 0 | 9 | 8.9 | 7.8 | 0.6 | 0.4 | No |  | 10 | - | - | - | - | - | - | - | - | Baja viscosidad por posible contaminación con un lubricante de menor viscosidad o dilución con combustible. | Resultados están dentro de los rangos aceptables. | Resultados están dentro de los rangos aceptables. | Localice y corrija la causa de baja viscosidad del aceite. Una baja viscosidad puede reducir la protección por lubricación. Retome la muestra en el próximo intervalo.
C0018837 | LA ZANJA | V-386 | V-386 STHI | CAMION VOLQUETE | SCANIA | G460 B8X4 | SISTEMA HIDRAULICO | MOBIL DTE 26 | 2021-02-08 | 2021-02-19 | 2021-02-22 | 2021-02-22 | 10639 | 349 | Yes | Yes | No | Crítico |  | 6 | 0 | 6 | 0 | 3 | 0 | 1 | 0 | 0 | 0 | 0 | 0 | 0 | 0 | 0 | 9 | 3 | 2 | 1 | 0 | 2579 | 11 | 813 | 1126 | 0 |  | 3.1 | - |  |  | No |  | 10 | 26/23/14 | 356120 | 70602 | - | 133 | - | - | - | Baja viscosidad por posible contaminación con un lubricante de menor viscosidad. | Nivel de limpieza en estado de Crítico. | Resultados están dentro de los rangos aceptables. | Localice y corrija la causa de baja viscosidad del aceite. Una baja viscosidad puede reducir la protección por lubricación. Identifique las causas del origen y corrija el Codigo ISO alto del aceite. Asegúrese de que la contaminación no está siendo introducida a través de los equipos de manejo de aceite. Retome la muestra en el próximo intervalo programado.
C0018838 | LA ZANJA | V-386 | V-386 TRAN | CAMION VOLQUETE | SCANIA | G460 B8X4 | TRANSMISION | MOBILUBE HD 80W-90 | 2021-02-08 | 2021-02-19 | 2021-02-22 | 2021-02-22 | 10639 | 349 | Yes | Yes | No | Precaución |  | 14 | 10 | 15 | 0 | 0 | 0 | 0 | 1 | 0 | 1 | 0 | 0 | 0 | 0 | 0 | 1 | 4 | 1 | 2 | 0 | 33 | 9 | 456 | 58 | 0 |  | 3 | - |  |  | No |  | 15 | 23/19/15 | 40160 | 2709 | - | 165 | - | - | - | Resultados están dentro de los rangos aceptables. | Nivel de limpieza en estado de precaución. | Resultados están dentro de los rangos aceptables. | Identifique las causas del origen y corrija el Codigo ISO alto del aceite. Asegúrese de que la contaminación no está siendo introducida a través de los equipos de manejo de aceite. Retome la muestra en el próximo intervalo programado.
C0018839 | LA ZANJA | V-386 | V-386 RET | CAMION VOLQUETE | SCANIA | G460 B8X4 | RETARDADOR | MOBIL DELVAC MX 15W-40 | 2021-02-08 | 2021-02-19 | 2021-02-22 | 2021-02-22 | 10639 | 349 | Yes | No | No | Crítico |  | 12.5 | 38 | 4 | 0 | 3 | 0 | 0 | 36 | 0 | 0 | 0 | 0 | 0 | 0 | 0 | 10 | 0 | 2 | 25 | 0 | 1403 | 1067 | 953 | 1215 | 0 |  | 5.3 | - |  |  | No |  | 14 | 26/24/17 | 351531 | 85546 | - | 893 | - | - | - | Baja viscosidad por posible contaminación con un lubricante de menor viscosidad. | Nivel de limpieza en estado de Crítico. | Elevado desgaste de Cobre. | Localice y corrija la causa de baja viscosidad del aceite. Una baja viscosidad puede reducir la protección por lubricación. Identifique las causas del origen y corrija el Codigo ISO alto del aceite. Asegúrese de que la contaminación no está siendo introducida a través de los equipos de manejo de aceite. Determine la fuente del metal de desgaste excesivo y tome acciones correctivas. Retomar la muestra para monitorear condición.
C0018840 | LA ZANJA | V-386 | V-386 DIFE DEL | CAMION VOLQUETE | SCANIA | G460 B8X4 | DIFERENCIAL DELANTERO | MOBILUBE HD 85W-140 | 2021-02-08 | 2021-02-19 | 2021-02-22 | 2021-02-22 | 10639 | 349 | Yes | No | No | Crítico |  | 20.9 | 23 | 20 | 0 | 1 | 0 | 0 | 1 | 1 | 0 | 0 | 0 | 0 | 0 | 0 | 2 | 0 | 0 | 2 | 0 | 35 | 12 | 460 | 109 | 0 |  | 1.4 | - |  |  | No |  | 24 | 24/21/15 | 130282 | 14844 | - | 275 | - | - | - | Baja viscosidad por posible contaminación con un lubricante de menor viscosidad. | Nivel de limpieza en estado de Crítico. | Resultados están dentro de los rangos aceptables. | Localice y corrija la causa de baja viscosidad del aceite. Una baja viscosidad puede reducir la protección por lubricación. Identifique las causas del origen y corrija el Codigo ISO alto del aceite. Asegúrese de que la contaminación no está siendo introducida a través de los equipos de manejo de aceite. Retome la muestra en el próximo intervalo programado.
C0018841 | LA ZANJA | V-386 | V-386 DIFE POS | CAMION VOLQUETE | SCANIA | G460 B8X4 | DIFERENCIAL POSTERIOR | MOBILUBE HD 85W-140 | 2021-02-08 | 2021-02-19 | 2021-02-22 | 2021-02-22 | 10639 | 349 | Yes | No | No | Crítico |  | 22.4 | 5 | 33 | 0 | 1 | 0 | 0 | 1 | 0 | 0 | 0 | 0 | 0 | 0 | 0 | 7 | 0 | 1 | 2 | 0 | 42 | 20 | 478 | 88 | 0 |  | 1 | - |  |  | No |  | 24 | 25/22/16 | 229483 | 21141 | - | 407 | - | - | - | Baja viscosidad por posible contaminación con un lubricante de menor viscosidad. | Nivel de limpieza en estado de Crítico. | Resultados están dentro de los rangos aceptables. | Localice y corrija la causa de baja viscosidad del aceite. Una baja viscosidad puede reducir la protección por lubricación. Identifique las causas del origen y corrija el Codigo ISO alto del aceite. Asegúrese de que la contaminación no está siendo introducida a través de los equipos de manejo de aceite. Retome la muestra en el próximo intervalo programado.
C0018842 | LA ZANJA | V-386 | V-386 CUDE LH | CAMION VOLQUETE | SCANIA | G460 B8X4 | CUBO DEL. LH | MOBILUBE HD 85W-140 | 2021-02-08 | 2021-02-19 | 2021-02-22 | 2021-02-22 | 10639 | 349 | Yes | No | No | Crítico |  | 20.7 | 23 | 19 | 0 | 1 | 0 | 0 | 0 | 1 | 0 | 0 | 0 | 0 | 0 | 0 | 3 | 0 | 0 | 2 | 0 | 34 | 12 | 459 | 110 | 0 |  | 1.5 | - |  |  | No |  | 26 | 23/19/15 | 44262 | 3936 | - | 179 | - | - | - | Baja viscosidad por posible contaminación con un lubricante de menor viscosidad. | Nivel de limpieza en estado de precaución. | Resultados están dentro de los rangos aceptables. | Localice y corrija la causa de baja viscosidad del aceite. Una baja viscosidad puede reducir la protección por lubricación. Identifique las causas del origen y corrija el Codigo ISO alto del aceite. Asegúrese de que la contaminación no está siendo introducida a través de los equipos de manejo de aceite. Retome la muestra en el próximo intervalo programado.
C0018843 | LA ZANJA | V-386 | V-386 CUDE RH | CAMION VOLQUETE | SCANIA | G460 B8X4 | CUBO DEL. RH | MOBILUBE HD 85W-140 | 2021-02-08 | 2021-02-19 | 2021-02-22 | 2021-02-22 | 10639 | 349 | Yes | No | No | Crítico |  | 20.8 | 23 | 19 | 0 | 1 | 0 | 0 | 1 | 1 | 0 | 0 | 0 | 0 | 0 | 0 | 2 | 0 | 0 | 2 | 0 | 34 | 13 | 459 | 110 | 0 |  | 1.5 | - |  |  | No |  | 26 | 23/19/15 | 54654 | 4916 | - | 182 | - | - | - | Baja viscosidad por posible contaminación con un lubricante de menor viscosidad. | Nivel de limpieza en estado de precaución. | Resultados están dentro de los rangos aceptables. | Localice y corrija la causa de baja viscosidad del aceite. Una baja viscosidad puede reducir la protección por lubricación. Identifique las causas del origen y corrija el Codigo ISO alto del aceite. Asegúrese de que la contaminación no está siendo introducida a través de los equipos de manejo de aceite. Retome la muestra en el próximo intervalo programado.
C0018844 | LA ZANJA | V-386 | V-386 CUPO LH | CAMION VOLQUETE | SCANIA | G460 B8X4 | CUBO POST. LH | MOBILUBE HD 85W-140 | 2021-02-08 | 2021-02-19 | 2021-02-22 | 2021-02-22 | 10639 | 349 | Yes | No | No | Crítico |  | 22 | 5 | 35 | 0 | 1 | 0 | 0 | 1 | 0 | 0 | 0 | 0 | 0 | 0 | 0 | 7 | 1 | 1 | 2 | 0 | 42 | 20 | 475 | 87 | 0 |  | 1 | - |  |  | No |  | 22 | 25/21/15 | 213584 | 17530 | - | 181 | - | - | - | Baja viscosidad por posible contaminación con un lubricante de menor viscosidad. | Nivel de limpieza en estado de Crítico. | Resultados están dentro de los rangos aceptables. | Localice y corrija la causa de baja viscosidad del aceite. Una baja viscosidad puede reducir la protección por lubricación. Identifique las causas del origen y corrija el Codigo ISO alto del aceite. Asegúrese de que la contaminación no está siendo introducida a través de los equipos de manejo de aceite. Retome la muestra en el próximo intervalo programado.
C0018845 | LA ZANJA | V-386 | V-386 CUPO RH | CAMION VOLQUETE | SCANIA | G460 B8X4 | CUBO POST. RH | MOBILUBE HD 85W-140 | 2021-02-08 | 2021-02-19 | 2021-02-22 | 2021-02-22 | 10639 | 349 | Yes | No | No | Crítico |  | 22.2 | 5 | 34 | 0 | 2 | 0 | 0 | 1 | 1 | 0 | 0 | 0 | 0 | 0 | 0 | 8 | 0 | 1 | 2 | 0 | 41 | 20 | 480 | 84 | 0 |  | 1 | - |  |  | No |  | 18 | 25/21/15 | 227078 | 18769 | - | 242 | - | - | - | Baja viscosidad por posible contaminación con un lubricante de menor viscosidad. | Nivel de limpieza en estado de Crítico. | Resultados están dentro de los rangos aceptables. | Localice y corrija la causa de baja viscosidad del aceite. Una baja viscosidad puede reducir la protección por lubricación. Identifique las causas del origen y corrija el Codigo ISO alto del aceite. Asegúrese de que la contaminación no está siendo introducida a través de los equipos de manejo de aceite. Retome la muestra en el próximo intervalo programado.
C0018846 | LA ZANJA | V-322 | V-322 MOT | CAMION VOLQUETE | VOLVO | FMX 8X4R | MOTOR | MOBIL DELVAC MX 15W-40 | 2021-02-06 | 2021-02-19 | 2021-02-22 | 2021-02-22 | 13053 | 386 | Yes | Yes | No | Precaución | 14.4 | 13.4 | 2 | 14 | 1 | 2 | 0 | 0 | 46 | 1 | 0 | 0 | 0 | 0 | 0 | 0 | 8 | 0 | 4 | 1 | 0 | 1439 | 1175 | 987 | 1330 | 0 | 8.9 | 5.2 | 7.4 | 0 | 0.7 | No |  | 14 | - | - | - | - | - | - | - | - | Baja viscosidad por posible contaminación con un lubricante de menor viscosidad o dilución con combustible. | Resultados están dentro de los rangos aceptables. | Resultados están dentro de los rangos aceptables. | Localice y corrija la causa de baja viscosidad del aceite. Una baja viscosidad puede reducir la protección por lubricación. Retome la muestra en el próximo intervalo.
C0018847 | LA ZANJA | V-378 | V-378 MOT | CAMION VOLQUETE | VOLVO | FMX 8X4R | MOTOR | MOBIL DELVAC MX 15W-40 | 2021-02-05 | 2021-02-19 | 2021-02-22 | 2021-02-22 | 10175 | 388 | Yes | Yes | No | Crítico | 14.4 | 13.2 | 5 | 20 | 3 | 3 | 1 | 1 | 46 | 0 | 0 | 0 | 0 | 0 | 0 | 0 | 5 | 0 | 7 | 1 | 0 | 1440 | 1145 | 951 | 1326 | 0 | 9 | 12 | 9.9 | 0 | 0.6 | No |  | 12 | - | - | - | - | - | - | - | - | Alta oxidación por posible degradación del aceite a altas temperaturas. Baja viscosidad por posible contaminación con un lubricante de menor viscosidad o dilución con combustible. | Resultados están dentro de los rangos aceptables. | Resultados están dentro de los rangos aceptables. | Revisar el sistema de enfriamiento (termostatos, radiador, bomba de agua, mangueras, etc.). Localice y corrija la causa de baja viscosidad del aceite. Una baja viscosidad puede reducir la protección por lubricación. Retome la muestra en el próximo intervalo.
C0018848 | LA ZANJA | V-378 | V-378 RET | CAMION VOLQUETE | VOLVO | FMX 8X4R | RETARDADOR | MOBIL DELVAC MX 15W-40 | 2021-02-05 | 2021-02-19 | 2021-02-22 | 2021-02-22 | 10175 | 388 | Yes | No | No | Crítico |  | 11.8 | 26 | 10 | 0 | 9 | 1 | 0 | 46 | 0 | 0 | 0 | 0 | 0 | 0 | 0 | 10 | 0 | 1 | 2 | 0 | 1431 | 1133 | 1015 | 1335 | 0 |  | 2.7 | - |  |  | No |  | 8 | 26/23/14 | 342005 | 72302 | - | 147 | - | - | - | Baja viscosidad por posible contaminación con un lubricante de menor viscosidad. | Nivel de limpieza en estado de Crítico. | Desgaste de Cobre en el límite de precaución. | Localice y corrija la causa de baja viscosidad del aceite. Una baja viscosidad puede reducir la protección por lubricación. Identifique las causas del origen y corrija el Codigo ISO alto del aceite. Asegúrese de que la contaminación no está siendo introducida a través de los equipos de manejo de aceite. Determine la fuente del metal de desgaste y tome acciones correctivas. Retomar la muestra para monitorear condición.
C0018849 | LA ZANJA | V-313 | V-313 MOT | CAMION VOLQUETE | VOLVO | FMX 8X4R | MOTOR | MOBIL DELVAC MX 15W-40 | 2021-02-13 | 2021-02-19 | 2021-02-22 | 2021-02-22 | 13422 | 363 | Yes | Yes | No | Precaución | 14.4 | 14 | 1 | 12 | 0 | 3 | 0 | 0 | 22 | 0 | 0 | 0 | 0 | 0 | 0 | 0 | 8 | 0 | 3 | 65 | 0 | 1711 | 583 | 879 | 1186 | 0 | 8.1 | 10.6 | 6.3 | 0 | 0.4 | No |  | 14 | - | - | - | - | - | - | - | - | Alta oxidación por posible degradación del aceite a altas temperaturas. | Resultados están dentro de los rangos aceptables. | Resultados están dentro de los rangos aceptables. | Revisar el sistema de enfriamiento (termostatos, radiador, bomba de agua, mangueras, etc.). Tome acciones correctivas. Retome la muestra para confirmar condición.
C0018850 | BAMBAS | FC-132 | FC-132 TRAN | CAMION | CATERPILLAR | 793F | TRANSMISION | MOBILTRANS HD 30 | 2021-01-24 | 2021-02-22 | 2021-02-23 | 2021-02-23 | 17396 | 11120 | Yes | Yes | No | Precaución |  | 11 | 3 | 4 | 0 | 1 | 0 | 0 | 1 | 0 | 0 | 0 | 0 | 0 | 0 | 0 | 5 | 3 | 3 | 5 | 0 | 2793 | 12 | 844 | 1106 | 0 |  | 1.3 | - |  |  | No |  | 8 | 20/17/14 | 6486 | 1048 | - | 116 | - | - | - | Resultados están dentro de los rangos aceptables. | Niveles de Potasio en el límite de precuación. | Resultados están dentro de los rangos aceptables. | Localice la fuente de Potasio. Tome acciones correctivas. Retome la muestra para confirmar condición.
C0018851 | BAMBAS | FC-132 | FC-132 STDI | CAMION | CATERPILLAR | 793F | SISTEMA DIRECCION | MOBILTRANS HD 30 | 2021-01-24 | 2021-02-22 | 2021-02-23 | 2021-02-23 | 17396 | 579 | No | Yes | No | Crítico |  | 11.1 | 42 | 3 | 1 | 1 | 0 | 0 | 0 | 0 | 0 | 0 | 0 | 0 | 0 | 0 | 5 | 3 | 2 | 4 | 0 | 2888 | 9 | 887 | 1188 | 0 |  | 0.9 | - |  |  | No |  | 10 | 20/17/14 | 8052 | 1175 | - | 125 | - | - | - | Resultados están dentro de los rangos aceptables. | Resultados están dentro de los rangos aceptables. | Elevado desgaste de Cobre. | Identifique y evalúe los componentes a base de este elemento. Determine la fuente del metal de desgaste excesivo y tome acciones correctivas. Retomar la muestra para monitorear condición.
C0018852 | BAMBAS | FC-129 | FC-129 MOT | CAMION | CATERPILLAR | 793F | MOTOR | MOBIL DELVAC ELITE 15W 40 | 2021-01-25 | 2021-02-22 | 2021-02-23 | 2021-02-23 | 15493 | 296 | Yes | Yes | No | Precaución | 14.7 | 14.6 | 1 | 18 | 0 | 0 | 0 | 0 | 45 | 0 | 0 | 0 | 0 | 0 | 0 | 0 | 3 | 4 | 1 | 46 | 0 | 1237 | 775 | 887 | 1159 | 0 | 7.5 | 2.8 | 3.5 | 0 | 0.7 | No |  | 12 | - | - | - | - | - | - | - | - | Resultados están dentro de los rangos aceptables. | Niveles de sodio en el límite de precaución pueden representar fugas de refrigerante hacia el cárter del motor o contaminación por sal del medio ambiente. | Resultados están dentro de los rangos aceptables. | Localice la fuente de Sodio. Tome acciones correctivas. Retome la muestra para confirmar condición.
C0018853 | BAMBAS | FC-130 | FC-130 MOT | CAMION | CATERPILLAR | 793F | MOTOR | MOBIL DELVAC ELITE 15W 40 | 2021-01-26 | 2021-02-22 | 2021-02-23 | 2021-02-23 | 17747 | 345 | Yes | Yes | No | Normal | 14.7 | 15 | 2 | 20 | 0 | 0 | 0 | 0 | 48 | 0 | 0 | 0 | 0 | 0 | 0 | 0 | 2 | 3 | 0 | 42 | 0 | 1308 | 825 | 919 | 1244 | 0 | 7.7 | 3.9 | 5.2 | 0 | 0.8 | No |  | 10 | - | - | - | - | - | - | - | - | Resultados están dentro de los rangos aceptables. | Resultados están dentro de los rangos aceptables. | Resultados están dentro de los rangos aceptables. | Retome la muestra en el próximo intervalo programado.
C0018854 | BAMBAS | FC-130 | FC-130 TRAN | CAMION | CATERPILLAR | 793F | TRANSMISION | MOBILTRANS HD 30 | 2021-01-26 | 2021-02-22 | 2021-02-23 | 2021-02-23 | 17747 | 1253 | Yes | Yes | No | Normal |  | 11.1 | 2 | 3 | 0 | 0 | 0 | 0 | 1 | 0 | 0 | 0 | 0 | 0 | 0 | 0 | 4 | 1 | 1 | 7 | 0 | 2856 | 28 | 889 | 1214 | 0 |  | 1.7 | - |  |  | No |  | 10 | 20/17/13 | 8963 | 1041 | - | 59 | - | - | - | Resultados están dentro de los rangos aceptables. | Resultados están dentro de los rangos aceptables. | Resultados están dentro de los rangos aceptables. | Retome la muestra en el próximo intervalo programado.
C0018855 | BAMBAS | FC-130 | FC-130 STHI | CAMION | CATERPILLAR | 793F | SISTEMA HIDRAULICO | MOBILTRANS HD 10W | 2021-01-26 | 2021-02-22 | 2021-02-23 | 2021-02-23 | 17747 | 2284 | Yes | Yes | No | Crítico |  | 6.4 | 1 | 9 | 0 | 1 | 0 | 1 | 0 | 5 | 0 | 0 | 0 | 0 | 0 | 0 | 13 | 3 | 1 | 4 | 0 | 3026 | 14 | 891 | 1209 | 0 |  | 1.6 | - |  |  | No |  | 13 | 22/19/14 | 23807 | 2912 | - | 135 | - | - | - | Resultados están dentro de los rangos aceptables. | Nivel de limpieza en estado de Crítico. | Desgaste de Hierro en el límite de precaución. | Identifique las causas del origen y corrija el Codigo ISO alto del aceite. Asegúrese de que la contaminación no está siendo introducida a través de los equipos de manejo de aceite. Determine la fuente del metal de desgaste y tome acciones correctivas. Retomar la muestra para monitorear condición.
C0018856 | BAMBAS | FC-130 | FC-130 STDI | CAMION | CATERPILLAR | 793F | SISTEMA DIRECCION | MOBILTRANS HD 30 | 2021-01-26 | 2021-02-22 | 2021-02-23 | 2021-02-23 | 17747 | 2284 | Yes | Yes | No | Crítico |  | 10.9 | 1 | 3 | 0 | 0 | 0 | 0 | 0 | 0 | 0 | 0 | 0 | 0 | 0 | 0 | 5 | 4 | 1 | 2 | 0 | 3060 | 10 | 907 | 1249 | 0 |  | 0.6 | - |  |  | No |  | 3 | 18/16/13 | 1964 | 458 | - | 56 | - | - | - | Resultados están dentro de los rangos aceptables. | Resultados están dentro de los rangos aceptables. | Resultados están dentro de los rangos aceptables. | Retome la muestra en el próximo intervalo programado.
C0018857 | BAMBAS | FC-130 | FC-130 BM RH | CAMION | CATERPILLAR | 793F | BOCAMAZA RH | MOBILUBE XFD 60 | 2021-01-26 | 2021-02-22 | 2021-02-23 | 2021-02-23 | 17747 | 2284 | Yes |  | No | Crítico |  | 25.4 | 0 | 25 | 0 | 0 | 0 | 0 | 0 | 0 | 0 | 0 | 0 | 0 | 0 | 0 | 9 | 2 | 0 | 92 | 0 | 270 | 2 | 272 | 6 | 0 |  | 1.9 | - |  |  | No |  | 22 | 25/22/16 | 247293 | 32166 | - | 460 | - | - | - | Resultados están dentro de los rangos aceptables. | Nivel de limpieza en estado de Crítico. | Elevado desgaste de Hierro. | Identifique las causas del origen y corrija el Codigo ISO alto del aceite. Asegúrese de que la contaminación no está siendo introducida a través de los equipos de manejo de aceite. Determine la fuente del metal de desgaste excesivo y tome acciones correctivas. Retomar la muestra para monitorear condición.
C0018858 | BAMBAS | FC-130 | FC-130 BM LH | CAMION | CATERPILLAR | 793F | BOCAMAZA LH | MOBILUBE XFD 60 | 2021-01-26 | 2021-02-22 | 2021-02-23 | 2021-02-23 | 17747 | 2284 | Yes |  | No | Crítico |  | 25 | 0 | 14 | 0 | 0 | 0 | 0 | 0 | 0 | 0 | 0 | 0 | 0 | 0 | 0 | 9 | 0 | 1 | 100 | 0 | 271 | 2 | 265 | 4 | 0 |  | 1.9 | - |  |  | No |  | 14 | 24/21/15 | 151968 | 17126 | - | 242 | - | - | - | Resultados están dentro de los rangos aceptables. | Nivel de limpieza en estado de Crítico. | Resultados están dentro de los rangos aceptables. | Identifique las causas del origen y corrija el Codigo ISO alto del aceite. Asegúrese de que la contaminación no está siendo introducida a través de los equipos de manejo de aceite. Retome la muestra en el próximo intervalo programado.
C0018859 | BAMBAS | FC-130 | FC-130 MF RH | CAMION | CATERPILLAR | 793F | MANDO FINAL RH | MOBILUBE XFD 60 | 2021-01-26 | 2021-02-22 | 2021-02-23 | 2021-02-23 | 17747 | 1257 | Yes |  | No | Crítico |  | 23.5 | 4 | 16 | 1 | 0 | 0 | 0 | 0 | 0 | 0 | 0 | 0 | 0 | 0 | 0 | 2 | 0 | 0 | 91 | 0 | 537 | 2 | 340 | 125 | 0 |  | 2.6 | - |  |  | No |  | 20 | 25/22/14 | 258969 | 28678 | - | 158 | - | - | - | Baja viscosidad por posible contaminación con un lubricante de menor viscosidad. | Nivel de limpieza en estado de Crítico. | Resultados están dentro de los rangos aceptables. | Localice y corrija la causa de baja viscosidad del aceite. Una baja viscosidad puede reducir la protección por lubricación. Identifique las causas del origen y corrija el Codigo ISO alto del aceite. Asegúrese de que la contaminación no está siendo introducida a través de los equipos de manejo de aceite. Retome la muestra en el próximo intervalo programado.
C0018860 | BAMBAS | FC-130 | FC-130 MF LH | CAMION | CATERPILLAR | 793F | MANDO FINAL LH | MOBILUBE XFD 60 | 2021-01-26 | 2021-02-22 | 2021-02-23 | 2021-02-23 | 17747 | 1257 | Yes |  | No | Crítico |  | 23.3 | 4 | 18 | 17 | 0 | 3 | 0 | 0 | 0 | 0 | 0 | 0 | 0 | 0 | 0 | 2 | 0 | 0 | 89 | 0 | 531 | 3 | 334 | 134 | 0 |  | 2.3 | - |  |  | No |  | 15 | 25/22/14 | 228088 | 27755 | - | 108 | - | - | - | Baja viscosidad por posible contaminación con un lubricante de menor viscosidad. | Nivel de limpieza en estado de Crítico. | Elevado desgaste de Plomo. | Localice y corrija la causa de baja viscosidad del aceite. Una baja viscosidad puede reducir la protección por lubricación. Identifique las causas del origen y corrija el Codigo ISO alto del aceite. Asegúrese de que la contaminación no está siendo introducida a través de los equipos de manejo de aceite. Determine la fuente del metal de desgaste excesivo y tome acciones correctivas. Retomar la muestra para monitorear condición.
C0018861 | BAMBAS | FC-130 | FC-130 DIFE POS | CAMION | CATERPILLAR | 793F | DIFERENCIAL POSTERIOR | MOBILUBE XFD 60 | 2021-01-26 | 2021-02-22 | 2021-02-23 | 2021-02-23 | 17747 | 1257 | Yes | Yes | No | Crítico |  | 23.5 | 3 | 15 | 0 | 0 | 0 | 0 | 0 | 0 | 0 | 0 | 0 | 0 | 0 | 0 | 2 | 2 | 0 | 92 | 0 | 546 | 2 | 337 | 127 | 0 |  | 2.4 | - |  |  | No |  | 18 | 25/22/14 | 244910 | 35770 | - | 122 | - | - | - | Baja viscosidad por posible contaminación con un lubricante de menor viscosidad. | Nivel de limpieza en estado de Crítico. | Resultados están dentro de los rangos aceptables. | Localice y corrija la causa de baja viscosidad del aceite. Una baja viscosidad puede reducir la protección por lubricación. Identifique las causas del origen y corrija el Codigo ISO alto del aceite. Asegúrese de que la contaminación no está siendo introducida a través de los equipos de manejo de aceite. Retome la muestra en el próximo intervalo programado.
C0018862 | BAMBAS | CH-08 | CH-08 MOT RH | PALA HIDRAULICA | CATERPILLAR | 6040 FS | MOTOR RH | MOBIL DELVAC ELITE 15W 40 | 2021-02-06 | 2021-02-22 | 2021-02-23 | 2021-02-23 | 7114 | 359 | Yes | Yes | No | Precaución | 14.7 | 14.2 | 1 | 13 | 1 | 0 | 0 | 0 | 45 | 0 | 0 | 0 | 0 | 0 | 0 | 0 | 3 | 4 | 1 | 28 | 0 | 1221 | 769 | 849 | 1150 | 0 | 7.9 | 4.9 | 5.5 | 0 | 0.5 | No |  | 6 | - | - | - | - | - | - | - | - | Baja viscosidad por posible contaminación con un lubricante de menor viscosidad o dilución con combustible. | Niveles de sodio en el límite de precaución pueden representar fugas de refrigerante hacia el cárter del motor o contaminación por sal del medio ambiente. | Resultados están dentro de los rangos aceptables. | Localice la fuente de Sodio. Localice y corrija la causa de baja viscosidad del aceite. Una baja viscosidad puede reducir la protección por lubricación. Retome la muestra en el próximo intervalo.
C0018863 | BAMBAS | CH-08 | CH-08 MOT LH | PALA HIDRAULICA | CATERPILLAR | 6040 FS | MOTOR LH | MOBIL DELVAC ELITE 15W 40 | 2021-02-06 | 2021-02-22 | 2021-02-23 | 2021-02-23 | 7114 | 359 | Yes | Yes | No | Precaución | 14.7 | 14.6 | 1 | 12 | 1 | 0 | 0 | 0 | 46 | 0 | 0 | 0 | 0 | 0 | 0 | 0 | 4 | 6 | 1 | 28 | 0 | 1251 | 787 | 861 | 1171 | 0 | 7.5 | 4.7 | 5.5 | 0 | 0.5 | No |  | 10 | - | - | - | - | - | - | - | - | Resultados están dentro de los rangos aceptables. | Niveles de sodio en el límite de precaución pueden representar fugas de refrigerante hacia el cárter del motor o contaminación por sal del medio ambiente. | Resultados están dentro de los rangos aceptables. | Localice la fuente de Sodio. Tome acciones correctivas. Retome la muestra para confirmar condición.
C0018864 | BAMBAS | CH-08 | CH-08 MF LH | PALA HIDRAULICA | CATERPILLAR | 6040 FS | MANDO FINAL LH | SHELL OMALA S2 G 220 | 2021-02-06 | 2021-02-22 | 2021-02-23 | 2021-02-23 | 7114 | 359 | Yes |  | No | Crítico |  | 18.6 | 0 | 9 | 0 | 0 | 0 | 0 | 0 | 0 | 0 | 0 | 0 | 0 | 0 | 0 | 1 | 0 | 0 | 24 | 0 | 4 | 0 | 259 | 5 | 0 |  | 0 | - |  |  | No |  | 14 | 25/22/16 | 210040 | 29255 | - | 419 | - | - | - | Resultados están dentro de los rangos aceptables. | Nivel de limpieza en estado de Crítico. | Resultados están dentro de los rangos aceptables. | Identifique las causas del origen y corrija el Codigo ISO alto del aceite. Asegúrese de que la contaminación no está siendo introducida a través de los equipos de manejo de aceite. Retome la muestra en el próximo intervalo programado.
C0018865 | BAMBAS | CH-08 | CH-08 MF RH | PALA HIDRAULICA | CATERPILLAR | 6040 FS | MANDO FINAL RH | SHELL OMALA S2 G 220 | 2021-02-06 | 2021-02-22 | 2021-02-23 | 2021-02-23 | 7114 | 359 | Yes |  | No | Crítico |  | 18.7 | 0 | 6 | 0 | 0 | 0 | 0 | 1 | 0 | 0 | 0 | 0 | 0 | 0 | 0 | 1 | 0 | 0 | 28 | 0 | 9 | 0 | 276 | 4 | 0 |  | 0 | - |  |  | No |  | 16 | 25/22/17 | 206880 | 37867 | - | 1070 | - | - | - | Resultados están dentro de los rangos aceptables. | Nivel de limpieza en estado de Crítico. | Resultados están dentro de los rangos aceptables. | Identifique las causas del origen y corrija el Codigo ISO alto del aceite. Asegúrese de que la contaminación no está siendo introducida a través de los equipos de manejo de aceite. Retome la muestra en el próximo intervalo programado.
C0018866 | BAMBAS | EP-31 | EP-31 MOT | PERFORADORA DE ORUGAS | DRILLTECH | D75KS | MOTOR | MOBIL DELVAC ELITE 15W 40 | 2021-02-07 | 2021-02-22 | 2021-02-23 | 2021-02-23 | 18401 | 146 | Yes | Yes | No | Crítico | 14.7 | 16 | 1 | 18 | 0 | 0 | 0 | 1 | 44 | 0 | 0 | 0 | 0 | 0 | 0 | 0 | 3 | 2 | 1 | 39 | 0 | 1200 | 760 | 877 | 1133 | 0 | 6.2 | 0.1 | 10.7 | 0 | 2.7 | No |  | 8 | - | - | - | - | - | - | - | - | Resultados están dentro de los rangos aceptables. | Elevado nivel de hollín, como resultado de una combustión incompleta. | Resultados están dentro de los rangos aceptables. | Revisar la presión de compresión, admisión de aire y sistema de inyección. Tome acciones correctivas. Retome la muestra para confirmar condición.
C0018867 | BAMBAS | EP-31 | EP-31 MDBS PRIN | PERFORADORA DE ORUGAS | DRILLTECH | D75KS | MANDO DE BOMBAS PRINCIPAL | MOBILUBE HD 80W-90 | 2021-02-07 | 2021-02-22 | 2021-02-23 | 2021-02-23 | 18401 | 146 | Yes | No | No | Crítico |  | 11.6 | 1 | 25 | 2 | 1 | 0 | 0 | 0 | 0 | 0 | 0 | 0 | 0 | 0 | 0 | 6 | 0 | 1 | 2 | 0 | 35 | 1 | 234 | 124 | 0 |  | 11.6 | - |  |  | No |  | 11 | 24/22/17 | 155612 | 20841 | - | 981 | - | - | - | Baja viscosidad por posible contaminación con un lubricante de menor viscosidad. | Nivel de limpieza en estado de Crítico. | Resultados están dentro de los rangos aceptables. | Localice y corrija la causa de baja viscosidad del aceite. Una baja viscosidad puede reducir la protección por lubricación. Identifique las causas del origen y corrija el Codigo ISO alto del aceite. Asegúrese de que la contaminación no está siendo introducida a través de los equipos de manejo de aceite. Retome la muestra en el próximo intervalo programado.
C0018868 | BAMBAS | EP-31 | EP-31 MDBS AXI | PERFORADORA DE ORUGAS | DRILLTECH | D75KS | MANDO DE BOMBAS AUXILIAR | MOBILUBE HD 80W-90 | 2021-02-07 | 2021-02-22 | 2021-02-23 | 2021-02-23 | 18401 | 146 | Yes | No | No | Crítico |  | 14.5 | 1 | 458 | 0 | 2 | 0 | 2 | 1 | 2 | 5 | 0 | 0 | 0 | 0 | 0 | 12 | 0 | 2 | 4 | 0 | 41 | 3 | 258 | 23 | 0 |  | 0.9 | - |  |  | Si |  | 156 | - | - | - | - | - | - | - | - | Ligera presencia de agua. | Esta muestra contiene agua y por ello no es posible analizar ciertas pruebas. Por favor asegúrese que el agua visible no este contenida al momento de tomar la muestra. | Desgaste de Hierro en el límite de precaución. | Identifique y evalúe los componentes a base de este elemento. Determine la fuente del metal de desgaste y tome acciones correctivas. Retomar la muestra para monitorear condición.
C0018869 | BAMBAS | EP-31 | EP-31 CJRO | PERFORADORA DE ORUGAS | DRILLTECH | D75KS | CABEZAL DE ROTACION | MOBILUBE HD 80W-90 | 2021-02-07 | 2021-02-22 | 2021-02-23 | 2021-02-23 | 18401 | 1509 | Yes |  | No | Crítico |  |  | 1 | 108 | 0 | 1 | 0 | 1 | 0 | 1 | 2 | 0 | 0 | 0 | 0 | 0 | 3 | 0 | 1 | 3 | 0 | 35 | 2 | 237 | 28 | 0 |  | 4.1 | - |  |  | Si |  | 117 | - | - | - | - | - | - | - | - | Presencia de agua. | Esta muestra contiene agua y por ello no es posible analizar ciertas pruebas. Por favor asegúrese que el agua visible no este contenida al momento de tomar la muestra. | Elevado desgaste de Hierro. | Identifique y evalúe los componentes a base de este elemento. Determine la fuente del metal de desgaste excesivo y tome acciones correctivas. Retomar la muestra para monitorear condición.
C0018870 | BAMBAS | FC-134 | FC-134 MOT | CAMION | CATERPILLAR | 793F | MOTOR | MOBIL DELVAC ELITE 15W 40 | 2021-02-10 | 2021-02-22 | 2021-02-23 | 2021-02-23 | 14557 | 345 | Yes | Yes | No | Precaución | 14.7 | 15 | 1 | 24 | 0 | 0 | 0 | 0 | 48 | 1 | 0 | 0 | 0 | 0 | 0 | 0 | 2 | 4 | 0 | 43 | 0 | 1313 | 814 | 901 | 1207 | 0 | 8.2 | 5.3 | 5.2 | 0 | 0.7 | No |  | 10 | - | - | - | - | - | - | - | - | Resultados están dentro de los rangos aceptables. | Niveles de sodio en el límite de precaución pueden representar fugas de refrigerante hacia el cárter del motor o contaminación por sal del medio ambiente. | Resultados están dentro de los rangos aceptables. | Localice la fuente de Sodio. Tome acciones correctivas. Retome la muestra para confirmar condición.
C0018871 | BAMBAS | C-39 | C-39 MOT | CAMION | CATERPILLAR | 992G | MOTOR | MOBIL DELVAC ELITE 15W 40 | 2021-02-12 | 2021-02-22 | 2021-02-23 | 2021-02-23 | 42153 | 281 | Yes | Yes | No | Normal | 14.7 | 14.6 | 4 | 9 | 1 | 0 | 0 | 0 | 47 | 0 | 0 | 0 | 0 | 0 | 0 | 0 | 2 | 2 | 0 | 35 | 0 | 1357 | 825 | 918 | 1272 | 0 | 7.4 | 8.4 | 8.2 | 3.2 | 0.3 | No |  | 10 | - | - | - | - | - | - | - | - | Resultados están dentro de los rangos aceptables. | Resultados están dentro de los rangos aceptables. | Resultados están dentro de los rangos aceptables. | Retome la muestra en el próximo intervalo programado.
C0018872 | BAMBAS | FC-129 | FC-129 MOT | CAMION | CATERPILLAR | 793F | MOTOR | MOBIL DELVAC ELITE 15W 40 | 2021-02-13 | 2021-02-22 | 2021-02-23 | 2021-02-23 | 15817 | 318 | Yes | Yes | No | Normal | 14.7 | 14.8 | 1 | 20 | 0 | 0 | 0 | 0 | 47 | 0 | 0 | 0 | 0 | 0 | 0 | 0 | 2 | 2 | 0 | 40 | 0 | 1317 | 813 | 905 | 1234 | 0 | 8.2 | 3.2 | 3.8 | 0 | 0.7 | No |  | 11 | - | - | - | - | - | - | - | - | Resultados están dentro de los rangos aceptables. | Resultados están dentro de los rangos aceptables. | Resultados están dentro de los rangos aceptables. | Retome la muestra en el próximo intervalo programado.
C0018873 | BAMBAS | FC-129 | FC-129 TRAN | CAMION | CATERPILLAR | 793F | TRANSMISION | MOBILTRANS HD 30 | 2021-02-13 | 2021-02-22 | 2021-02-23 | 2021-02-23 | 15817 | 1269 | Yes | Yes | No | Precaución |  | 11 | 2 | 4 | 2 | 0 | 0 | 0 | 1 | 0 | 0 | 0 | 0 | 0 | 0 | 0 | 7 | 2 | 2 | 3 | 0 | 2778 | 14 | 869 | 1161 | 0 |  | 1 | - |  |  | No |  | 12 | 20/18/15 | 5242 | 2034 | - | 256 | - | - | - | Resultados están dentro de los rangos aceptables. | Nivel de Silicio en el límite de precaución. | Resultados están dentro de los rangos aceptables. | Localice la fuente de silicio. Tome acciones correctivas. Retomar la muestra para confirmar condición.
C0018874 | BAMBAS | FC-129 | FC-129 STHI | CAMION | CATERPILLAR | 793F | SISTEMA HIDRAULICO | MOBILTRANS HD 10W | 2021-02-13 | 2021-02-22 | 2021-02-23 | 2021-02-23 | 15817 | 1269 | No | Yes | No | Precaución |  | 6.1 | 1 | 5 | 1 | 0 | 0 | 0 | 0 | 1 | 0 | 0 | 0 | 0 | 0 | 0 | 8 | 0 | 1 | 3 | 0 | 2738 | 12 | 836 | 1120 | 0 |  | 0.5 | - |  |  | No |  | 11 | 19/17/15 | 4156 | 1065 | - | 166 | - | - | - | Resultados están dentro de los rangos aceptables. | Nivel de limpieza en estado de precaución. | Resultados están dentro de los rangos aceptables. | Identifique las causas del origen y corrija el Codigo ISO alto del aceite. Asegúrese de que la contaminación no está siendo introducida a través de los equipos de manejo de aceite. Retome la muestra en el próximo intervalo programado.
C0018875 | BAMBAS | FC-129 | FC-129 STDI | CAMION | CATERPILLAR | 793F | SISTEMA DIRECCION | MOBILTRANS HD 30 | 2021-02-13 | 2021-02-22 | 2021-02-23 | 2021-02-23 | 15817 | 1269 | No | Yes | No | Precaución |  | 10.9 | 1 | 2 | 0 | 0 | 0 | 0 | 0 | 0 | 0 | 0 | 0 | 0 | 0 | 0 | 7 | 0 | 0 | 0 | 0 | 3146 | 11 | 931 | 1296 | 0 |  | 0.8 | - |  |  | No |  | 10 | 18/17/14 | 2225 | 917 | - | 144 | - | - | - | Resultados están dentro de los rangos aceptables. | Nivel de Silicio en el límite de precaución. | Resultados están dentro de los rangos aceptables. | Localice la fuente de silicio. Tome acciones correctivas. Retomar la muestra para confirmar condición.
C0018876 | BAMBAS | FC-129 | FC-129 BM RH | CAMION | CATERPILLAR | 793F | BOCAMAZA RH | MOBILUBE XFD 60 | 2021-02-13 | 2021-02-22 | 2021-02-23 | 2021-02-23 | 15817 | 1269 | No |  | No | Crítico |  | 24.8 | 0 | 11 | 0 | 0 | 0 | 0 | 0 | 0 | 0 | 0 | 0 | 0 | 0 | 0 | 7 | 0 | 1 | 95 | 0 | 266 | 3 | 258 | 3 | 0 |  | 1.6 | - |  |  | No |  | 12 | 24/21/16 | 138665 | 15192 | - | 337 | - | - | - | Resultados están dentro de los rangos aceptables. | Nivel de limpieza en estado de Crítico. | Resultados están dentro de los rangos aceptables. | Identifique las causas del origen y corrija el Codigo ISO alto del aceite. Asegúrese de que la contaminación no está siendo introducida a través de los equipos de manejo de aceite. Retome la muestra en el próximo intervalo programado.
C0018877 | BAMBAS | FC-129 | FC-129 BM LH | CAMION | CATERPILLAR | 793F | BOCAMAZA LH | MOBILUBE XFD 60 | 2021-02-13 | 2021-02-22 | 2021-02-23 | 2021-02-23 | 15817 | 1269 | No |  | No | Crítico |  | 25.3 | 0 | 8 | 0 | 0 | 0 | 0 | 1 | 1 | 0 | 0 | 0 | 0 | 0 | 0 | 6 | 1 | 0 | 92 | 0 | 297 | 3 | 269 | 7 | 0 |  | 1.6 | - |  |  | No |  | 11 | 25/24/20 | 241702 | 103095 | - | 9876 | - | - | - | Resultados están dentro de los rangos aceptables. | Nivel de limpieza en estado de Crítico. | Resultados están dentro de los rangos aceptables. | Identifique las causas del origen y corrija el Codigo ISO alto del aceite. Asegúrese de que la contaminación no está siendo introducida a través de los equipos de manejo de aceite. Retome la muestra en el próximo intervalo programado.
C0018878 | BAMBAS | FC-129 | FC-129 MF RH | CAMION | CATERPILLAR | 793F | MANDO FINAL RH | MOBILUBE XFD 60 | 2021-02-13 | 2021-02-22 | 2021-02-23 | 2021-02-23 | 15817 | 620 | No |  | No | Crítico |  | 25.4 | 2 | 10 | 0 | 0 | 0 | 0 | 0 | 0 | 0 | 0 | 0 | 0 | 0 | 0 | 2 | 1 | 0 | 89 | 0 | 292 | 4 | 271 | 9 | 0 |  | 2.1 | - |  |  | No |  | 12 | 24/20/15 | 95675 | 5501 | - | 177 | - | - | - | Resultados están dentro de los rangos aceptables. | Nivel de limpieza en estado de Crítico. | Resultados están dentro de los rangos aceptables. | Identifique las causas del origen y corrija el Codigo ISO alto del aceite. Asegúrese de que la contaminación no está siendo introducida a través de los equipos de manejo de aceite. Retome la muestra en el próximo intervalo programado.
C0018879 | BAMBAS | FC-129 | FC-129 MF LH | CAMION | CATERPILLAR | 793F | MANDO FINAL LH | MOBILUBE XFD 60 | 2021-02-13 | 2021-02-22 | 2021-02-23 | 2021-02-23 | 15817 | 620 | No |  | No | Crítico |  | 25.1 | 2 | 10 | 0 | 0 | 0 | 0 | 0 | 0 | 0 | 0 | 0 | 0 | 0 | 0 | 2 | 0 | 0 | 93 | 0 | 284 | 4 | 269 | 9 | 0 |  | 2 | - |  |  | No |  | 14 | 24/20/15 | 99313 | 5840 | - | 251 | - | - | - | Resultados están dentro de los rangos aceptables. | Nivel de limpieza en estado de Crítico. | Resultados están dentro de los rangos aceptables. | Identifique las causas del origen y corrija el Codigo ISO alto del aceite. Asegúrese de que la contaminación no está siendo introducida a través de los equipos de manejo de aceite. Retome la muestra en el próximo intervalo programado.
C0018880 | BAMBAS | FC-129 | FC-129 DIFE POS | CAMION | CATERPILLAR | 793F | DIFERENCIAL POSTERIOR | MOBILUBE XFD 60 | 2021-02-13 | 2021-02-22 | 2021-02-23 | 2021-02-23 | 15817 | 620 | No | Yes | No | Crítico |  | 24.8 | 2 | 10 | 0 | 0 | 0 | 0 | 0 | 0 | 0 | 0 | 0 | 0 | 0 | 0 | 2 | 5 | 0 | 97 | 0 | 282 | 4 | 260 | 8 | 0 |  | 2.1 | - |  |  | No |  | 10 | 24/20/15 | 112705 | 9937 | - | 193 | - | - | - | Resultados están dentro de los rangos aceptables. | Niveles de Sodio en el límite de precuación. Nivel de limpieza en estado de Crítico. | Resultados están dentro de los rangos aceptables. | Localice la fuente de Sodio. Identifique las causas del origen y corrija el Codigo ISO alto del aceite. Asegúrese de que la contaminación no está siendo introducida a través de los equipos de manejo de aceite. Retome la muestra en el próximo intervalo programado.
C0018881 | BAMBAS | FC-132 | FC-132 MOT | CAMION | CATERPILLAR | 793F | MOTOR | MOBIL DELVAC ELITE 15W 40 | 2021-02-14 | 2021-02-22 | 2021-02-23 | 2021-02-23 | 17718 | 322 | Yes | Yes | No | Precaución | 14.7 | 14.5 | 2 | 19 | 0 | 0 | 0 | 0 | 46 | 0 | 0 | 0 | 0 | 0 | 0 | 0 | 2 | 4 | 1 | 43 | 0 | 1327 | 800 | 915 | 1221 | 0 | 7.3 | 3.1 | 3.9 | 0 | 0.7 | No |  | 11 | - | - | - | - | - | - | - | - | Resultados están dentro de los rangos aceptables. | Niveles de sodio en el límite de precaución pueden representar fugas de refrigerante hacia el cárter del motor o contaminación por sal del medio ambiente. | Resultados están dentro de los rangos aceptables. | Localice la fuente de Sodio. Tome acciones correctivas. Retome la muestra para confirmar condición.
C0018882 | BAMBAS | FC-114 | FC-114 MOT | CAMION | CATERPILLAR | 793C | MOTOR | MOBIL DELVAC ELITE 15W 40 | 2021-02-15 | 2021-02-22 | 2021-02-23 | 2021-02-23 | 61932 | 211 | No | No | No | Normal | 14.7 | 14.3 | 1 | 5 | 0 | 0 | 0 | 0 | 43 | 0 | 0 | 0 | 0 | 0 | 0 | 0 | 3 | 1 | 2 | 68 | 0 | 1229 | 674 | 838 | 1061 | 0 | 8.3 | 4.1 | 3.9 | 0 | 0.3 | No |  | 12 | - | - | - | - | - | - | - | - | Resultados están dentro de los rangos aceptables. | Resultados están dentro de los rangos aceptables. | Resultados están dentro de los rangos aceptables. | Retome la muestra en el próximo intervalo programado.
C0018883 | BAMBAS | FC-131 | FC-131 MOT | CAMION | CATERPILLAR | 793F | MOTOR | MOBIL DELVAC ELITE 15W 40 | 2021-02-15 | 2021-02-22 | 2021-02-23 | 2021-02-23 | 17185 | 293 | Yes | Yes | No | Normal | 14.7 | 14.4 | 1 | 10 | 0 | 0 | 0 | 0 | 43 | 0 | 0 | 0 | 0 | 0 | 0 | 0 | 3 | 3 | 1 | 45 | 0 | 1241 | 750 | 881 | 1131 | 0 | 7.9 | 2.8 | 3.2 | 0 | 0.5 | No |  | 5 | - | - | - | - | - | - | - | - | Resultados están dentro de los rangos aceptables. | Resultados están dentro de los rangos aceptables. | Resultados están dentro de los rangos aceptables. | Retome la muestra en el próximo intervalo programado.
C0018884 | BAMBAS | FC-113 | FC-113 MOT | CAMION | CATERPILLAR | 793F | MOTOR | MOBIL DELVAC ELITE 15W 40 | 2021-01-30 | 2021-02-22 | 2021-02-23 | 2021-02-23 | 38218 | 304 | Yes | Yes | No | Normal | 14.7 | 14.5 | 1 | 10 | 0 | 0 | 0 | 0 | 45 | 0 | 0 | 0 | 0 | 0 | 0 | 0 | 4 | 2 | 1 | 42 | 0 | 1253 | 784 | 899 | 1195 | 0 | 8.1 | 5.3 | 5.1 | 0 | 0.4 | No |  | 10 | - | - | - | - | - | - | - | - | Resultados están dentro de los rangos aceptables. | Resultados están dentro de los rangos aceptables. | Resultados están dentro de los rangos aceptables. | Retome la muestra en el próximo intervalo programado.
C0018885 | SHOUGANG | FC-116 | FC-116 MOT | CAMION | CATERPILLAR | 785D | MOTOR | MOBIL DELVAC 1 5W-40 | 2021-02-13 | 2021-02-22 | 2021-02-23 | 2021-02-24 | 18020 | 295 | No | No | No | Normal | 14.8 | 14.2 | 3 | 10 | 0 | 1 | 0 | 0 | 0 | 0 | 0 | 0 | 0 | 0 | 0 |  | 5 | 0 | 2 | 56 | 0 | 2334 | 482 | 983 | 1347 |  | 8.9 | 5.5 | 5.4 | 1.4 | 0.2 | No |  | 8 | - | - | - | - | - | - | - | - | Resultados están dentro de los rangos aceptables. | Resultados están dentro de los rangos aceptables. | Resultados están dentro de los rangos aceptables. | Retome la muestra en el próximo intervalo programado.
C0018886 | SHOUGANG | FC-88 | FC-88 MOT | CAMION | CATERPILLAR | 785C | MOTOR | MOBIL DELVAC 1 5W-40 | 2021-02-13 | 2021-02-22 | 2021-02-23 | 2021-02-24 | 38414 | 543 | Yes | Yes | No | Precaución | 14.8 | 14.6 | 5 | 8 | 1 | 1 | 0 | 0 | 1 | 0 | 0 | 0 | 0 | 0 | 0 |  | 6 | 0 | 2 | 49 | 0 | 2427 | 481 | 974 | 1382 |  | 9.4 | 9 | 9 | 1.3 | 0.4 | No |  | 8 | - | - | - | - | - | - | - | - | Alta oxidación por posible degradación del aceite a altas temperaturas. | Resultados están dentro de los rangos aceptables. | Resultados están dentro de los rangos aceptables. | Revisar el sistema de enfriamiento (termostatos, radiador, bomba de agua, mangueras, etc.). Tome acciones correctivas. Retome la muestra para confirmar condición.
C0018887 | SHOUGANG | FC-88 | FC-88 TRAN | CAMION | CATERPILLAR | 785C | TRANSMISION | MOBILTRANS HD 30 | 2021-02-13 | 2021-02-22 | 2021-02-23 | 2021-02-24 | 38414 | 543 | No | Yes | No | Precaución |  | 12.6 | 13 | 5 | 1 | 0 | 0 | 0 | 0 | 1 | 0 | 0 | 0 | 0 | 0 |  | 4 | 0 | 2 | 21 | 0 | 2493 | 9 | 760 | 1001 |  |  | 4.2 | - |  |  | No |  | 12 | 20/17/14 | 6988 | 1107 | - | 133 | - | - | - | Alta viscosidad por posible contaminación con un lubricante de mayor viscosidad. | Resultados están dentro de los rangos aceptables. | Resultados están dentro de los rangos aceptables. | Localice y corrija la causa de la alta viscosidad del aceite. Viscosidad mayor que la esperada puede restringir el flujo de aceite causando falta de aceite y desgaste. Retome la muestra en el próximo intervalo programado.
C0018888 | SHOUGANG | FC-88 | FC-88 STHI | CAMION | CATERPILLAR | 785C | SISTEMA HIDRAULICO | MOBILTRANS HD 10W | 2021-02-13 | 2021-02-22 | 2021-02-23 | 2021-02-24 | 38414 | 550 | No | Yes | No | Crítico |  | 7 | 18 | 6 | 0 | 1 | 0 | 1 | 0 | 1 | 0 | 0 | 0 | 0 | 0 |  | 11 | 0 | 1 | 5 | 0 | 3002 | 10 | 814 | 1117 |  |  | 8.5 | - |  |  | No |  | 9 | 22/19/14 | 31462 | 4254 | - | 142 | - | - | - | Alta viscosidad por posible contaminación con un lubricante de mayor viscosidad. | Nivel de limpieza en estado de Crítico. | Resultados están dentro de los rangos aceptables. | Localice y corrija la causa de la alta viscosidad del aceite. Viscosidad mayor que la esperada puede restringir el flujo de aceite causando falta de aceite y desgaste. Identifique las causas del origen y corrija el Codigo ISO alto del aceite. Asegúrese de que la contaminación no está siendo introducida a través de los equipos de manejo de aceite. Retome la muestra en el próximo intervalo programado.
C0018889 | SHOUGANG | FC-88 | FC-88 STDI | CAMION | CATERPILLAR | 785C | SISTEMA DIRECCION | MOBILTRANS HD 10W | 2021-02-13 | 2021-02-22 | 2021-02-23 | 2021-02-24 | 38414 | 550 | No | Yes | No | Precaución |  | 6.3 | 1 | 5 | 25 | 1 | 0 | 0 | 0 | 2 | 0 | 0 | 0 | 0 | 0 |  | 8 | 0 | 1 | 2 | 0 | 3121 | 12 | 866 | 1228 |  |  | 7.8 | - |  |  | No |  | 12 | 23/19/13 | 65964 | 3707 | - | 67 | - | - | - | Resultados están dentro de los rangos aceptables. | Nivel de limpieza en estado de precaución. | Resultados están dentro de los rangos aceptables. | Identifique las causas del origen y corrija el Codigo ISO alto del aceite. Asegúrese de que la contaminación no está siendo introducida a través de los equipos de manejo de aceite. Retome la muestra en el próximo intervalo programado.
C0018890 | SHOUGANG | FC-88 | FC-88 BM RH | CAMION | CATERPILLAR | 785C | BOCAMAZA RH | MOBILUBE XFD 60 | 2021-02-13 | 2021-02-22 | 2021-02-23 | 2021-02-24 | 38414 | 543 | No |  | No | Crítico |  | 24.9 | 0 | 70 | 0 | 4 | 0 | 0 | 0 | 0 | 1 | 1 | 0 | 0 | 0 |  | 21 | 4 | 1 | 97 | 0 | 304 | 5 | 279 | 12 |  |  | 0.8 | - |  |  | No |  | 40 | 26/24/17 | 407102 | 115776 | - | 903 | - | - | - | Resultados están dentro de los rangos aceptables. | Nivel de limpieza en estado de Crítico. | Elevado desgaste de Hierro y Aluminio. | Identifique las causas del origen y corrija el Codigo ISO alto del aceite. Asegúrese de que la contaminación no está siendo introducida a través de los equipos de manejo de aceite. Determine la fuente de los metales de desgaste excesivo y tome acciones correctivas. Retomar la muestra para monitorear condición.
C0018891 | SHOUGANG | FC-88 | FC-88 BM LH | CAMION | CATERPILLAR | 785C | BOCAMAZA LH | MOBILUBE XFD 60 | 2021-02-13 | 2021-02-22 | 2021-02-23 | 2021-02-24 | 38414 | 543 | Yes |  | No | Precaución |  | 24.4 | 0 | 8 | 0 | 0 | 0 | 0 | 0 | 0 | 0 | 0 | 0 | 0 | 0 |  | 6 | 4 | 0 | 94 | 0 | 304 | 3 | 275 | 13 |  |  | 1.1 | - |  |  | No |  | 11 | 22/18/14 | 26561 | 2073 | - | 133 | - | - | - | Resultados están dentro de los rangos aceptables. | Nivel de limpieza en estado de precaución. | Resultados están dentro de los rangos aceptables. | Identifique las causas del origen y corrija el Codigo ISO alto del aceite. Asegúrese de que la contaminación no está siendo introducida a través de los equipos de manejo de aceite. Retome la muestra en el próximo intervalo programado.
C0018892 | SHOUGANG | FC-88 | FC-88 MF RH | CAMION | CATERPILLAR | 785C | MANDO FINAL RH | MOBILUBE XFD 60 | 2021-02-13 | 2021-02-22 | 2021-02-23 | 2021-02-24 | 38414 | 781 | No |  | No | Crítico |  | 23.2 | 11 | 25 | 1 | 0 | 0 | 0 | 0 | 0 | 0 | 0 | 0 | 0 | 0 |  | 2 | 3 | 1 | 94 | 0 | 377 | 2 | 295 | 47 |  |  | 2.4 | - |  |  | No |  | 24 | 25/23/15 | 317143 | 63693 | - | 265 | - | - | - | Baja viscosidad por posible contaminación con un lubricante de menor viscosidad. | Nivel de limpieza en estado de Crítico. | Resultados están dentro de los rangos aceptables. | Localice y corrija la causa de baja viscosidad del aceite. Una baja viscosidad puede reducir la protección por lubricación. Identifique las causas del origen y corrija el Codigo ISO alto del aceite. Asegúrese de que la contaminación no está siendo introducida a través de los equipos de manejo de aceite. Retome la muestra en el próximo intervalo programado.
C0018893 | SHOUGANG | FC-88 | FC-88 MF LH | CAMION | CATERPILLAR | 785C | MANDO FINAL LH | MOBILUBE XFD 60 | 2021-02-13 | 2021-02-22 | 2021-02-23 | 2021-02-24 | 38414 | 781 | No |  | No | Crítico |  | 23 | 12 | 26 | 1 | 0 | 1 | 0 | 0 | 0 | 0 | 0 | 0 | 0 | 0 |  | 2 | 3 | 1 | 101 | 0 | 394 | 2 | 292 | 45 |  |  | 2.4 | - |  |  | No |  | 23 | 25/23/15 | 271609 | 64040 | - | 256 | - | - | - | Baja viscosidad por posible contaminación con un lubricante de menor viscosidad. | Nivel de limpieza en estado de Crítico. | Desgaste de Cobre en el límite de precaución. | Localice y corrija la causa de baja viscosidad del aceite. Una baja viscosidad puede reducir la protección por lubricación. Identifique las causas del origen y corrija el Codigo ISO alto del aceite. Asegúrese de que la contaminación no está siendo introducida a través de los equipos de manejo de aceite. Determine la fuente del metal de desgaste y tome acciones correctivas. Retomar la muestra para monitorear condición.
C0018894 | SHOUGANG | FC-88 | FC-88 DIFE POS | CAMION | CATERPILLAR | 785C | DIFERENCIAL POSTERIOR | MOBILUBE XFD 60 | 2021-02-13 | 2021-02-22 | 2021-02-23 | 2021-02-24 | 38414 | 781 | No | Yes | No | Crítico |  | 23.3 | 11 | 24 | 1 | 0 | 0 | 0 | 0 | 0 | 0 | 0 | 0 | 0 | 0 |  | 2 | 1 | 1 | 90 | 0 | 370 | 2 | 295 | 44 |  |  | 2.2 | - |  |  | No |  | 16 | 25/23/15 | 291669 | 60401 | - | 269 | - | - | - | Baja viscosidad por posible contaminación con un lubricante de menor viscosidad. | Nivel de limpieza en estado de Crítico. | Resultados están dentro de los rangos aceptables. | Localice y corrija la causa de baja viscosidad del aceite. Una baja viscosidad puede reducir la protección por lubricación. Identifique las causas del origen y corrija el Codigo ISO alto del aceite. Asegúrese de que la contaminación no está siendo introducida a través de los equipos de manejo de aceite. Retome la muestra en el próximo intervalo programado.
C0018895 | SHOUGANG | EP-28 | EP-28 MOT | PERFORADORA DE ORUGAS | ATLAS COPCO | DML | MOTOR | CHEVRON 400 MGX 15W40 | 2021-02-13 | 2021-02-22 | 2021-02-23 | 2021-02-24 | 26259 | 168 | Yes | Yes | No | Precaución | 14.6 | 13.8 | 1 | 8 | 0 | 1 | 0 | 1 | 1 | 0 | 0 | 0 | 0 | 0 | 0 |  | 5 | 2 | 1 | 102 | 0 | 2240 | 35 | 851 | 1163 |  | 6.9 | 4.3 | 4.9 | 0 | 0.2 | No |  | 21 | - | - | - | - | - | - | - | - | Baja viscosidad por posible contaminación con un lubricante de menor viscosidad o dilución con combustible. | Resultados están dentro de los rangos aceptables. | Resultados están dentro de los rangos aceptables. | Localice y corrija la causa de baja viscosidad del aceite. Una baja viscosidad puede reducir la protección por lubricación. Retome la muestra en el próximo intervalo.
C0018896 | SHOUGANG | EP-28 | EP-28 MDBS | PERFORADORA DE ORUGAS | ATLAS COPCO | DML | MANDO DE BOMBAS | MOBILUBE HD 80W-90 | 2021-02-13 | 2021-02-22 | 2021-02-23 | 2021-02-24 | 26259 | 168 | Yes |  | No | Crítico |  | 13.5 | 1 | 167 | 0 | 14 | 0 | 1 | 0 | 0 | 1 | 1 | 0 | 0 | 0 |  | 57 | 4 | 6 | 4 | 0 | 184 | 50 | 499 | 107 |  |  | 2.6 | - |  |  | No |  | 153 | - | - | - | - | - | - | - | - | Resultados están dentro de los rangos aceptables. | Muestra oscura no se realizó nivel de limpieza. Podria ser por presencia de partículas oscuras lo cual imposibilita realizar la prueba de Conteo de Partículas. Niveles de Potasio en el límite de precuación. Contaminación de Silicio en estado crítico. Altos niveles de silicio abrasivo (polvo) causarán alto desgaste. | Resultados están dentro de los rangos aceptables. | Localice la fuente de Potasio. El incremento en silicio y aluminio podría potencialmente indicar una contaminación con polvo/tierra como la causa raíz del problema. Tome acciones correctivas. Retome la muestra para confirmar condición.
C0018897 | SHOUGANG | EP-28 | EP-28 CJRO | PERFORADORA DE ORUGAS | ATLAS COPCO | DML | CABEZAL DE ROTACION | MOBILUBE HD 80W-90 | 2021-02-13 | 2021-02-22 | 2021-02-23 | 2021-02-24 | 26259 | 168 | Yes |  | No | Crítico |  | 14.4 | 1 | 25 | 0 | 0 | 0 | 1 | 2 | 1 | 0 | 0 | 0 | 0 | 0 |  | 6 | 0 | 0 | 5 | 0 | 149 | 30 | 514 | 91 |  |  | 2.3 | - |  |  | No |  | 20 | 26/23/17 | 341411 | 65225 | - | 838 | - | - | - | Resultados están dentro de los rangos aceptables. | Nivel de limpieza en estado de Crítico. | Resultados están dentro de los rangos aceptables. | Identifique las causas del origen y corrija el Codigo ISO alto del aceite. Asegúrese de que la contaminación no está siendo introducida a través de los equipos de manejo de aceite. Retome la muestra en el próximo intervalo programado.
C0018898 | SHOUGANG | FC-72 | FC-72 MOT | CAMION | CATERPILLAR | 777F | MOTOR | MOBIL DELVAC 1 5W-40 | 2021-02-13 | 2021-02-22 | 2021-02-23 | 2021-02-24 | 37949 | 552 | Yes | Yes | No | Precaución | 14.8 | 14.5 | 5 | 13 | 1 | 1 | 0 | 1 | 1 | 0 | 0 | 0 | 0 | 0 | 0 |  | 11 | 0 | 2 | 37 | 0 | 2458 | 519 | 1015 | 1378 |  | 8.9 | 8.5 | 8.5 | 4.1 | 0.3 | No |  | 7 | - | - | - | - | - | - | - | - | Alta oxidación por posible degradación del aceite a altas temperaturas. | Nivel de Silicio en el límite de precaución. | Resultados están dentro de los rangos aceptables. | Revisar el sistema de enfriamiento (termostatos, radiador, bomba de agua, mangueras, etc.). Localice la fuente de silicio. Tome acciones correctivas. Retomar la muestra para confirmar condición.
C0018899 | SHOUGANG | FC-72 | FC-72 TRAN | CAMION | CATERPILLAR | 777F | TRANSMISION | MOBILTRANS HD 30 | 2021-02-13 | 2021-02-22 | 2021-02-23 | 2021-02-24 | 37949 | 552 | No | Yes | No | Precaución |  | 11.1 | 3 | 4 | 0 | 0 | 0 | 0 | 0 | 0 | 0 | 0 | 0 | 0 | 0 |  | 5 | 3 | 1 | 2 | 0 | 2949 | 10 | 900 | 1220 |  |  | 1 | - |  |  | No |  | 10 | 21/17/14 | 12966 | 1267 | - | 87 | - | - | - | Resultados están dentro de los rangos aceptables. | Nivel de limpieza en estado de precaución. | Resultados están dentro de los rangos aceptables. | Identifique las causas del origen y corrija el Codigo ISO alto del aceite. Asegúrese de que la contaminación no está siendo introducida a través de los equipos de manejo de aceite. Retome la muestra en el próximo intervalo programado.
C0018900 | SHOUGANG | FC-72 | FC-72 STHI | CAMION | CATERPILLAR | 777F | SISTEMA HIDRAULICO | MOBILTRANS HD 10W | 2021-02-13 | 2021-02-22 | 2021-02-23 | 2021-02-24 | 37949 | 1587 | No | Yes | No | Crítico |  | 6.1 | 204 | 15 | 0 | 5 | 0 | 2 | 0 | 13 | 0 | 0 | 0 | 0 | 0 |  | 25 | 6 | 2 | 2 | 0 | 2882 | 15 | 945 | 1166 |  |  | 2 | - |  |  | No |  | 14 | 20/17/13 | 7448 | 1014 | - | 61 | - | - | - | Resultados están dentro de los rangos aceptables. | Nivel de limpieza en estado de precaución. Niveles de Sodio y Potasio mayores que los esperados. | Elevado desgaste de Hierro, Aluminio y Cobre. | Localice la fuente de Sodio y Potasio. Identifique las causas del origen y corrija el Codigo ISO alto del aceite. Asegúrese de que la contaminación no está siendo introducida a través de los equipos de manejo de aceite. Determine la fuente de los metales de desgaste excesivo y tome acciones correctivas. Retomar la muestra para monitorear condición.
C0018901 | SHOUGANG | FC-72 | FC-72 STDI | CAMION | CATERPILLAR | 777F | SISTEMA DIRECCION | MOBILTRANS HD 10W | 2021-02-13 | 2021-02-22 | 2021-02-23 | 2021-02-24 | 37949 | 1587 | No | Yes | No | Crítico |  | 6 | 1 | 19 | 0 | 9 | 0 | 0 | 0 | 1 | 0 | 0 | 0 | 0 | 0 |  | 28 | 7 | 4 | 1 | 0 | 3155 | 25 | 968 | 1346 |  |  | 3.8 | - |  |  | No |  | 7 | 19/16/14 | 3397 | 602 | - | 81 | - | - | - | Resultados están dentro de los rangos aceptables. | Contaminación de Silicio en estado crítico. Altos niveles de silicio abrasivo (polvo) causarán alto desgaste. Niveles de Sodio y Potasio mayores que los esperados. | Elevado desgaste de Hierro. | Localice la fuente de Sodio, Silicio y Potasio. Identifique y evalúe los componentes a base de este elemento. Determine la fuente del metal de desgaste excesivo y tome acciones correctivas. Retomar la muestra para monitorear condición.
C0018902 | SHOUGANG | FC-72 | FC-72 BM RH | CAMION | CATERPILLAR | 777F | BOCAMAZA RH | MOBILTRANS HD 60 | 2021-02-13 | 2021-02-22 | 2021-02-23 | 2021-02-24 | 37949 | 552 | Yes |  | No | Precaución |  | 23.9 | 4 | 9 | 0 | 0 | 0 | 1 | 0 | 0 | 0 | 0 | 0 | 0 | 0 |  | 10 | 0 | 2 | 2 | 0 | 3016 | 11 | 901 | 1259 |  |  | 1 | - |  |  | No |  | 12 | 21/18/14 | 13426 | 1724 | - | 120 | - | - | - | Baja viscosidad por posible contaminación con un lubricante de menor viscosidad. | Nivel de limpieza en estado de precaución. | Resultados están dentro de los rangos aceptables. | Localice y corrija la causa de baja viscosidad del aceite. Una baja viscosidad puede reducir la protección por lubricación. Identifique las causas del origen y corrija el Codigo ISO alto del aceite. Asegúrese de que la contaminación no está siendo introducida a través de los equipos de manejo de aceite. Retome la muestra en el próximo intervalo programado.
C0018903 | SHOUGANG | FC-72 | FC-72 BM LH | CAMION | CATERPILLAR | 777F | BOCAMAZA LH | MOBILTRANS HD 60 | 2021-02-13 | 2021-02-22 | 2021-02-23 | 2021-02-24 | 37949 | 552 | Yes |  | No | Precaución |  | 24.5 | 2 | 6 | 0 | 0 | 0 | 0 | 0 | 0 | 0 | 0 | 0 | 0 | 0 |  | 9 | 1 | 2 | 2 | 0 | 3016 | 11 | 921 | 1253 |  |  | 3.5 | - |  |  | No |  | 12 | 22/19/14 | 20897 | 2503 | - | 99 | - | - | - | Resultados están dentro de los rangos aceptables. | Nivel de limpieza en estado de precaución. | Resultados están dentro de los rangos aceptables. | Identifique las causas del origen y corrija el Codigo ISO alto del aceite. Asegúrese de que la contaminación no está siendo introducida a través de los equipos de manejo de aceite. Retome la muestra en el próximo intervalo programado.
C0018904 | SHOUGANG | FC-72 | FC-72 MF RH | CAMION | CATERPILLAR | 777F | MANDO FINAL LH | MOBILUBE XFD 60 | 2021-02-13 | 2021-02-22 | 2021-02-23 | 2021-02-24 | 37949 | 1587 | No |  | No | Crítico |  | 25.1 | 2 | 27 | 0 | 0 | 0 | 0 | 0 | 0 | 0 | 0 | 0 | 0 | 0 |  | 4 | 4 | 1 | 98 | 0 | 289 | 2 | 272 | 2 |  |  | 1.6 | - |  |  | No |  | 26 | 25/23/16 | 290624 | 42024 | - | 370 | - | - | - | Resultados están dentro de los rangos aceptables. | Nivel de limpieza en estado de Crítico. | Resultados están dentro de los rangos aceptables. | Identifique las causas del origen y corrija el Codigo ISO alto del aceite. Asegúrese de que la contaminación no está siendo introducida a través de los equipos de manejo de aceite. Retome la muestra en el próximo intervalo programado.
C0018905 | SHOUGANG | FC-72 | FC-72 MF LH | CAMION | CATERPILLAR | 777F | MANDO FINAL RH | MOBILUBE XFD 60 | 2021-02-13 | 2021-02-22 | 2021-02-23 | 2021-02-24 | 37949 | 1587 | No |  | No | Crítico |  | 24.7 | 2 | 28 | 0 | 0 | 0 | 0 | 0 | 0 | 0 | 0 | 0 | 0 | 0 |  | 4 | 2 | 1 | 98 | 0 | 288 | 3 | 272 | 2 |  |  | 1.9 | - |  |  | No |  | 24 | 25/23/16 | 232825 | 41888 | - | 352 | - | - | - | Resultados están dentro de los rangos aceptables. | Nivel de limpieza en estado de Crítico. | Resultados están dentro de los rangos aceptables. | Identifique las causas del origen y corrija el Codigo ISO alto del aceite. Asegúrese de que la contaminación no está siendo introducida a través de los equipos de manejo de aceite. Retome la muestra en el próximo intervalo programado.
C0018906 | SHOUGANG | FC-72 | FC-72 DIFE POS | CAMION | CATERPILLAR | 777F | DIFERENCIAL POSTERIOR | MOBILUBE XFD 60 | 2021-02-13 | 2021-02-22 | 2021-02-23 | 2021-02-24 | 37949 | 1587 | No |  | No | Crítico |  | 25.1 | 2 | 28 | 0 | 0 | 0 | 0 | 0 | 0 | 0 | 0 | 0 | 0 | 0 |  | 4 | 2 | 1 | 93 | 0 | 281 | 2 | 276 | 3 |  |  | 1.9 | - |  |  | No |  | 22 | 25/23/16 | 307732 | 42525 | - | 367 | - | - | - | Resultados están dentro de los rangos aceptables. | Nivel de limpieza en estado de Crítico. | Resultados están dentro de los rangos aceptables. | Identifique las causas del origen y corrija el Codigo ISO alto del aceite. Asegúrese de que la contaminación no está siendo introducida a través de los equipos de manejo de aceite. Retome la muestra en el próximo intervalo programado.
C0018907 | SHOUGANG | C-45 | C-45 MOT | CARGADOR FRONTAL | CATERPILLAR | 994F | MOTOR | MOBIL DELVAC 1 5W-40 | 2021-02-13 | 2021-02-22 | 2021-02-23 | 2021-02-24 | 47055 | 274 | Yes | Yes | No | Crítico | 14.8 | 16.1 | 1 | 7 | 1 | 1 | 0 | 0 | 1 | 0 | 0 | 0 | 0 | 0 | 0 |  | 6 | 0 | 2 | 55 | 0 | 2535 | 530 | 1040 | 1420 |  | 9 | 10.7 | 10.8 | 8.5 | 0.2 | No |  | 4 | - | - | - | - | - | - | - | - | Alta oxidación por posible degradación del aceite a altas temperaturas. Alta viscosidad podría ser consecuencia de la elevación de la oxidación por degradación del aceite a altas temperaturas. | Nivel de Silicio en el límite de precaución. | Resultados están dentro de los rangos aceptables. | Localice la fuente de silicio. Revisar el sistema de enfriamiento (termostatos, radiador, bomba de agua, mangueras, etc.). Localice y corrija la causa de la alta viscosidad del aceite. Viscosidad mayor que la esperada puede restringir el flujo de aceite causando falta de aceite y desgaste. Retome la muestra en el próximo intervalo programado.
C0018908 | SHOUGANG | EP-38 | EP-38 CJRO | PERFORADORA DE ORUGAS | DRILLTECH | D75KS | CABEZAL DE ROTACION | MOBILUBE HD 80W-90 | 2021-02-13 | 2021-02-22 | 2021-02-23 | 2021-02-24 | 22053 | 103 | Yes |  | No | Crítico |  | 13.1 | 1 | 28 | 0 | 1 | 0 | 0 | 0 | 0 | 0 | 0 | 0 | 0 | 0 |  | 5 | 1 | 0 | 8 | 0 | 236 | 48 | 502 | 207 |  |  | 3.3 | - |  |  | No |  | 48 | 26/24/19 | 402451 | 135910 | - | 2977 | - | - | - | Baja viscosidad por posible contaminación con un lubricante de menor viscosidad. | Nivel de limpieza en estado de Crítico. | Desgaste de Hierro en el límite de precaución. | Localice y corrija la causa de baja viscosidad del aceite. Una baja viscosidad puede reducir la protección por lubricación. Identifique las causas del origen y corrija el Codigo ISO alto del aceite. Asegúrese de que la contaminación no está siendo introducida a través de los equipos de manejo de aceite. Determine la fuente del metal de desgaste y tome acciones correctivas. Retomar la muestra para monitorear condición.
C0018909 | SHOUGANG | FC-120 | FC-120 MOT | CAMION | CATERPILLAR | 785D | MOTOR | MOBIL DELVAC 1 5W-40 | 2021-02-14 | 2021-02-22 | 2021-02-23 | 2021-02-24 | 7748 | 250 | Yes | Yes | No | Crítico | 14.8 | 14.5 | 2 | 6 | 0 | 0 | 0 | 0 | 45 | 0 | 0 | 0 | 0 | 0 | 0 |  | 5 | 2 | 1 | 95 | 0 | 1527 | 693 | 913 | 1220 |  | 8.4 | 10.9 | 2.9 | 6.7 | 0.3 | No |  | 11 | - | - | - | - | - | - | - | - | Alta oxidación por posible degradación del aceite a altas temperaturas. | Resultados están dentro de los rangos aceptables. | Resultados están dentro de los rangos aceptables. | Revisar el sistema de enfriamiento (termostatos, radiador, bomba de agua, mangueras, etc.). Tome acciones correctivas. Retome la muestra para confirmar condición.
C0018910 | SHOUGANG | FC-120 | FC-120 TRAN | CAMION | CATERPILLAR | 785D | TRANSMISION | MOBILTRANS HD 30 | 2021-02-14 | 2021-02-22 | 2021-02-23 | 2021-02-24 | 7748 | 1023 | Yes | Yes | No | Precaución |  | 11 | 1 | 3 | 0 | 0 | 0 | 0 | 1 | 0 | 0 | 0 | 0 | 0 | 0 |  | 6 | 0 | 1 | 2 | 0 | 3229 | 11 | 927 | 1284 |  |  | 1.8 | - |  |  | No |  | 11 | 22/20/15 | 38532 | 7148 | - | 178 | - | - | - | Resultados están dentro de los rangos aceptables. | Nivel de limpieza en estado de precaución. | Resultados están dentro de los rangos aceptables. | Identifique las causas del origen y corrija el Codigo ISO alto del aceite. Asegúrese de que la contaminación no está siendo introducida a través de los equipos de manejo de aceite. Retome la muestra en el próximo intervalo programado.
C0018911 | SHOUGANG | FC-120 | FC-120 STHI | CAMION | CATERPILLAR | 785D | SISTEMA HIDRAULICO | MOBILTRANS HD 10W | 2021-02-14 | 2021-02-22 | 2021-02-23 | 2021-02-24 | 7748 | 2135 | Yes | Yes | No | Precaución |  | 6.3 | 1 | 4 | 0 | 1 | 0 | 0 | 1 | 1 | 0 | 0 | 0 | 0 | 1 |  | 8 | 4 | 1 | 2 | 0 | 2976 | 11 | 830 | 1156 |  |  | 4.4 | - |  |  | No |  | 12 | 20/17/14 | 7587 | 798 | - | 92 | - | - | - | Resultados están dentro de los rangos aceptables. | Niveles de Sodio en el límite de precuación. Nivel de limpieza en estado de precaución. | Resultados están dentro de los rangos aceptables. | Localice la fuente de Sodio. Identifique las causas del origen y corrija el Codigo ISO alto del aceite. Asegúrese de que la contaminación no está siendo introducida a través de los equipos de manejo de aceite. Retome la muestra en el próximo intervalo programado.
C0018912 | SHOUGANG | FC-120 | FC-120 STDI | CAMION | CATERPILLAR | 785D | SISTEMA DIRECCION | MOBILTRANS HD 10W | 2021-02-14 | 2021-02-22 | 2021-02-23 | 2021-02-24 | 7748 | 2135 | Yes | Yes | No | Crítico |  | 6.1 | 33 | 4 | 19 | 1 | 0 | 0 | 0 | 2 | 0 | 0 | 0 | 0 | 0 |  | 6 | 1 | 1 | 1 | 0 | 3205 | 11 | 913 | 1270 |  |  | 6.4 | - |  |  | No |  | 20 | 23/18/14 | 47322 | 2334 | - | 95 | - | - | - | Resultados están dentro de los rangos aceptables. | Nivel de limpieza en estado de precaución. | Elevado desgaste de Cobre. | Identifique las causas del origen y corrija el Codigo ISO alto del aceite. Asegúrese de que la contaminación no está siendo introducida a través de los equipos de manejo de aceite. Determine la fuente del metal de desgaste excesivo y tome acciones correctivas. Retomar la muestra para monitorear condición.
C0018913 | SHOUGANG | FC-120 | FC-120 BM RH | CAMION | CATERPILLAR | 785D | BOCAMAZA RH | MOBILUBE XFD 60 | 2021-02-14 | 2021-02-22 | 2021-02-23 | 2021-02-24 | 7748 | 1035 | Yes |  | No | Precaución |  | 23.8 | 0 | 9 | 0 | 0 | 0 | 0 | 0 | 0 | 0 | 0 | 0 | 0 | 0 |  | 6 | 3 | 0 | 104 | 0 | 322 | 2 | 279 | 22 |  |  | 1.1 | - |  |  | No |  | 10 | 22/19/14 | 39820 | 3835 | - | 142 | - | - | - | Baja viscosidad por posible contaminación con un lubricante de menor viscosidad. | Nivel de limpieza en estado de precaución. | Resultados están dentro de los rangos aceptables. | Localice y corrija la causa de baja viscosidad del aceite. Una baja viscosidad puede reducir la protección por lubricación. Identifique las causas del origen y corrija el Codigo ISO alto del aceite. Asegúrese de que la contaminación no está siendo introducida a través de los equipos de manejo de aceite. Retome la muestra en el próximo intervalo programado.
C0018914 | SHOUGANG | FC-120 | FC-120 BM LH | CAMION | CATERPILLAR | 785D | BOCAMAZA LH | MOBILUBE XFD 60 | 2021-02-14 | 2021-02-22 | 2021-02-23 | 2021-02-24 | 7748 | 1035 | Yes |  | No | Precaución |  | 24.1 | 0 | 14 | 0 | 0 | 0 | 0 | 0 | 0 | 0 | 0 | 0 | 0 | 0 |  | 6 | 3 | 0 | 98 | 0 | 325 | 3 | 274 | 25 |  |  | 1.5 | - |  |  | No |  | 11 | 23/19/15 | 44532 | 3346 | - | 182 | - | - | - | Baja viscosidad por posible contaminación con un lubricante de menor viscosidad. | Nivel de limpieza en estado de precaución. | Resultados están dentro de los rangos aceptables. | Localice y corrija la causa de baja viscosidad del aceite. Una baja viscosidad puede reducir la protección por lubricación. Identifique las causas del origen y corrija el Codigo ISO alto del aceite. Asegúrese de que la contaminación no está siendo introducida a través de los equipos de manejo de aceite. Retome la muestra en el próximo intervalo programado.
C0018915 | SHOUGANG | FC-120 | FC-120 MF RH | CAMION | CATERPILLAR | 785D | MANDO FINAL RH | MOBILUBE XFD 60 | 2021-02-14 | 2021-02-22 | 2021-02-23 | 2021-02-24 | 7748 | 2135 | Yes |  | No | Crítico |  | 22.8 | 28 | 47 | 3 | 0 | 2 | 0 | 0 | 0 | 1 | 0 | 0 | 0 | 0 |  | 3 | 4 | 1 | 96 | 0 | 486 | 4 | 316 | 96 |  |  | 4.4 | - |  |  | No |  | 26 | 26/24/15 | 367693 | 112255 | - | 236 | - | - | - | Baja viscosidad por posible contaminación con un lubricante de menor viscosidad. | Nivel de limpieza en estado de Crítico. | Elevado desgaste de Hierro, Plomo y Cobre. | Localice y corrija la causa de baja viscosidad del aceite. Una baja viscosidad puede reducir la protección por lubricación. Identifique las causas del origen y corrija el Codigo ISO alto del aceite. Asegúrese de que la contaminación no está siendo introducida a través de los equipos de manejo de aceite. Determine la fuente de los metales de desgaste excesivo y tome acciones correctivas. Retomar la muestra para monitorear condición.
C0018916 | SHOUGANG | FC-120 | FC-120 MF LH | CAMION | CATERPILLAR | 785D | MANDO FINAL LH | MOBILUBE XFD 60 | 2021-02-14 | 2021-02-22 | 2021-02-23 | 2021-02-24 | 7748 | 2135 | Yes |  | No | Crítico |  | 23.3 | 27 | 53 | 3 | 0 | 2 | 0 | 0 | 0 | 1 | 0 | 0 | 0 | 0 |  | 3 | 4 | 0 | 92 | 0 | 441 | 3 | 311 | 80 |  |  | 4.4 | - |  |  | No |  | 31 | 26/24/15 | 346596 | 111570 | - | 262 | - | - | - | Baja viscosidad por posible contaminación con un lubricante de menor viscosidad. | Nivel de limpieza en estado de Crítico. | Elevado desgaste de Hierro, Plomo y Cobre. | Localice y corrija la causa de baja viscosidad del aceite. Una baja viscosidad puede reducir la protección por lubricación. Identifique las causas del origen y corrija el Codigo ISO alto del aceite. Asegúrese de que la contaminación no está siendo introducida a través de los equipos de manejo de aceite. Determine la fuente de los metales de desgaste excesivo y tome acciones correctivas. Retomar la muestra para monitorear condición.
C0018917 | SHOUGANG | FC-120 | FC-120 DIFE POS | CAMION | CATERPILLAR | 785D | DIFERENCIAL POSTERIOR | MOBILUBE XFD 60 | 2021-02-14 | 2021-02-22 | 2021-02-23 | 2021-02-24 | 7748 | 2135 | Yes | Yes | No | Crítico |  | 22.9 | 28 | 51 | 3 | 0 | 2 | 0 | 0 | 0 | 1 | 0 | 0 | 0 | 0 |  | 2 | 3 | 0 | 95 | 0 | 487 | 4 | 314 | 97 |  |  | 4.1 | - |  |  | No |  | 34 | 26/24/15 | 433380 | 118985 | - | 251 | - | - | - | Baja viscosidad por posible contaminación con un lubricante de menor viscosidad. | Nivel de limpieza en estado de Crítico. | Elevado desgaste de Cobre. | Localice y corrija la causa de baja viscosidad del aceite. Una baja viscosidad puede reducir la protección por lubricación. Identifique las causas del origen y corrija el Codigo ISO alto del aceite. Asegúrese de que la contaminación no está siendo introducida a través de los equipos de manejo de aceite. Determine la fuente del metal de desgaste excesivo y tome acciones correctivas. Retomar la muestra para monitorear condición.
C0018918 | SHOUGANG | EP-35 | EP-35 MOT | PERFORADORA DE ORUGAS | ATLAS COPCO | DML | MOTOR | CHEVRON 400 MGX 15W40 | 2021-02-14 | 2021-02-22 | 2021-02-23 | 2021-02-24 | 21226 | 113 | Yes | Yes | No | Normal | 14.6 | 14.3 | 1 | 6 | 2 | 1 | 0 | 0 | 1 | 0 | 0 | 0 | 0 | 0 | 0 |  | 4 | 3 | 1 | 109 | 0 | 2277 | 26 | 856 | 1165 |  | 6.8 | 6.7 | 6.9 | 2.2 | 0.2 | No |  | 8 | - | - | - | - | - | - | - | - | Resultados están dentro de los rangos aceptables. | Resultados están dentro de los rangos aceptables. | Resultados están dentro de los rangos aceptables. | Resultados están dentro de los rangos aceptables.
C0018919 | SHOUGANG | EP-35 | EP-35 MDBS | PERFORADORA DE ORUGAS | ATLAS COPCO | DML | MANDO DE BOMBAS | MOBILUBE HD 80W-90 | 2021-02-14 | 2021-02-22 | 2021-02-23 | 2021-02-24 | 21226 | 250 | Yes |  | No | Precaución |  | 14 | 1 | 460 | 0 | 5 | 0 | 2 | 1 | 2 | 5 | 0 | 0 | 0 | 0 |  | 25 | 3 | 8 | 4 | 0 | 22 | 9 | 427 | 51 |  |  | 0.8 | - |  |  | No |  | 192 | - | - | - | - | - | - | - | - | Resultados están dentro de los rangos aceptables. | Niveles de Potasio en el límite de precuación. Muestra oscura no se realizó nivel de limpieza. Podria ser por presencia de partículas oscuras lo cual imposibilita realizar la prueba de Conteo de Partículas. | Desgaste de Hierro en el límite de precaución. | Localice la fuente de Potasio. Identifique y evalúe los componentes a base de este elemento. Determine la fuente del metal de desgaste y tome acciones correctivas. Retomar la muestra para monitorear condición.
C0018920 | SHOUGANG | EP-35 | EP-35 CJRO | PERFORADORA DE ORUGAS | ATLAS COPCO | DML | CABEZAL DE ROTACION | MOBILUBE HD 80W-90 | 2021-02-14 | 2021-02-22 | 2021-02-23 | 2021-02-24 | 21226 | 250 | Yes |  | No | Crítico |  | 14.6 | 0 | 138 | 0 | 0 | 0 | 1 | 50 | 0 | 2 | 0 | 0 | 0 | 0 |  | 9 | 0 | 0 | 3 | 0 | 23 | 0 | 491 | 20 |  |  | 1.5 | - |  |  | No |  | 120 | - | - | - | - | - | - | - | - | Resultados están dentro de los rangos aceptables. | Muestra oscura no se realizó nivel de limpieza. Podria ser por presencia de partículas oscuras lo cual imposibilita realizar la prueba de Conteo de Partículas. | Elevado desgaste de Hierro. | Identifique y evalúe los componentes a base de este elemento. Determine la fuente del metal de desgaste excesivo y tome acciones correctivas. Retomar la muestra para monitorear condición.
C0018921 | SHOUGANG | EP-35 | EP-35 STHI | PERFORADORA DE ORUGAS | ATLAS COPCO | DML | SISTEMA HIDRAULICO | NUTO H 68 | 2021-02-14 | 2021-02-22 | 2021-02-23 | 2021-02-24 | 21226 | 1368 | No | Yes | No | Precaución |  | 8.6 | 3 | 3 | 1 | 0 | 0 | 0 | 0 | 0 | 0 | 0 | 0 | 0 | 0 |  | 2 | 0 | 0 | 2 | 0 | 72 | 1 | 303 | 441 |  |  | 3.1 | - |  |  | No |  | 16 | 20/16/13 | 5117 | 485 | - | 56 | - | - | - | Resultados están dentro de los rangos aceptables. | Nivel de limpieza en estado de precaución. | Resultados están dentro de los rangos aceptables. | Identifique las causas del origen y corrija el Codigo ISO alto del aceite. Asegúrese de que la contaminación no está siendo introducida a través de los equipos de manejo de aceite. Retome la muestra en el próximo intervalo programado.
C0018922 | SHOUGANG | EP-35 | EP-35 COMP | PERFORADORA DE ORUGAS | ATLAS COPCO | DML | COMPRESOR | MOBIL SHC RARUS 68 | 2021-02-14 | 2021-02-22 | 2021-02-23 | 2021-02-24 | 21226 | 1368 | No | Yes | No | Crítico |  | 7.6 | 0 | 1 | 3 | 0 | 0 | 0 | 0 | 0 | 0 | 0 | 0 | 0 | 0 |  | 0 | 1 | 0 | 1 | 0 | 1 | 0 | 165 | 12 |  |  | 1.5 | - |  |  | No |  | 12 | 21/18/14 | 12040 | 2451 | - | 122 | - | - | - | Baja viscosidad por posible contaminación con un lubricante de menor viscosidad. | Nivel de limpieza en estado de precaución. | Desgaste de Plomo en el límite de precaución. | Localice y corrija la causa de baja viscosidad del aceite. Una baja viscosidad puede reducir la protección por lubricación. Identifique las causas del origen y corrija el Codigo ISO alto del aceite. Asegúrese de que la contaminación no está siendo introducida a través de los equipos de manejo de aceite. Determine la fuente del metal de desgaste y tome acciones correctivas. Retomar la muestra para monitorear condición.
C0018923 | SHOUGANG | EP-35 | EP-35 MF RH | PERFORADORA DE ORUGAS | ATLAS COPCO | DML | MANDO FINAL RH | MOBILTRANS HD 60 | 2021-02-14 | 2021-02-22 | 2021-02-23 | 2021-02-24 | 21226 | 1368 | Yes |  | No | Crítico |  | 24.4 | 1 | 29 | 0 | 1 | 0 | 0 | 1 | 0 | 0 | 0 | 0 | 0 | 0 |  | 16 | 0 | 3 | 10 | 0 | 2894 | 11 | 885 | 1185 |  |  | 1.1 | - |  |  | No |  | 26 | 25/23/16 | 274217 | 59644 | - | 580 | - | - | - | Resultados están dentro de los rangos aceptables. | Nivel de limpieza en estado de Crítico. | Resultados están dentro de los rangos aceptables. | Identifique las causas del origen y corrija el Codigo ISO alto del aceite. Asegúrese de que la contaminación no está siendo introducida a través de los equipos de manejo de aceite. Retome la muestra en el próximo intervalo programado.
C0018924 | SHOUGANG | EP-35 | EP-35 MF LH | PERFORADORA DE ORUGAS | ATLAS COPCO | DML | MANDO FINAL LH | MOBILTRANS HD 60 | 2021-02-14 | 2021-02-22 | 2021-02-23 | 2021-02-24 | 21226 | 1368 | Yes |  | No | Crítico |  | 24.4 | 1 | 29 | 0 | 0 | 0 | 0 | 1 | 0 | 0 | 0 | 0 | 0 | 0 |  | 9 | 0 | 1 | 5 | 0 | 2844 | 11 | 880 | 1178 |  |  | 1.1 | - |  |  | No |  | 28 | 25/23/16 | 304778 | 42388 | - | 380 | - | - | - | Resultados están dentro de los rangos aceptables. | Nivel de limpieza en estado de Crítico. | Resultados están dentro de los rangos aceptables. | Identifique las causas del origen y corrija el Codigo ISO alto del aceite. Asegúrese de que la contaminación no está siendo introducida a través de los equipos de manejo de aceite. Retome la muestra en el próximo intervalo programado.
C0018925 | SHOUGANG | FC-106 | FC-106 MOT | CAMION | CATERPILLAR | 785D | MOTOR | MOBIL DELVAC 1 5W-40 | 2021-02-14 | 2021-02-22 | 2021-02-23 | 2021-02-24 | 30820 | 312 | No | No | No | Normal | 14.8 | 14.4 | 4 | 7 | 0 | 1 | 0 | 0 | 0 | 0 | 0 | 0 | 0 | 0 | 0 |  | 5 | 0 | 2 | 60 | 0 | 2465 | 503 | 1018 | 1389 |  | 9.1 | 6.3 | 6.4 | 2.7 | 0.2 | No |  | 10 | - | - | - | - | - | - | - | - | Resultados están dentro de los rangos aceptables. | Resultados están dentro de los rangos aceptables. | Resultados están dentro de los rangos aceptables. | Retome la muestra en el próximo intervalo programado.
C0018926 | SHOUGANG | FC-100 | FC-100 MOT | CAMION | KOMATSU | HD1500 | MOTOR | CHEVRON 400 MGX 15W40 | 2021-02-14 | 2021-02-22 | 2021-02-23 | 2021-02-24 | 24165 | 183 | No | No | No | Normal | 14.6 | 14.7 | 0 | 6 | 2 | 0 | 0 | 0 | 1 | 0 | 0 | 0 | 0 | 0 | 0 |  | 3 | 0 | 0 | 118 | 0 | 2264 | 12 | 873 | 1188 |  | 6.4 | 4.3 | 4.4 | 0 | 0.4 | No |  | 7 | - | - | - | - | - | - | - | - | Resultados están dentro de los rangos aceptables. | Resultados están dentro de los rangos aceptables. | Resultados están dentro de los rangos aceptables. | Retome la muestra en el próximo intervalo programado.
C0018927 | SHOUGANG | EP-15 | EP-15 MOT | PERFORADORA DE ORUGAS | DRILLTECH | D75KS | MOTOR | CHEVRON 400 MGX 15W40 | 2021-02-14 | 2021-02-22 | 2021-02-23 | 2021-02-24 | 63900 | 274 | Yes | Yes | No | Precaución | 14.6 | 15.4 | 2 | 14 | 0 | 2 | 0 | 0 | 2 | 0 | 0 | 0 | 0 | 0 | 0 |  | 6 | 0 | 1 | 80 | 0 | 2355 | 40 | 842 | 1201 |  | 6.7 | 8.9 | 10.3 | 0 | 0.6 | No |  | 11 | - | - | - | - | - | - | - | - | Resultados están dentro de los rangos aceptables. | Nivel de Silicio en el límite de precaución. La tasa de nitración aumenta debido a condiciones inadecuadas de combustión e ignición. | Resultados están dentro de los rangos aceptables. | Localice y corrija causa de nitración. Localice la fuente de silicio. Tome acciones correctivas. Retomar la muestra para confirmar condición.
C0018928 | SHOUGANG | EP-15 | EP-15 MDBS PRIN | PERFORADORA DE ORUGAS | DRILLTECH | D75KS | MANDO DE BOMBAS PRINCIPAL | MOBILUBE HD 80W-90 | 2021-02-14 | 2021-02-22 | 2021-02-23 | 2021-02-24 | 63900 | 63 | Yes |  | No | Crítico |  | 13.4 | 0 | 56 | 0 | 2 | 0 | 0 | 0 | 0 | 0 | 0 | 0 | 0 | 0 |  | 9 | 0 | 1 | 12 | 0 | 372 | 77 | 546 | 205 |  |  | 5.4 | - |  |  | No |  | 142 | 26/23/15 | 350134 | 79713 | - | 285 | - | - | - | Baja viscosidad por posible contaminación con un lubricante de menor viscosidad. | Nivel de limpieza en estado de Crítico. | Resultados están dentro de los rangos aceptables. | Localice y corrija la causa de baja viscosidad del aceite. Una baja viscosidad puede reducir la protección por lubricación. Identifique las causas del origen y corrija el Codigo ISO alto del aceite. Asegúrese de que la contaminación no está siendo introducida a través de los equipos de manejo de aceite. Retome la muestra en el próximo intervalo programado.
C0018929 | SHOUGANG | EP-15 | EP-15 MDBS AXI | PERFORADORA DE ORUGAS | DRILLTECH | D75KS | MANDO DE BOMBAS AUXILIAR | MOBILUBE HD 80W-90 | 2021-02-14 | 2021-02-22 | 2021-02-23 | 2021-02-24 | 63900 | 63 | Yes |  | No | Crítico |  | 12.4 | 0 | 64 | 0 | 2 | 0 | 1 | 0 | 0 | 0 | 0 | 0 | 0 | 0 |  | 11 | 0 | 1 | 8 | 0 | 348 | 63 | 514 | 264 |  |  | 4.3 | - |  |  | No |  | 49 | 26/24/15 | 336805 | 83703 | - | 170 | - | - | - | Baja viscosidad por posible contaminación con un lubricante de menor viscosidad. | Nivel de limpieza en estado de Crítico. | Resultados están dentro de los rangos aceptables. | Localice y corrija la causa de baja viscosidad del aceite. Una baja viscosidad puede reducir la protección por lubricación. Identifique las causas del origen y corrija el Codigo ISO alto del aceite. Asegúrese de que la contaminación no está siendo introducida a través de los equipos de manejo de aceite. Retome la muestra en el próximo intervalo programado.
C0018930 | SHOUGANG | EP-15 | EP-15 CJRO | PERFORADORA DE ORUGAS | DRILLTECH | D75KS | CABEZAL DE ROTACION | MOBILUBE HD 80W-90 | 2021-02-14 | 2021-02-22 | 2021-02-23 | 2021-02-24 | 63900 | 63 | Yes |  | No | Crítico |  | 14 | 1 | 14 | 0 | 0 | 0 | 0 | 0 | 0 | 0 | 0 | 0 | 0 | 0 |  | 4 | 0 | 2 | 12 | 0 | 356 | 76 | 547 | 211 |  |  | 5.2 | - |  |  | No |  | 24 | 25/22/16 | 173142 | 30182 | - | 576 | - | - | - | Resultados están dentro de los rangos aceptables. | Nivel de limpieza en estado de Crítico. | Resultados están dentro de los rangos aceptables. | Identifique las causas del origen y corrija el Codigo ISO alto del aceite. Asegúrese de que la contaminación no está siendo introducida a través de los equipos de manejo de aceite. Retome la muestra en el próximo intervalo programado.
C0018931 | SHOUGANG | FC-73 | FC-73 MOT | CAMION | CATERPILLAR | 777F | MOTOR | MOBIL DELVAC 1 5W-40 | 2021-02-15 | 2021-02-22 | 2021-02-23 | 2021-02-24 | 38414 | 657 | Yes | Yes | No | Crítico | 14.8 | 14.3 | 3 | 20 | 2 | 1 | 0 | 1 | 3 | 0 | 0 | 0 | 0 | 0 | 0 |  | 9 | 1 | 2 | 35 | 0 | 2373 | 544 | 985 | 1395 |  | 9 | 12.2 | 14 | 0 | 0.3 | No |  | 6 | - | - | - | - | - | - | - | - | Alta oxidación por posible degradación del aceite a altas temperaturas. | La tasa de nitración aumenta debido a condiciones inadecuadas de combustión e ignición. Nivel de Silicio en el límite de precaución. | Resultados están dentro de los rangos aceptables. | Localice y corrija causa de nitración. Revisar el sistema de enfriamiento (termostatos, radiador, bomba de agua, mangueras, etc.). Localice la fuente de silicio. Tome acciones correctivas. Retomar la muestra para confirmar condición.
C0018932 | SHOUGANG | FC-73 | FC-73 TRAN | CAMION | CATERPILLAR | 777F | TRANSMISION | MOBILTRANS HD 30 | 2021-02-15 | 2021-02-22 | 2021-02-23 | 2021-02-24 | 38414 | 656 | No | Yes | No | Precaución |  | 11.1 | 2 | 4 | 1 | 0 | 0 | 0 | 0 | 0 | 0 | 0 | 0 | 0 | 0 |  | 5 | 0 | 1 | 1 | 0 | 2995 | 10 | 879 | 1251 |  |  | 0.9 | - |  |  | No |  | 22 | 22/19/14 | 26430 | 4877 | - | 147 | - | - | - | Resultados están dentro de los rangos aceptables. | Nivel de limpieza en estado de precaución. | Resultados están dentro de los rangos aceptables. | Identifique las causas del origen y corrija el Codigo ISO alto del aceite. Asegúrese de que la contaminación no está siendo introducida a través de los equipos de manejo de aceite. Retome la muestra en el próximo intervalo programado.
C0018933 | SHOUGANG | FC-73 | FC-73 STHI | CAMION | CATERPILLAR | 777F | SISTEMA HIDRAULICO | MOBILTRANS HD 10W | 2021-02-15 | 2021-02-22 | 2021-02-23 | 2021-02-24 | 38414 | 1758 | No | Yes | No | Precaución |  | 6.2 | 7 | 10 | 1 | 2 | 0 | 1 | 0 | 5 | 0 | 0 | 0 | 0 | 0 |  | 18 | 0 | 1 | 2 | 0 | 3163 | 14 | 935 | 1316 |  |  | 1.9 | - |  |  | No |  | 12 | 19/17/14 | 4876 | 822 | - | 91 | - | - | - | Resultados están dentro de los rangos aceptables. | Nivel de limpieza en estado de precaución. | Desgaste de Hierro en el límite de precaución. | Identifique las causas del origen y corrija el Codigo ISO alto del aceite. Asegúrese de que la contaminación no está siendo introducida a través de los equipos de manejo de aceite. Determine la fuente del metal de desgaste y tome acciones correctivas. Retomar la muestra para monitorear condición.
C0018934 | SHOUGANG | FC-73 | FC-73 STDI | CAMION | CATERPILLAR | 777F | SISTEMA DIRECCION | MOBILTRANS HD 10W | 2021-02-15 | 2021-02-22 | 2021-02-23 | 2021-02-24 | 38414 | 1758 | No | Yes | No | Crítico |  | 5.9 | 2 | 26 | 1 | 5 | 0 | 1 | 0 | 3 | 1 | 0 | 0 | 0 | 0 |  | 21 | 12 | 3 | 1 | 0 | 2959 | 18 | 858 | 1218 |  |  | 2.8 | - |  |  | No |  | 7 | 23/18/13 | 41192 | 2182 | - | 61 | - | - | - | Resultados están dentro de los rangos aceptables. | Nivel de limpieza en estado de precaución. Niveles de silicio, Sodio y Potasio mayores que los esperados | Elevado desgaste de Hierro. | Localice la fuente de Silicio, Sodio y Potasio. Identifique las causas del origen y corrija el Codigo ISO alto del aceite. Asegúrese de que la contaminación no está siendo introducida a través de los equipos de manejo de aceite. Determine la fuente del metal de desgaste excesivo y tome acciones correctivas. Retomar la muestra para monitorear condición.
C0018935 | SHOUGANG | FC-73 | FC-73 BM RH | CAMION | CATERPILLAR | 777F | BOCAMAZA RH | MOBILTRANS HD 60 | 2021-02-15 | 2021-02-22 | 2021-02-23 | 2021-02-24 | 38414 | 289 | Yes |  | No | Crítico |  | 23.5 | 0 | 26 | 0 | 0 | 0 | 2 | 0 | 1 | 0 | 0 | 0 | 0 | 0 |  | 12 | 0 | 2 | 1 | 0 | 3074 | 16 | 890 | 1286 |  |  | 0.7 | - |  |  | No |  | 15 | 25/23/17 | 250432 | 49178 | - | 922 | - | - | - | Baja viscosidad por posible contaminación con un lubricante de menor viscosidad. | Nivel de limpieza en estado de Crítico. | Resultados están dentro de los rangos aceptables. | Localice y corrija la causa de baja viscosidad del aceite. Una baja viscosidad puede reducir la protección por lubricación. Identifique las causas del origen y corrija el Codigo ISO alto del aceite. Asegúrese de que la contaminación no está siendo introducida a través de los equipos de manejo de aceite. Retome la muestra en el próximo intervalo programado.
C0018936 | SHOUGANG | FC-73 | FC-73 BM LH | CAMION | CATERPILLAR | 777F | BOCAMAZA LH | MOBILTRANS HD 60 | 2021-02-15 | 2021-02-22 | 2021-02-23 | 2021-02-24 | 38414 | 289 | Yes |  | No | Crítico |  | 24.3 | 0 | 15 | 0 | 0 | 0 | 0 | 1 | 1 | 0 | 0 | 0 | 0 | 0 |  | 12 | 3 | 1 | 1 | 0 | 2984 | 18 | 888 | 1255 |  |  | 0.7 | - |  |  | No |  | 17 | 25/22/15 | 192758 | 22733 | - | 271 | - | - | - | Resultados están dentro de los rangos aceptables. | Nivel de limpieza en estado de Crítico. | Resultados están dentro de los rangos aceptables. | Identifique las causas del origen y corrija el Codigo ISO alto del aceite. Asegúrese de que la contaminación no está siendo introducida a través de los equipos de manejo de aceite. Retome la muestra en el próximo intervalo programado.
C0018937 | SHOUGANG | FC-73 | FC-73 MF RH | CAMION | CATERPILLAR | 777F | MANDO FINAL RH | MOBILUBE XFD 60 | 2021-02-15 | 2021-02-22 | 2021-02-23 | 2021-02-24 | 38414 | 1758 |  |  | No | Crítico |  | 24.9 | 3 | 22 | 0 | 0 | 0 | 0 | 0 | 0 | 0 | 0 | 0 | 0 | 0 |  | 6 | 1 | 1 | 105 | 0 | 293 | 5 | 273 | 8 |  |  | 0.8 | - |  |  | No |  | 22 | 25/23/17 | 274037 | 49234 | - | 769 | - | - | - | Resultados están dentro de los rangos aceptables. | Nivel de limpieza en estado de Crítico. | Resultados están dentro de los rangos aceptables. | Identifique las causas del origen y corrija el Codigo ISO alto del aceite. Asegúrese de que la contaminación no está siendo introducida a través de los equipos de manejo de aceite. Retome la muestra en el próximo intervalo programado.
C0018938 | SHOUGANG | FC-73 | FC-73 MF LH | CAMION | CATERPILLAR | 777F | MANDO FINAL LH | MOBILUBE XFD 60 | 2021-02-15 | 2021-02-22 | 2021-02-23 | 2021-02-24 | 38414 | 1758 |  |  | No | Crítico |  | 25.2 | 3 | 21 | 0 | 0 | 0 | 0 | 0 | 0 | 0 | 0 | 0 | 0 | 0 |  | 6 | 2 | 1 | 109 | 0 | 302 | 5 | 275 | 9 |  |  | 1.6 | - |  |  | No |  | 12 | 25/23/17 | 270295 | 50130 | - | 874 | - | - | - | Resultados están dentro de los rangos aceptables. | Nivel de limpieza en estado de Crítico. | Resultados están dentro de los rangos aceptables. | Identifique las causas del origen y corrija el Codigo ISO alto del aceite. Asegúrese de que la contaminación no está siendo introducida a través de los equipos de manejo de aceite. Retome la muestra en el próximo intervalo programado.
C0018939 | SHOUGANG | FC-73 | FC-73 DIFE POS | CAMION | CATERPILLAR | 777F | DIFERENCIAL POSTERIOR | MOBILUBE XFD 60 | 2021-02-15 | 2021-02-22 | 2021-02-23 | 2021-02-24 | 38414 | 1758 |  |  | No | Crítico |  | 25.2 | 3 | 21 | 0 | 0 | 1 | 0 | 0 | 0 | 0 | 0 | 0 | 0 | 0 |  | 6 | 1 | 1 | 104 | 0 | 292 | 4 | 267 | 8 |  |  | 0.9 | - |  |  | No |  | 23 | 25/23/17 | 278086 | 51445 | - | 879 | - | - | - | Resultados están dentro de los rangos aceptables. | Nivel de limpieza en estado de Crítico. | Resultados están dentro de los rangos aceptables. | Identifique las causas del origen y corrija el Codigo ISO alto del aceite. Asegúrese de que la contaminación no está siendo introducida a través de los equipos de manejo de aceite. Retome la muestra en el próximo intervalo programado.
C0018940 | SHOUGANG | FC-119 | FC-119 MOT | CAMION | CATERPILLAR | 785D | MOTOR | MOBIL DELVAC 1 5W-40 | 2021-02-15 | 2021-02-22 | 2021-02-23 | 2021-02-24 | 19347 | 278 | Yes | Yes | No | Precaución | 14.8 | 13.5 | 2 | 6 | 0 | 1 | 0 | 0 | 0 | 0 | 0 | 0 | 0 | 0 | 0 |  | 6 | 0 | 2 | 48 | 0 | 2498 | 405 | 1005 | 1338 |  | 8.9 | 4.7 | 4.7 | 3.1 | 0.2 | No |  | 10 | - | - | - | - | - | - | - | - | Baja viscosidad por posible contaminación con un lubricante de menor viscosidad o dilución con combustible. | Resultados están dentro de los rangos aceptables. | Resultados están dentro de los rangos aceptables. | Localice y corrija la causa de baja viscosidad del aceite. Una baja viscosidad puede reducir la protección por lubricación. Retome la muestra en el próximo intervalo.
C0018941 | SHOUGANG | EP-38 | EP-38 MOT | PERFORADORA DE ORUGAS | DRILLTECH | D75KS | MOTOR | CHEVRON 400 MGX 15W40 | 2021-02-15 | 2021-02-22 | 2021-02-23 | 2021-02-24 | 22087 | 166 | No | No | No | Normal | 14.6 | 14.3 | 2 | 8 | 0 | 1 | 0 | 0 | 4 | 0 | 0 | 0 | 0 | 0 | 0 |  | 5 | 2 | 1 | 91 | 0 | 2115 | 93 | 854 | 1144 |  | 6.6 | 4.3 | 4.9 | 0 | 0.3 | No |  | 10 | - | - | - | - | - | - | - | - | Resultados están dentro de los rangos aceptables. | Resultados están dentro de los rangos aceptables. | Resultados están dentro de los rangos aceptables. | Retome la muestra en el próximo intervalo programado.
C0018942 | SHOUGANG | EP-38 | EP-38 MDBS PRIN | PERFORADORA DE ORUGAS | DRILLTECH | D75KS | MANDO DE BOMBAS PRINCIPAL | MOBILUBE HD 80W-90 | 2021-02-15 | 2021-02-22 | 2021-02-23 | 2021-02-24 | 22087 | 166 | Yes |  | No | Crítico |  | 13.7 | 0 | 40 | 0 | 0 | 0 | 0 | 0 | 0 | 0 | 0 | 0 | 0 | 0 |  | 4 | 1 | 1 | 4 | 0 | 183 | 38 | 512 | 110 |  |  | 3.5 | - |  |  | No |  | 21 | 25/22/16 | 271617 | 35201 | - | 322 | - | - | - | Resultados están dentro de los rangos aceptables. | Nivel de limpieza en estado de Crítico. | Resultados están dentro de los rangos aceptables. | Identifique las causas del origen y corrija el Codigo ISO alto del aceite. Asegúrese de que la contaminación no está siendo introducida a través de los equipos de manejo de aceite. Retome la muestra en el próximo intervalo programado.
C0018943 | SHOUGANG | EP-38 | EP-38 MDBS AXI | PERFORADORA DE ORUGAS | DRILLTECH | D75KS | MANDO DE BOMBAS AUXILIAR | MOBILUBE HD 80W-90 | 2021-02-15 | 2021-02-22 | 2021-02-23 | 2021-02-24 | 22087 | 166 | Yes |  | No | Crítico |  | 13.6 | 0 | 22 | 0 | 1 | 0 | 0 | 0 | 0 | 0 | 0 | 0 | 0 | 0 |  | 7 | 1 | 0 | 5 | 0 | 165 | 34 | 511 | 100 |  |  | 2.7 | - |  |  | No |  | 16 | 25/20/14 | 176850 | 8757 | - | 136 | - | - | - | Resultados están dentro de los rangos aceptables. | Nivel de limpieza en estado de Crítico. | Resultados están dentro de los rangos aceptables. | Identifique las causas del origen y corrija el Codigo ISO alto del aceite. Asegúrese de que la contaminación no está siendo introducida a través de los equipos de manejo de aceite. Retome la muestra en el próximo intervalo programado.
C0018944 | SHOUGANG | FC-102 | FC-102 MOT | CAMION | KOMATSU | HD1500 | MOTOR | CHEVRON 400 MGX 15W40 | 2021-02-16 | 2021-02-22 | 2021-02-23 | 2021-02-24 | 25698 | 238 | No | No | No | Precaución | 14.6 | 14.8 | 0 | 23 | 0 | 1 | 0 | 1 | 0 | 0 | 0 | 0 | 0 | 0 | 0 |  | 5 | 0 | 1 | 94 | 0 | 2244 | 18 | 850 | 1131 |  | 6.2 | 6.5 | 7.6 | 0 | 1.1 | No |  | 11 | - | - | - | - | - | - | - | - | Resultados están dentro de los rangos aceptables. | Resultados están dentro de los rangos aceptables. | Desgaste de Cromo en el límite de precaución. | Identifique y evalúe los componentes a base de este elemento. Determine la fuente del metal de desgaste y tome acciones correctivas. Retomar la muestra para monitorear condición.
C0018945 | SHOUGANG | CH-05 | CH-05 MDBS AXI | PALA HIDRAULICA | CATERPILLAR | 6040 FS | MANDO DE BOMBAS AUXILIAR | MOBILGEAR 600 XP 220 | 2021-02-16 | 2021-02-22 | 2021-02-23 | 2021-02-24 | 31159 | 405 | Yes | Yes | No | Precaución |  | 18.6 | 6 | 6 | 0 | 0 | 0 | 0 | 0 | 0 | 0 | 0 | 0 | 0 | 0 |  | 3 | 0 | 1 | 29 | 0 | 17 | 4 | 279 | 17 |  |  | 1 | - |  |  | No |  | 9 | 23/19/14 | 47629 | 4144 | - | 130 | - | - | - | Resultados están dentro de los rangos aceptables. | Nivel de limpieza en estado de precaución. | Resultados están dentro de los rangos aceptables. | Identifique las causas del origen y corrija el Codigo ISO alto del aceite. Asegúrese de que la contaminación no está siendo introducida a través de los equipos de manejo de aceite. Retome la muestra en el próximo intervalo programado.
C0018946 | SHOUGANG | CH-05 | CH-05 MDBS PRIN | PALA HIDRAULICA | CATERPILLAR | 6040 FS | MANDO DE BOMBAS PRINCIPAL | MOBILGEAR 600 XP 220 | 2021-02-16 | 2021-02-22 | 2021-02-23 | 2021-02-24 | 31159 | 562 | Yes | Yes | No | Crítico |  | 18.4 | 14 | 18 | 0 | 1 | 0 | 0 | 0 | 0 | 0 | 0 | 0 | 0 | 0 |  | 3 | 0 | 1 | 16 | 0 | 5 | 2 | 241 | 51 |  |  | 1.8 | - |  |  | No |  | 14 | 25/21/15 | 197013 | 18772 | - | 205 | - | - | - | Resultados están dentro de los rangos aceptables. | Nivel de limpieza en estado de Crítico. | Resultados están dentro de los rangos aceptables. | Identifique las causas del origen y corrija el Codigo ISO alto del aceite. Asegúrese de que la contaminación no está siendo introducida a través de los equipos de manejo de aceite. Retome la muestra en el próximo intervalo programado.
C0018947 | SHOUGANG | CH-05 | CH-05 RDGI LH | PALA HIDRAULICA | CATERPILLAR | 6040 FS | REDUCTOR DE GIRO LH | MOBILGEAR 600 XP 220 | 2021-02-16 | 2021-02-22 | 2021-02-23 | 2021-02-24 | 31159 | 562 | No | No | No | Crítico |  | 18.4 | 26 | 91 | 0 | 0 | 1 | 1 | 1 | 1 | 1 | 0 | 0 | 0 | 0 |  | 3 | 0 | 1 | 38 | 0 | 8 | 3 | 278 | 15 |  |  | 0.8 | - |  |  | No |  | 50 | 26/24/17 | 325818 | 111149 | - | 889 | - | - | - | Resultados están dentro de los rangos aceptables. | Nivel de limpieza en estado de Crítico. | Elevado desgaste de Hierro, Niquel y Cobre. | Identifique las causas del origen y corrija el Codigo ISO alto del aceite. Asegúrese de que la contaminación no está siendo introducida a través de los equipos de manejo de aceite. Determine la fuente de los metales de desgaste excesivo y tome acciones correctivas. Retomar la muestra para monitorear condición.
C0018948 | SHOUGANG | CH-05 | CH-05 RDGI RH | PALA HIDRAULICA | CATERPILLAR | 6040 FS | REDUCTOR DE GIRO RH | MOBILGEAR 600 XP 220 | 2021-02-16 | 2021-02-22 | 2021-02-23 | 2021-02-24 | 31159 | 562 | No | No | No | Crítico |  | 18.6 | 5 | 71 | 0 | 0 | 0 | 1 | 0 | 0 | 1 | 0 | 0 | 0 | 0 |  | 2 | 1 | 0 | 33 | 0 | 6 | 2 | 259 | 8 |  |  | 0.7 | - |  |  | No |  | 46 | 26/24/17 | 328937 | 117729 | - | 866 | - | - | - | Resultados están dentro de los rangos aceptables. | Nivel de limpieza en estado de Crítico. | Resultados están dentro de los rangos aceptables. | Identifique las causas del origen y corrija el Codigo ISO alto del aceite. Asegúrese de que la contaminación no está siendo introducida a través de los equipos de manejo de aceite. Retome la muestra en el próximo intervalo programado.
C0018949 | SHOUGANG | CH-05 | CH-05 RDGI CE | PALA HIDRAULICA | CATERPILLAR | 6040 FS | REDUCTOR DE GIRO CENTRAL | MOBILGEAR 600 XP 220 | 2021-02-16 | 2021-02-22 | 2021-02-23 | 2021-02-24 | 31159 | 308 | No |  | No | Crítico |  | 21.7 | 157 | 389 | 0 | 2 | 13 | 2 | 0 | 1 | 2 | 0 | 0 | 0 | 0 |  | 18 | 0 | 1 | 28 | 0 | 7 | 5 | 291 | 46 |  |  | 2.3 | - |  |  | No |  | 212 | - | - | - | - | - | - | - | - | Baja viscosidad por posible contaminación con un lubricante de menor viscosidad. | Muestra oscura no se realizó nivel de limpieza. Podria ser por presencia de partículas oscuras lo cual imposibilita realizar la prueba de Conteo de Partículas. | Indica presencia de partículas ferromagnéticas visibles mayores a 40 micras. Elevado desgaste de Hierro, Cromo, Estaño, Cobre y Niquel. | Determine la fuente de partículas ferromagnéticas y tome acciones correctivas de ser necesario. Identifique y evalúe los componentes a base de estos elementos. Determine la fuente de los metales de desgaste excesivo y tome acciones correctivas. Retomar la muestra para monitorear condición.
C0018950 | SHOUGANG | CH-05 | CH-05 STHI | PALA HIDRAULICA | CATERPILLAR | 6040 FS | SISTEMA HIDRAULICO | MOBIL DTE 10 EXCEL 46 | 2021-02-16 | 2021-02-22 | 2021-02-23 | 2021-02-24 | 31159 | 20258 | No |  | No | Crítico |  | 8.2 | 17 | 16 | 7 | 5 | 1 | 1 | 0 | 0 | 0 | 0 | 0 | 0 | 0 |  | 23 | 1 | 2 | 1 | 0 | 132 | 16 | 374 | 117 |  |  | 3.5 | - |  |  | No |  | 20 | 21/17/13 | 10428 | 939 | - | 73 | - | - | - | Resultados están dentro de los rangos aceptables. | Nivel de limpieza en estado de precaución. Contaminación de Silicio en estado crítico. Altos niveles de silicio abrasivo (polvo) causarán alto desgaste. | Elevado desgaste de Hierro, Aluminio, Plomo y Cobre. | Localice la fuente de silicio. Identifique las causas del origen y corrija el Codigo ISO alto del aceite. Asegúrese de que la contaminación no está siendo introducida a través de los equipos de manejo de aceite. Determine la fuente de los metales de desgaste excesivo y tome acciones correctivas. Retomar la muestra para monitorear condición.
C0018951 | SHOUGANG | CH-05 | CH-05 MF RH | PALA HIDRAULICA | CATERPILLAR | 6040 FS | MANDO FINAL RH | MOBILGEAR 600 XP 220 | 2021-02-16 | 2021-02-22 | 2021-02-23 | 2021-02-24 | 31159 | 562 | No |  | No | Crítico |  | 18.6 | 0 | 17 | 0 | 0 | 0 | 0 | 1 | 0 | 0 | 0 | 0 | 0 | 0 |  | 2 | 0 | 0 | 33 | 0 | 8 | 2 | 279 | 8 |  |  | 0.6 | - |  |  | No |  | 20 | 25/23/16 | 263767 | 46621 | - | 424 | - | - | - | Resultados están dentro de los rangos aceptables. | Nivel de limpieza en estado de Crítico. | Resultados están dentro de los rangos aceptables. | Identifique las causas del origen y corrija el Codigo ISO alto del aceite. Asegúrese de que la contaminación no está siendo introducida a través de los equipos de manejo de aceite. Retome la muestra en el próximo intervalo programado.
C0018952 | SHOUGANG | CH-05 | CH-05 MF LH | PALA HIDRAULICA | CATERPILLAR | 6040 FS | MANDO FINAL LH | MOBILGEAR 600 XP 220 | 2021-02-16 | 2021-02-22 | 2021-02-23 | 2021-02-24 | 31159 | 1728 | No | No | No | Crítico |  | 18.6 | 0 | 24 | 0 | 0 | 0 | 0 | 0 | 0 | 0 | 0 | 0 | 0 | 0 |  | 1 | 0 | 1 | 34 | 0 | 6 | 2 | 276 | 7 |  |  | 0.5 | - |  |  | No |  | 28 | 25/23/16 | 305080 | 78142 | - | 403 | - | - | - | Resultados están dentro de los rangos aceptables. | Nivel de limpieza en estado de Crítico. | Resultados están dentro de los rangos aceptables. | Identifique las causas del origen y corrija el Codigo ISO alto del aceite. Asegúrese de que la contaminación no está siendo introducida a través de los equipos de manejo de aceite. Retome la muestra en el próximo intervalo programado.
C0018953 | SHOUGANG | FC-61 | FC-61 MOT | CAMION | KOMATSU | HD1500 | MOTOR | CHEVRON 400 MGX 15W40 | 2021-02-16 | 2021-02-22 | 2021-02-23 | 2021-02-24 | 48641 | 520 | Yes | Yes | No | Precaución | 14.6 | 14.9 | 0 | 12 | 2 | 1 | 0 | 1 | 0 | 0 | 0 | 0 | 0 | 0 | 0 |  | 5 | 0 | 1 | 88 | 0 | 2282 | 18 | 836 | 1164 |  | 6.4 | 7.4 | 7.6 | 0 | 0.9 | No |  | 13 | - | - | - | - | - | - | - | - | Resultados están dentro de los rangos aceptables. | Resultados están dentro de los rangos aceptables. | Desgaste de Cromo en el límite de precaución. | Identifique y evalúe los componentes a base de este elemento. Determine la fuente del metal de desgaste y tome acciones correctivas. Retomar la muestra para monitorear condición.
C0018954 | SHOUGANG | FC-61 | FC-61 TRAN | CAMION | KOMATSU | HD1500 | TRANSMISION | MOBILTRANS HD 30 | 2021-02-16 | 2021-02-22 | 2021-02-23 | 2021-02-24 | 48641 | 520 | No | Yes | No | Normal |  | 11.2 | 5 | 7 | 0 | 0 | 0 | 0 | 0 | 0 | 0 | 0 | 0 | 0 | 0 |  | 5 | 0 | 1 | 3 | 0 | 3028 | 11 | 912 | 1276 |  |  | 0.7 | - |  |  | No |  | 12 | 19/17/14 | 4790 | 853 | - | 111 | - | - | - | Resultados están dentro de los rangos aceptables. | Resultados están dentro de los rangos aceptables. | Resultados están dentro de los rangos aceptables. | Retome la muestra en el próximo intervalo programado.
C0018955 | SHOUGANG | FC-61 | FC-61 STHI | CAMION | KOMATSU | HD1500 | SISTEMA HIDRAULICO | MOBILTRANS HD 30 | 2021-02-16 | 2021-02-22 | 2021-02-23 | 2021-02-24 | 48641 | 1558 | No | No | No | Precaución |  | 10.9 | 2 | 9 | 3 | 3 | 0 | 1 | 0 | 1 | 0 | 0 | 0 | 0 | 0 |  | 11 | 0 | 3 | 3 | 0 | 3080 | 14 | 901 | 1266 |  |  | 0.6 | - |  |  | No |  | 12 | 21/18/14 | 14401 | 1802 | - | 122 | - | - | - | Resultados están dentro de los rangos aceptables. | Nivel de limpieza en estado de precaución. Niveles de Potasio en el límite de precuación. | Desgaste de Plomo en el límite de precaución. | Localice la fuente de Potasio. Identifique las causas del origen y corrija el Codigo ISO alto del aceite. Asegúrese de que la contaminación no está siendo introducida a través de los equipos de manejo de aceite. Determine la fuente del metal de desgaste y tome acciones correctivas. Retomar la muestra para monitorear condición.
C0018956 | SHOUGANG | FC-61 | FC-61 MF LH | CAMION | KOMATSU | HD1500 | MANDO FINAL LH | MOBILTRANS HD 50 | 2021-02-16 | 2021-02-22 | 2021-02-23 | 2021-02-24 | 48641 | 1558 | No |  | No | Crítico |  | 17.8 | 1 | 23 | 0 | 0 | 0 | 0 | 0 | 0 | 0 | 0 | 0 | 0 | 0 |  | 7 | 0 | 2 | 2 | 0 | 3034 | 12 | 896 | 1249 |  |  | 1 | - |  |  | No |  | 23 | 25/21/15 | 195423 | 18367 | - | 271 | - | - | - | Resultados están dentro de los rangos aceptables. | Nivel de limpieza en estado de Crítico. | Resultados están dentro de los rangos aceptables. | Identifique las causas del origen y corrija el Codigo ISO alto del aceite. Asegúrese de que la contaminación no está siendo introducida a través de los equipos de manejo de aceite. Retome la muestra en el próximo intervalo programado.
C0018957 | SHOUGANG | FC-61 | FC-61 MF RH | CAMION | KOMATSU | HD1500 | MANDO FINAL RH | MOBILTRANS HD 50 | 2021-02-16 | 2021-02-22 | 2021-02-23 | 2021-02-24 | 48641 | 1558 | No |  | No | Crítico |  | 17.8 | 0 | 23 | 0 | 0 | 0 | 0 | 0 | 0 | 0 | 0 | 0 | 0 | 0 |  | 6 | 0 | 2 | 2 | 0 | 2984 | 12 | 895 | 1246 |  |  | 1 | - |  |  | No |  | 22 | 25/21/15 | 205089 | 19384 | - | 256 | - | - | - | Resultados están dentro de los rangos aceptables. | Nivel de limpieza en estado de Crítico. | Resultados están dentro de los rangos aceptables. | Identifique las causas del origen y corrija el Codigo ISO alto del aceite. Asegúrese de que la contaminación no está siendo introducida a través de los equipos de manejo de aceite. Retome la muestra en el próximo intervalo programado.
C0018958 | SHOUGANG | FC-61 | FC-61 DIFE POS | CAMION | KOMATSU | HD1500 | DIFERENCIAL POSTERIOR | MOBILTRANS HD 50 | 2021-02-16 | 2021-02-22 | 2021-02-23 | 2021-02-24 | 48641 | 1558 | No |  | No | Crítico |  | 18.1 | 1 | 22 | 0 | 0 | 0 | 0 | 0 | 0 | 0 | 0 | 0 | 0 | 0 |  | 6 | 0 | 1 | 2 | 0 | 2994 | 13 | 900 | 1247 |  |  | 1 | - |  |  | No |  | 20 | 25/21/16 | 188932 | 19750 | - | 374 | - | - | - | Resultados están dentro de los rangos aceptables. | Nivel de limpieza en estado de Crítico. | Resultados están dentro de los rangos aceptables. | Identifique las causas del origen y corrija el Codigo ISO alto del aceite. Asegúrese de que la contaminación no está siendo introducida a través de los equipos de manejo de aceite. Retome la muestra en el próximo intervalo programado.
C0018959 | SHOUGANG | FC-58 | FC-58 MOT | CAMION | KOMATSU | HD1500 | MOTOR | CHEVRON 400 MGX 15W40 | 2021-02-17 | 2021-02-22 | 2021-02-23 | 2021-02-24 | 49593 | 290 | No | No | No | Normal | 14.6 | 15.2 | 2 | 10 | 0 | 1 | 0 | 0 | 1 | 0 | 0 | 0 | 0 | 0 | 0 |  | 3 | 0 | 1 | 102 | 0 | 2199 | 13 | 798 | 1135 |  | 6.4 | 5.8 | 7 | 0 | 0.9 | No |  | 12 | - | - | - | - | - | - | - | - | Resultados están dentro de los rangos aceptables. | Resultados están dentro de los rangos aceptables. | Resultados están dentro de los rangos aceptables. | Retome la muestra en el próximo intervalo programado.
C0018960 | ATOCONGO | C-80 | C-80 MOT | CARGADOR FRONTAL | CATERPILLAR | 980H | MOTOR | MOBIL DELVAC 1 5W-40 | 2021-02-13 | 2021-02-23 | 2021-02-24 | 2021-02-25 | 23564 | 316 | No | Yes | No | Normal | 14.8 | 14.4 | 2 | 17 | 1 | 0 | 0 | 0 | 1 | 0 | 0 | 0 | 0 | 0 | 0 |  | 4 | 0 | 2 | 42 | 0 | 2276 | 471 | 964 | 1314 |  | 9.7 | 5.9 | 6.4 | 0 | 1 | No |  | 13 | - | - | - | - | - | - | - | - | Resultados están dentro de los rangos aceptables. | Resultados están dentro de los rangos aceptables. | Resultados están dentro de los rangos aceptables. | Retome la muestra en el próximo intervalo programado.
C0018961 | ATOCONGO | C-80 | C-80 TRAN | CARGADOR FRONTAL | CATERPILLAR | 980H | TRANSMISION | MOBILTRANS HD 30 | 2021-02-13 | 2021-02-23 | 2021-02-24 | 2021-02-25 | 23564 | 905 | No | Yes | No | Normal |  | 11 | 4 | 6 | 0 | 0 | 0 | 0 | 0 | 0 | 0 | 0 | 0 | 0 | 0 |  | 5 | 1 | 2 | 1 | 1 | 2990 | 11 | 906 | 1259 |  |  | 0.9 | - |  |  | No |  | 12 | 19/17/14 | 3234 | 769 | - | 99 | - | - | - | Resultados están dentro de los rangos aceptables. | Resultados están dentro de los rangos aceptables. | Resultados están dentro de los rangos aceptables. | Retome la muestra en el próximo intervalo programado.
C0018962 | ATOCONGO | C-80 | C-80 DIFE DEL | CARGADOR FRONTAL | CATERPILLAR | 980H | DIFERENCIAL DELANTERO | MOBILTRANS HD 50 | 2021-02-13 | 2021-02-23 | 2021-02-24 | 2021-02-25 | 23564 | 316 | No | No | No | Crítico |  | 18.1 | 3 | 12 | 0 | 0 | 0 | 0 | 0 | 0 | 0 | 0 | 0 | 0 | 0 |  | 7 | 2 | 1 | 1 | 0 | 3063 | 16 | 939 | 1300 |  |  | 0.5 | - |  |  | No |  | 18 | 25/23/18 | 190316 | 42771 | - | 1308 | - | - | - | Resultados están dentro de los rangos aceptables. | Nivel de limpieza en estado de Crítico. | Resultados están dentro de los rangos aceptables. | Identifique las causas del origen y corrija el Codigo ISO alto del aceite. Asegúrese de que la contaminación no está siendo introducida a través de los equipos de manejo de aceite. Retome la muestra en el próximo intervalo programado.
C0018963 | ATOCONGO | C-80 | C-80 DIFE POS | CARGADOR FRONTAL | CATERPILLAR | 980H | DIFERENCIAL POSTERIOR | MOBILTRANS HD 50 | 2021-02-13 | 2021-02-23 | 2021-02-24 | 2021-02-25 | 23564 | 316 | No | No | No | Crítico |  | 18 | 1 | 5 | 0 | 0 | 0 | 0 | 0 | 0 | 0 | 0 | 0 | 0 | 0 |  | 6 | 0 | 1 | 1 | 0 | 3060 | 16 | 917 | 1292 |  |  | 0.5 | - |  |  | No |  | 14 | 24/21/16 | 117940 | 19353 | - | 568 | - | - | - | Resultados están dentro de los rangos aceptables. | Nivel de limpieza en estado de Crítico. | Resultados están dentro de los rangos aceptables. | Identifique las causas del origen y corrija el Codigo ISO alto del aceite. Asegúrese de que la contaminación no está siendo introducida a través de los equipos de manejo de aceite. Retome la muestra en el próximo intervalo programado.
C0018964 | ATOCONGO | C-80 | C-80 MFDEL RH | CARGADOR FRONTAL | CATERPILLAR | 980H | MANDO FINAL DEL. RH | MOBILTRANS HD 50 | 2021-02-13 | 2021-02-23 | 2021-02-24 | 2021-02-25 | 23564 | 316 | No | No | No | Crítico |  | 18.1 | 2 | 15 | 0 | 0 | 0 | 0 | 0 | 0 | 0 | 0 | 0 | 0 | 0 |  | 7 | 0 | 0 | 1 | 0 | 3110 | 17 | 950 | 1325 |  |  | 0.4 | - |  |  | No |  | 13 | 25/23/18 | 204223 | 45075 | - | 1353 | - | - | - | Resultados están dentro de los rangos aceptables. | Nivel de limpieza en estado de Crítico. | Resultados están dentro de los rangos aceptables. | Identifique las causas del origen y corrija el Codigo ISO alto del aceite. Asegúrese de que la contaminación no está siendo introducida a través de los equipos de manejo de aceite. Retome la muestra en el próximo intervalo programado.
C0018965 | ATOCONGO | C-80 | C-80 MFDEL LH | CARGADOR FRONTAL | CATERPILLAR | 980H | MANDO FINAL DEL. LH | MOBILTRANS HD 50 | 2021-02-13 | 2021-02-23 | 2021-02-24 | 2021-02-25 | 23564 | 316 | No | No | No | Crítico |  | 17.8 | 2 | 12 | 0 | 0 | 0 | 0 | 0 | 0 | 0 | 0 | 0 | 0 | 0 |  | 7 | 2 | 1 | 1 | 0 | 3169 | 16 | 938 | 1315 |  |  | 0.5 | - |  |  | No |  | 17 | 25/23/18 | 232788 | 48631 | - | 1401 | - | - | - | Resultados están dentro de los rangos aceptables. | Nivel de limpieza en estado de Crítico. | Resultados están dentro de los rangos aceptables. | Identifique las causas del origen y corrija el Codigo ISO alto del aceite. Asegúrese de que la contaminación no está siendo introducida a través de los equipos de manejo de aceite. Retome la muestra en el próximo intervalo programado.
C0018966 | ATOCONGO | C-80 | C-80 MFPOS RH | CARGADOR FRONTAL | CATERPILLAR | 980H | MANDO FINAL POST. RH | MOBILTRANS HD 50 | 2021-02-13 | 2021-02-23 | 2021-02-24 | 2021-02-25 | 23564 | 316 | No | No | No | Crítico |  | 17.9 | 1 | 5 | 0 | 0 | 0 | 0 | 0 | 0 | 0 | 0 | 0 | 0 | 0 |  | 6 | 4 | 1 | 0 | 0 | 3094 | 16 | 947 | 1279 |  |  | 0.4 | - |  |  | No |  | 12 | 24/22/17 | 138806 | 20053 | - | 646 | - | - | - | Resultados están dentro de los rangos aceptables. | Nivel de limpieza en estado de Crítico. | Resultados están dentro de los rangos aceptables. | Identifique las causas del origen y corrija el Codigo ISO alto del aceite. Asegúrese de que la contaminación no está siendo introducida a través de los equipos de manejo de aceite. Retome la muestra en el próximo intervalo programado.
C0018967 | ATOCONGO | C-80 | C-80 MFPOS LH | CARGADOR FRONTAL | CATERPILLAR | 980H | MANDO FINAL POST. LH | MOBILTRANS HD 50 | 2021-02-13 | 2021-02-23 | 2021-02-24 | 2021-02-25 | 23564 | 316 | No | No | No | Crítico |  | 17.8 | 0 | 5 | 0 | 0 | 0 | 0 | 0 | 0 | 0 | 0 | 0 | 0 | 0 |  | 6 | 0 | 1 | 1 | 0 | 3079 | 16 | 944 | 1316 |  |  | 0.5 | - |  |  | No |  | 11 | 24/21/16 | 129494 | 18822 | - | 554 | - | - | - | Resultados están dentro de los rangos aceptables. | Nivel de limpieza en estado de Crítico. | Resultados están dentro de los rangos aceptables. | Identifique las causas del origen y corrija el Codigo ISO alto del aceite. Asegúrese de que la contaminación no está siendo introducida a través de los equipos de manejo de aceite. Retome la muestra en el próximo intervalo programado.
C0018968 | ATOCONGO | C-80 | C-80 STHI | CARGADOR FRONTAL | CATERPILLAR | 980H | SISTEMA HIDRAULICO | MOBILTRANS HD 10W | 2021-02-13 | 2021-02-23 | 2021-02-24 | 2021-02-25 | 23564 | 316 | No | Yes | No | Crítico |  | 5.9 | 1 | 9 | 0 | 6 | 0 | 1 | 0 | 0 | 0 | 0 | 0 | 0 | 0 |  | 21 | 3 | 6 | 1 | 0 | 3166 | 16 | 944 | 1291 |  |  | 0.7 | - |  |  | No |  | 14 | 24/20/13 | 113726 | 9050 | - | 69 | - | - | - | Resultados están dentro de los rangos aceptables. | Nivel de limpieza en estado de Crítico. Niveles de Sodio y Potasio mayores que los esperado. Contaminación de Silicio en estado crítico. Altos niveles de silicio abrasivo (polvo) causarán alto desgaste. | Presencia de aluminio mayor que el esperado puede representar contaminación con polvo (silicio abrasivo). | Presencia de aluminio mayor que el esperado puede representar contaminación con polvo (silicio abrasivo). El incremento en silicio y aluminio podría potencialmente indicar una contaminación con polvo/tierra como la causa raíz del problema. Identifique las causas del origen y corrija el Codigo ISO alto del aceite. Asegúrese de que la contaminación no está siendo introducida a través de los equipos de manejo de aceite. Tome acciones correctivas. Retome la muestra para confirmar condición.
C0018969 | ATOCONGO | RE-45 | RE-45 MOT | EXCAVADORA DE ORUGAS | CATERPILLAR | 374DL | MOTOR | MOBIL DELVAC 1 5W-40 | 2021-02-12 | 2021-02-23 | 2021-02-24 | 2021-02-25 | 19044 | 302 | Yes | Yes | No | Crítico | 14.8 | 13.1 | 5 | 17 | 6 | 0 | 0 | 0 | 47 | 0 | 0 | 0 | 0 | 0 | 0 |  | 7 | 88 | 4 | 8 | 0 | 1437 | 1167 | 986 | 1330 |  | 8.7 | 3.3 | 3.4 | 0 | 0.5 | No |  | 10 | - | - | - | - | - | - | - | - | Baja viscosidad por posible contaminación con un lubricante de menor viscosidad o dilución con combustible. | Niveles de Sodio y Potasio mayores que los esperados pueden representar fugas de refrigerante hacia el cárter del motor. | Elevado desgaste de Plomo. | Localice la fuente de Sodio y Potasio. Localice y corrija la causa de baja viscosidad del aceite. Una baja viscosidad puede reducir la protección por lubricación. Determine la fuente del metal de desgaste excesivo y tome acciones correctivas. Retomar la muestra para monitorear condición.
C0018970 | ATOCONGO | C-46 | C-46 MOT | CARGADOR FRONTAL | CATERPILLAR | 988H | MOTOR | MOBIL DELVAC MX 15W-40 | 2021-02-14 | 2021-02-23 | 2021-02-24 | 2021-02-25 | 8100 | 273 | Yes | Yes | No | Crítico | 14.4 | 13.4 | 9 | 16 | 1 | 0 | 0 | 0 | 46 | 0 | 0 | 0 | 0 | 0 | 0 |  | 3 | 0 | 1 | 1 | 0 | 1396 | 1148 | 994 | 1336 |  | 8.8 | 5.4 | 5.8 | 0.1 | 0.3 | No |  | 12 | - | - | - | - | - | - | - | - | Baja viscosidad por posible contaminación con un lubricante de menor viscosidad o dilución con combustible. | Resultados están dentro de los rangos aceptables. | Elevado desgaste de Cobre. | Localice y corrija la causa de baja viscosidad del aceite. Una baja viscosidad puede reducir la protección por lubricación. Determine la fuente del metal de desgaste excesivo y tome acciones correctivas. Retomar la muestra para monitorear condición.
C0018971 | ATOCONGO | V-359 | V-359 MOT | CAMION VOLQUETE | VOLVO | FMX 8X4R | MOTOR | MOBIL DELVAC MX 15W-40 | 2021-02-17 | 2021-02-23 | 2021-02-24 | 2021-02-25 | 11607 | 359 | Yes | Yes | No | Crítico | 14.4 | 10.7 | 10 | 13 | 1 | 1 | 0 | 0 | 40 | 0 | 0 | 0 | 0 | 0 | 0 |  | 3 | 2 | 3 | 4 | 0 | 1282 | 1046 | 914 | 1214 |  | 7.9 | 26.7 | 6 | 2.1 | 0.4 | No | 8 | 14 | - | - | - | - | - | - | - | - | Alta oxidación por posible degradación del aceite a altas temperaturas. Baja viscosidad por posible contaminación con un lubricante de menor viscosidad o dilución con combustible. | Causas posibles de dilución con combustible: Lineas de combustible con fugas, patron de pulverización defectuoso, Inyector goteando, fugas en sellos de bombas de transferencia, bomba de inyección defectuosa, Anillos de sellos ("O-rings") de inyector gastados. | Resultados están dentro de los rangos aceptables. | Revisar el sistema de enfriamiento (termostatos, radiador, bomba de agua, mangueras, etc.). Localice y corrija la causa de baja viscosidad del aceite. Una baja viscosidad puede reducir la protección por lubricación. Retome la muestra en el próximo intervalo.
C0018972 | ATOCONGO | V-314 | V-314 MOT | CAMION VOLQUETE | VOLVO | FMX 8X4R | MOTOR | MOBIL DELVAC MX 15W-40 | 2021-02-13 | 2021-02-23 | 2021-02-24 | 2021-02-25 | 12401 | 384 | Yes | Yes | No | Crítico | 14.4 | 12.7 | 1 | 5 | 0 | 0 | 0 | 0 | 46 | 0 | 0 | 0 | 0 | 0 | 0 |  | 3 | 2 | 1 | 1 | 0 | 1413 | 1175 | 1019 | 1357 |  | 8.1 | 9.4 | 4.9 | 0.5 | 0.3 | No |  | 12 | - | - | - | - | - | - | - | - | Baja viscosidad por posible contaminación con un lubricante de menor viscosidad o dilución con combustible. | Resultados están dentro de los rangos aceptables. | Resultados están dentro de los rangos aceptables. | Localice y corrija la causa de baja viscosidad del aceite. Una baja viscosidad puede reducir la protección por lubricación. Retome la muestra en el próximo intervalo.
C0018973 | ATOCONGO | V-314 | V-314 TRAN | CAMION VOLQUETE | VOLVO | FMX 8X4R | TRANSMISION | MOBILUBE HD 80W-90 | 2021-02-13 | 2021-02-23 | 2021-02-24 | 2021-02-25 | 12401 | 799 | No | No | No | Crítico |  | 13.8 | 22 | 2 | 0 | 1 | 0 | 0 | 0 | 0 | 0 | 0 | 0 | 0 | 0 |  | 5 | 0 | 1 | 1 | 0 | 36 | 1 | 444 | 16 |  |  | 1 | - |  |  | No |  | 14 | 24/22/18 | 101965 | 30270 | - | 1374 | - | - | - | Resultados están dentro de los rangos aceptables. | Nivel de limpieza en estado de Crítico. | Resultados están dentro de los rangos aceptables. | Identifique las causas del origen y corrija el Codigo ISO alto del aceite. Asegúrese de que la contaminación no está siendo introducida a través de los equipos de manejo de aceite. Retome la muestra en el próximo intervalo programado.
C0018974 | ATOCONGO | V-314 | V-314 STDI | CAMION VOLQUETE | VOLVO | FMX 8X4R | SISTEMA DIRECCION | MOBIL ATF 220 | 2021-02-13 | 2021-02-23 | 2021-02-24 | 2021-02-25 | 12401 | 799 | No | No | No | Crítico |  | 6 | 1 | 14 | 0 | 4 | 0 | 0 | 0 | 0 | 1 | 0 | 0 | 0 | 0 |  | 10 | 4 | 1 | 50 | 0 | 44 | 58 | 311 | 239 |  |  | 1.4 | - |  |  | No |  | 9 | 21/18/14 | 11720 | 1421 | - | 110 | - | - | - | Baja viscosidad por posible contaminación con un lubricante de menor viscosidad. | Nivel de limpieza en estado de precaución. | Resultados están dentro de los rangos aceptables. | Localice y corrija la causa de baja viscosidad del aceite. Una baja viscosidad puede reducir la protección por lubricación. Identifique las causas del origen y corrija el Codigo ISO alto del aceite. Asegúrese de que la contaminación no está siendo introducida a través de los equipos de manejo de aceite. Retome la muestra en el próximo intervalo programado.
C0018975 | ATOCONGO | V-314 | V-314 DIFE DEL | CAMION VOLQUETE | VOLVO | FMX 8X4R | DIFERENCIAL DELANTERO | MOBILUBE HD 85W-140 | 2021-02-13 | 2021-02-23 | 2021-02-24 | 2021-02-25 | 12401 | 799 | No | No | No | Crítico |  | 24.7 | 2 | 61 | 0 | 0 | 0 | 0 | 0 | 0 | 1 | 0 | 0 | 0 | 0 |  | 2 | 0 | 1 | 1 | 0 | 10 | 1 | 471 | 6 |  |  | 0.9 | - |  |  | No |  | 41 | 25/23/18 | 185877 | 48907 | - | 1978 | - | - | - | Resultados están dentro de los rangos aceptables. | Nivel de limpieza en estado de Crítico. | Resultados están dentro de los rangos aceptables. | Identifique las causas del origen y corrija el Codigo ISO alto del aceite. Asegúrese de que la contaminación no está siendo introducida a través de los equipos de manejo de aceite. Retome la muestra en el próximo intervalo programado.
C0018976 | ATOCONGO | V-314 | V-314 DIFE POS | CAMION VOLQUETE | VOLVO | FMX 8X4R | DIFERENCIAL POSTERIOR | MOBILUBE HD 85W-140 | 2021-02-13 | 2021-02-23 | 2021-02-24 | 2021-02-25 | 12401 | 799 | No | No | No | Crítico |  | 24.6 | 2 | 62 | 0 | 0 | 0 | 0 | 0 | 0 | 1 | 0 | 0 | 0 | 1 |  | 3 | 2 | 1 | 0 | 0 | 11 | 1 | 484 | 9 |  |  | 0.8 | - |  |  | No |  | 43 | 25/23/18 | 196789 | 42499 | - | 1632 | - | - | - | Resultados están dentro de los rangos aceptables. | Nivel de limpieza en estado de Crítico. | Resultados están dentro de los rangos aceptables. | Identifique las causas del origen y corrija el Codigo ISO alto del aceite. Asegúrese de que la contaminación no está siendo introducida a través de los equipos de manejo de aceite. Retome la muestra en el próximo intervalo programado.
C0018977 | ATOCONGO | V-314 | V-314 CUDE RH | CAMION VOLQUETE | VOLVO | FMX 8X4R | CUBO DEL. RH | MOBILUBE HD 85W-140 | 2021-02-13 | 2021-02-23 | 2021-02-24 | 2021-02-25 | 12401 | 799 | No | No | No | Crítico |  | 25 | 0 | 28 | 0 | 0 | 0 | 0 | 0 | 0 | 1 | 0 | 0 | 0 | 0 |  | 2 | 0 | 0 | 1 | 0 | 10 | 1 | 474 | 7 |  |  | 0.8 | - |  |  | No |  | 10 | 24/21/15 | 121879 | 16441 | - | 283 | - | - | - | Resultados están dentro de los rangos aceptables. | Nivel de limpieza en estado de Crítico. | Resultados están dentro de los rangos aceptables. | Identifique las causas del origen y corrija el Codigo ISO alto del aceite. Asegúrese de que la contaminación no está siendo introducida a través de los equipos de manejo de aceite. Retome la muestra en el próximo intervalo programado.
C0018978 | ATOCONGO | V-314 | V-314 CUDE LH | CAMION VOLQUETE | VOLVO | FMX 8X4R | CUBO DEL. LH | MOBILUBE HD 85W-140 | 2021-02-13 | 2021-02-23 | 2021-02-24 | 2021-02-25 | 12401 | 799 | No | No | No | Crítico |  | 24.5 | 1 | 28 | 0 | 0 | 0 | 0 | 0 | 0 | 1 | 0 | 0 | 0 | 1 |  | 2 | 0 | 1 | 2 | 0 | 11 | 1 | 497 | 9 |  |  | 0.8 | - |  |  | No |  | 21 | 24/21/16 | 115674 | 17019 | - | 417 | - | - | - | Resultados están dentro de los rangos aceptables. | Nivel de limpieza en estado de Crítico. | Resultados están dentro de los rangos aceptables. | Identifique las causas del origen y corrija el Codigo ISO alto del aceite. Asegúrese de que la contaminación no está siendo introducida a través de los equipos de manejo de aceite. Retome la muestra en el próximo intervalo programado.
C0018979 | ATOCONGO | V-314 | V-314 CUPO RH | CAMION VOLQUETE | VOLVO | FMX 8X4R | CUBO POST. RH | MOBILUBE HD 85W-140 | 2021-02-13 | 2021-02-23 | 2021-02-24 | 2021-02-25 | 12401 | 799 | No | No | No | Crítico |  | 24.9 | 1 | 57 | 0 | 0 | 0 | 0 | 0 | 0 | 1 | 0 | 0 | 0 | 0 |  | 2 | 2 | 0 | 2 | 0 | 9 | 1 | 475 | 9 |  |  | 0.8 | - |  |  | No |  | 35 | 24/20/14 | 81281 | 7888 | - | 153 | - | - | - | Resultados están dentro de los rangos aceptables. | Nivel de limpieza en estado de Crítico. | Resultados están dentro de los rangos aceptables. | Identifique las causas del origen y corrija el Codigo ISO alto del aceite. Asegúrese de que la contaminación no está siendo introducida a través de los equipos de manejo de aceite. Retome la muestra en el próximo intervalo programado.
C0018980 | ATOCONGO | V-314 | V-314 CUPO LH | CAMION VOLQUETE | VOLVO | FMX 8X4R | CUBO POST. LH | MOBILUBE HD 85W-140 | 2021-02-13 | 2021-02-23 | 2021-02-24 | 2021-02-25 | 12401 | 799 | No | No | No | Crítico |  | 24.9 | 1 | 58 | 0 | 0 | 0 | 0 | 0 | 0 | 1 | 0 | 0 | 0 | 0 |  | 2 | 0 | 0 | 2 | 0 | 10 | 1 | 483 | 6 |  |  | 0.9 | - |  |  | No |  | 35 | 24/20/15 | 88761 | 8955 | - | 176 | - | - | - | Resultados están dentro de los rangos aceptables. | Nivel de limpieza en estado de Crítico. | Resultados están dentro de los rangos aceptables. | Identifique las causas del origen y corrija el Codigo ISO alto del aceite. Asegúrese de que la contaminación no está siendo introducida a través de los equipos de manejo de aceite. Retome la muestra en el próximo intervalo programado.
C0018981 | ATOCONGO | V-314 | V-314 STHI | CAMION VOLQUETE | VOLVO | FMX 8X4R | SISTEMA HIDRAULICO | MOBILTRANS HD 10W | 2021-02-13 | 2021-02-23 | 2021-02-24 | 2021-02-25 | 12401 | 2332 | No | No | No | Crítico |  | 6.2 | 0 | 39 | 0 | 2 | 0 | 1 | 0 | 0 | 0 | 0 | 0 | 0 | 0 |  | 11 | 3 | 2 | 2 | 0 | 2758 | 12 | 849 | 1165 |  |  | 1 | - |  |  | No |  | 35 | 25/24/17 | 227478 | 95891 | - | 1222 | - | - | - | Resultados están dentro de los rangos aceptables. | Nivel de limpieza en estado de Crítico. | Elevado desgaste de Hierro. | Identifique las causas del origen y corrija el Codigo ISO alto del aceite. Asegúrese de que la contaminación no está siendo introducida a través de los equipos de manejo de aceite. Determine la fuente del metal de desgaste excesivo y tome acciones correctivas. Retomar la muestra para monitorear condición.
C0018982 | ATOCONGO | EP-18 | EP-18 MOT | PERFORADORA DE ORUGAS | INGERSOLL RAND | DM45 | MOTOR | MOBIL DELVAC MX 15W-40 | 2021-02-15 | 2021-02-23 | 2021-02-24 | 2021-02-25 | 30942 | 221 | Yes | Yes | No | Crítico | 14.4 | 14 | 7 | 33 | 4 | 2 | 0 | 2 | 45 | 0 | 0 | 0 | 0 | 0 | 0 |  | 6 | 0 | 11 | 11 | 0 | 1567 | 1148 | 993 | 1370 |  | 8.1 | 7.5 | 11.1 | 0 | 1.1 | No |  | 10 | - | - | - | - | - | - | - | - | Resultados están dentro de los rangos aceptables. | Nivel de Silicio en el límite de precaución. La tasa de nitración aumenta debido a condiciones inadecuadas de combustión e ignición. Niveles de Potasio mayores que los esperados. | Desgaste de Cobre, Plomo y Cromo en el límite de precaución. | Localice la fuente de silicio. Localice la fuente de Potasio. Localice y corrija causa de nitración. Identifique y evalúe los componentes a base de estos elementos. Determine la fuente de los metales de desgaste y tome acciones correctivas. Retomar la muestra para monitorear condición.
C0018983 | ATOCONGO | EP-18 | EP-18 MF RH | PERFORADORA DE ORUGAS | INGERSOLL RAND | DM45 | MANDO FINAL RH | MOBILGEAR 600 XP 220 | 2021-02-15 | 2021-02-23 | 2021-02-24 | 2021-02-25 | 30942 | 221 | Yes | No | No | Crítico |  | 18 | 11 | 59 | 14 | 0 | 0 | 1 | 0 | 0 | 2 | 0 | 0 | 0 | 0 |  | 2 | 2 | 3 | 9 | 4 | 12 | 2 | 268 | 19 |  |  | 2.2 | - |  |  | No |  | 80 | 26/25/21 | 453167 | 222552 | - | 10463 | - | - | - | Resultados están dentro de los rangos aceptables. | Nivel de limpieza en estado de Crítico. | Elevado desgaste de Cobre y Plomo. | Identifique las causas del origen y corrija el Codigo ISO alto del aceite. Asegúrese de que la contaminación no está siendo introducida a través de los equipos de manejo de aceite. Determine la fuente de los metales de desgaste excesivo y tome acciones correctivas. Retomar la muestra para monitorear condición.
C0018984 | ATOCONGO | EP-18 | EP-18 MF LH | PERFORADORA DE ORUGAS | INGERSOLL RAND | DM45 | MANDO FINAL LH | MOBILGEAR 600 XP 220 | 2021-02-15 | 2021-02-23 | 2021-02-24 | 2021-02-25 | 30942 | 221 | Yes | No | No | Crítico |  | 16.1 | 16 | 147 | 93 | 1 | 0 | 2 | 0 | 0 | 3 | 0 | 0 | 0 | 0 |  | 3 | 5 | 4 | 10 | 2 | 49 | 1 | 297 | 28 |  |  | 1.6 | - |  |  | No |  | 134 | - | - | - | - | - | - | - | - | Baja viscosidad por posible contaminación con un lubricante de menor viscosidad. | Niveles de Sodio en el límite de precuación. | Elevado desgaste de Hierro, Plomo y Cobre. | Localice la fuente de Sodio. Localice y corrija la causa de baja viscosidad del aceite. Una baja viscosidad puede reducir la protección por lubricación. Determine la fuente de los metales de desgaste excesivo y tome acciones correctivas. Retomar la muestra para monitorear condición.
C0018985 | ATOCONGO | EP-18 | EP-18 COMP | PERFORADORA DE ORUGAS | INGERSOLL RAND | DM45 | COMPRESOR | MOBIL SHC RARUS 46 | 2021-02-15 | 2021-02-23 | 2021-02-24 | 2021-02-25 | 30942 | 221 | No | No | No | Precaución |  | 7.5 | 2 | 1 | 0 | 1 | 0 | 0 | 0 | 0 | 0 | 0 | 0 | 0 | 0 |  | 3 | 1 | 1 | 1 | 0 | 6 | 0 | 177 | 31 |  |  | 4 | - |  |  | No |  | 12 | 23/21/16 | 77114 | 13384 | - | 528 | - | - | - | Resultados están dentro de los rangos aceptables. | Nivel de limpieza en estado de precaución. | Resultados están dentro de los rangos aceptables. | Identifique las causas del origen y corrija el Codigo ISO alto del aceite. Asegúrese de que la contaminación no está siendo introducida a través de los equipos de manejo de aceite. Retome la muestra en el próximo intervalo programado.
C0018986 | ATOCONGO | EP-18 | EP-18 PTO | PERFORADORA DE ORUGAS | INGERSOLL RAND | DM45 | PTO | MOBILUBE HD 80W-90 | 2021-02-15 | 2021-02-23 | 2021-02-24 | 2021-02-25 | 30942 | 221 | No | No | No | Crítico |  | 11.3 | 1 | 425 | 0 | 8 | 0 | 24 | 1 | 13 | 4 | 0 | 0 | 0 | 0 |  | 10 | 4 | 1 | 2 | 0 | 801 | 11 | 580 | 341 |  |  | 1.3 | - |  |  | No |  | 1494 | - | - | - | - | - | - | - | - | Baja viscosidad por posible contaminación con un lubricante de menor viscosidad. | Muestra oscura no se realizó nivel de limpieza. Podria ser por presencia de partículas oscuras lo cual imposibilita realizar la prueba de Conteo de Partículas. | Presenta incremento desgaste de Hierro, no se cuenta límites definidos para metales. Indica presencia de partículas ferromagnéticas visibles mayores a 40 micras. | Determine la fuente de partículas ferromagnéticas y tome acciones correctivas de ser necesario. Localice y corrija la causa de baja viscosidad del aceite. Una baja viscosidad puede reducir la protección por lubricación. Retome la muestra en el próximo intervalo.
C0018987 | ATOCONGO | EP-18 | EP-18 BDA | PERFORADORA DE ORUGAS | INGERSOLL RAND | DM45 | BOMBA DE AGUA | MOBIL DELVAC MX 15W-40 | 2021-02-15 | 2021-02-23 | 2021-02-24 | 2021-02-25 | 30942 | 221 | No | No | No | Normal | 14.4 | 14.1 | 3 | 32 | 1 | 2 | 20 | 0 | 42 | 0 | 1 | 1 | 0 | 0 | 0 |  | 59 | 0 | 2 | 2 | 1 | 1313 | 1098 | 964 | 1287 |  | 8.4 | 1.7 | 1.1 | 1.4 | 0.1 | No |  | 42 | - | - | - | - | - | - | - | - | Resultados están dentro de los rangos aceptables. | Resultados están dentro de los rangos aceptables. | Resultados están dentro de los rangos aceptables. | Retome la muestra en el próximo intervalo programado.
C0018988 | ATOCONGO | EP-18 | EP-18 STHI | PERFORADORA DE ORUGAS | INGERSOLL RAND | DM45 | SISTEMA HIDRAULICO | MOBILTRANS HD 10W | 2021-02-15 | 2021-02-23 | 2021-02-24 | 2021-02-25 | 30942 | 221 | No | No | No | Precaución |  | 6 | 3 | 3 | 0 | 0 | 0 | 0 | 0 | 0 | 0 | 0 | 0 | 0 | 0 |  | 6 | 1 | 2 | 1 | 0 | 2796 | 16 | 853 | 1201 |  |  | 3.1 | - |  |  | No |  | 12 | 19/17/14 | 4943 | 1075 | - | 115 | - | - | - | Resultados están dentro de los rangos aceptables. | Nivel de limpieza en estado de precaución. | Resultados están dentro de los rangos aceptables. | Identifique las causas del origen y corrija el Codigo ISO alto del aceite. Asegúrese de que la contaminación no está siendo introducida a través de los equipos de manejo de aceite. Retome la muestra en el próximo intervalo programado.
C0018989 | ATOCONGO | V-367 | V-367 MOT | CAMION VOLQUETE | VOLVO | FMX 8X4R | MOTOR | MOBIL DELVAC MX 15W-40 | 2021-02-18 | 2021-02-23 | 2021-02-24 | 2021-02-25 | 11947 | 383 | Yes | Yes | No | Crítico | 14.4 | 11.1 | 9 | 45 | 1 | 1 | 0 | 0 | 43 | 0 | 1 | 0 | 0 | 0 | 0 |  | 5 | 3 | 1 | 0 | 1 | 1303 | 1079 | 931 | 1223 |  | 8.5 | 22.8 | 4.2 | 3.4 | 0.2 | No | 6.5 | 20 | - | - | - | - | - | - | - | - | Alta oxidación por posible degradación del aceite a altas temperaturas. Baja viscosidad por posible contaminación con un lubricante de menor viscosidad o dilución con combustible. | Causas posibles de dilución con combustible: Lineas de combustible con fugas, patron de pulverización defectuoso, Inyector goteando, fugas en sellos de bombas de transferencia, bomba de inyección defectuosa, Anillos de sellos ("O-rings") de inyector gastados. | Resultados están dentro de los rangos aceptables. | Revisar el sistema de enfriamiento (termostatos, radiador, bomba de agua, mangueras, etc.). Localice y corrija la causa de baja viscosidad del aceite. Una baja viscosidad puede reducir la protección por lubricación. Retome la muestra en el próximo intervalo.
C0018990 | ATOCONGO | V-367 | V-367 TRAN | CAMION VOLQUETE | VOLVO | FMX 8X4R | TRANSMISION | MOBILUBE HD 80W-90 | 2021-02-18 | 2021-02-23 | 2021-02-24 | 2021-02-25 | 11947 | 1571 | Yes | Yes | No | Precaución |  | 14 | 42 | 3 | 0 | 1 | 0 | 0 | 0 | 0 | 0 | 0 | 0 | 0 | 0 |  | 7 | 2 | 0 | 1 | 0 | 33 | 1 | 485 | 19 |  |  | 1.3 | - |  |  | No |  | 10 | 23/20/16 | 73646 | 8005 | - | 414 | - | - | - | Resultados están dentro de los rangos aceptables. | Nivel de limpieza en estado de precaución. | Resultados están dentro de los rangos aceptables. | Identifique las causas del origen y corrija el Codigo ISO alto del aceite. Asegúrese de que la contaminación no está siendo introducida a través de los equipos de manejo de aceite. Retome la muestra en el próximo intervalo programado.
C0018991 | ATOCONGO | V-367 | V-367 STDI | CAMION VOLQUETE | VOLVO | FMX 8X4R | SISTEMA DIRECCION | MOBIL ATF 220 | 2021-02-18 | 2021-02-23 | 2021-02-24 | 2021-02-25 | 11947 | 1571 | Yes | Yes | No | Crítico |  | 5.7 | 1 | 108 | 0 | 3 | 0 | 1 | 1 | 0 | 1 | 0 | 0 | 0 | 0 |  | 7 | 0 | 3 | 54 | 0 | 46 | 39 | 249 | 174 |  |  | 1.8 | - |  |  | No |  | 120 | 22/19/15 | 37463 | 4831 | - | 294 | - | - | - | Baja viscosidad por posible contaminación con un lubricante de menor viscosidad. | Nivel de limpieza en estado de precaución. | Resultados están dentro de los rangos aceptables. | Localice y corrija la causa de baja viscosidad del aceite. Una baja viscosidad puede reducir la protección por lubricación. Identifique las causas del origen y corrija el Codigo ISO alto del aceite. Asegúrese de que la contaminación no está siendo introducida a través de los equipos de manejo de aceite. Retome la muestra en el próximo intervalo programado.
C0018992 | ATOCONGO | V-367 | V-367 DIFE DEL | CAMION VOLQUETE | VOLVO | FMX 8X4R | DIFERENCIAL DELANTERO | MOBILUBE HD 85W-140 | 2021-02-18 | 2021-02-23 | 2021-02-24 | 2021-02-25 | 11947 | 1571 | Yes | No | No | Precaución |  | 24.8 | 1 | 31 | 0 | 0 | 0 | 0 | 0 | 0 | 1 | 0 | 0 | 0 | 0 |  | 2 | 0 | 1 | 1 | 0 | 12 | 1 | 472 | 7 |  |  | 1 | - |  |  | No |  | 16 | 23/20/14 | 74997 | 6799 | - | 139 | - | - | - | Resultados están dentro de los rangos aceptables. | Nivel de limpieza en estado de precaución. | Resultados están dentro de los rangos aceptables. | Identifique las causas del origen y corrija el Codigo ISO alto del aceite. Asegúrese de que la contaminación no está siendo introducida a través de los equipos de manejo de aceite. Retome la muestra en el próximo intervalo programado.
C0018993 | ATOCONGO | V-367 | V-367 DIFE POS | CAMION VOLQUETE | VOLVO | FMX 8X4R | DIFERENCIAL POSTERIOR | MOBILUBE HD 85W-140 | 2021-02-18 | 2021-02-23 | 2021-02-24 | 2021-02-25 | 11947 | 1571 | Yes | No | No | Precaución |  | 24.4 | 0 | 11 | 0 | 0 | 0 | 0 | 0 | 0 | 0 | 0 | 0 | 0 | 0 |  | 2 | 0 | 1 | 1 | 0 | 28 | 1 | 474 | 16 |  |  | 1 | - |  |  | No |  | 13 | 22/19/14 | 29414 | 3117 | - | 137 | - | - | - | Resultados están dentro de los rangos aceptables. | Nivel de limpieza en estado de precaución. | Resultados están dentro de los rangos aceptables. | Identifique las causas del origen y corrija el Codigo ISO alto del aceite. Asegúrese de que la contaminación no está siendo introducida a través de los equipos de manejo de aceite. Retome la muestra en el próximo intervalo programado.
C0018994 | ATOCONGO | V-367 | V-367 CUDE RH | CAMION VOLQUETE | VOLVO | FMX 8X4R | CUBO DEL. RH | MOBILUBE HD 85W-140 | 2021-02-18 | 2021-02-23 | 2021-02-24 | 2021-02-25 | 11947 | 1571 | Yes | No | No | Precaución |  | 24.8 | 1 | 30 | 0 | 0 | 0 | 0 | 0 | 0 | 1 | 0 | 0 | 0 | 0 |  | 2 | 0 | 1 | 1 | 0 | 13 | 1 | 463 | 9 |  |  | 1 | - |  |  | No |  | 16 | 23/20/15 | 75446 | 7387 | - | 192 | - | - | - | Resultados están dentro de los rangos aceptables. | Nivel de limpieza en estado de precaución. | Resultados están dentro de los rangos aceptables. | Identifique las causas del origen y corrija el Codigo ISO alto del aceite. Asegúrese de que la contaminación no está siendo introducida a través de los equipos de manejo de aceite. Retome la muestra en el próximo intervalo programado.
C0018995 | ATOCONGO | V-367 | V-367 CUDE LH | CAMION VOLQUETE | VOLVO | FMX 8X4R | CUBO DEL. LH | MOBILUBE HD 85W-140 | 2021-02-18 | 2021-02-23 | 2021-02-24 | 2021-02-25 | 11947 | 1571 | Yes | No | No | Precaución |  | 24.8 | 0 | 30 | 0 | 0 | 0 | 0 | 0 | 0 | 1 | 0 | 0 | 0 | 0 |  | 2 | 0 | 0 | 2 | 0 | 15 | 1 | 474 | 10 |  |  | 0.9 | - |  |  | No |  | 14 | 23/20/15 | 76237 | 7313 | - | 169 | - | - | - | Resultados están dentro de los rangos aceptables. | Nivel de limpieza en estado de precaución. | Resultados están dentro de los rangos aceptables. | Identifique las causas del origen y corrija el Codigo ISO alto del aceite. Asegúrese de que la contaminación no está siendo introducida a través de los equipos de manejo de aceite. Retome la muestra en el próximo intervalo programado.
C0018996 | ATOCONGO | V-367 | V-367 CUPO RH | CAMION VOLQUETE | VOLVO | FMX 8X4R | CUBO POST. RH | MOBILUBE HD 85W-140 | 2021-02-18 | 2021-02-23 | 2021-02-24 | 2021-02-25 | 11947 | 1571 | Yes | No | No | Precaución |  | 24.4 | 0 | 11 | 0 | 0 | 0 | 0 | 0 | 0 | 0 | 0 | 0 | 0 | 0 |  | 2 | 0 | 0 | 2 | 0 | 36 | 1 | 480 | 21 |  |  | 1.2 | - |  |  | No |  | 14 | 22/19/14 | 30501 | 3376 | - | 154 | - | - | - | Resultados están dentro de los rangos aceptables. | Nivel de limpieza en estado de precaución. | Resultados están dentro de los rangos aceptables. | Identifique las causas del origen y corrija el Codigo ISO alto del aceite. Asegúrese de que la contaminación no está siendo introducida a través de los equipos de manejo de aceite. Retome la muestra en el próximo intervalo programado.
C0018997 | ATOCONGO | V-367 | V-367 CUPO LH | CAMION VOLQUETE | VOLVO | FMX 8X4R | CUBO POST. LH | MOBILUBE HD 85W-140 | 2021-02-18 | 2021-02-23 | 2021-02-24 | 2021-02-25 | 11947 | 1571 | Yes | No | No | Precaución |  | 24.3 | 0 | 11 | 0 | 0 | 0 | 0 | 0 | 0 | 0 | 0 | 0 | 0 | 0 |  | 2 | 0 | 1 | 2 | 0 | 28 | 1 | 483 | 16 |  |  | 1.2 | - |  |  | No |  | 13 | 22/19/14 | 31678 | 3424 | - | 144 | - | - | - | Resultados están dentro de los rangos aceptables. | Nivel de limpieza en estado de precaución. | Resultados están dentro de los rangos aceptables. | Identifique las causas del origen y corrija el Codigo ISO alto del aceite. Asegúrese de que la contaminación no está siendo introducida a través de los equipos de manejo de aceite. Retome la muestra en el próximo intervalo programado.
C0018998 | ATOCONGO | V-367 | V-367 STHI | CAMION VOLQUETE | VOLVO | FMX 8X4R | SISTEMA HIDRAULICO | MOBILTRANS HD 10W | 2021-02-18 | 2021-02-23 | 2021-02-24 | 2021-02-25 | 11947 | 814 | Yes | Yes | No | Precaución |  | 6.2 | 0 | 3 | 1 | 1 | 0 | 0 | 0 | 0 | 0 | 0 | 0 | 0 | 0 |  | 7 | 5 | 2 | 2 | 0 | 2956 | 12 | 910 | 1229 |  |  | 1.1 | - |  |  | No |  | 12 | 23/21/16 | 61200 | 10552 | - | 326 | - | - | - | Resultados están dentro de los rangos aceptables. | Nivel de limpieza en estado de precaución. | Resultados están dentro de los rangos aceptables. | Identifique las causas del origen y corrija el Codigo ISO alto del aceite. Asegúrese de que la contaminación no está siendo introducida a través de los equipos de manejo de aceite. Retome la muestra en el próximo intervalo programado.
C0018999 | ATOCONGO | V-408 | V-408 MOT | CAMION VOLQUETE | VOLVO | FMX 8X4R | MOTOR | MOBIL DELVAC MX 15W-40 | 2021-02-19 | 2021-02-23 | 2021-02-24 | 2021-02-25 | 9564 | 394 | Yes | Yes | No | Crítico | 14.4 | 16.2 | 2 | 15 | 3 | 0 | 0 | 0 | 51 | 0 | 0 | 0 | 0 | 0 | 0 |  | 5 | 141 | 44 | 7 | 0 | 1425 | 1153 | 980 | 1306 |  | 8.1 | 12.1 | 7.6 | 0 | 0.5 | No |  | 8 | - | - | - | - | - | - | - | - | Alta oxidación por posible degradación del aceite a altas temperaturas. Alta viscosidad por posible contaminación con un lubricante de mayor viscosidad. | Niveles de Sodio y Potasio mayores que los esperados pueden representar fugas de refrigerante hacia el cárter del motor. | Resultados están dentro de los rangos aceptables. | Localice la fuente de Sodio y Potasio. Revisar el sistema de enfriamiento (termostatos, radiador, bomba de agua, mangueras, etc.). Localice y corrija la causa de la alta viscosidad del aceite. Viscosidad mayor que la esperada puede restringir el flujo de aceite causando falta de aceite y desgaste. Retome la muestra en el próximo intervalo programado.
C0019000 | ATOCONGO | V-395 | V-395 MOT | CAMION VOLQUETE | VOLVO | FMX 8X4R | MOTOR | MOBIL DELVAC MX 15W-40 | 2021-02-19 | 2021-02-23 | 2021-02-24 | 2021-02-25 | 9808 | 512 | Yes | Yes | No | Crítico | 14.4 | 11.9 | 4 | 17 | 6 | 3 | 0 | 0 | 46 | 0 | 0 | 0 | 0 | 0 | 0 |  | 7 | 0 | 10 | 2 | 0 | 1455 | 1178 | 988 | 1372 |  | 8 | 18.4 | 7.9 | 1.1 | 0.5 | No | 4.1 | 12 | - | - | - | - | - | - | - | - | Alta oxidación por posible degradación del aceite a altas temperaturas. Baja viscosidad por posible contaminación con un lubricante de menor viscosidad o dilución con combustible. | Niveles de Potasio en el límite de precuación. Causas posibles de dilución con combustible: Lineas de combustible con fugas, patron de pulverización defectuoso, Inyector goteando, fugas en sellos de bombas de transferencia, bomba de inyección defectuosa, Anillos de sellos ("O-rings") de inyector gastados. | Desgaste de Plomo en el límite de precaución. | Localice la fuente de Potasio. Localice y corrija la causa de baja viscosidad del aceite. Una baja viscosidad puede reducir la protección por lubricación. Revisar el sistema de enfriamiento (termostatos, radiador, bomba de agua, mangueras, etc.). Determine la fuente del metal de desgaste y tome acciones correctivas. Retomar la muestra para monitorear condición.
C0019001 | TARMA | MO-18 | MO-18 MOT | MOTONIVELADORA | CATERPILLAR | 140K | MOTOR | MOBIL DELVAC MX 15W-40 | 2021-02-12 | 2021-02-23 | 2021-02-24 | 2021-02-25 | 12352 | 166 | No | No | No | Crítico | 14.4 | 11.2 | 2 | 5 | 1 | 4 | 0 | 0 | 0 | 0 | 0 | 0 | 0 | 0 | 0 |  | 4 | 2 | 2 | 0 | 0 | 3100 | 10 | 941 | 1279 |  | 8.4 | 1.5 | 3.9 | 5.7 | 0.1 | No |  | 12 | - | - | - | - | - | - | - | - | El paquete de aditivos no corresponde al lubricante muestreado. Baja viscosidad por posible contaminación con un lubricante de menor viscosidad o dilución con combustible. | Resultados están dentro de los rangos aceptables. | Resultados están dentro de los rangos aceptables. | Localice y corrija la causa de baja viscosidad del aceite. Una baja viscosidad puede reducir la protección por lubricación.
C0019002 | TARMA | V-298 | V-298 MOT | CAMION VOLQUETE | VOLVO | FMX 8X4R | MOTOR | MOBIL DELVAC 1 5W-40 | 2021-02-12 | 2021-02-23 | 2021-02-24 | 2021-02-25 | 20092 | 454 | No | No | No | Precaución | 14.8 | 14.8 | 2 | 30 | 1 | 2 | 0 | 1 | 1 | 1 | 0 | 0 | 0 | 0 | 0 |  | 5 | 1 | 2 | 44 | 0 | 2479 | 510 | 1004 | 1396 |  | 8.9 | 10.7 | 11.2 | 0 | 1.1 | No |  | 13 | - | - | - | - | - | - | - | - | Alta oxidación por posible degradación del aceite a altas temperaturas. | La tasa de nitración aumenta debido a condiciones inadecuadas de combustión e ignición. | Resultados están dentro de los rangos aceptables. | Localice y corrija causa de nitración. Revisar el sistema de enfriamiento (termostatos, radiador, bomba de agua, mangueras, etc.). Tome acciones correctivas. Retome la muestra para confirmar condición.
C0019003 | TARMA | V-298 | V-298 STDI | CAMION VOLQUETE | VOLVO | FMX 8X4R | SISTEMA DIRECCION | VOLVO ACEITE ATF XRON III | 2021-02-12 | 2021-02-23 | 2021-02-24 | 2021-02-25 | 20092 | 234 | Yes | Yes | No | Crítico |  | 6.5 | 0 | 6 | 1 | 2 | 0 | 0 | 0 | 0 | 0 | 0 | 0 | 0 | 0 |  | 4 | 2 | 0 | 109 | 0 | 118 | 4 | 206 | 17 |  |  | 6.1 | - |  |  | No |  | 5 | 23/18/15 | 44831 | 1643 | - | 190 | - | - | - | Baja viscosidad por posible contaminación con un lubricante de menor viscosidad. | Nivel de limpieza en estado de precaución. | Resultados están dentro de los rangos aceptables. | Localice y corrija la causa de baja viscosidad del aceite. Una baja viscosidad puede reducir la protección por lubricación. Identifique las causas del origen y corrija el Codigo ISO alto del aceite. Asegúrese de que la contaminación no está siendo introducida a través de los equipos de manejo de aceite. Retome la muestra en el próximo intervalo programado.
C0019004 | TARMA | V-298 | V-298 STHI | CAMION VOLQUETE | VOLVO | FMX 8X4R | SISTEMA HIDRAULICO | MOBIL DTE 26 | 2021-02-12 | 2021-02-23 | 2021-02-24 | 2021-02-25 | 20092 | 234 | No | No | No | Crítico |  | 8.5 | 0 | 7 | 0 | 1 | 0 | 0 | 0 | 0 | 0 | 0 | 0 | 0 | 0 |  | 5 | 1 | 1 | 0 | 0 | 150 | 1 | 449 | 743 |  |  | 0.7 | - |  |  | No |  | 14 | 24/22/15 | 142449 | 34409 | - | 285 | - | - | - | Resultados están dentro de los rangos aceptables. | Nivel de limpieza en estado de Crítico. | Resultados están dentro de los rangos aceptables. | Identifique las causas del origen y corrija el Codigo ISO alto del aceite. Asegúrese de que la contaminación no está siendo introducida a través de los equipos de manejo de aceite. Retome la muestra en el próximo intervalo programado.
C0019005 | TARMA | V-315 | V-315 MOT | CAMION VOLQUETE | VOLVO | FMX 8X4R | MOTOR | MOBIL DELVAC 1 5W-40 | 2021-02-12 | 2021-02-23 | 2021-02-24 | 2021-02-25 | 14954 | 230 | No | No | No | Crítico | 14.8 | 14.6 | 2 | 17 | 2 | 1 | 0 | 0 | 1 | 0 | 0 | 0 | 0 | 0 | 0 |  | 5 | 0 | 2 | 56 | 0 | 2325 | 494 | 949 | 1335 |  | 9.4 | 15.1 | 13.1 | 0 | 0.6 | No |  | 8 | - | - | - | - | - | - | - | - | Alta oxidación por posible degradación del aceite a altas temperaturas. | La tasa de nitración aumenta debido a condiciones inadecuadas de combustión e ignición. | Resultados están dentro de los rangos aceptables. | Localice y corrija causa de nitración. Revisar el sistema de enfriamiento (termostatos, radiador, bomba de agua, mangueras, etc.). Tome acciones correctivas. Retome la muestra para confirmar condición.
C0019006 | TARMA | V-315 | V-315 STDI | CAMION VOLQUETE | VOLVO | FMX 8X4R | SISTEMA DIRECCION | VOLVO ACEITE ATF XRON III | 2021-02-12 | 2021-02-23 | 2021-02-24 | 2021-02-25 | 14954 | 475 | Yes | Yes | No | Crítico |  | 6.1 | 1 | 14 | 0 | 1 | 0 | 0 | 0 | 0 | 0 | 0 | 0 | 0 | 0 |  | 3 | 0 | 1 | 96 | 0 | 172 | 12 | 232 | 44 |  |  | 0 | - |  |  | No |  | 14 | 21/18/15 | 15729 | 2151 | - | 259 | - | - | - | Baja viscosidad por posible contaminación con un lubricante de menor viscosidad. | Nivel de limpieza en estado de precaución. | Resultados están dentro de los rangos aceptables. | Localice y corrija la causa de baja viscosidad del aceite. Una baja viscosidad puede reducir la protección por lubricación. Identifique las causas del origen y corrija el Codigo ISO alto del aceite. Asegúrese de que la contaminación no está siendo introducida a través de los equipos de manejo de aceite. Retome la muestra en el próximo intervalo programado.
C0019007 | TARMA | V-315 | V-315 TRAN | CAMION VOLQUETE | VOLVO | FMX 8X4R | TRANSMISION | VOLVO GEAR BOX OIL 80W90 | 2021-02-12 | 2021-02-23 | 2021-02-24 | 2021-02-25 | 14954 | 970 | Yes | Yes | No | Crítico |  | 13.6 | 110 | 13 | 0 | 1 | 0 | 0 | 0 | 0 | 0 | 0 | 0 | 0 | 0 |  | 4 | 0 | 0 | 2 | 0 | 263 | 1 | 848 | 992 |  |  | 0.8 | - |  |  | No |  | 18 | 25/22/16 | 239517 | 32431 | - | 342 | - | - | - | Resultados están dentro de los rangos aceptables. | Nivel de limpieza en estado de Crítico. | Elevado desgaste de Cobre. | Identifique las causas del origen y corrija el Codigo ISO alto del aceite. Asegúrese de que la contaminación no está siendo introducida a través de los equipos de manejo de aceite. Determine la fuente del metal de desgaste excesivo y tome acciones correctivas. Retomar la muestra para monitorear condición.
C0019008 | TARMA | V-315 | V-315 DIFE DEL | CAMION VOLQUETE | VOLVO | FMX 8X4R | DIFERENCIAL DELANTERO | MOBILUBE HD 85W-140 | 2021-02-12 | 2021-02-23 | 2021-02-24 | 2021-02-25 | 14954 | 970 | Yes | No | No | Crítico |  | 24.4 | 10 | 209 | 0 | 0 | 0 | 1 | 0 | 1 | 3 | 0 | 0 | 0 | 0 |  | 4 | 1 | 1 | 0 | 0 | 5 | 1 | 462 | 9 |  |  | 0.9 | - |  |  | No |  | 138 | 25/24/18 | 233148 | 102774 | - | 1545 | - | - | - | Resultados están dentro de los rangos aceptables. | Nivel de limpieza en estado de Crítico. | Desgaste de Hierro en el límite de precaución. | Identifique las causas del origen y corrija el Codigo ISO alto del aceite. Asegúrese de que la contaminación no está siendo introducida a través de los equipos de manejo de aceite. Determine la fuente del metal de desgaste y tome acciones correctivas. Retomar la muestra para monitorear condición.
C0019009 | TARMA | V-315 | V-315 CUDE RH | CAMION VOLQUETE | VOLVO | FMX 8X4R | CUBO DEL. RH | MOBILUBE HD 85W-140 | 2021-02-12 | 2021-02-23 | 2021-02-24 | 2021-02-25 | 14954 | 970 | Yes | No | No | Precaución |  | 24.8 | 10 | 198 | 0 | 0 | 0 | 1 | 0 | 1 | 3 | 0 | 0 | 0 | 0 |  | 4 | 0 | 1 | 0 | 0 | 4 | 1 | 450 | 5 |  |  | 0.9 | - |  |  | No |  | 138 | - | - | - | - | - | - | - | - | Resultados están dentro de los rangos aceptables. | Muestra oscura no se realizó nivel de limpieza. Podria ser por presencia de partículas oscuras lo cual imposibilita realizar la prueba de Conteo de Partículas. | Desgaste de Hierro en el límite de precaución. | Identifique y evalúe los componentes a base de este elemento. Determine la fuente del metal de desgaste y tome acciones correctivas. Retomar la muestra para monitorear condición.
C0019010 | TARMA | V-315 | V-315 CUDE LH | CAMION VOLQUETE | VOLVO | FMX 8X4R | CUBO DEL. LH | MOBILUBE HD 85W-140 | 2021-02-12 | 2021-02-23 | 2021-02-24 | 2021-02-25 | 14954 | 970 | Yes | No | No | Crítico |  | 24.8 | 2 | 53 | 1 | 0 | 0 | 0 | 0 | 0 | 1 | 0 | 0 | 0 | 0 |  | 3 | 0 | 1 | 0 | 0 | 6 | 1 | 460 | 5 |  |  | 0.8 | - |  |  | No |  | 16 | 25/22/16 | 234002 | 24518 | - | 399 | - | - | - | Resultados están dentro de los rangos aceptables. | Nivel de limpieza en estado de Crítico. | Resultados están dentro de los rangos aceptables. | Identifique las causas del origen y corrija el Codigo ISO alto del aceite. Asegúrese de que la contaminación no está siendo introducida a través de los equipos de manejo de aceite. Retome la muestra en el próximo intervalo programado.
C0019011 | TARMA | V-315 | V-315 DIFE POS | CAMION VOLQUETE | VOLVO | FMX 8X4R | DIFERENCIAL POSTERIOR | MOBILUBE HD 85W-140 | 2021-02-12 | 2021-02-23 | 2021-02-24 | 2021-02-25 | 14954 | 970 | Yes | No | No | Crítico |  | 24.7 | 2 | 51 | 0 | 0 | 0 | 0 | 0 | 0 | 1 | 0 | 0 | 0 | 1 |  | 3 | 0 | 0 | 2 | 0 | 8 | 1 | 426 | 6 |  |  | 0.8 | - |  |  | No |  | 17 | 25/22/16 | 218860 | 22902 | - | 372 | - | - | - | Resultados están dentro de los rangos aceptables. | Nivel de limpieza en estado de Crítico. | Resultados están dentro de los rangos aceptables. | Identifique las causas del origen y corrija el Codigo ISO alto del aceite. Asegúrese de que la contaminación no está siendo introducida a través de los equipos de manejo de aceite. Retome la muestra en el próximo intervalo programado.
C0019012 | TARMA | V-315 | V-315 CUPO RH | CAMION VOLQUETE | VOLVO | FMX 8X4R | CUBO POST. RH | MOBILUBE HD 85W-140 | 2021-02-12 | 2021-02-23 | 2021-02-24 | 2021-02-25 | 14954 | 970 | Yes | No | No | Crítico |  | 24.9 | 2 | 52 | 0 | 0 | 0 | 0 | 0 | 0 | 1 | 0 | 0 | 0 | 0 |  | 3 | 0 | 0 | 2 | 0 | 6 | 0 | 439 | 4 |  |  | 0.8 | - |  |  | No |  | 15 | 25/22/16 | 231271 | 25525 | - | 481 | - | - | - | Resultados están dentro de los rangos aceptables. | Nivel de limpieza en estado de Crítico. | Resultados están dentro de los rangos aceptables. | Identifique las causas del origen y corrija el Codigo ISO alto del aceite. Asegúrese de que la contaminación no está siendo introducida a través de los equipos de manejo de aceite. Retome la muestra en el próximo intervalo programado.
C0019013 | TARMA | V-315 | V-315 CUPO LH | CAMION VOLQUETE | VOLVO | FMX 8X4R | CUBO POST. LH | MOBILUBE HD 85W-140 | 2021-02-12 | 2021-02-23 | 2021-02-24 | 2021-02-25 | 14954 | 970 | Yes | No | No | Crítico |  | 24.8 | 9 | 202 | 0 | 0 | 0 | 1 | 0 | 1 | 3 | 0 | 0 | 0 | 0 |  | 4 | 0 | 0 | 2 | 0 | 6 | 1 | 420 | 6 |  |  | 0.9 | - |  |  | No |  | 127 | 25/24/18 | 255117 | 101314 | - | 1365 | - | - | - | Resultados están dentro de los rangos aceptables. | Nivel de limpieza en estado de Crítico. | Desgaste de Hierro en el límite de precaución. | Identifique las causas del origen y corrija el Codigo ISO alto del aceite. Asegúrese de que la contaminación no está siendo introducida a través de los equipos de manejo de aceite. Determine la fuente del metal de desgaste y tome acciones correctivas. Retomar la muestra para monitorear condición.
C0019014 | TARMA | RE-37 | RE-37 MOT | EXCAVADORA DE ORUGAS | KOMATSU | PC-350LC-8 | MOTOR | MOBIL DELVAC MX 15W-40 | 2021-02-14 | 2021-02-23 | 2021-02-24 | 2021-02-25 | 10200 | 250 | Yes | Yes | No | Crítico | 14.4 | 14.5 | 2 | 46 | 1 | 2 | 0 | 2 | 45 | 1 | 1 | 0 | 0 | 0 | 0 |  | 4 | 0 | 1 | 2 | 0 | 1419 | 1171 | 904 | 1287 |  | 8.4 | 4.5 | 10.6 | 0 | 2.1 | No |  | 12 | - | - | - | - | - | - | - | - | Resultados están dentro de los rangos aceptables. | Elevado nivel de hollín, como resultado de una combustión incompleta. La tasa de nitración aumenta debido a condiciones inadecuadas de combustión e ignición. | Elevado desgaste de Hierro. | Revisar la presión de compresión, admisión de aire y sistema de inyección. Localice y corrija causa de nitración. Identifique y evalúe los componentes a base de este elemento. Determine la fuente del metal de desgaste excesivo y tome acciones correctivas. Retomar la muestra para monitorear condición.
C0019015 | TARMA | RE-37 | RE-37 MF RH | EXCAVADORA DE ORUGAS | KOMATSU | PC-350LC-8 | MANDO FINAL RH | MOBILTRANS HD 30 | 2021-02-14 | 2021-02-23 | 2021-02-24 | 2021-02-25 | 10200 | 250 | Yes | No | No | Crítico |  | 11.6 | 0 | 32 | 0 | 1 | 0 | 1 | 0 | 0 | 0 | 0 | 0 | 0 | 0 |  | 10 | 0 | 1 | 2 | 0 | 2905 | 12 | 883 | 1213 |  |  | 0.8 | - |  |  | No |  | 23 | 24/23/17 | 145006 | 46493 | - | 1286 | - | - | - | El paquete de aditivos no corresponde al lubricante muestreado. Baja viscosidad por posible contaminación con un lubricante de menor viscosidad. | Nivel de limpieza en estado de Crítico. | Resultados están dentro de los rangos aceptables. | Localice y corrija la causa de baja viscosidad del aceite. Una baja viscosidad puede reducir la protección por lubricación. Identifique las causas del origen y corrija el Codigo ISO alto del aceite. Asegúrese de que la contaminación no está siendo introducida a través de los equipos de manejo de aceite. Retome la muestra en el próximo intervalo programado.
C0019016 | TARMA | RE-37 | RE-37 MF LH | EXCAVADORA DE ORUGAS | KOMATSU | PC-350LC-8 | MANDO FINAL LH | MOBILTRANS HD 30 | 2021-02-14 | 2021-02-23 | 2021-02-24 | 2021-02-25 | 10200 | 250 | Yes | No | No | Crítico |  | 10.7 | 0 | 40 | 0 | 1 | 0 | 1 | 0 | 0 | 0 | 0 | 0 | 0 | 0 |  | 8 | 0 | 1 | 3 | 0 | 2885 | 12 | 878 | 1207 |  |  | 0 | - |  |  | No |  | 30 | 25/23/17 | 169402 | 58928 | - | 1182 | - | - | - | El paquete de aditivos no corresponde al lubricante muestreado. Baja viscosidad por posible contaminación con un lubricante de menor viscosidad. | Nivel de limpieza en estado de Crítico. | Resultados están dentro de los rangos aceptables. | Localice y corrija la causa de baja viscosidad del aceite. Una baja viscosidad puede reducir la protección por lubricación. Identifique las causas del origen y corrija el Codigo ISO alto del aceite. Asegúrese de que la contaminación no está siendo introducida a través de los equipos de manejo de aceite. Retome la muestra en el próximo intervalo programado.
C0019017 | TARMA | CI-24 | CI-24 DIFE DEL | CAMION CISTERNA DE COMBUSTIBLE | MERCEDES BENZ | AXOR 2628/45 6X4 | DIFERENCIAL DELANTERO | MOBILUBE HD 85W-140 | 2021-02-14 | 2021-02-23 | 2021-02-24 | 2021-02-25 | 12512 | 981 | Yes | No | No | Crítico |  | 23.7 | 0 | 20 | 3 | 0 | 0 | 0 | 0 | 0 | 0 | 0 | 0 | 0 | 0 |  | 4 | 0 | 1 | 2 | 0 | 460 | 2 | 508 | 182 |  |  | 0.8 | - |  |  | No |  | 14 | 24/21/16 | 142275 | 16895 | - | 512 | - | - | - | Baja viscosidad por posible contaminación con un lubricante de menor viscosidad. | Nivel de limpieza en estado de Crítico. | Resultados están dentro de los rangos aceptables. | Localice y corrija la causa de baja viscosidad del aceite. Una baja viscosidad puede reducir la protección por lubricación. Identifique las causas del origen y corrija el Codigo ISO alto del aceite. Asegúrese de que la contaminación no está siendo introducida a través de los equipos de manejo de aceite. Retome la muestra en el próximo intervalo programado.
C0019018 | TARMA | CI-24 | CI-24 CUDE RH | CAMION CISTERNA DE COMBUSTIBLE | MERCEDES BENZ | AXOR 2628/45 6X4 | CUBO DEL. RH | MOBILUBE HD 85W-140 | 2021-02-14 | 2021-02-23 | 2021-02-24 | 2021-02-25 | 12512 | 981 | Yes | No | No | Crítico |  | 23.7 | 0 | 19 | 0 | 0 | 0 | 0 | 0 | 0 | 0 | 0 | 0 | 0 | 0 |  | 3 | 0 | 1 | 2 | 0 | 448 | 1 | 507 | 179 |  |  | 0.9 | - |  |  | No |  | 18 | 24/21/16 | 141973 | 17694 | - | 539 | - | - | - | Baja viscosidad por posible contaminación con un lubricante de menor viscosidad. | Nivel de limpieza en estado de Crítico. | Resultados están dentro de los rangos aceptables. | Localice y corrija la causa de baja viscosidad del aceite. Una baja viscosidad puede reducir la protección por lubricación. Identifique las causas del origen y corrija el Codigo ISO alto del aceite. Asegúrese de que la contaminación no está siendo introducida a través de los equipos de manejo de aceite. Retome la muestra en el próximo intervalo programado.
C0019019 | TARMA | CI-24 | CI-24 CUDE LH | CAMION CISTERNA DE COMBUSTIBLE | MERCEDES BENZ | AXOR 2628/45 6X4 | CUBO DEL. LH | MOBILUBE HD 85W-140 | 2021-02-14 | 2021-02-23 | 2021-02-24 | 2021-02-25 | 12512 | 981 | Yes | No | No | Crítico |  | 23.8 | 0 | 20 | 0 | 0 | 0 | 0 | 0 | 0 | 0 | 0 | 0 | 0 | 0 |  | 4 | 0 | 1 | 2 | 0 | 470 | 2 | 526 | 188 |  |  | 0.9 | - |  |  | No |  | 16 | 25/22/17 | 166658 | 25203 | - | 1090 | - | - | - | Resultados están dentro de los rangos aceptables. | Nivel de limpieza en estado de Crítico. | Resultados están dentro de los rangos aceptables. | Identifique las causas del origen y corrija el Codigo ISO alto del aceite. Asegúrese de que la contaminación no está siendo introducida a través de los equipos de manejo de aceite. Retome la muestra en el próximo intervalo programado.
C0019020 | TARMA | CI-24 | CI-24 DIFE POS | CAMION CISTERNA DE COMBUSTIBLE | MERCEDES BENZ | AXOR 2628/45 6X4 | DIFERENCIAL POSTERIOR | MOBILUBE HD 85W-140 | 2021-02-14 | 2021-02-23 | 2021-02-24 | 2021-02-25 | 12512 | 981 | Yes | No | No | Crítico |  |  | 0 | 184 | 0 | 5 | 0 | 2 | 0 | 0 | 2 | 0 | 0 | 0 | 0 |  | 39 | 0 | 2 | 7 | 2 | 49 | 4 | 443 | 20 |  |  | 0 | - |  |  | Si |  | 88 | - | - | - | - | - | - | - | - | Presencia de agua. | Esta muestra contiene agua y por ello no es posible analizar ciertas pruebas. Por favor asegúrese que el agua visible no este contenida al momento de tomar la muestra. | Resultados están dentro de los rangos aceptables. | Tome acciones correctivas. Retome la muestra para confirmar condición.
C0019021 | BROCAL | TV-47 | TV-47 MOT | CAMION LUBRICADOR | VOLVO | VM 6X4R | MOTOR | MOBIL DELVAC MX 15W-40 | 2021-02-04 | 2021-02-23 | 2021-02-24 | 2021-02-25 | 7478 | 490 | Yes | Yes | No | Crítico | 14.4 | 13.1 | 3 | 28 | 0 | 1 | 0 | 1 | 44 | 0 | 0 | 0 | 0 | 0 | 0 |  | 3 | 0 | 1 | 2 | 0 | 1366 | 1131 | 886 | 1272 |  | 8.5 | 12.6 | 11.3 | 0 | 0.6 | No |  | 36 | - | - | - | - | - | - | - | - | Alta oxidación por posible degradación del aceite a altas temperaturas. Baja viscosidad por posible contaminación con un lubricante de menor viscosidad o dilución con combustible. | La tasa de nitración aumenta debido a condiciones inadecuadas de combustión e ignición. | Resultados están dentro de los rangos aceptables. | Localice y corrija causa de nitración. Revisar el sistema de enfriamiento (termostatos, radiador, bomba de agua, mangueras, etc.). Localice y corrija la causa de baja viscosidad del aceite. Una baja viscosidad puede reducir la protección por lubricación. Retome la muestra en el próximo intervalo.
C0019022 | BROCAL | C-86 | C-86 MOT | CARGADOR FRONTAL | CATERPILLAR | 966H | MOTOR | MOBIL DELVAC MX 15W-40 | 2021-02-09 | 2021-02-23 | 2021-02-24 | 2021-02-25 | 13040 | 245 | Yes | Yes | No | Crítico | 14.4 | 13.1 | 2 | 19 | 0 | 0 | 0 | 1 | 41 | 0 | 0 | 0 | 0 | 0 | 0 |  | 3 | 0 | 1 | 2 | 0 | 1410 | 1069 | 897 | 1283 |  | 8.9 | 5.5 | 8.5 | 0 | 0.8 | No |  | 7 | - | - | - | - | - | - | - | - | Baja viscosidad por posible contaminación con un lubricante de menor viscosidad o dilución con combustible. | Resultados están dentro de los rangos aceptables. | Resultados están dentro de los rangos aceptables. | Localice y corrija la causa de baja viscosidad del aceite. Una baja viscosidad puede reducir la protección por lubricación. Retome la muestra en el próximo intervalo.
C0019023 | BROCAL | C-86 | C-86 STHI | CARGADOR FRONTAL | CATERPILLAR | 966H | SISTEMA HIDRAULICO | MOBILTRANS HD 10W | 2021-02-09 | 2021-02-23 | 2021-02-24 | 2021-02-25 | 13040 | 245 | No | No | No | Crítico |  | 6 | 2 | 14 | 1 | 7 | 0 | 1 | 0 | 0 | 1 | 0 | 0 | 0 | 0 |  | 24 | 2 | 4 | 2 | 0 | 3141 | 19 | 883 | 1260 |  |  | 2 | - |  |  | No |  | 9 | 23/18/15 | 74266 | 2201 | - | 250 | - | - | - | Resultados están dentro de los rangos aceptables. | Nivel de limpieza en estado de Crítico. Contaminación de Silicio en estado crítico. Altos niveles de silicio abrasivo (polvo) causarán alto desgaste. | Presencia de aluminio mayor que el esperado puede representar contaminación con polvo (silicio abrasivo). | El incremento en silicio y aluminio podría potencialmente indicar una contaminación con polvo/tierra como la causa raíz del problema. Identifique las causas del origen y corrija el Codigo ISO alto del aceite. Asegúrese de que la contaminación no está siendo introducida a través de los equipos de manejo de aceite. Retome la muestra en el próximo intervalo programado.
C0019024 | BROCAL | C-86 | C-86 TRAN | CARGADOR FRONTAL | CATERPILLAR | 966H | TRANSMISION | MOBILTRANS HD 30 | 2021-02-09 | 2021-02-23 | 2021-02-24 | 2021-02-25 | 13040 | 245 | No | No | No | Crítico |  | 11.1 | 3 | 14 | 0 | 0 | 0 | 0 | 0 | 0 | 0 | 0 | 0 | 0 | 0 |  | 4 | 0 | 1 | 2 | 0 | 3075 | 13 | 896 | 1302 |  |  | 0.8 | - |  |  | No |  | 14 | 24/20/16 | 102867 | 7807 | - | 341 | - | - | - | Resultados están dentro de los rangos aceptables. | Nivel de limpieza en estado de Crítico. | Resultados están dentro de los rangos aceptables. | Identifique las causas del origen y corrija el Codigo ISO alto del aceite. Asegúrese de que la contaminación no está siendo introducida a través de los equipos de manejo de aceite. Retome la muestra en el próximo intervalo programado.
C0019025 | BROCAL | C-86 | C-86 DIFE DEL | CARGADOR FRONTAL | CATERPILLAR | 966H | DIFERENCIAL DELANTERO | MOBILTRANS HD 50 | 2021-02-09 | 2021-02-23 | 2021-02-24 | 2021-02-25 | 13040 | 245 | No | No | No | Crítico |  | 17.8 | 1 | 20 | 1 | 1 | 0 | 0 | 0 | 0 | 0 | 0 | 0 | 0 | 0 |  | 8 | 0 | 2 | 2 | 0 | 3040 | 15 | 927 | 1281 |  |  | 0.6 | - |  |  | No |  | 19 | 25/22/17 | 164315 | 20057 | - | 775 | - | - | - | Resultados están dentro de los rangos aceptables. | Nivel de limpieza en estado de Crítico. | Resultados están dentro de los rangos aceptables. | Identifique las causas del origen y corrija el Codigo ISO alto del aceite. Asegúrese de que la contaminación no está siendo introducida a través de los equipos de manejo de aceite. Retome la muestra en el próximo intervalo programado.
C0019026 | BROCAL | C-86 | C-86 DIFE POS | CARGADOR FRONTAL | CATERPILLAR | 966H | DIFERENCIAL POSTERIOR | MOBILTRANS HD 50 | 2021-02-09 | 2021-02-23 | 2021-02-24 | 2021-02-25 | 13040 | 245 | No | No | No | Crítico |  | 17.7 | 2 | 14 | 0 | 1 | 0 | 0 | 0 | 0 | 0 | 0 | 0 | 0 | 0 |  | 9 | 0 | 2 | 1 | 0 | 3189 | 16 | 927 | 1343 |  |  | 0.6 | - |  |  | No |  | 12 | 25/22/17 | 176109 | 23178 | - | 731 | - | - | - | Resultados están dentro de los rangos aceptables. | Nivel de limpieza en estado de Crítico. | Resultados están dentro de los rangos aceptables. | Identifique las causas del origen y corrija el Codigo ISO alto del aceite. Asegúrese de que la contaminación no está siendo introducida a través de los equipos de manejo de aceite. Retome la muestra en el próximo intervalo programado.
C0019027 | BROCAL | EP-19 | EP-19 MOT | PERFORADORA DE ORUGAS | INGERSOLL RAND | DM45 | MOTOR | MOBIL DELVAC MX 15W-40 | 2021-02-08 | 2021-02-23 | 2021-02-24 | 2021-02-25 | 24872 | 197 | Yes | Yes | No | Precaución | 14.4 | 14.6 | 6 | 19 | 1 | 0 | 0 | 1 | 47 | 0 | 0 | 0 | 0 | 0 | 0 |  | 4 | 0 | 1 | 2 | 0 | 1431 | 1183 | 908 | 1337 |  | 7.5 | 6.7 | 12.3 | 0 | 0.1 | No |  | 12 | - | - | - | - | - | - | - | - | Resultados están dentro de los rangos aceptables. | La tasa de nitración aumenta debido a condiciones inadecuadas de combustión e ignición. | Resultados están dentro de los rangos aceptables. | Localice y corrija causa de nitración. La nitración indica saturación del aceite con óxidos de nitrógeno solubles y/o insolubles que reaccionan con la película de aceite en la parte superior de los cilindros.
C0019028 | BROCAL | EP-19 | EP-19 STHI | PERFORADORA DE ORUGAS | INGERSOLL RAND | DM45 | SISTEMA HIDRAULICO | MOBIL DTE 10 EXCEL 32 | 2021-02-08 | 2021-02-23 | 2021-02-24 | 2021-02-25 | 24872 | 338 | No | Yes | No | Precaución |  | 6.8 | 3 | 3 | 1 | 1 | 0 | 0 | 0 | 0 | 0 | 0 | 0 | 0 | 0 |  | 2 | 2 | 0 | 2 | 0 | 294 | 3 | 434 | 120 |  |  | 0 | - |  |  | No |  | 3 | 21/19/15 | 12870 | 2790 | - | 269 | - | - | - | Resultados están dentro de los rangos aceptables. | Nivel de limpieza en estado de precaución. | Resultados están dentro de los rangos aceptables. | Identifique las causas del origen y corrija el Codigo ISO alto del aceite. Asegúrese de que la contaminación no está siendo introducida a través de los equipos de manejo de aceite. Retome la muestra en el próximo intervalo programado.
C0019029 | BROCAL | EP-19 | EP-19 CJRO | PERFORADORA DE ORUGAS | INGERSOLL RAND | DM45 | CABEZAL DE ROTACION | MOBILUBE HD 80W-90 | 2021-02-08 | 2021-02-23 | 2021-02-24 | 2021-02-25 | 24872 | 107 | Yes | No | No | Crítico |  | 14.7 | 0 | 38 | 0 | 1 | 0 | 1 | 1 | 0 | 1 | 0 | 0 | 0 | 0 |  | 27 | 0 | 1 | 2 | 0 | 40 | 2 | 433 | 21 |  |  | 1.1 | - |  |  | No |  | 32 | 26/24/18 | 375828 | 144412 | - | 2000 | - | - | - | Resultados están dentro de los rangos aceptables. | Nivel de limpieza en estado de Crítico. Contaminación de Silicio en estado crítico. Altos niveles de silicio abrasivo (polvo) causarán alto desgaste. | Elevado desgaste de Hierro. | Localice la fuente de silicio. Identifique las causas del origen y corrija el Codigo ISO alto del aceite. Asegúrese de que la contaminación no está siendo introducida a través de los equipos de manejo de aceite. Determine la fuente del metal de desgaste excesivo y tome acciones correctivas. Retomar la muestra para monitorear condición.